## Sheet1
| МАРКА | ПРОФИЛЬ | t вып-обр | t обработка | t под током | t продувка | ПСН гр. | чист расход C | чист расход Cr | чист расход Mn | чист расход Si | чист расход V | температура первая | температура последняя | Ar (интенс.) | эл. энергия (интенс.) | произв жидкая сталь | произв количество обработок | расход газ Ar | сыпуч известь РП | сыпуч кокс пыль УСТК | сыпуч кокс. мелочь КМ1 | сыпуч шпат плав. | ферспл CaC2 | ферспл FeV-80 | ферспл Mn5Si65Al0.5 | ферспл SiMn18 | ферспл фх850А | эл. энергия | химсталь первый Al_1 | химсталь первый C_1 | химсталь первый Cr_1 | химсталь первый Cu_1 | химсталь первый Mn_1 | химсталь первый Mo_1 | химсталь первый N_1 | химсталь первый Ni_1 | химсталь первый P_1 | химсталь первый S_1 | химсталь первый Si_1 | химсталь первый Ti_1 | химсталь первый V_1 | химсталь последний Al | химсталь последний C | химсталь последний Ca | химсталь последний Cr | химсталь последний Cu | химсталь последний Mn | химсталь последний Mo | химсталь последний N | химсталь последний Ni | химсталь последний P | химсталь последний S | химсталь последний Si | химсталь последний Ti | химсталь последний V | химшлак первый Al2O3_1 | химшлак первый CaO_1 | химшлак первый FeO_1 | химшлак первый MgO_1 | химшлак первый MnO_1 | химшлак первый R_1 | химшлак первый SiO2_1 | химшлак последний Al2O3 | химшлак последний CaO | химшлак последний FeO | химшлак последний MgO | химшлак последний MnO | химшлак последний R | химшлак последний SiO2
1 | Э76ХАФ | Р65 | 12 | 55.05 | 24.7 | 54.0666667 | 4.1000767 | 0.40327 | 0.10735 | 0.1623375 | 0.087921 | 0.0652614 | 1556 | 1605 | 9.6181568 | 14106.07 | 110.2 | 1 | 11.654 | 0.066 | 0.546 | 0.338 | 0.066 | 0.02 | 0.068106 | 0.069 | 0.246 | 0.19 | 5807 | 0.002 | 0.402 | 0.305 | 0.077 | 0.655 | 0.005 | 0.009 | 0.12 | 0.009 | 0.014 | 0.481 | 0.002 | 0.002 | 0.003 | 0.725 | 0.0003 | 0.395 | 0.076 | 0.793 | 0.004 | 0.014 | 0.16 | 0.009 | 0.011 | 0.566 | 0.003 | 0.057 | 3.75 | 60.2 | 0.4 | 6.9 | 0.15 | 2.7 | 22.15 | 4.25 | 57.5 | 0.5 | 7.7 | 0.16 | 2.1 | 23.97282
2 | Э76ХАФ | Р65 | 21 | 47.0166667 | 17.15 | 46.6666667 | 3.8584433 | 0.439175 | 0.114695 | 0.19551 | 0.161616 | 0.0646104 | 1573 | 1599 | 7.7171946 | 14053.64 | 117.2 | 1 | 9.475 | 0.155 | 0.15 | 0.384 | 0.036 | 0.02 | 0.067021 | 0.168 | 0.294 | 0.203 | 4017 | 0.001 | 0.403 | 0.303 | 0.085 | 0.619 | 0.005 | 0.013 | 0.122 | 0.01 | 0.015 | 0.406 | 0.001 | 0.002 | 0.003 | 0.717 | 0.0001 | 0.397 | 0.084 | 0.783 | 0.004 | 0.013 | 0.156 | 0.01 | 0.013 | 0.553 | 0.003 | 0.056 | 3.75 | 54.2 | 0.5 | 14.2 | 0.44 | 2.2 | 22.15 | 4.25 | 57.3 | 0.6 | 8.4 | 0.16 | 2.2 | 23.97282
3 | Э76ХАФ | Р65 | 21 | 49.7 | 27.7166667 | 49.2 | 3.3460751 | 0.46864 | 0.11187 | 0.2031325 | 0.130141 | 0.063768 | 1543 | 1590 | 15.4483458 | 12912.81 | 115.7 | 1 | 14.397 | 0.077 | 0.05 | 0.507 | 0.038 | 0.02 | 0.066262 | 0.117 | 0.307 | 0.198 | 5965 | 0.002 | 0.386 | 0.31 | 0.081 | 0.63 | 0.005 | 0.01 | 0.144 | 0.009 | 0.016 | 0.447 | 0.002 | 0.002 | 0.003 | 0.723 | 0.0003 | 0.397 | 0.079 | 0.786 | 0.003 | 0.014 | 0.156 | 0.009 | 0.014 | 0.559 | 0.003 | 0.056 | 3.75 | 53.6 | 0.3 | 8.1 | 0.15 | 2.3 | 22.15 | 4.25 | 57.3 | 0.4 | 9.3 | 0.14 | 2.2 | 23.97282
4 | Э76ХАФ | Р65 | 21 | 50.8833333 | 14.85 | 50.7166667 | 4.3375394 | 0.449985 | 0.093225 | 0.14947 | 0.105976 | 0.0619662 | 1627 | 1586 | 8.0585774 | 13608.08 | 112 | 1 | 5.885 | 0.111 | 0.165 | 0.39 | 0.078 | 0.02 | 0.063766 | 0.1 | 0.228 | 0.165 | 3368 | 0.002 | 0.401 | 0.316 | 0.098 | 0.655 | 0.006 | 0.01 | 0.126 | 0.009 | 0.016 | 0.456 | 0.002 | 0.002 | 0.003 | 0.715 | 0.0002 | 0.395 | 0.099 | 0.786 | 0.005 | 0.015 | 0.161 | 0.01 | 0.011 | 0.549 | 0.003 | 0.056 | 3.75 | 57.4 | 1.1 | 10.6 | 0.14 | 2.5 | 22.15 | 4.25 | 59.6 | 0.8 | 10.1 | 0.15 | 2.6 | 23.97282
5 | Э76ХАФ | Р65 | 22 | 47.5333333 | 18.5 | 47.3666667 | 3.0465758 | 0.50664 | 0.10283 | 0.2112455 | 0.188146 | 0.0627779 | 1603 | 1602 | 6.5594306 | 12895.14 | 115.1 | 1 | 2.048 | 0.131 | 0.05 | 0.555 | 0.038 | 0.02 | 0.064923 | 0.193 | 0.331 | 0.182 | 3976 | 0.001 | 0.361 | 0.313 | 0.09 | 0.6 | 0.006 | 0.01 | 0.126 | 0.009 | 0.016 | 0.413 | 0.001 | 0.002 | 0.003 | 0.731 | 0.0002 | 0.398 | 0.091 | 0.786 | 0.005 | 0.017 | 0.159 | 0.01 | 0.012 | 0.565 | 0.002 | 0.056 | 3.75 | 50.5 | 1.2 | 18.1 | 0.33 | 2 | 22.15 | 4.25 | 57 | 0.5 | 9.2 | 0.17 | 2.1 | 23.97282
6 | Э76ХАФ | Р65 | 22 | 55.85 | 21.7 | 55.85 | 2 | 0.494805 | 0.135035 | 0.2466915 | 0.185357 | 0.0634829 | 1590 | 1587 | 27.585 | 13374.19 | 114.8 | 1 | 0.613 | 0.187 | 0.05 | 0.533 | 0.04 | 0.02 | 0.065683 | 0.173 | 0.388 | 0.239 | 4837 | 0.001 | 0.36 | 0.284 | 0.086 | 0.573 | 0.005 | 0.01 | 0.118 | 0.007 | 0.016 | 0.413 | 0.001 | 0.002 | 0.002 | 0.732 | 0.0001 | 0.395 | 0.087 | 0.788 | 0.003 | 0.02 | 0.161 | 0.008 | 0.013 | 0.555 | 0.002 | 0.056 | 3.75 | 50.6 | 1.1 | 14.2 | 0.59 | 2 | 22.15 | 4.25 | 56 | 0.5 | 8.3 | 0.18 | 2.1 | 23.97282
7 | Э76ХАФ | Р65 | 30 | 50.5333333 | 17.2 | 50.3666667 | 2.4657224 | 0.459435 | 0.084185 | 0.173546 | 0.152892 | 0.061623 | 1577 | 1593 | 8.4884211 | 14236.05 | 112.9 | 1 | 8.064 | 0.234 | 0.141 | 0.423 | 0.074 | 0.02 | 0.064272 | 0.156 | 0.272 | 0.149 | 4081 | 0.002 | 0.384 | 0.325 | 0.089 | 0.633 | 0.007 | 0.009 | 0.124 | 0.009 | 0.016 | 0.434 | 0.001 | 0.002 | 0.002 | 0.73 | 0.0001 | 0.396 | 0.089 | 0.787 | 0.005 | 0.015 | 0.159 | 0.01 | 0.015 | 0.558 | 0.003 | 0.056 | 3.75 | 47.5 | 0.4 | 11.1 | 0.35 | 2 | 22.15 | 4.25 | 57.7 | 0.6 | 9 | 0.16 | 2.2 | 23.97282
8 | Э76ХАФ | Р65 | 40 | 45.3833333 | 17.0166667 | 45.2166667 | 3.1760905 | 0.464055 | 0.122605 | 0.15373 | 0.157612 | 0.0621055 | 1575 | 1585 | 14.0330097 | 14181.39 | 114.6 | 1 | 4.015 | 0.078 | 0.05 | 0.501 | 0.038 | 0.02 | 0.064272 | 0.172 | 0.24 | 0.217 | 4022 | 0.002 | 0.375 | 0.297 | 0.077 | 0.655 | 0.005 | 0.008 | 0.116 | 0.011 | 0.013 | 0.428 | 0.002 | 0.003 | 0.003 | 0.721 | 0.0001 | 0.398 | 0.076 | 0.786 | 0.004 | 0.018 | 0.158 | 0.012 | 0.013 | 0.56 | 0.003 | 0.057 | 3.75 | 52.3 | 0.4 | 15.5 | 0.23 | 2 | 22.15 | 4.25 | 51.1 | 0.6 | 11.6 | 0.14 | 2.3 | 23.97282
11 | Э76ХФ | Р65 | 7 | 47.0166667 | 23.1666667 | 47.0166667 | 2.7765177 | 0.42198 | 0.116688 | 0.118367 | 0.13 | 0.0388069 | 1604 | 1635 | 14.3717748 | 12519.71 | 111.7 | 1 | 22.404 | 0.122 | 0.05 | 0.452 | 0.038 | 0.02 | 0.048539 | 0.155 | 0.176 | 0.204 | 4834 | 0.002 | 0.418 | 0.319 | 0.091 | 0.692 | 0.006 | 0.01 | 0.063 | 0.011 | 0.017 | 0.457 | 0.001 | 0.002 | 0.004 | 0.753 | 0.0004 | 0.418 | 0.091 | 0.799 | 0.005 | 0.012 | 0.062 | 0.011 | 0.011 | 0.572 | 0.003 | 0.036 | 5.2 | 56.2 | 0.7 | 11.7 | 0.14 | 2.7 | 20.6 | 4.5 | 55.8 | 0.4 | 9.4 | 0.1 | 2 | 27.4
12 | Э76ХФ | Р65 | 12 | 49.3833333 | 32.1666667 | 49.3833333 | 3.62601 | 0.404285 | 0.116116 | 0.150958 | 0.129965 | 0.0384599 | 1536 | 1613 | 6.9769048 | 12780.93 | 113.7 | 1 | 11.446 | 0.082 | 0.05 | 0.429 | 0.048 | 0.02 | 0.048105 | 0.141 | 0.227 | 0.203 | 6852 | 0.002 | 0.452 | 0.318 | 0.114 | 0.666 | 0.007 | 0.011 | 0.073 | 0.009 | 0.019 | 0.451 | 0.002 | 0.002 | 0.004 | 0.772 | 0.0003 | 0.419 | 0.113 | 0.799 | 0.007 | 0.011 | 0.072 | 0.01 | 0.014 | 0.563 | 0.003 | 0.035 | 5 | 53.8 | 1.4 | 10.1 | 0.2 | 2.3 | 23.1 | 4.8 | 55 | 0.6 | 7.6 | 0.14 | 2 | 27.2
13 | Э76ХФ | Р65 | 23 | 42.0333333 | 29.3833333 | 42.0333333 | 2 | 0.30571 | 0.082368 | 0.058185 | 0.085275 | 0.0376213 | 1529 | 1595 | 13.0232355 | 12482.59 | 112.5 | 1 | 18.247 | 0.054 | 0.05 | 0.317 | 0.06 | 0.02 | 0.047056 | 0.11 | 0.085 | 0.144 | 6113 | 0.002 | 0.521 | 0.348 | 0.092 | 0.734 | 0.009 | 0.009 | 0.071 | 0.012 | 0.017 | 0.484 | 0.002 | 0.003 | 0.003 | 0.773 | 0.0002 | 0.418 | 0.092 | 0.784 | 0.008 | 0.011 | 0.071 | 0.013 | 0.013 | 0.566 | 0.003 | 0.036 | 3.9 | 55.6 | 0.5 | 7.3 | 0.16 | 3.2 | 17.6 | 4.5 | 59.1 | 0.2 | 4.5 | 0.1 | 2.2 | 26.9
14 | Э76ХФ | Р65 | 21 | 43.8666667 | 25.7166667 | 43.8666667 | 2 | 0.15538 | 0.077792 | 0.063437 | 0.060145 | 0.0367538 | 1530 | 1595 | 11.611422 | 12421.52 | 109.7 | 1 | 16.943 | 0.042 | 0.05 | 0.132 | 0.085 | 0.02 | 0.045971 | 0.068 | 0.095 | 0.136 | 5324 | 0.004 | 0.639 | 0.35 | 0.101 | 0.73 | 0.008 | 0.009 | 0.069 | 0.013 | 0.017 | 0.508 | 0.003 | 0.004 | 0.004 | 0.756 | 0.0003 | 0.422 | 0.102 | 0.79 | 0.007 | 0.01 | 0.069 | 0.014 | 0.012 | 0.564 | 0.003 | 0.037 | 4.3 | 64.6 | 0.3 | 8.7 | 0.13 | 2.9 | 22.3 | 4.9 | 61.3 | 0.3 | 5.7 | 0.13 | 2.3 | 26.3
15 | Э76ХФ | Р65 | 20 | 49.7333333 | 25.65 | 49.7333333 | 2.8791045 | 0.34951 | 0.0858 | 0.122354 | 0.10516 | 0.0385175 | 1544 | 1591 | 10.4422922 | 12879.53 | 114.6 | 1 | 17.311 | 0.06 | 0.05 | 0.368 | 0.072 | 0.02 | 0.048177 | 0.114 | 0.184 | 0.15 | 5506 | 0.003 | 0.469 | 0.346 | 0.105 | 0.679 | 0.008 | 0.012 | 0.071 | 0.012 | 0.018 | 0.469 | 0.003 | 0.003 | 0.003 | 0.781 | 0.0004 | 0.419 | 0.108 | 0.787 | 0.007 | 0.012 | 0.072 | 0.014 | 0.015 | 0.563 | 0.003 | 0.036 | 4.9 | 63 | 0.7 | 10.4 | 0.16 | 2.8 | 22.8 | 4.6 | 56.6 | 0.2 | 7.8 | 0.12 | 2.1 | 27
16 | Э76ХФ | Р65 | 35 | 47.8666667 | 20.2166667 | 47.8666667 | 3.4925753 | 0.350455 | 0.160403 | 0.038939 | 0.076329 | 0.0370848 | 1559 | 1584 | 8.9574153 | 13322.67 | 109.2 | 1 | 14.093 | 0.052 | 0.05 | 0.359 | 0.081 | 0.02 | 0.046513 | 0.103 | 0.056 | 0.277 | 4489 | 0.002 | 0.46 | 0.327 | 0.094 | 0.748 | 0.008 | 0.01 | 0.068 | 0.011 | 0.023 | 0.481 | 0.001 | 0.002 | 0.003 | 0.772 | 0.0002 | 0.467 | 0.093 | 0.786 | 0.007 | 0.012 | 0.068 | 0.011 | 0.017 | 0.561 | 0.002 | 0.036 | 3.6 | 58.1 | 0.4 | 8.6 | 0.13 | 2.6 | 22.1 | 3.8 | 62.3 | 0.5 | 4.7 | 0.08 | 2.7 | 23.3
21 | Э90ХАФ | Р65 | 39 | 50.3666667 | 22.5166667 | 50.0333333 | 2.6373503 | 0.498855 | 0.049068 | 0.133992 | 0.072604 | 0.0894414 | 1582 | 1587 | 7.3436948 | 13531.31 | 109.1000001 | 1 | 11.55 | 0.052 | 0.113 | 0.504 | 0.1400001 | 0.0200001 | 0.098235 | 0.0600001 | 0.206 | 0.087 | 5078 | 0.002 | 0.438 | 0.244 | 0.104 | 0.672 | 0.008 | 0.01 | 0.076 | 0.009 | 0.024 | 0.471 | 0.002 | 0.002 | 0.003 | 0.844 | 0.0002 | 0.289 | 0.104 | 0.792 | 0.006 | 0.014 | 0.075 | 0.011 | 0.018 | 0.552 | 0.003 | 0.084 | 4 | 62.1 | 0.3 | 7 | 0.17 | 2.6 | 23.8 | 3.6 | 62.1 | 0.3 | 7.1 | 0.17 | 2.7 | 23
22 | Э90ХАФ | Р65 | 6 | 48.55 | 15.35 | 48.3833333 | 2 | 0.41937 | 0.100392 | 0.25958 | 0.141782 | 0.0923408 | 1616 | 1583 | 11.2975472 | 12582.41 | 112.5 | 1 | 6.653 | 0.104 | 0.05 | 0.446 | 0.074 | 0.02 | 0.102214 | 0.118 | 0.399 | 0.178 | 3219 | 0.001 | 0.533 | 0.201 | 0.096 | 0.568 | 0.015 | 0.01 | 0.082 | 0.007 | 0.022 | 0.411 | 0.001 | 0.001 | 0.003 | 0.845 | 0.0002 | 0.288 | 0.096 | 0.795 | 0.013 | 0.017 | 0.082 | 0.008 | 0.017 | 0.547 | 0.002 | 0.085 | 3.1 | 56.1 | 0.4 | 15.6 | 0.1 | 2.1 | 26.6 | 3.6 | 50.3 | 0.3 | 10 | 0.11 | 2.2 | 23.4
23 | НХ | НЕТ | 9 | 42.3333333 | 16.15 | 42.1833333 | 2.0719901 | 0.472325 | 0.046812 | 0.214072 | 0.075152 | 0.0898846 | 1590 | 1578 | 17.6708034 | 12802.48 | 109.8 | 1 | 15.03 | 0.04 | 0.05 | 0.523 | 0.082 | 0.02 | 0.098597 | 0.032 | 0.332 | 0.083 | 3446 | 0.001 | 0.427 | 0.248 | 0.097 | 0.59 | 0.064 | 0.01 | 0.084 | 0.008 | 0.022 | 0.455 | 0.001 | 0.002 | 0.003 | 0.871 | 0.0005 | 0.288 | 0.097 | 0.78 | 0.061 | 0.014 | 0.084 | 0.009 | 0.017 | 0.545 | 0.003 | 0.084 | 3.4 | 54.8 | 0.9 | 11.9 | 0.14 | 2.4 | 22.5 | 4.1 | 58.8 | 0.3 | 7.4 | 0.06 | 2.2 | 26.5
24 | НХ | НЕТ | 6 | 43.6833333 | 17.0166667 | 43.5166667 | 1.5234677 | 0.506075 | 0.088548 | 0.21452 | 0.141784 | 0.0920558 | 1609 | 1582 | 12.2155662 | 12510.09 | 113.5 | 1 | 9.199 | 0.04 | 0.05 | 0.557 | 0.047 | 0.02 | 0.101888 | 0.136 | 0.328 | 0.157 | 3548 | 0.001 | 0.477 | 0.219 | 0.092 | 0.611 | 0.023 | 0.009 | 0.073 | 0.011 | 0.019 | 0.413 | 0.001 | 0.002 | 0.002 | 0.851 | 0.0002 | 0.293 | 0.091 | 0.788 | 0.02 | 0.013 | 0.072 | 0.012 | 0.016 | 0.53 | 0.002 | 0.082 | 3.7 | 48.3 | 0.4 | 11.4 | 0.12 | 2 | 24.5 | 3.8 | 57.5 | 0.4 | 7.2 | 0.07 | 2.2 | 26.6
25 | Э90ХАФ | Р65 | 6 | 40.7 | 21.9833333 | 40.5333333 | 2 | 0.516565 | 0.09306 | 0.188972 | 0.081532 | 0.0915456 | 1563 | 1576 | 11.7141536 | 13938.74 | 112 | 1 | 7.035 | 0.052 | 0.05 | 0.57 | 0.069 | 0.02 | 0.101165 | 0.052 | 0.292 | 0.165 | 5107 | 0.001 | 0.424 | 0.208 | 0.09 | 0.613 | 0.018 | 0.01 | 0.075 | 0.007 | 0.02 | 0.452 | 0.001 | 0.002 | 0.003 | 0.84 | 0.0004 | 0.291 | 0.093 | 0.793 | 0.018 | 0.015 | 0.078 | 0.008 | 0.017 | 0.563 | 0.003 | 0.084 | 3.1 | 57.8 | 0.6 | 12.1 | 0.28 | 2.2 | 26.3 | 4.1 | 57.3 | 0.5 | 4.6 | 0.07 | 2.6 | 21.7
30 | Э76ХФ | Р65 | 33 | 43.1833333 | 17.1666667 | 43.1833333 | 2 | 0.46048 | 0.093624 | 0.07737 | 0.124157 | 0.0387897 | 1577 | 1578 | 8.9180239 | 13082.33 | 114.1 | 1 | 12.837 | 0.084 | 0.05 | 0.505 | 0.082 | 0.02 | 0.049045 | 0.161 | 0.116 | 0.166 | 3743 | 0.002 | 0.411 | 0.341 | 0.109 | 0.714 | 0.006 | 0.009 | 0.066 | 0.014 | 0.023 | 0.453 | 0.002 | 0.003 | 0.003 | 0.768 | 0.0002 | 0.418 | 0.109 | 0.781 | 0.005 | 0.011 | 0.067 | 0.015 | 0.017 | 0.562 | 0.003 | 0.036 | 5 | 57.1 | 0.8 | 8.9 | 0.18 | 2.6 | 22 | 5.6 | 56.2 | 1 | 6.7 | 0.08 | 2.5 | 22.4
31 | Э76ХФ | Р65 | 26 | 47.3833333 | 16.8833333 | 47.3833333 | 1.7142857 | 0.434215 | 0.159612 | 0.18888 | 0.14551 | 0.0389328 | 1583 | 1586 | 17.675457 | 13472.46 | 112.7 | 1 | 27.667 | 0.04 | 0.05 | 0.456 | 0.073 | 0.02 | 0.049226 | 0.15 | 0.29 | 0.283 | 3791 | 0.001 | 0.434 | 0.282 | 0.086 | 0.618 | 0.008 | 0.01 | 0.059 | 0.006 | 0.018 | 0.441 | 0.001 | 0.002 | 0.003 | 0.759 | 0.0002 | 0.419 | 0.088 | 0.788 | 0.007 | 0.012 | 0.059 | 0.008 | 0.015 | 0.57 | 0.003 | 0.036 | 5.4 | 58.1 | 0.4 | 10.1 | 0.15 | 2.6 | 22.3 | 4.2 | 49.8 | 0.7 | 11.3 | 0.13 | 2.4 | 20.4
33 | Э76ХФ | Р65 | 23 | 45.5166667 | 24.2333333 | 45.5166667 | 2.7917151 | 0.172035 | 0.133601 | 0.107724 | 0.069016 | 0.0378404 | 1571 | 1632 | 9.1796038 | 13558.18 | 112.6 | 1 | 13.902 | 0.049 | 0.05 | 0.14 | 0.111 | 0.02 | 0.047598 | 0.064 | 0.166 | 0.239 | 5476 | 0.002 | 0.658 | 0.303 | 0.088 | 0.701 | 0.006 | 0.007 | 0.061 | 0.012 | 0.018 | 0.509 | 0.003 | 0.003 | 0.004 | 0.763 | 0.0006 | 0.42 | 0.089 | 0.797 | 0.005 | 0.01 | 0.061 | 0.012 | 0.011 | 0.571 | 0.003 | 0.037 | 4.6 | 62.8 | 0.4 | 7 | 0.13 | 3 | 21.2 | 4.7 | 55.2 | 0.5 | 5.9 | 0.09 | 2.7 | 20.4
34 | Э76ХФ | Р65 | 29 | 50.3666667 | 25.1833333 | 50.3666667 | 2 | 0.37717 | 0.126334 | 0.07305 | 0.106195 | 0.0388755 | 1556 | 1610 | 12.02045 | 14109.33 | 114.4 | 1 | 20.181 | 0.157 | 0.05 | 0.396 | 0.088 | 0.02 | 0.0489 | 0.135 | 0.11 | 0.226 | 5922 | 0.002 | 0.497 | 0.312 | 0.104 | 0.72 | 0.006 | 0.009 | 0.07 | 0.012 | 0.018 | 0.473 | 0.002 | 0.003 | 0.004 | 0.776 | 0.0004 | 0.419 | 0.104 | 0.784 | 0.005 | 0.01 | 0.071 | 0.013 | 0.012 | 0.547 | 0.003 | 0.036 | 5.2 | 59.9 | 0.7 | 12 | 0.13 | 2.9 | 20.9 | 5.3 | 56.8 | 0.5 | 7.6 | 0.1 | 2.6 | 21.6
36 | Э76ХФ | Р65 | 45 | 47.8833333 | 21.8833333 | 47.8833333 | 4 | 0.406075 | 0.106769 | 0.108468 | 0.119133 | 0.0396236 | 1557 | 1593 | 13.1482074 | 14158.72 | 113.4 | 1 | 20.986 | 0.053 | 0.05 | 0.434 | 0.044 | 0.02 | 0.049841 | 0.141 | 0.165 | 0.191 | 5164 | 0.002 | 0.474 | 0.326 | 0.102 | 0.7 | 0.008 | 0.009 | 0.079 | 0.011 | 0.018 | 0.466 | 0.002 | 0.002 | 0.004 | 0.771 | 0.0005 | 0.418 | 0.101 | 0.796 | 0.008 | 0.012 | 0.079 | 0.012 | 0.015 | 0.579 | 0.003 | 0.037 | 5.2 | 58.5 | 0.4 | 6.1 | 0.1 | 2.9 | 20.4 | 6.7 | 58.8 | 0.5 | 5.9 | 0.07 | 2.7 | 22.2
37 | Э76ХФ | Р65 | 50 | 43.3333333 | 16.35 | 43.3333333 | 2.8015267 | 0.462235 | 0.106769 | 0.091332 | 0.121888 | 0.0396808 | 1581 | 1580 | 11.4251538 | 13500.92 | 115.3 | 1 | 16.503 | 0.053 | 0.05 | 0.504 | 0.076 | 0.02 | 0.049913 | 0.152 | 0.138 | 0.191 | 3679 | 0.002 | 0.431 | 0.328 | 0.104 | 0.719 | 0.007 | 0.009 | 0.07 | 0.013 | 0.02 | 0.462 | 0.002 | 0.003 | 0.003 | 0.756 | 0.0002 | 0.416 | 0.101 | 0.794 | 0.006 | 0.011 | 0.07 | 0.014 | 0.018 | 0.577 | 0.003 | 0.036 | 4.8 | 62 | 0.7 | 5.5 | 0.11 | 2.8 | 21.8 | 6.4 | 59.3 | 0.5 | 4.6 | 0.08 | 2.7 | 21.9
41 | Э76ХФ | Р65 | 48 | 51.1833333 | 19.3666667 | 51.1833333 | 4.5382476 | 0.45114 | 0.120744 | 0.13488 | 0.129122 | 0.0406014 | 1576 | 1593 | 8.8755174 | 14232.7 | 112.8 | 1 | 14.652 | 0.095 | 0.05 | 0.486 | 0.05 | 0.02 | 0.051071 | 0.146 | 0.206 | 0.216 | 4594 | 0.002 | 0.415 | 0.312 | 0.102 | 0.665 | 0.006 | 0.009 | 0.064 | 0.008 | 0.025 | 0.45 | 0.001 | 0.002 | 0.003 | 0.761 | 0.0002 | 0.419 | 0.105 | 0.798 | 0.006 | 0.013 | 0.064 | 0.009 | 0.017 | 0.561 | 0.003 | 0.038 | 4.3 | 51.7 | 0.5 | 9.3 | 0.1 | 2.5 | 20.6 | 5.4 | 58.9 | 0.6 | 7.1 | 0.11 | 2.6 | 23
42 | Э76ХФ | Р65 | 55 | 46.6666667 | 21.15 | 46.6666667 | 3.9321018 | 0.405225 | 0.111241 | 0.085212 | 0.108005 | 0.038761 | 1547 | 1594 | 13.2236842 | 13931.91 | 114.4 | 1 | 20.1 | 0.063 | 0.05 | 0.433 | 0.096 | 0.02 | 0.048756 | 0.133 | 0.129 | 0.199 | 4911 | 0.002 | 0.478 | 0.323 | 0.098 | 0.726 | 0.006 | 0.009 | 0.064 | 0.012 | 0.02 | 0.472 | 0.002 | 0.003 | 0.004 | 0.763 | 0.0011 | 0.417 | 0.099 | 0.798 | 0.006 | 0.011 | 0.065 | 0.013 | 0.016 | 0.57 | 0.004 | 0.035 | 4.8 | 61.5 | 0.6 | 6.9 | 0.09 | 2.8 | 21.7 | 4.6 | 48.1 | 1 | 2.2 | 0.09 | 2.5 | 19.5
43 | Э76ХФ | Р65 | 60 | 42.3333333 | 20.3166667 | 42.3333333 | 3.3574066 | 0.32264 | 0.108446 | 0.048264 | 0.108941 | 0.0391633 | 1551 | 1582 | 11.8227678 | 13646.92 | 114.5 | 1 | 16.588 | 0.041 | 0.05 | 0.333 | 0.117 | 0.02 | 0.049262 | 0.149 | 0.071 | 0.194 | 4621 | 0.002 | 0.533 | 0.326 | 0.091 | 0.753 | 0.007 | 0.008 | 0.062 | 0.012 | 0.018 | 0.471 | 0.002 | 0.003 | 0.004 | 0.762 | 0.00041 | 0.417 | 0.09 | 0.797 | 0.006 | 0.011 | 0.062 | 0.013 | 0.011 | 0.561 | 0.003 | 0.036 | 4.8 | 59.9 | 0.5 | 5.9 | 0.12 | 3 | 19.9 | 4.4 | 57.4 | 0.4 | 10.1 | 0.13 | 2.2 | 25.6
44 | Э76ХФ | Р65 | 22 | 46.8666667 | 13.9833333 | 46.8666667 | 3.2699229 | 0.47798 | 0.143104 | 0.162138 | 0.166141 | 0.040285 | 1626 | 1590 | 10.0411891 | 13456.02 | 113.7 | 1 | 15.575 | 0.106 | 0.05 | 0.514 | 0.074 | 0.02 | 0.050673 | 0.193 | 0.244 | 0.256 | 3136 | 0.002 | 0.404 | 0.296 | 0.097 | 0.657 | 0.006 | 0.01 | 0.067 | 0.009 | 0.025 | 0.426 | 0.001 | 0.002 | 0.003 | 0.753 | 0.0003 | 0.415 | 0.098 | 0.795 | 0.005 | 0.012 | 0.068 | 0.01 | 0.015 | 0.567 | 0.002 | 0.036 | 3.7 | 55.5 | 0.6 | 11.9 | 0.14 | 2.1 | 26 | 4.1 | 55.7 | 0.5 | 12.1 | 0.14 | 2.2 | 25.9
46 | Э76ХФ | Р65 | 28 | 48.85 | 15.3666667 | 48.85 | 3.4858447 | 0.474795 | 0.132483 | 0.140142 | 0.163284 | 0.0404576 | 1616 | 1593 | 11.2513138 | 13501.95 | 113.3 | 1 | 18.199 | 0.052 | 0.05 | 0.513 | 0.055 | 0.02 | 0.05089 | 0.198 | 0.206 | 0.237 | 3458 | 0.002 | 0.416 | 0.306 | 0.102 | 0.677 | 0.006 | 0.011 | 0.07 | 0.011 | 0.021 | 0.432 | 0.001 | 0.002 | 0.003 | 0.752 | 0.0005 | 0.42 | 0.103 | 0.802 | 0.005 | 0.012 | 0.071 | 0.012 | 0.013 | 0.577 | 0.003 | 0.037 | 4.2 | 49 | 0.5 | 13.1 | 0.13 | 2.1 | 23.6 | 4.9 | 50.1 | 0.4 | 12.6 | 0.11 | 2.1 | 24.2
47 | Э76ХФ | Р65 | 32 | 43.2 | 15.0333333 | 43.2 | 3.7495652 | 0.45188 | 0.13416 | 0.096795 | 0.143417 | 0.040572 | 1591 | 1596 | 12.2793839 | 13426.16 | 115.2 | 1 | 17.273 | 0.063 | 0.05 | 0.486 | 0.039 | 0.02 | 0.051034 | 0.184 | 0.141 | 0.24 | 3364 | 0.002 | 0.433 | 0.306 | 0.095 | 0.713 | 0.01 | 0.012 | 0.069 | 0.011 | 0.019 | 0.449 | 0.001 | 0.002 | 0.004 | 0.751 | 0.0004 | 0.416 | 0.093 | 0.789 | 0.01 | 0.012 | 0.068 | 0.011 | 0.015 | 0.578 | 0.003 | 0.037 | 5.2 | 58.4 | 0.3 | 9.5 | 0.12 | 2.6 | 22.5 | 4.5 | 53 | 0.6 | 10.7 | 0.13 | 2.1 | 24.7
48 | Э76ХФ | Р65 | 41 | 45.6666667 | 18.1666667 | 45.6666667 | 2.5424318 | 0.4115657 | 0.098384 | 0.03954 | 0.096742 | 0.0416938 | 1560 | 1597 | 8.1985401 | 13382.75 | 114.5 | 1 | 12.48 | 0.055 | 0.05 | 0.438 | 0.102 | 0.02 | 0.052445 | 0.134 | 0.056 | 0.176 | 4052 | 0.002 | 0.461 | 0.335 | 0.104 | 0.756 | 0.008 | 0.01 | 0.078 | 0.014 | 0.02 | 0.473 | 0.002 | 0.003 | 0.004 | 0.739 | 0.0003 | 0.416 | 0.104 | 0.788 | 0.008 | 0.01 | 0.078 | 0.014 | 0.012 | 0.564 | 0.003 | 0.036 | 5.3 | 58.5 | 0.4 | 10 | 0.16 | 2.6 | 22.6 | 4.6 | 58.4 | 0.3 | 7.9 | 0.11 | 2.2 | 26.4
50 | Э76ХФ | Р65 | 42 | 48.8333333 | 16.1833333 | 48.8333333 | 2 | 0.495525 | 0.098943 | 0.109653 | 0.154286 | 0.0403137 | 1582 | 1592 | 11.2042321 | 12768.69207 | 115.9 | 1 | 18.238 | 0.351 | 0.05 | 0.546 | 0.069 | 0.02 | 0.050709 | 0.193 | 0.161 | 0.177 | 3444 | 0.001 | 0.401 | 0.334 | 0.112 | 0.691 | 0.009 | 0.009 | 0.079 | 0.016 | 0.022 | 0.399 | 0.001 | 0.002 | 0.003 | 0.78 | 0.0002 | 0.415 | 0.111 | 0.785 | 0.008 | 0.011 | 0.079 | 0.016 | 0.011 | 0.574 | 0.002 | 0.036 | 4.3 | 51.9 | 0.7 | 14 | 0.28 | 2.1 | 24.5 | 4.6 | 51.6 | 0.8 | 15.2 | 0.13 | 2.1 | 25.2
52 | Э90ХАФ | Р65 | 54 | 43.2166667 | 20.8833333 | 43.0333333 | 2.9430139 | 0.54064 | 0.098384 | 0.103231 | 0.110365 | 0.092216 | 1557 | 1626 | 12.6224784 | 13543.81 | 112.7 | 1 | 7.3 | 0.096 | 0.05 | 0.602 | 0.035 | 0.02 | 0.101273 | 0.128 | 0.153 | 0.176 | 4714 | 0.002 | 0.43 | 0.201 | 0.108 | 0.72 | 0.006 | 0.008 | 0.067 | 0.01 | 0.017 | 0.449 | 0.002 | 0.002 | 0.004 | 0.853 | 0.0005 | 0.288 | 0.108 | 0.812 | 0.004 | 0.016 | 0.068 | 0.012 | 0.01 | 0.555 | 0.003 | 0.084 | 6.2 | 57.9 | 0.3 | 8.9 | 0.16 | 2.6 | 22.6 | 6.7 | 58.6 | 0.6 | 5.1 | 0.08 | 2.3 | 25.2
53 | Э90ХАФ | Р65 | 55 | 54.85 | 32.5166667 | 54.6666667 | 2.8397371 | 0.452715 | 0.064285 | 0.024077 | 0.10985 | 0.0912356 | 1498 | 1606 | 10.1454545 | 13204.31 | 113.6 | 1 | 9.92 | 0.058 | 0.216 | 0.368 | 0.086 | 0.02 | 0.101563 | 0.157 | 0.033 | 0.115 | 7156 | 0.002 | 0.516 | 0.232 | 0.088 | 0.785 | 0.006 | 0.008 | 0.055 | 0.014 | 0.019 | 0.465 | 0.002 | 0.003 | 0.004 | 0.89 | 0.0003 | 0.289 | 0.088 | 0.807 | 0.004 | 0.017 | 0.055 | 0.016 | 0.013 | 0.528 | 0.003 | 0.083 | 5.7 | 57.6 | 0.6 | 15.6 | 0.22 | 2.8 | 20.9 | 4.4 | 56.2 | 0.4 | 12.6 | 0.14 | 2.2 | 26
54 | Э90ХАФ | Р65 | 68 | 45.7 | 21.2833333 | 45.3666667 | 3.465625 | 0.541215 | 0.091117 | 0.105108 | 0.10554 | 0.0927359 | 1546 | 1583 | 9.1057541 | 13878.47 | 113.4 | 1 | 8.352 | 0.123 | 0.05 | 0.604 | 0.063 | 0.02 | 0.102105 | 0.12 | 0.156 | 0.163 | 4923 | 0.002 | 0.437 | 0.211 | 0.103 | 0.711 | 0.007 | 0.011 | 0.072 | 0.01 | 0.019 | 0.453 | 0.001 | 0.002 | 0.004 | 0.871 | 0.0003 | 0.289 | 0.103 | 0.801 | 0.006 | 0.016 | 0.072 | 0.011 | 0.014 | 0.545 | 0.003 | 0.083 | 4.9 | 49.5 | 0.5 | 7.9 | 0.14 | 2.5 | 19.5 | 6.3 | 56 | 0.4 | 8.9 | 0.09 | 2.3 | 24.3
55 | Э90ХАФ | Р65 | 71 | 44.1833333 | 19.3666667 | 43.85 | 3.6481013 | 0.569495 | 0.070993 | 0.123896 | 0.1208 | 0.0926682 | 1529 | 1580 | 13.1172867 | 14031.33 | 114.8 | 1 | 9.991 | 0.113 | 0.05 | 0.642 | 0.048 | 0.02 | 0.102828 | 0.136 | 0.184 | 0.127 | 4529 | 0.002 | 0.423 | 0.229 | 0.112 | 0.7 | 0.008 | 0.012 | 0.073 | 0.013 | 0.021 | 0.424 | 0.001 | 0.002 | 0.004 | 0.875 | 0.0002 | 0.29 | 0.113 | 0.809 | 0.006 | 0.017 | 0.073 | 0.014 | 0.013 | 0.532 | 0.003 | 0.083 | 4.4 | 54.8 | 0.4 | 12.2 | 0.18 | 2.2 | 24.7 | 4.4 | 54.9 | 0.8 | 8.2 | 0.1 | 2.1 | 26.2
56 | Э90ХАФ | Р65 | 71 | 43.3333333 | 16.3 | 43 | 3.8072187 | 0.566025 | 0.057577 | 0.04964 | 0.10232 | 0.0898319 | 1543 | 1575 | 12.5112329 | 13980.37 | 112.1 | 1 | 10.148 | 0.069 | 0.05 | 0.643 | 0.106 | 0.02 | 0.100007 | 0.136 | 0.072 | 0.103 | 3798 | 0.002 | 0.369 | 0.238 | 0.086 | 0.747 | 0.005 | 0.01 | 0.062 | 0.012 | 0.024 | 0.434 | 0.001 | 0.002 | 0.003 | 0.85 | 0.0002 | 0.29 | 0.088 | 0.792 | 0.003 | 0.016 | 0.062 | 0.014 | 0.017 | 0.538 | 0.003 | 0.082 | 4.3 | 45 | 0.7 | 8.1 | 0.21 | 2.2 | 20.9 | 5.4 | 59.1 | 0.7 | 4.3 | 0.09 | 2.4 | 25.1
60 | Э90ХАФ | Р65 | 41 | 46.2 | 13.5166667 | 45.8833333 | 2 | 0.58045 | 0.099502 | 0.128747 | 0.13193 | 0.0945891 | 1616 | 1579 | 13.7266749 | 11270.53 | 115.4 | 1 | 12.293 | 0.052 | 0.05 | 0.65 | 0.071 | 0.02 | 0.104601 | 0.151 | 0.191 | 0.178 | 2539 | 0.002 | 0.416 | 0.204 | 0.076 | 0.687 | 0.006 | 0.011 | 0.063 | 0.008 | 0.02 | 0.424 | 0.001 | 0.002 | 0.003 | 0.837 | 0.0003 | 0.289 | 0.076 | 0.8 | 0.004 | 0.017 | 0.062 | 0.009 | 0.014 | 0.537 | 0.003 | 0.085 | 4.8 | 54.5 | 0.8 | 13.3 | 0.43 | 2.3 | 23.8 | 5.1 | 52.1 | 0.4 | 13.9 | 0.16 | 2.1 | 25.3
61 | Э90ХАФ | Р65 | 45 | 47.2 | 21.05 | 47.2 | 3.2905115 | 0.502885 | 0.092235 | 0.102895 | 0.094405 | 0.0912067 | 1543 | 1575 | 19.2990742 | 13844.18 | 112.1 | 1 | 28.375 | 0.079 | 0.694 | 0.516 | 0.075 | 0.02 | 0.100767 | 0.104 | 0.153 | 0.165 | 4857 | 0.002 | 0.398 | 0.21 | 0.119 | 0.694 | 0.01 | 0.01 | 0.07 | 0.007 | 0.022 | 0.456 | 0.002 | 0.003 | 0.003 | 0.878 | 0.0004 | 0.292 | 0.117 | 0.792 | 0.009 | 0.015 | 0.07 | 0.009 | 0.014 | 0.53 | 0.003 | 0.086 | 4.9 | 53.2 | 0.4 | 10.9 | 0.25 | 2.3 | 22.9 | 6.1 | 51.7 | 0.4 | 6 | 0.1 | 2.5 | 20.5
62 | Э90ХАФ | Р65 | 50 | 44.7166667 | 18.5166667 | 44.5333333 | 2 | 0.50328 | 0.090558 | 0.05916 | 0.115935 | 0.0922198 | 1564 | 1571 | 23.8639728 | 14014.4 | 114.3 | 1 | 31.169 | 0.052 | 0.05 | 0.559 | 0.074 | 0.02 | 0.10225 | 0.153 | 0.086 | 0.162 | 4325 | 0.003 | 0.455 | 0.212 | 0.081 | 0.745 | 0.006 | 0.009 | 0.057 | 0.01 | 0.019 | 0.439 | 0.002 | 0.002 | 0.004 | 0.837 | 0.0003 | 0.293 | 0.083 | 0.802 | 0.004 | 0.013 | 0.057 | 0.012 | 0.014 | 0.542 | 0.003 | 0.084 | 5.5 | 59.5 | 0.4 | 8.9 | 0.17 | 2.7 | 22.4 | 6.1 | 60.4 | 0.9 | 6.1 | 0.08 | 2.7 | 22.1
63 | Э90ХАФ | Р65 | 56 | 42.85 | 18.8166667 | 42.5166667 | 3.0403507 | 0.529205 | 0.101179 | 0.085867 | 0.10009 | 0.0913553 | 1569 | 1576 | 12.7537975 | 13698.49 | 114.4 | 1 | 11.195 | 0.041 | 0.05 | 0.588 | 0.076 | 0.02 | 0.100984 | 0.119 | 0.127 | 0.181 | 4296 | 0.002 | 0.434 | 0.202 | 0.084 | 0.712 | 0.005 | 0.011 | 0.054 | 0.01 | 0.018 | 0.445 | 0.002 | 0.003 | 0.003 | 0.848 | 0.0002 | 0.291 | 0.085 | 0.792 | 0.004 | 0.015 | 0.054 | 0.012 | 0.018 | 0.549 | 0.003 | 0.084 | 5.7 | 55.1 | 0.8 | 8.6 | 0.35 | 2.5 | 21.7 | 6.4 | 58.5 | 0.6 | 6.4 | 0.08 | 2.6 | 22.9
64 | Э90ХАФ | Р65 | 60 | 45.8666667 | 19.0666667 | 45.5666667 | 2 | 0.54214 | 0.098384 | 0.120567 | 0.11931 | 0.0923682 | 1565 | 1575 | 9.4765343 | 14006.64 | 114.6 | 1 | 13.125 | 0.048 | 0.748 | 0.516 | 0.078 | 0.02 | 0.102394 | 0.135 | 0.179 | 0.176 | 4451 | 0.001 | 0.378 | 0.209 | 0.102 | 0.68 | 0.006 | 0.01 | 0.067 | 0.009 | 0.023 | 0.435 | 0.001 | 0.002 | 0.003 | 0.842 | 0.0005 | 0.294 | 0.101 | 0.789 | 0.005 | 0.015 | 0.068 | 0.011 | 0.019 | 0.543 | 0.003 | 0.084 | 4.8 | 51.8 | 0.6 | 8.2 | 0.16 | 2.5 | 20.9 | 5.9 | 57.4 | 0.7 | 6.9 | 0.1 | 2.5 | 22.7
65 | Э90ХАФ | Р65 | 29 | 44.2166667 | 18.3666667 | 43.8833333 | 2.7457995 | 0.451585 | 0.055341 | 0.025567 | 0.055315 | 0.0910511 | 1569 | 1574 | 11.9966394 | 13962.25 | 113 | 1 | 15.469 | 0.052 | 0.05 | 0.503 | 0.093 | 0.02 | 0.100731 | 0.074 | 0.037 | 0.099 | 4274 | 0.002 | 0.48 | 0.241 | 0.109 | 0.77 | 0.007 | 0.009 | 0.072 | 0.014 | 0.022 | 0.478 | 0.002 | 0.003 | 0.004 | 0.853 | 0.0002 | 0.291 | 0.107 | 0.795 | 0.006 | 0.012 | 0.071 | 0.016 | 0.017 | 0.539 | 0.003 | 0.084 | 5.2 | 59 | 0.5 | 7.4 | 0.27 | 2.8 | 21.2 | 6 | 60.7 | 1 | 5.5 | 0.09 | 2.7 | 22.2
66 | Э90ХАФ | Р65 | 23 | 45.0166667 | 19.6333333 | 44.8666667 | 2 | 0.601695 | 0.091117 | 0.123653 | 0.140585 | 0.0934207 | 1573 | 1575 | 12.0594059 | 13712.39 | 114.9 | 1 | 8.12 | 0.119 | 0.05 | 0.678 | 0.092 | 0.02 | 0.102937 | 0.166 | 0.183 | 0.163 | 4487 | 0.001 | 0.359 | 0.214 | 0.093 | 0.666 | 0.007 | 0.008 | 0.071 | 0.01 | 0.022 | 0.41 | 0.001 | 0.002 | 0.003 | 0.856 | 0.0002 | 0.294 | 0.094 | 0.79 | 0.005 | 0.015 | 0.071 | 0.011 | 0.013 | 0.541 | 0.003 | 0.084 | 4 | 48.1 | 1 | 10.1 | 0.69 | 2.1 | 22.5 | 5.1 | 52.9 | 0.5 | 12.4 | 0.12 | 2.1 | 25.6
67 | Э90ХАФ | Р65 | 24 | 46.2333333 | 19.7 | 46.2333333 | 3.1139522 | 0.575235 | 0.085527 | 0.10572 | 0.071955 | 0.0918987 | 1571 | 1570 | 20.5866179 | 13620.3 | 113.2 | 1 | 21.879 | 0.049 | 0.05 | 0.647 | 0.077 | 0.02 | 0.101888 | 0.069 | 0.158 | 0.153 | 4472 | 0.002 | 0.406 | 0.215 | 0.111 | 0.695 | 0.008 | 0.008 | 0.071 | 0.008 | 0.02 | 0.461 | 0.002 | 0.002 | 0.003 | 0.83 | 0.0002 | 0.29 | 0.11 | 0.795 | 0.006 | 0.014 | 0.071 | 0.009 | 0.017 | 0.543 | 0.003 | 0.085 | 4.5 | 57.3 | 0.9 | 7.3 | 0.18 | 2.7 | 21.5 | 5.9 | 59.5 | 0.9 | 4.9 | 0.09 | 2.7 | 21.8
68 | Э90ХАФ | Р65 | 27 | 46.0166667 | 18.6833333 | 46.0166667 | 3.5755627 | 0.522535 | 0.064285 | 0.104697 | 0.117345 | 0.0930984 | 1566 | 1570 | 15.1681877 | 14101.34 | 115 | 1 | 9.695 | 0.074 | 0.05 | 0.586 | 0.083 | 0.02 | 0.102792 | 0.138 | 0.155 | 0.115 | 4391 | 0.002 | 0.449 | 0.23 | 0.115 | 0.714 | 0.009 | 0.009 | 0.075 | 0.009 | 0.021 | 0.465 | 0.002 | 0.002 | 0.003 | 0.841 | 0.0001 | 0.284 | 0.112 | 0.793 | 0.007 | 0.015 | 0.074 | 0.009 | 0.014 | 0.558 | 0.003 | 0.083 | 5.7 | 59.2 | 0.3 | 11 | 0.12 | 2.7 | 21.6 | 6.2 | 52.5 | 0.9 | 6.8 | 0.1 | 2.5 | 21.2
69 | Э90ХАФ | Р65 | 16 | 42.8333333 | 17.7666667 | 42.6666667 | 3.497992 | 0.530135 | 0.075465 | 0.138501 | 0.094005 | 0.0926146 | 1575 | 1586 | 13.0279592 | 14031.89 | 114.8 | 1 | 7.093 | 0.079 | 0.05 | 0.592 | 0.076 | 0.02 | 0.102792 | 0.09 | 0.207 | 0.135 | 4155 | 0.002 | 0.433 | 0.224 | 0.104 | 0.677 | 0.006 | 0.011 | 0.074 | 0.009 | 0.021 | 0.459 | 0.002 | 0.002 | 0.003 | 0.868 | 0.0002 | 0.289 | 0.106 | 0.795 | 0.004 | 0.016 | 0.074 | 0.011 | 0.014 | 0.546 | 0.003 | 0.083 | 5 | 57.5 | 0.4 | 8.3 | 0.13 | 2.7 | 21.2 | 5.6 | 61.1 | 0.7 | 5 | 0.08 | 2.8 | 21.9
71 | Э76ХФ | Р65 | 28 | 45.55 | 20.7166667 | 45.55 | 2.6547103 | 0.35711 | 0.149812 | 0.070011 | 0.09879 | 0.0396495 | 1554 | 1601 | 9.2802579 | 13348.67 | 114.9 | 1 | 13.593 | 0.063 | 0.05 | 0.367 | 0.038 | 0.02 | 0.049949 | 0.123 | 0.103 | 0.268 | 4609 | 0.002 | 0.493 | 0.288 | 0.079 | 0.719 | 0.008 | 0.013 | 0.066 | 0.008 | 0.017 | 0.496 | 0.002 | 0.002 | 0.003 | 0.769 | 0.0003 | 0.417 | 0.079 | 0.784 | 0.007 | 0.015 | 0.067 | 0.009 | 0.015 | 0.572 | 0.003 | 0.037 | 5.9 | 58.5 | 0.3 | 12.2 | 0.16 | 2.6 | 22.4 | 5.4 | 60.9 | 0.5 | 11.2 | 0.17 | 2.8 | 21.6
72 | Э76ХФ | Р65 | 31 | 54.35 | 22.3166667 | 54.35 | 2.99082745 | 0.419245 | 0.147017 | 0.103903 | 0.142285 | 0.0401091 | 1572 | 1584 | 8.9494756 | 12741.15 | 115.1 | 1 | 16.119 | 0.041 | 0.05 | 0.443 | 0.041 | 0.02 | 0.050528 | 0.176 | 0.153 | 0.263 | 4739 | 0.002 | 0.441 | 0.295 | 0.094 | 0.694 | 0.005 | 0.013 | 0.058 | 0.009 | 0.02 | 0.437 | 0.001 | 0.002 | 0.003 | 0.776 | 0.0004 | 0.42 | 0.094 | 0.789 | 0.005 | 0.014 | 0.059 | 0.01 | 0.017 | 0.563 | 0.003 | 0.036 | 5 | 58.7 | 0.7 | 9.6 | 0.19 | 2.6 | 22.6 | 5.8 | 59.4 | 0.4 | 5.2 | 0.08 | 2.7 | 21.9
78 | Э76ХФ | Р65 | 29 | 49.85 | 15.7666667 | 49.85 | 2.99082745 | 0.448525 | 0.106769 | 0.149818 | 0.16165 | 0.0402242 | 1579 | 1584 | 14.5282258 | 12527.7 | 116.4 | 1 | 24.02 | 0.092 | 0.05 | 0.485 | 0.038 | 0.02 | 0.050673 | 0.188 | 0.222 | 0.191 | 3292 | 0.002 | 0.423 | 0.329 | 0.12 | 0.664 | 0.011 | 0.011 | 0.087 | 0.009 | 0.022 | 0.433 | 0.001 | 0.002 | 0.003 | 0.773 | 0.0005 | 0.42 | 0.12 | 0.791 | 0.01 | 0.012 | 0.087 | 0.01 | 0.018 | 0.569 | 0.003 | 0.036 | 4.9 | 55.7 | 0.5 | 14.2 | 0.15 | 2.2 | 25.1 | 5.7 | 50.4 | 0.5 | 8.6 | 0.08 | 2.3 | 21.5
82 | Э76ХФ | Р65 | 42 | 47.2 | 22.8 | 47.2 | 2.8876404 | 0.35029 | 0.097266 | 0.081665 | 0.08846 | 0.0412863 | 1532 | 1580 | 7.0526015 | 13476.32 | 114.7 | 1 | 10.957 | 0.052 | 0.05 | 0.368 | 0.086 | 0.02 | 0.052011 | 0.103 | 0.121 | 0.174 | 5121 | 0.002 | 0.51 | 0.335 | 0.089 | 0.721 | 0.006 | 0.011 | 0.067 | 0.011 | 0.019 | 0.497 | 0.002 | 0.004 | 0.004 | 0.77 | 0.0002 | 0.416 | 0.089 | 0.789 | 0.005 | 0.012 | 0.067 | 0.012 | 0.014 | 0.57 | 0.003 | 0.036 | 4.9 | 51.7 | 0.6 | 7.5 | 0.2 | 2.4 | 21.3 | 5.6 | 62.1 | 0.6 | 3.9 | 0.1 | 2.8 | 22.4
88 | Э76ХФ | Р65 | 46 | 47.8333333 | 22.95 | 47.8333333 | 2.9563448 | 0.48841 | 0.108446 | 0.039891 | 0.109155 | 0.0405687 | 1540 | 1585 | 9.4045414 | 14243.14 | 114.6 | 1 | 14.611 | 0.107 | 0.05 | 0.538 | 0.069 | 0.02 | 0.051107 | 0.15 | 0.057 | 0.194 | 5448 | 0.002 | 0.433 | 0.325 | 0.102 | 0.743 | 0.007 | 0.008 | 0.072 | 0.01 | 0.018 | 0.455 | 0.002 | 0.002 | 0.003 | 0.779 | 0.0002 | 0.417 | 0.101 | 0.777 | 0.006 | 0.011 | 0.072 | 0.011 | 0.015 | 0.542 | 0.003 | 0.036 | 5.3 | 57.2 | 0.7 | 9.9 | 0.12 | 2.6 | 21.8 | 4.8 | 56.1 | 0.6 | 9.8 | 0.16 | 2.1 | 26.1
89 | Э90ХАФ | Р65 | 49 | 47.1833333 | 23.5333333 | 46.8333333 | 2.6626984 | 0.6280796 | 0.082173 | 0.136456 | 0.09085 | 0.091075 | 1572 | 1621 | 6.3093264 | 13117.56 | 109.2 | 1 | 6.765 | 0.04 | 0.19 | 0.578 | 0.06 | 0.02 | 0.099537 | 0.086 | 0.204 | 0.147 | 5145 | 0.002 | 0.398 | 0.213 | 0.096 | 0.687 | 0.011 | 0.01 | 0.072 | 0.008 | 0.019 | 0.457 | 0.001 | 0.002 | 0.004 | 0.87 | 0.0002 | 0.289 | 0.095 | 0.812 | 0.009 | 0.014 | 0.072 | 0.009 | 0.013 | 0.557 | 0.003 | 0.085 | 4.7 | 48.3 | 0.9 | 7.2 | 0.13 | 2.6 | 18.7 | 4.7 | 56.7 | 0.5 | 11.3 | 0.17 | 2.2 | 26
92 | Э90ХАФ | Р65 | 63 | 48.05 | 17.3833333 | 47.7166667 | 2.5631223 | 0.552295 | 0.084409 | 0.095084 | 0.067985 | 0.0929723 | 1547 | 1579 | 8.5228203 | 13119.46 | 114.8 | 1 | 9.368 | 0.067 | 0.475 | 0.252 | 0.083 | 0.02 | 0.10272 | 0.067 | 0.142 | 0.151 | 3801 | 0.002 | 0.4 | 0.22 | 0.103 | 0.719 | 0.007 | 0.009 | 0.07 | 0.008 | 0.019 | 0.48 | 0.002 | 0.002 | 0.003 | 0.87 | 0.0002 | 0.293 | 0.106 | 0.797 | 0.005 | 0.014 | 0.071 | 0.01 | 0.014 | 0.526 | 0.003 | 0.082 | 4.7 | 48.2 | 0.8 | 8.6 | 0.21 | 2.4 | 20.1 | 4.5 | 56 | 0.5 | 11.8 | 0.16 | 2.1 | 26.1
94 | Э90ХАФ | Р65 | 52 | 49.35 | 18.9666667 | 49 | 2.9660215 | 0.650858 | 0.112918 | 0.148399 | 0.125575 | 0.0914203 | 1534 | 1572 | 11.6933485 | 13707.21 | 112.2 | 1 | 11.427 | 0.068 | 0.166 | 0.62 | 0.077 | 0.02 | 0.100116 | 0.134 | 0.221 | 0.202 | 4333 | 0.001 | 0.365 | 0.187 | 0.074 | 0.648 | 0.008 | 0.009 | 0.057 | 0.007 | 0.018 | 0.416 | 0.001 | 0.002 | 0.003 | 0.855 | 0.0002 | 0.288 | 0.074 | 0.795 | 0.006 | 0.014 | 0.058 | 0.009 | 0.017 | 0.535 | 0.003 | 0.083 | 4.5 | 49.1 | 0.9 | 14.5 | 1.35 | 2 | 24.8 | 4.8 | 56.6 | 0.4 | 11.9 | 0.18 | 2.2 | 25.8
98 | Э90ХАФ | Р65 | 13 | 48.0333333 | 24.4 | 47.4 | 3.5915935 | 0.57893 | 0.081614 | 0.115235 | 0.11666 | 0.0928716 | 1551 | 1576 | 15.2627881 | 13443.44 | 113.9 | 1 | 11.587 | 0.072 | 0.168 | 0.55 | 0.037 | 0.02 | 0.102214 | 0.133 | 0.171 | 0.146 | 5467 | 0.002 | 0.43 | 0.216 | 0.11 | 0.697 | 0.008 | 0.012 | 0.079 | 0.008 | 0.022 | 0.446 | 0.001 | 0.002 | 0.004 | 0.864 | 0.0008 | 0.278 | 0.113 | 0.799 | 0.009 | 0.022 | 0.082 | 0.009 | 0.017 | 0.551 | 0.003 | 0.084 | 4.9 | 55.3 | 1 | 15.3 | 0.19 | 2.5 | 22.4 | 3.7 | 49.2 | 0.5 | 11.7 | 0.18 | 2.5 | 19.9
103 | Э90ХАФ | Р65 | 5 | 45.6833333 | 19.3166667 | 45.35 | 3 | 0.570325 | 0.064285 | 0.084247 | 0.085795 | 0.0929855 | 1574 | 1586 | 13.5165814 | 13188.61 | 114 | 1 | 14.673 | 0.113 | 0.155 | 0.555 | 0.026 | 0.02 | 0.102286 | 0.098 | 0.125 | 0.115 | 4246 | 0.002 | 0.428 | 0.232 | 0.111 | 0.726 | 0.01 | 0.009 | 0.079 | 0.009 | 0.023 | 0.463 | 0.002 | 0.002 | 0.003 | 0.869 | 0.0005 | 0.289 | 0.111 | 0.804 | 0.008 | 0.015 | 0.079 | 0.01 | 0.017 | 0.538 | 0.003 | 0.083 | 4.6 | 56.3 | 0.7 | 12.2 | 0.2 | 2.2 | 25.3 | 4.5 | 53.8 | 0.5 | 11.8 | 0.14 | 2.1 | 26.8
108 | Э76ХФ | Р65 | 11 | 45.2 | 20.2333333 | 45.2 | 2.6223802 | 0.41765 | 0.119626 | 0.054407 | 0.10946 | 0.037927 | 1600 | 1631 | 10.4369469 | 13276.11 | 110.2 | 1 | 15.725 | 0.073 | 0.05 | 0.448 | 0.038 | 0.02 | 0.047779 | 0.145 | 0.079 | 0.214 | 4477 | 0.002 | 0.433 | 0.314 | 0.089 | 0.737 | 0.014 | 0.009 | 0.069 | 0.011 | 0.018 | 0.466 | 0.001 | 0.002 | 0.004 | 0.758 | 0.0004 | 0.422 | 0.089 | 0.788 | 0.013 | 0.012 | 0.069 | 0.011 | 0.011 | 0.563 | 0.003 | 0.037 | 4.9 | 49.9 | 1 | 13 | 0.14 | 2.3 | 21.7 | 4.9 | 55.4 | 1 | 12.3 | 0.14 | 2.3 | 25.3
111 | Э76ХФ | Р65 | 19 | 48.0333333 | 20.5666667 | 48.0333333 | 2.99082745 | 0.519735 | 0.121303 | 0.181684 | 0.171565 | 0.0403272 | 1590 | 1609 | 8.4027159 | 12821.72 | 116.5 | 1 | 13.407 | 0.08 | 0.05 | 0.569 | 0.037 | 0.02 | 0.050854 | 0.191 | 0.27 | 0.217 | 4395 | 0.001 | 0.379 | 0.318 | 0.102 | 0.628 | 0.009 | 0.01 | 0.071 | 0.008 | 0.022 | 0.41 | 0.001 | 0.002 | 0.003 | 0.764 | 0.0003 | 0.422 | 0.102 | 0.792 | 0.008 | 0.011 | 0.07 | 0.008 | 0.015 | 0.571 | 0.002 | 0.037 | 5.1 | 54.1 | 0.7 | 11 | 0.38 | 2.3 | 23.3 | 5.1 | 54.4 | 0.7 | 12.9 | 0.13 | 2.3 | 25
112 | Э76ХФ | Р65 | 16 | 51.05 | 19.5166667 | 51.05 | 2.99082745 | 0.501945 | 0.111241 | 0.125726 | 0.14507 | 0.0402122 | 1572 | 1588 | 10.6181102 | 12902.82 | 117 | 1 | 17.98 | 0.047 | 0.05 | 0.551 | 0.039 | 0.02 | 0.050709 | 0.172 | 0.186 | 0.199 | 4197 | 0.002 | 0.383 | 0.326 | 0.09 | 0.677 | 0.012 | 0.009 | 0.068 | 0.007 | 0.019 | 0.435 | 0.001 | 0.002 | 0.003 | 0.767 | 0.0004 | 0.417 | 0.09 | 0.779 | 0.011 | 0.011 | 0.069 | 0.008 | 0.013 | 0.562 | 0.003 | 0.036 | 6.2 | 50.2 | 0.4 | 12.8 | 0.15 | 2.3 | 21.5 | 5.6 | 53.2 | 0.8 | 9.9 | 0.13 | 2.6 | 20.5
113 | Э76ХФ | Р65 | 17 | 48.5333333 | 20.5 | 48.5333333 | 2.99082745 | 0.412605 | 0.091117 | 0.111145 | 0.11035 | 0.0388927 | 1567 | 1591 | 12.9801846 | 12386.34 | 113 | 1 | 20.707 | 0.057 | 0.05 | 0.445 | 0.054 | 0.02 | 0.049045 | 0.125 | 0.165 | 0.163 | 4232 | 0.002 | 0.446 | 0.342 | 0.116 | 0.692 | 0.008 | 0.009 | 0.083 | 0.008 | 0.031 | 0.48 | 0.002 | 0.002 | 0.004 | 0.77 | 0.0002 | 0.421 | 0.114 | 0.792 | 0.007 | 0.011 | 0.082 | 0.008 | 0.016 | 0.571 | 0.003 | 0.036 | 5 | 57.9 | 0.5 | 13.4 | 0.1 | 2.5 | 22.8 | 5.5 | 57.6 | 0.8 | 8.5 | 0.08 | 2.5 | 22.9
115 | Э76ХФ | Р65 | 27 | 48.8666667 | 18.8333333 | 48.8666667 | 2.99082745 | 0.47769 | 0.120744 | 0.132837 | 0.13824 | 0.0399537 | 1561 | 1592 | 10.11493 | 12781.59 | 115.8 | 1 | 16.448 | 0.056 | 0.05 | 0.519 | 0.038 | 0.02 | 0.050383 | 0.159 | 0.197 | 0.216 | 4012 | 0.002 | 0.411 | 0.317 | 0.12 | 0.672 | 0.008 | 0.009 | 0.08 | 0.008 | 0.024 | 0.454 | 0.001 | 0.002 | 0.003 | 0.752 | 0.0004 | 0.419 | 0.12 | 0.783 | 0.007 | 0.011 | 0.08 | 0.008 | 0.017 | 0.567 | 0.003 | 0.036 | 5.3 | 53.4 | 0.8 | 12.9 | 0.13 | 2.2 | 24 | 5.1 | 51.3 | 0.6 | 8.5 | 0.09 | 2.3 | 22.9
116 | Э76ХФ | Р65 | 31 | 49.5333333 | 17.1 | 49.5333333 | 2.539545 | 0.456545 | 0.098384 | 0.118321 | 0.137935 | 0.0393804 | 1560 | 1587 | 6.8107776 | 13533.33 | 115.8 | 1 | 11.094 | 0.08 | 0.132 | 0.41 | 0.065 | 0.02 | 0.04966 | 0.164 | 0.175 | 0.176 | 3857 | 0.002 | 0.424 | 0.336 | 0.118 | 0.684 | 0.008 | 0.009 | 0.079 | 0.009 | 0.026 | 0.456 | 0.002 | 0.002 | 0.003 | 0.772 | 0.0003 | 0.419 | 0.118 | 0.785 | 0.007 | 0.011 | 0.08 | 0.01 | 0.02 | 0.565 | 0.003 | 0.036 | 5.2 | 54.9 | 0.4 | 11.3 | 0.11 | 2.3 | 24.1 | 5 | 56 | 0.4 | 13.2 | 0.13 | 2.3 | 25.3
117 | Э76ХФ | Р65 | 27 | 52.5166667 | 20.9833333 | 52.5166667 | 2.99082745 | 0.428555 | 0.114595 | 0.145943 | 0.134225 | 0.0389498 | 1555 | 1585 | 13.790734 | 12661.48 | 111.9 | 1 | 24.061 | 0.08 | 0.05 | 0.459 | 0.038 | 0.02 | 0.049117 | 0.148 | 0.217 | 0.205 | 4428 | 0.002 | 0.438 | 0.322 | 0.12 | 0.655 | 0.007 | 0.01 | 0.079 | 0.008 | 0.025 | 0.457 | 0.001 | 0.002 | 0.003 | 0.768 | 0.0002 | 0.419 | 0.118 | 0.783 | 0.006 | 0.012 | 0.079 | 0.008 | 0.016 | 0.557 | 0.002 | 0.036 | 4.5 | 48.2 | 0.5 | 10.7 | 0.13 | 2.1 | 22.4 | 4.9 | 55.5 | 0.4 | 12.4 | 0.14 | 2.3 | 25.5
118 | Э76ХФ | Р65 | 37 | 47.1833333 | 15.6666667 | 47.1833333 | 2.99082745 | 0.416555 | 0.070993 | 0.048188 | 0.096005 | 0.0388927 | 1570 | 1589 | 10.4689434 | 12944.68 | 114.6 | 1 | 16.349 | 0.081 | 0.05 | 0.456 | 0.038 | 0.02 | 0.049045 | 0.127 | 0.07 | 0.127 | 3380 | 0.002 | 0.454 | 0.358 | 0.129 | 0.74 | 0.009 | 0.009 | 0.078 | 0.012 | 0.022 | 0.486 | 0.002 | 0.002 | 0.003 | 0.768 | 0.0002 | 0.417 | 0.128 | 0.778 | 0.009 | 0.01 | 0.078 | 0.013 | 0.016 | 0.565 | 0.003 | 0.036 | 5.6 | 57.4 | 0.6 | 12 | 0.14 | 2.6 | 22 | 6.8 | 55.9 | 0.5 | 8.5 | 0.09 | 2.7 | 21
119 | Э76ХФ | Р65 | 31 | 44.5333333 | 17.0166667 | 44.5333333 | 2.7884371 | 0.446235 | 0.089999 | 0.10402 | 0.116515 | 0.0392947 | 1579 | 1593 | 12.0300898 | 13811.17 | 116.2 | 1 | 17.858 | 0.13 | 0.05 | 0.487 | 0.081 | 0.02 | 0.049552 | 0.137 | 0.154 | 0.161 | 3917 | 0.002 | 0.447 | 0.342 | 0.127 | 0.697 | 0.009 | 0.011 | 0.078 | 0.011 | 0.022 | 0.48 | 0.002 | 0.003 | 0.003 | 0.772 | 0.0003 | 0.422 | 0.125 | 0.791 | 0.008 | 0.013 | 0.074 | 0.013 | 0.016 | 0.566 | 0.003 | 0.037 | 4.4 | 57.1 | 0.3 | 10.6 | 0.14 | 2.2 | 25.5 | 5.1 | 55.3 | 0.4 | 12.9 | 0.12 | 2.2 | 24.9
120 | Э76ХФ | Р65 | 32 | 45.3833333 | 17.2166667 | 45.3833333 | 2 | 0.45339 | 0.08944 | 0.115604 | 0.10286 | 0.0429362 | 1581 | 1582 | 7.701726 | 13364.96 | 116.3 | 1 | 11.651 | 0.079 | 0.282 | 0.295 | 0.08 | 0.02 | 0.054144 | 0.112 | 0.172 | 0.16 | 3835 | 0.001 | 0.402 | 0.342 | 0.128 | 0.684 | 0.008 | 0.01 | 0.079 | 0.01 | 0.025 | 0.476 | 0.002 | 0.002 | 0.003 | 0.773 | 0.0003 | 0.416 | 0.127 | 0.786 | 0.007 | 0.012 | 0.079 | 0.011 | 0.019 | 0.569 | 0.003 | 0.036 | 4.9 | 50.8 | 0.7 | 11.1 | 0.18 | 2.3 | 21.7 | 4.9 | 56.3 | 0.5 | 12.9 | 0.13 | 2.2 | 25.9
123 | Э90ХАФ | Р65 | 60 | 45.8333333 | 26 | 44.7 | 3.8709918 | 0.57439 | 0.087204 | 0.12342 | 0.09819 | 0.0906184 | 1553 | 1588 | 14.0284211 | 12360 | 110 | 1 | 13.327 | 0.135 | 0.05 | 0.645 | 0.057 | 0.02 | 0.10008 | 0.102 | 0.184 | 0.156 | 5356 | 0.001 | 0.399 | 0.212 | 0.088 | 0.686 | 0.007 | 0.01 | 0.054 | 0.009 | 0.019 | 0.455 | 0.001 | 0.002 | 0.004 | 0.859 | 0.00085 | 0.292 | 0.088 | 0.806 | 0.006 | 0.017 | 0.054 | 0.01 | 0.015 | 0.539 | 0.002 | 0.084 | 4 | 48.9 | 0.7 | 10.9 | 0.2 | 2.3 | 21.5 | 4.8 | 55.9 | 0.4 | 12.4 | 0.14 | 2.2 | 25.6
124 | Э90ХАФ | Р65 | 61 | 46.1833333 | 23.7 | 45.8666667 | 4.3398844 | 0.62684 | 0.11739 | 0.206435 | 0.125465 | 0.0966817 | 1552 | 1589 | 12.3706601 | 14331.65 | 119.6 | 1 | 12.649 | 0.121 | 0.05 | 0.701 | 0.062 | 0.02 | 0.107096 | 0.112 | 0.309 | 0.21 | 5661 | 0.002 | 0.394 | 0.189 | 0.102 | 0.624 | 0.006 | 0.011 | 0.062 | 0.009 | 0.021 | 0.441 | 0.001 | 0.002 | 0.003 | 0.859 | 0.0005 | 0.287 | 0.1 | 0.798 | 0.004 | 0.015 | 0.062 | 0.01 | 0.017 | 0.524 | 0.002 | 0.083 | 4.4 | 47.7 | 1 | 15.5 | 0.35 | 2.4 | 20 | 5 | 52.5 | 1 | 13.7 | 0.21 | 2.4 | 21.6
128 | Э90ХАФ | Р65 | 34 | 46.8333333 | 19.2666667 | 46.1666667 | 3.0403507 | 0.55777 | 0.093912 | 0.129261 | 0.09369 | 0.0881168 | 1575 | 1581 | 13.3951989 | 12285.47 | 110.6 | 1 | 10.385 | 0.052 | 0.05 | 0.623 | 0.042 | 0.02 | 0.097403 | 0.093 | 0.193 | 0.168 | 3945 | 0.002 | 0.41 | 0.203 | 0.102 | 0.686 | 0.007 | 0.012 | 0.065 | 0.008 | 0.019 | 0.467 | 0.001 | 0.002 | 0.003 | 0.853 | 0.0004 | 0.289 | 0.102 | 0.807 | 0.005 | 0.018 | 0.065 | 0.01 | 0.014 | 0.554 | 0.003 | 0.084 | 4 | 56 | 0.5 | 15.6 | 0.15 | 2.4 | 23.5 | 4.9 | 52.4 | 0.6 | 14.9 | 0.14 | 2.2 | 23.7
129 | Э90ХАФ | Р65 | 35 | 50.2666667 | 10.85 | 50.1 | 2.9297424 | 0.599665 | 0.115713 | 0.174251 | 0.1631 | 0.0918783 | 1607 | 1589 | 9.8069464 | 20206.45 | 112.7 | 1 | 13.569 | 0.134 | 0.05 | 0.669 | 0.026 | 0.02 | 0.102033 | 0.181 | 0.259 | 0.207 | 3654 | 0.002 | 0.397 | 0.185 | 0.092 | 0.646 | 0.006 | 0.011 | 0.06 | 0.008 | 0.02 | 0.403 | 0.001 | 0.002 | 0.003 | 0.858 | 0.0006 | 0.287 | 0.091 | 0.805 | 0.004 | 0.013 | 0.059 | 0.01 | 0.016 | 0.552 | 0.002 | 0.084 | 4.2 | 47.3 | 0.8 | 18.7 | 0.61 | 1.9 | 24.3 | 4.6 | 55.7 | 0.6 | 12 | 0.18 | 2.1 | 26.2
132 | Э90ХАФ | Р65 | 34 | 45.2166667 | 13.3666667 | 44.55 | 2.6461538 | 0.58473 | 0.118508 | 0.148464 | 0.15999 | 0.0943928 | 1613 | 1578 | 17.0081633 | 12160.1 | 114.9 | 1 | 16.668 | 0.196 | 0.05 | 0.651 | 0.027 | 0.02 | 0.104384 | 0.186 | 0.22 | 0.212 | 2709 | 0.002 | 0.402 | 0.187 | 0.098 | 0.672 | 0.007 | 0.011 | 0.063 | 0.009 | 0.018 | 0.413 | 0.001 | 0.002 | 0.003 | 0.843 | 0.0002 | 0.287 | 0.098 | 0.802 | 0.005 | 0.017 | 0.064 | 0.01 | 0.013 | 0.547 | 0.002 | 0.084 | 5.2 | 50.6 | 0.6 | 14.2 | 0.26 | 2 | 25.1 | 4.5 | 49.8 | 0.4 | 6.9 | 0.14 | 2.5 | 19.8
134 | Э90ХАФ | Р65 | 33 | 48.0333333 | 24.5166667 | 47.7166667 | 3.1862955 | 0.594195 | 0.088881 | 0.207271 | 0.10252 | 0.0920956 | 1559 | 1579 | 13.4781621 | 11977.16 | 113 | 1 | 14.504 | 0.077 | 0.05 | 0.666 | 0.052 | 0.02 | 0.102467 | 0.077 | 0.311 | 0.159 | 4894 | 0.002 | 0.376 | 0.211 | 0.094 | 0.628 | 0.005 | 0.01 | 0.061 | 0.006 | 0.028 | 0.461 | 0.001 | 0.002 | 0.003 | 0.882 | 0.0004 | 0.283 | 0.097 | 0.808 | 0.005 | 0.018 | 0.065 | 0.007 | 0.02 | 0.532 | 0.003 | 0.084 | 4.3 | 55.5 | 1.5 | 13.4 | 0.21 | 2.5 | 22.2 | 4.5 | 55.3 | 0.6 | 11.4 | 0.24 | 2.1 | 26.4
136 | Э90ХАФ | Р65 | 44 | 45.3333333 | 18.8 | 44.9833333 | 2.4840824 | 0.576715 | 0.105651 | 0.160567 | 0.077005 | 0.094494 | 1555 | 1584 | 13.6846392 | 11735.11 | 116.4 | 1 | 14.749 | 0.061 | 0.05 | 0.643 | 0.055 | 0.02 | 0.104999 | 0.056 | 0.241 | 0.189 | 3677 | 0.002 | 0.419 | 0.199 | 0.098 | 0.663 | 0.01 | 0.012 | 0.063 | 0.008 | 0.021 | 0.473 | 0.002 | 0.002 | 0.003 | 0.864 | 0.0002 | 0.292 | 0.099 | 0.805 | 0.008 | 0.016 | 0.064 | 0.009 | 0.014 | 0.53 | 0.003 | 0.081 | 5.4 | 51.1 | 0.4 | 10.5 | 0.2 | 2.3 | 22 | 5.8 | 51.8 | 0.5 | 10 | 0.15 | 2.1 | 24.2
138 | Э76ХФ | Р65 | 41 | 44.5333333 | 20.3666667 | 44.5333333 | 3.4 | 0.442205 | 0.119067 | 0.0988 | 0.119185 | 0.0377696 | 1577 | 1626 | 8.9959581 | 13545.66 | 109.1 | 1 | 13.354 | 0.057 | 0.118 | 0.418 | 0.038 | 0.02 | 0.047852 | 0.143 | 0.146 | 0.213 | 4598 | 0.002 | 0.411 | 0.31 | 0.098 | 0.708 | 0.006 | 0.013 | 0.062 | 0.008 | 0.021 | 0.464 | 0.001 | 0.002 | 0.003 | 0.78 | 0.0002 | 0.417 | 0.099 | 0.798 | 0.005 | 0.013 | 0.062 | 0.01 | 0.012 | 0.566 | 0.003 | 0.037 | 5.2 | 50.1 | 0.6 | 18 | 0.22 | 2 | 24.8 | 4.5 | 54.6 | 0.5 | 10.9 | 0.16 | 2.2 | 25
139 | Э76ХФ | Р65 | 31 | 51.2 | 22.9 | 51.2 | 2.9283422 | 0.496885 | 0.154843 | 0.085634 | 0.057695 | 0.0386828 | 1558 | 1611 | 8.9180672 | 13074.24 | 113.8 | 1 | 14.15 | 0.128 | 0.05 | 0.538 | 0.067 | 0.02 | 0.049009 | 0.055 | 0.128 | 0.277 | 4990 | 0.002 | 0.377 | 0.284 | 0.102 | 0.702 | 0.007 | 0.01 | 0.065 | 0.008 | 0.023 | 0.498 | 0.002 | 0.003 | 0.003 | 0.77 | 0.0004 | 0.415 | 0.103 | 0.779 | 0.006 | 0.012 | 0.066 | 0.009 | 0.017 | 0.545 | 0.003 | 0.037 | 4.3 | 45.6 | 1 | 12 | 0.18 | 2.1 | 21.8 | 4.6 | 46.7 | 0.6 | 5.2 | 0.09 | 2.2 | 21.5
146 | Э76ХФ | Р65 | 38 | 41 | 16.1833333 | 41 | 3.1033243 | 0.468795 | 0.117576 | 0.105201 | 0.141285 | 0.0398533 | 1554 | 1585 | 10.4721951 | 12891.04 | 116.4 | 1 | 14.312 | 0.047 | 0.05 | 0.51 | 0.071 | 0.02 | 0.050492 | 0.174 | 0.155 | 0.207 | 3477 | 0.002 | 0.428 | 0.318 | 0.105 | 0.694 | 0.008 | 0.012 | 0.071 | 0.009 | 0.021 | 0.437 | 0.002 | 0.002 | 0.004 | 0.771 | 0.0003 | 0.415 | 0.104 | 0.785 | 0.007 | 0.014 | 0.071 | 0.01 | 0.015 | 0.56 | 0.003 | 0.035 | 5 | 47.7 | 0.2 | 6.7 | 0.13 | 2.5 | 19.1 | 6.1 | 57.6 | 0.5 | 6.6 | 0.11 | 2.3 | 24.7
148 | Э76ХФ | Р65 | 37 | 53.5333333 | 24.1833333 | 53.5333333 | 2.6950786 | 0.45552 | 0.148816 | 0.181684 | 0.171565 | 0.0384831 | 1562 | 1584 | 11.4767595 | 12447.42 | 112.7 | 1 | 20.384 | 0.103 | 0.05 | 0.485 | 0.046 | 0.02 | 0.048756 | 0.191 | 0.27 | 0.262 | 5017 | 0.001 | 0.417 | 0.292 | 0.119 | 0.624 | 0.008 | 0.013 | 0.071 | 0.007 | 0.022 | 0.421 | 0.001 | 0.002 | 0.003 | 0.756 | 0.0003 | 0.418 | 0.119 | 0.788 | 0.007 | 0.014 | 0.071 | 0.008 | 0.014 | 0.574 | 0.003 | 0.036 | 5.1 | 51.1 | 0.9 | 13.8 | 0.3 | 2.1 | 24.2 | 4.5 | 56 | 0.5 | 11.9 | 0.15 | 2.2 | 26
149 | Э76ХФ | Р65 | 61 | 41.7166667 | 22.2 | 41.7166667 | 3.5148964 | 0.51504 | 0.144272 | 0.190821 | 0.198315 | 0.0395392 | 1553 | 1576 | 9.4530563 | 12948.65 | 114 | 1 | 13.145 | 0.216 | 0.05 | 0.559 | 0.036 | 0.02 | 0.050094 | 0.228 | 0.283 | 0.254 | 4791 | 0.001 | 0.357 | 0.298 | 0.088 | 0.613 | 0.01 | 0.011 | 0.076 | 0.007 | 0.021 | 0.403 | 0.001 | 0.002 | 0.003 | 0.755 | 0.0004 | 0.417 | 0.089 | 0.791 | 0.009 | 0.014 | 0.076 | 0.008 | 0.013 | 0.57 | 0.003 | 0.036 | 4.3 | 50.7 | 2.1 | 11.7 | 0.8 | 2 | 24.9 | 4.1 | 51.6 | 0.5 | 8.9 | 0.2 | 2.1 | 25.1
150 | Э76ХФ | Р65 | 58 | 41.8666667 | 22.9 | 41.8666667 | 3.5362319 | 0.48673 | 0.151088 | 0.170955 | 0.13185 | 0.0394247 | 1550 | 1584 | 6.5658439 | 13603.49 | 113.3 | 1 | 9.163 | 0.091 | 0.341 | 0.272 | 0.049 | 0.02 | 0.049949 | 0.135 | 0.255 | 0.266 | 5192 | 0.001 | 0.364 | 0.29 | 0.094 | 0.632 | 0.007 | 0.011 | 0.064 | 0.007 | 0.022 | 0.431 | 0.001 | 0.002 | 0.003 | 0.776 | 0.0001 | 0.416 | 0.093 | 0.783 | 0.006 | 0.015 | 0.064 | 0.008 | 0.017 | 0.566 | 0.003 | 0.037 | 4.7 | 55.2 | 0.7 | 7.1 | 0.13 | 2.5 | 22.1 | 5.3 | 52 | 0.4 | 3 | 0.06 | 2.8 | 18.8
151 | Э76ХФ | Р65 | 58 | 43.5166667 | 19.85 | 43.5166667 | 2 | 0.44952 | 0.121552 | 0.171599 | 0.16244 | 0.0396392 | 1575 | 1577 | 8.1065492 | 12278.09 | 114.7 | 1 | 11.759 | 0.072 | 0.05 | 0.483 | 0.06 | 0.02 | 0.049986 | 0.181 | 0.255 | 0.214 | 4062 | 0.002 | 0.417 | 0.314 | 0.085 | 0.635 | 0.01 | 0.012 | 0.089 | 0.008 | 0.02 | 0.429 | 0.001 | 0.002 | 0.003 | 0.771 | 0.0002 | 0.416 | 0.084 | 0.787 | 0.009 | 0.014 | 0.089 | 0.009 | 0.016 | 0.576 | 0.003 | 0.037 | 4.7 | 53.6 | 0.4 | 10.5 | 0.22 | 2.2 | 24.1 | 5.4 | 58.2 | 0.2 | 7.7 | 0.08 | 2.2 | 26.2
152 | Э76ХФ | Р65 | 20 | 45.2333333 | 19.7166667 | 45.2166667 | 2.704908 | 0.443645 | 0.128936 | 0.15452 | 0.134375 | 0.0388183 | 1579 | 1579 | 9.4279396 | 13018.43 | 112.2 | 1 | 14.21 | 0.051 | 0.05 | 0.475 | 0.08 | 0.02 | 0.048828 | 0.145 | 0.23 | 0.227 | 4278 | 0.001 | 0.42 | 0.308 | 0.089 | 0.644 | 0.007 | 0.012 | 0.073 | 0.006 | 0.024 | 0.443 | 0.001 | 0.002 | 0.003 | 0.761 | 0.0002 | 0.415 | 0.087 | 0.781 | 0.006 | 0.015 | 0.072 | 0.007 | 0.015 | 0.575 | 0.003 | 0.036 | 4.2 | 49.5 | 1.2 | 11.4 | 0.21 | 2.2 | 22.5 | 4.7 | 50.5 | 0.5 | 8.2 | 0.07 | 2.3 | 21.6
153 | Э76ХФ | Р65 | 16 | 42.0333333 | 12.85 | 42.0333333 | 1.3701068 | 0.447105 | 0.109624 | 0.123653 | 0.140585 | 0.0384446 | 1621 | 1587 | 10.2954005 | 11075.49 | 112.1 | 1 | 14.425 | 0.051 | 0.05 | 0.484 | 0.061 | 0.02 | 0.048358 | 0.166 | 0.183 | 0.193 | 2372 | 0.002 | 0.438 | 0.323 | 0.087 | 0.676 | 0.011 | 0.01 | 0.091 | 0.009 | 0.018 | 0.445 | 0.001 | 0.002 | 0.003 | 0.783 | 0.0003 | 0.417 | 0.086 | 0.785 | 0.01 | 0.013 | 0.091 | 0.01 | 0.012 | 0.575 | 0.003 | 0.036 | 4.3 | 48.5 | 0.4 | 10.6 | 0.13 | 2.3 | 20.8 | 5 | 50.2 | 0.6 | 10.3 | 0.08 | 2.3 | 21.7
154 | Э76ХФ | Р65 | 22 | 43.05 | 22.4833333 | 43.05 | 2 | 0.468055 | 0.145976 | 0.180508 | 0.115705 | 0.0389908 | 1556 | 1592 | 6.7449477 | 13564.71 | 113.5 | 1 | 9.679 | 0.051 | 0.05 | 0.501 | 0.05 | 0.02 | 0.049045 | 0.107 | 0.27 | 0.257 | 5083 | 0.002 | 0.382 | 0.292 | 0.076 | 0.629 | 0.007 | 0.01 | 0.065 | 0.006 | 0.017 | 0.449 | 0.001 | 0.002 | 0.003 | 0.752 | 0.0002 | 0.416 | 0.076 | 0.793 | 0.007 | 0.013 | 0.065 | 0.007 | 0.012 | 0.579 | 0.003 | 0.036 | 4.6 | 59 | 0.8 | 8.3 | 0.22 | 2.6 | 22.4 | 5.4 | 53.1 | 0.4 | 3.8 | 0.07 | 2.7 | 19.9
155 | Э76ХФ | Р65 | 22 | 41.7166667 | 23.8666667 | 41.7166667 | 2.8373373 | 0.443125 | 0.14484 | 0.166085 | 0.151145 | 0.039048 | 1601 | 1624 | 7.5241877 | 12690.5 | 113.3 | 1 | 10.421 | 0.101 | 0.05 | 0.471 | 0.048 | 0.02 | 0.049117 | 0.166 | 0.247 | 0.255 | 5048 | 0.002 | 0.419 | 0.295 | 0.083 | 0.639 | 0.011 | 0.012 | 0.089 | 0.008 | 0.017 | 0.439 | 0.001 | 0.002 | 0.003 | 0.747 | 0.0002 | 0.417 | 0.083 | 0.789 | 0.011 | 0.013 | 0.088 | 0.009 | 0.011 | 0.574 | 0.003 | 0.036 | 5 | 55.8 | 0.6 | 9.5 | 0.12 | 2.5 | 22.1 | 5.1 | 58.1 | 0.4 | 10.1 | 0.11 | 2.3 | 25.5
156 | Э76ХФ | Р65 | 24 | 52.0333333 | 25.8333333 | 52.0333333 | 3.5652174 | 0.472125 | 0.170968 | 0.213116 | 0.160865 | 0.0399686 | 1535 | 1589 | 8.7543611 | 14420.9 | 115.8 | 1 | 15.111 | 0.062 | 0.284 | 0.298 | 0.048 | 0.02 | 0.050275 | 0.163 | 0.318 | 0.301 | 6209 | 0.001 | 0.383 | 0.278 | 0.08 | 0.613 | 0.005 | 0.011 | 0.057 | 0.006 | 0.016 | 0.428 | 0.002 | 0.002 | 0.003 | 0.753 | 0.0003 | 0.418 | 0.078 | 0.792 | 0.005 | 0.014 | 0.057 | 0.007 | 0.013 | 0.572 | 0.003 | 0.036 | 4.6 | 60.1 | 0.7 | 9 | 0.16 | 2.6 | 23 | 4.8 | 50.3 | 0.6 | 7 | 0.11 | 2.4 | 21
157 | Э76ХФ | Р65 | 32 | 49.0333333 | 22.2666667 | 49.0333333 | 2.99082745 | 0.45624 | 0.13064 | 0.134051 | 0.13325 | 0.0391347 | 1590 | 1592 | 10.6029912 | 12651.2 | 112.8 | 1 | 17.33 | 0.047 | 0.05 | 0.491 | 0.048 | 0.02 | 0.049226 | 0.151 | 0.199 | 0.23 | 4695 | 0.002 | 0.421 | 0.307 | 0.086 | 0.667 | 0.012 | 0.011 | 0.085 | 0.006 | 0.015 | 0.444 | 0.001 | 0.002 | 0.003 | 0.761 | 0.0004 | 0.418 | 0.085 | 0.786 | 0.011 | 0.013 | 0.084 | 0.007 | 0.012 | 0.576 | 0.003 | 0.037 | 4.1 | 58.6 | 0.5 | 10.9 | 0.13 | 2.6 | 22.8 | 4.9 | 59.9 | 0.7 | 7.8 | 0.08 | 2.6 | 22.9
158 | Э76ХФ | Р65 | 26 | 54.0333333 | 20.8333333 | 54.0333333 | 2 | 0.404085 | 0.130072 | 0.099253 | 0.109375 | 0.0389908 | 1575 | 1588 | 10.2586675 | 12718.08 | 113 | 1 | 18.477 | 0.042 | 0.05 | 0.428 | 0.059 | 0.02 | 0.049045 | 0.128 | 0.147 | 0.229 | 4416 | 0.002 | 0.452 | 0.309 | 0.083 | 0.694 | 0.006 | 0.011 | 0.063 | 0.007 | 0.016 | 0.466 | 0.002 | 0.002 | 0.003 | 0.774 | 0.0003 | 0.418 | 0.082 | 0.781 | 0.005 | 0.013 | 0.063 | 0.008 | 0.012 | 0.567 | 0.003 | 0.036 | 4.4 | 60.3 | 0.5 | 11.8 | 0.16 | 2.7 | 22.4 | 5.3 | 61.3 | 0.4 | 6.2 | 0.07 | 2.6 | 23.3
159 | Э76ХФ | Р65 | 44 | 42.4833333 | 24.4833333 | 42.4833333 | 3.5611038 | 0.463315 | 0.143704 | 0.142614 | 0.132735 | 0.0391061 | 1535 | 1587 | 8.8926167 | 13446.7 | 114 | 1 | 12.546 | 0.052 | 0.05 | 0.497 | 0.059 | 0.02 | 0.04919 | 0.147 | 0.212 | 0.253 | 5487 | 0.002 | 0.394 | 0.298 | 0.087 | 0.67 | 0.006 | 0.01 | 0.06 | 0.007 | 0.018 | 0.45 | 0.002 | 0.002 | 0.003 | 0.758 | 0.0002 | 0.417 | 0.086 | 0.794 | 0.005 | 0.012 | 0.06 | 0.009 | 0.012 | 0.571 | 0.003 | 0.036 | 4.6 | 62 | 0.2 | 8.6 | 0.18 | 2.7 | 22.8 | 4.9 | 62.2 | 0.7 | 3.9 | 0.08 | 2.4 | 25.6
160 | Э76ХФ | Р65 | 43 | 55.8833333 | 19.1666667 | 55.8833333 | 2.99082745 | 0.43005 | 0.139728 | 0.160809 | 0.151155 | 0.039048 | 1564 | 1580 | 9.1980913 | 11998.96 | 112.8 | 1 | 17.134 | 0.052 | 0.05 | 0.456 | 0.04 | 0.02 | 0.049117 | 0.168 | 0.239 | 0.246 | 3833 | 0.001 | 0.432 | 0.297 | 0.1 | 0.641 | 0.011 | 0.012 | 0.088 | 0.007 | 0.018 | 0.433 | 0.001 | 0.002 | 0.003 | 0.779 | 0.0007 | 0.415 | 0.1 | 0.784 | 0.01 | 0.013 | 0.087 | 0.008 | 0.013 | 0.563 | 0.003 | 0.036 | 4.5 | 54.7 | 0.4 | 9.5 | 0.19 | 2.4 | 23.1 | 4.6 | 56.9 | 0.7 | 10.9 | 0.14 | 2.3 | 26.1
161 | Э76ХФ | Р65 | 61 | 43 | 17.4333333 | 43 | 2.99082745 | 0.460535 | 0.1562 | 0.176903 | 0.16376 | 0.0397095 | 1551 | 1576 | 10.5152344 | 12565.58 | 115.5 | 1 | 14.955 | 0.051 | 0.05 | 0.49 | 0.037 | 0.02 | 0.049949 | 0.181 | 0.263 | 0.275 | 3651 | 0.002 | 0.407 | 0.289 | 0.096 | 0.631 | 0.012 | 0.01 | 0.088 | 0.007 | 0.018 | 0.425 | 0.001 | 0.002 | 0.003 | 0.768 | 0.0002 | 0.418 | 0.094 | 0.784 | 0.011 | 0.012 | 0.087 | 0.007 | 0.013 | 0.573 | 0.003 | 0.036 | 4.4 | 57.5 | 0.2 | 12 | 0.22 | 2.2 | 25.8 | 4.9 | 54.9 | 1 | 10 | 0.15 | 2.3 | 27
162 | Э76ХФ | Р65 | 60 | 49.5166667 | 18.7 | 49.5166667 | 2.99082745 | 0.40577 | 0.114736 | 0.123588 | 0.10617 | 0.0389049 | 1560 | 1579 | 10.6002043 | 12166.84 | 112.6 | 1 | 17.296 | 0.042 | 0.05 | 0.432 | 0.038 | 0.02 | 0.048937 | 0.114 | 0.184 | 0.202 | 3792 | 0.002 | 0.446 | 0.319 | 0.114 | 0.674 | 0.012 | 0.009 | 0.078 | 0.008 | 0.019 | 0.457 | 0.002 | 0.002 | 0.004 | 0.756 | 0.0002 | 0.418 | 0.114 | 0.787 | 0.012 | 0.013 | 0.078 | 0.009 | 0.01 | 0.557 | 0.003 | 0.036 | 7.1 | 53.5 | 0.5 | 11.3 | 0.22 | 2.4 | 22.1 | 10.3 | 53.8 | 0.6 | 10.5 | 0.08 | 2.5 | 21.2
163 | Э76ХФ | Р65 | 38 | 45.2 | 24.1666667 | 45.2 | 2.2318356 | 0.363925 | 0.102808 | 0.084919 | 0.117715 | 0.0387324 | 1538 | 1575 | 12.2453482 | 11812.97 | 112.1 | 1 | 18.317 | 0.037 | 0.05 | 0.384 | 0.051 | 0.02 | 0.04872 | 0.146 | 0.125 | 0.181 | 4758 | 0.001 | 0.491 | 0.331 | 0.103 | 0.707 | 0.007 | 0.01 | 0.067 | 0.008 | 0.018 | 0.461 | 0.002 | 0.002 | 0.003 | 0.785 | 0.0004 | 0.42 | 0.102 | 0.785 | 0.006 | 0.013 | 0.067 | 0.009 | 0.012 | 0.576 | 0.003 | 0.037 | 6 | 55.7 | 0.6 | 14.3 | 0.25 | 2.4 | 22.7 | 5.5 | 49.3 | 0.5 | 9.8 | 0.19 | 2.5 | 19.9
165 | Э76ХФ | Р65 | 44 | 43.35 | 14.5 | 43.35 | 2.99082745 | 0.446615 | 0.124392 | 0.140812 | 0.109795 | 0.0385885 | 1563 | 1576 | 8.3028169 | 11772.41 | 112.3 | 1 | 11.79 | 0.053 | 0.05 | 0.48 | 0.049 | 0.02 | 0.048539 | 0.113 | 0.21 | 0.219 | 2845 | 0.002 | 0.413 | 0.311 | 0.103 | 0.656 | 0.007 | 0.011 | 0.066 | 0.007 | 0.016 | 0.458 | 0.001 | 0.002 | 0.003 | 0.784 | 0.0002 | 0.417 | 0.103 | 0.784 | 0.006 | 0.013 | 0.066 | 0.008 | 0.013 | 0.564 | 0.003 | 0.036 | 4.3 | 56 | 0.3 | 12 | 0.16 | 2.3 | 24.6 | 4.9 | 56.6 | 0.5 | 11.3 | 0.08 | 2.3 | 25.9
167 | Э76ХФ | Р65 | 36 | 44.2 | 19.5166667 | 44.2 | 2.99082745 | 0.412925 | 0.115304 | 0.063488 | 0.13355 | 0.0384732 | 1551 | 1577 | 8.1540173 | 11722.29 | 112.7 | 1 | 11.812 | 0.074 | 0.05 | 0.443 | 0.049 | 0.02 | 0.048394 | 0.178 | 0.092 | 0.203 | 3813 | 0.002 | 0.447 | 0.319 | 0.113 | 0.729 | 0.008 | 0.013 | 0.076 | 0.008 | 0.018 | 0.448 | 0.002 | 0.002 | 0.004 | 0.775 | 0.0004 | 0.418 | 0.113 | 0.784 | 0.007 | 0.015 | 0.076 | 0.009 | 0.014 | 0.57 | 0.003 | 0.037 | 6.1 | 56.8 | 0.9 | 15.3 | 0.24 | 2.7 | 21.4 | 7.8 | 57.4 | 0.7 | 8.5 | 0.08 | 2.8 | 20.1
168 | Э76ХФ | Р65 | 35 | 49.5333333 | 18.4666667 | 49.5333333 | 2.99082745 | 0.447335 | 0.126664 | 0.154123 | 0.146845 | 0.0392499 | 1561 | 1574 | 11.5667564 | 11956.68 | 113.1 | 1 | 19.098 | 0.043 | 0.05 | 0.48 | 0.039 | 0.02 | 0.049371 | 0.164 | 0.229 | 0.223 | 3680 | 0.002 | 0.427 | 0.315 | 0.106 | 0.654 | 0.009 | 0.013 | 0.082 | 0.007 | 0.019 | 0.433 | 0.001 | 0.002 | 0.003 | 0.765 | 0.0004 | 0.422 | 0.105 | 0.797 | 0.008 | 0.015 | 0.082 | 0.008 | 0.014 | 0.571 | 0.003 | 0.037 | 4.5 | 52.6 | 0.8 | 13.4 | 0.23 | 2.2 | 23.6 | 4.6 | 50.1 | 0.7 | 10.2 | 0.16 | 2.3 | 22.7
175 | Э76ХФ | Р65 | 31 | 43.8833333 | 21.1833333 | 43.8833333 | 2.9612315 | 0.3352318 | 0.059072 | 0.053898 | 0.089167 | 0.0381664 | 1574 | 1621 | 6.0893764 | 12992.29 | 110.7 | 1 | 8.789 | 0.053 | 0.05 | 0.288 | 0.071 | 0.02 | 0.047996 | 0.113 | 0.082 | 0.104 | 4587 | 0.002 | 0.528 | 0.37 | 0.113 | 0.746 | 0.009 | 0.011 | 0.075 | 0.012 | 0.021 | 0.489 | 0.002 | 0.003 | 0.003 | 0.773 | 0.0002 | 0.42 | 0.115 | 0.795 | 0.008 | 0.012 | 0.075 | 0.013 | 0.013 | 0.563 | 0.003 | 0.037 | 4.9 | 59.6 | 0.3 | 10.7 | 0.16 | 2.7 | 22.3 | 5.7 | 56.5 | 1 | 6 | 0.12 | 2.5 | 22.5
179 | Э76ХФ | Р65 | 36 | 40.8666667 | 26.3666667 | 40.8666667 | 3.3104545 | 0.33813 | 0.072704 | 0.070738 | 0.105583 | 0.0388567 | 1573 | 1581 | 18.0095432 | 12326.93 | 113.9 | 1 | 24.533 | 0.03 | 0.13 | 0.289 | 0.108 | 0.02 | 0.048864 | 0.131 | 0.108 | 0.128 | 5417 | 0.003 | 0.514 | 0.357 | 0.118 | 0.731 | 0.008 | 0.012 | 0.078 | 0.012 | 0.021 | 0.48 | 0.003 | 0.003 | 0.004 | 0.765 | 0.0003 | 0.414 | 0.121 | 0.786 | 0.007 | 0.013 | 0.079 | 0.012 | 0.013 | 0.556 | 0.003 | 0.036 | 4.6 | 62.4 | 0.5 | 7.2 | 0.1 | 2.8 | 22.1 | 5.3 | 63 | 0.9 | 3.9 | 0.08 | 2.8 | 21.6
181 | Э76ХФ | Р65 | 24 | 42.05 | 15.9833333 | 42.05 | 2.99082745 | 0.5121846 | 0.135752 | 0.21435 | 0.177137 | 0.0410427 | 1575 | 1586 | 9.3234627 | 11862.36 | 117.2 | 1 | 13.014 | 0.05 | 0.05 | 0.516 | 0.044 | 0.02 | 0.051613 | 0.181 | 0.332 | 0.239 | 3160 | 0.001 | 0.397 | 0.302 | 0.097 | 0.604 | 0.007 | 0.013 | 0.072 | 0.007 | 0.022 | 0.416 | 0.001 | 0.002 | 0.003 | 0.781 | 0.0003 | 0.412 | 0.096 | 0.791 | 0.006 | 0.017 | 0.071 | 0.007 | 0.015 | 0.575 | 0.003 | 0.037 | 4.6 | 49.5 | 0.5 | 8.9 | 0.12 | 2.3 | 21.2 | 5.4 | 57.5 | 0.5 | 9.5 | 0.09 | 2.3 | 25.1
182 | Э76ХФ | Р65 | 15 | 40.8666667 | 13.6666667 | 40.8666667 | 2 | 0.4862371 | 0.163016 | 0.168576 | 0.142386 | 0.039461 | 1587 | 1579 | 7.5111565 | 11831.71 | 112.7 | 1 | 10.211 | 0.039 | 0.05 | 0.492 | 0.036 | 0.02 | 0.049624 | 0.147 | 0.261 | 0.287 | 2695 | 0.002 | 0.416 | 0.28 | 0.098 | 0.648 | 0.007 | 0.014 | 0.075 | 0.007 | 0.021 | 0.44 | 0.001 | 0.002 | 0.003 | 0.774 | 0.0003 | 0.413 | 0.094 | 0.794 | 0.006 | 0.016 | 0.074 | 0.007 | 0.016 | 0.577 | 0.003 | 0.036 | 4.8 | 56.9 | 0.4 | 13.4 | 0.15 | 2.3 | 24.5 | 5.4 | 45 | 0.2 | 8.4 | 0.06 | 2.4 | 18.8
187 | Э76ХФ | Р65 | 27 | 44.2 | 15.0666667 | 44.2 | 3 | 0.42954 | 0.131776 | 0.124722 | 0.138567 | 0.0393457 | 1591 | 1587 | 11.4847752 | 12803.1 | 113.4 | 1 | 16.889 | 0.073 | 0.05 | 0.458 | 0.029 | 0.02 | 0.049479 | 0.159 | 0.192 | 0.232 | 3215 | 0.003 | 0.432 | 0.307 | 0.098 | 0.69 | 0.006 | 0.01 | 0.064 | 0.008 | 0.018 | 0.442 | 0.002 | 0.002 | 0.004 | 0.776 | 0.0006 | 0.417 | 0.096 | 0.796 | 0.005 | 0.013 | 0.065 | 0.009 | 0.009 | 0.561 | 0.003 | 0.037 | 4.8 | 53.6 | 1 | 13.5 | 0.25 | 2.6 | 21 | 4.6 | 56.8 | 0.4 | 8.2 | 0.12 | 2.1 | 26.5
188 | Э76ХФ | Р65 | 25 | 47.5 | 16.2 | 47.5 | 2.6954839 | 0.416105 | 0.131208 | 0.138386 | 0.154793 | 0.0385696 | 1594 | 1588 | 12.24 | 11970.37 | 112.8 | 1 | 18.836 | 0.062 | 0.05 | 0.441 | 0.027 | 0.02 | 0.048503 | 0.178 | 0.213 | 0.231 | 3232 | 0.002 | 0.441 | 0.307 | 0.112 | 0.675 | 0.008 | 0.01 | 0.077 | 0.009 | 0.021 | 0.44 | 0.001 | 0.003 | 0.004 | 0.764 | 0.0006 | 0.417 | 0.111 | 0.794 | 0.007 | 0.012 | 0.077 | 0.009 | 0.013 | 0.564 | 0.003 | 0.036 | 4.1 | 56.1 | 0.5 | 12.1 | 0.16 | 2.7 | 21.1 | 4.8 | 47.8 | 0.4 | 10.7 | 0.09 | 2.5 | 18.9
190 | Э76ХФ | Р65 | 33 | 47.5166667 | 18.3333333 | 47.5166667 | 3 | 0.426205 | 0.12212 | 0.141682 | 0.130549 | 0.0413019 | 1586 | 1588 | 15.9461943 | 12184.36 | 115 | 1 | 25.257 | 0.054 | 0.05 | 0.455 | 0.031 | 0.02 | 0.051939 | 0.14 | 0.219 | 0.215 | 3723 | 0.002 | 0.443 | 0.316 | 0.098 | 0.674 | 0.008 | 0.012 | 0.075 | 0.008 | 0.018 | 0.442 | 0.001 | 0.002 | 0.004 | 0.773 | 0.0014 | 0.416 | 0.097 | 0.795 | 0.008 | 0.015 | 0.075 | 0.009 | 0.015 | 0.556 | 0.003 | 0.037 | 5 | 60.1 | 0.4 | 10.2 | 0.12 | 2.7 | 22.4 | 6.2 | 57.8 | 0.5 | 9.7 | 0.1 | 2.6 | 22.3
192 | Э76ХФ | Р65 | 52 | 48.3833333 | 23.0333333 | 48.3833333 | 3.6034555 | 0.485885 | 0.138024 | 0.161733 | 0.169893 | 0.0409173 | 1586 | 1604 | 9.3944434 | 12855.28 | 114.7 | 1 | 14.183 | 0.246 | 0.05 | 0.525 | 0.037 | 0.02 | 0.051794 | 0.198 | 0.249 | 0.243 | 4935 | 0.002 | 0.401 | 0.302 | 0.108 | 0.644 | 0.009 | 0.011 | 0.073 | 0.007 | 0.017 | 0.425 | 0.001 | 0.002 | 0.005 | 0.772 | 0.007 | 0.417 | 0.107 | 0.791 | 0.009 | 0.014 | 0.073 | 0.009 | 0.011 | 0.569 | 0.003 | 0.036 | 14.1 | 47.1 | 0.5 | 15 | 0.22 | 2.6 | 18 | 14.2 | 47.4 | 1 | 18.9 | 0.16 | 2.5 | 18.7
193 | Э76ХФ | Р65 | 60 | 40.7 | 21.3666667 | 40.7 | 2.99082745 | 0.43832 | 0.120416 | 0.148857 | 0.133208 | 0.0393175 | 1551 | 1586 | 10.9098505 | 13498.6 | 112 | 1 | 14.798 | 0.074 | 0.05 | 0.47 | 0.035 | 0.02 | 0.049769 | 0.146 | 0.23 | 0.212 | 4807 | 0.002 | 0.435 | 0.318 | 0.113 | 0.657 | 0.008 | 0.013 | 0.078 | 0.006 | 0.017 | 0.45 | 0.001 | 0.002 | 0.004 | 0.768 | 0.0004 | 0.42 | 0.113 | 0.798 | 0.008 | 0.016 | 0.078 | 0.008 | 0.012 | 0.582 | 0.003 | 0.036 | 4.7 | 55 | 0.3 | 13.6 | 0.21 | 2.3 | 24.4 | 5.9 | 54.7 | 1 | 10.8 | 0.13 | 2.4 | 22.4
194 | Э76ХФ | Р65 | 56 | 40.0166667 | 18.3 | 40.0166667 | 2.99082745 | 0.428295 | 0.136888 | 0.0862025 | 0.110663 | 0.0413462 | 1570 | 1589 | 9.6762389 | 12455.74 | 113.3 | 1 | 12.692 | 0.074 | 0.05 | 0.457 | 0.034 | 0.02 | 0.052337 | 0.137 | 0.132 | 0.241 | 3799 | 0.002 | 0.429 | 0.303 | 0.102 | 0.708 | 0.008 | 0.013 | 0.076 | 0.008 | 0.019 | 0.467 | 0.002 | 0.002 | 0.003 | 0.768 | 0.0004 | 0.419 | 0.105 | 0.791 | 0.008 | 0.015 | 0.078 | 0.009 | 0.014 | 0.557 | 0.003 | 0.037 | 5.1 | 54.6 | 1 | 10 | 0.19 | 2.7 | 20.5 | 5.4 | 58.4 | 0.7 | 6.1 | 0.09 | 2.6 | 22.9
196 | Э76ХФ | Р65 | 19 | 44.85 | 19.0333333 | 44.85 | 2.9252949 | 0.439585 | 0.131208 | 0.1124185 | 0.148367 | 0.0406028 | 1587 | 1597 | 11.709699 | 12076.71 | 116.3 | 1 | 17.506 | 0.053 | 0.05 | 0.471 | 0.021 | 0.02 | 0.051396 | 0.185 | 0.172 | 0.231 | 3831 | 0.003 | 0.45 | 0.313 | 0.093 | 0.704 | 0.007 | 0.011 | 0.069 | 0.011 | 0.02 | 0.452 | 0.002 | 0.003 | 0.004 | 0.757 | 0.0005 | 0.419 | 0.093 | 0.795 | 0.006 | 0.014 | 0.069 | 0.013 | 0.014 | 0.577 | 0.003 | 0.036 | 5.2 | 58.2 | 0.4 | 11.3 | 0.17 | 2.6 | 22.8 | 4.5 | 56.5 | 0.5 | 8.4 | 0.12 | 2.1 | 27
198 | Э76ХФ | Р65 | 38 | 44.6833333 | 18.8333333 | 44.6833333 | 3 | 0.379315 | 0.157336 | 0.131544 | 0.124733 | 0.0402315 | 1584 | 1600 | 11.4764374 | 12459.82 | 112.5 | 1 | 16.966 | 0.033 | 0.05 | 0.391 | 0.028 | 0.02 | 0.050926 | 0.14 | 0.203 | 0.277 | 3911 | 0.002 | 0.452 | 0.285 | 0.097 | 0.682 | 0.006 | 0.011 | 0.067 | 0.007 | 0.015 | 0.459 | 0.001 | 0.002 | 0.003 | 0.76 | 0.0003 | 0.421 | 0.099 | 0.805 | 0.006 | 0.015 | 0.069 | 0.009 | 0.013 | 0.575 | 0.003 | 0.037 | 4 | 56.3 | 0.3 | 13.9 | 0.21 | 2.1 | 26.2 | 4.7 | 55.7 | 0.8 | 8.6 | 0.2 | 2.1 | 26.7
200 | Э76ХФ | Р65 | 31 | 46.7166667 | 12.8333333 | 46.7166667 | 2.99082745 | 0.37165 | 0.140864 | 0.173246 | 0.174257 | 0.039203 | 1592 | 1588 | 10.8921745 | 11552.73 | 112.9 | 1 | 16.78 | 0.082 | 0.05 | 0.383 | 0.036 | 0.02 | 0.049624 | 0.2 | 0.267 | 0.248 | 2471 | 0.002 | 0.485 | 0.3 | 0.1 | 0.629 | 0.008 | 0.012 | 0.073 | 0.007 | 0.02 | 0.413 | 0.001 | 0.002 | 0.003 | 0.773 | 0.0004 | 0.417 | 0.101 | 0.789 | 0.007 | 0.014 | 0.073 | 0.007 | 0.015 | 0.565 | 0.002 | 0.036 | 4.2 | 53.2 | 0.5 | 10.7 | 0.2 | 2.3 | 23.5 | 4.6 | 59.7 | 0.4 | 7.1 | 0.1 | 2.3 | 26
201 | Э76ХФ | Р65 | 36 | 45.6833333 | 18.35 | 45.6833333 | 2.99082745 | 0.3624 | 0.138592 | 0.1721295 | 0.124746 | 0.0397741 | 1573 | 1591 | 11.8007799 | 11264.31 | 116.2 | 1 | 17.652 | 0.1 | 0.05 | 0.372 | 0.04 | 0.02 | 0.050347 | 0.123 | 0.267 | 0.244 | 3445 | 0.002 | 0.482 | 0.306 | 0.11 | 0.636 | 0.01 | 0.011 | 0.082 | 0.007 | 0.02 | 0.455 | 0.001 | 0.002 | 0.003 | 0.773 | 0.0003 | 0.42 | 0.111 | 0.789 | 0.01 | 0.011 | 0.083 | 0.008 | 0.015 | 0.562 | 0.002 | 0.036 | 4.2 | 51 | 0.4 | 10.7 | 0.15 | 2.3 | 22.6 | 4.8 | 51.4 | 0.9 | 8.9 | 0.12 | 2.5 | 20.9
204 | Э76ХФ | Р65 | 46 | 48.2 | 17.8166667 | 48.2 | 2.99082745 | 0.374265 | 0.090312 | 0.1356475 | 0.137976 | 0.0388885 | 1555 | 1578 | 7.794722 | 12837.42 | 113 | 1 | 12.307 | 0.062 | 0.05 | 0.397 | 0.038 | 0.02 | 0.049226 | 0.159 | 0.209 | 0.159 | 3812 | 0.002 | 0.471 | 0.342 | 0.132 | 0.667 | 0.009 | 0.011 | 0.088 | 0.009 | 0.02 | 0.444 | 0.002 | 0.002 | 0.003 | 0.772 | 0.0004 | 0.417 | 0.131 | 0.78 | 0.008 | 0.012 | 0.087 | 0.009 | 0.016 | 0.569 | 0.003 | 0.036 | 3.7 | 53.4 | 0.4 | 12.6 | 0.28 | 2.1 | 25.3 | 4 | 58.1 | 0.2 | 9.5 | 0.07 | 2.3 | 26.7
205 | Э76ХФ | Р65 | 52 | 47.2166667 | 15.2 | 47.2166667 | 2.99082745 | 0.38171 | 0.131776 | 0.175856 | 0.177513 | 0.0394313 | 1573 | 1580 | 10.215954 | 11810.53 | 113.6 | 1 | 15.795 | 0.103 | 0.05 | 0.397 | 0.035 | 0.02 | 0.049913 | 0.204 | 0.271 | 0.232 | 2992 | 0.001 | 0.478 | 0.308 | 0.11 | 0.634 | 0.009 | 0.009 | 0.073 | 0.007 | 0.019 | 0.416 | 0.001 | 0.002 | 0.003 | 0.772 | 0.0004 | 0.418 | 0.109 | 0.787 | 0.008 | 0.011 | 0.073 | 0.008 | 0.014 | 0.575 | 0.002 | 0.036 | 3.7 | 52.5 | 0.3 | 13.1 | 0.24 | 2 | 25.7 | 4 | 56.7 | 0.2 | 12.2 | 0.12 | 2.4 | 26.2
206 | Э76ХФ | Р65 | 17 | 46.5333333 | 20.0333333 | 46.5333333 | 2.6082628 | 0.345205 | 0.115304 | 0.174928 | 0.164482 | 0.038917 | 1542 | 1577 | 10.8171617 | 12234.61 | 113.2 | 1 | 16.388 | 0.062 | 0.05 | 0.355 | 0.036 | 0.02 | 0.049262 | 0.184 | 0.27 | 0.203 | 4085 | 0.001 | 0.502 | 0.325 | 0.113 | 0.631 | 0.007 | 0.01 | 0.077 | 0.005 | 0.027 | 0.435 | 0.001 | 0.002 | 0.003 | 0.769 | 0.0004 | 0.42 | 0.112 | 0.785 | 0.007 | 0.011 | 0.075 | 0.006 | 0.017 | 0.583 | 0.003 | 0.036 | 3.9 | 53.2 | 0.6 | 15 | 0.24 | 2.1 | 25.2 | 4 | 56.4 | 0.2 | 13.1 | 0.08 | 2.3 | 25.4
211 | Э76ХФ | Р65 | 27 | 48.0166667 | 17.8 | 48.0166667 | 2.99082745 | 0.37917 | 0.169264 | 0.1993025 | 0.148646 | 0.0397972 | 1558 | 1578 | 10.1783409 | 12407.87 | 115.5 | 1 | 16.291 | 0.042 | 0.05 | 0.386 | 0.037 | 0.02 | 0.050383 | 0.149 | 0.309 | 0.298 | 3681 | 0.002 | 0.48 | 0.276 | 0.096 | 0.608 | 0.006 | 0.01 | 0.062 | 0.006 | 0.018 | 0.436 | 0.001 | 0.002 | 0.003 | 0.776 | 0.0004 | 0.415 | 0.094 | 0.778 | 0.005 | 0.011 | 0.063 | 0.007 | 0.01 | 0.561 | 0.003 | 0.036 | 3.8 | 53.8 | 0.5 | 11.3 | 0.15 | 2.4 | 22 | 4.2 | 58 | 0.6 | 9.6 | 0.1 | 2.4 | 24.5
213 | Э76ХФ | Р65 | 34 | 46.6666667 | 16.1333333 | 46.6666667 | 1.5773788 | 0.32878 | 0.1136 | 0.0974255 | 0.102167 | 0.0387112 | 1576 | 1579 | 9.3864043 | 11852.48 | 112.7 | 1 | 14.575 | 0.063 | 0.05 | 0.338 | 0.076 | 0.02 | 0.049045 | 0.119 | 0.15 | 0.2 | 3187 | 0.002 | 0.499 | 0.322 | 0.092 | 0.696 | 0.006 | 0.009 | 0.062 | 0.009 | 0.015 | 0.479 | 0.002 | 0.002 | 0.003 | 0.773 | 0.0002 | 0.418 | 0.092 | 0.779 | 0.005 | 0.011 | 0.062 | 0.009 | 0.012 | 0.558 | 0.003 | 0.036 | 2.8 | 62.6 | 1.7 | 11.3 | 0.48 | 3.1 | 20 | 4.4 | 52.8 | 0.4 | 8 | 0.1 | 2.6 | 19.9
215 | Э76ХФ | Р65 | 39 | 43.5333333 | 21.85 | 43.5333333 | 2 | 0.389535 | 0.151656 | 0.148799 | 0.130636 | 0.0386828 | 1598 | 1628 | 9.5588821 | 13307.09 | 113.5 | 1 | 13.871 | 0.079 | 0.05 | 0.404 | 0.059 | 0.02 | 0.049009 | 0.142 | 0.23 | 0.267 | 4846 | 0.002 | 0.458 | 0.291 | 0.072 | 0.653 | 0.006 | 0.008 | 0.052 | 0.008 | 0.015 | 0.443 | 0.001 | 0.002 | 0.003 | 0.768 | 0.0002 | 0.418 | 0.072 | 0.79 | 0.006 | 0.01 | 0.053 | 0.009 | 0.01 | 0.566 | 0.003 | 0.037 | 3.2 | 49.4 | 0.6 | 10.5 | 0.17 | 2.5 | 19.9 | 4 | 59.2 | 0.7 | 11.6 | 0.16 | 2.7 | 22.4
216 | Э76ХФ | Р65 | 37 | 47.0166667 | 23.2666667 | 47.0166667 | 2.7109121 | 0.430795 | 0.14484 | 0.2058275 | 0.156786 | 0.0397389 | 1571 | 1597 | 8.0779865 | 12334.38 | 115.5 | 1 | 12.66 | 0.052 | 0.05 | 0.454 | 0.06 | 0.02 | 0.050347 | 0.159 | 0.319 | 0.255 | 4783 | 0.002 | 0.437 | 0.299 | 0.106 | 0.616 | 0.008 | 0.01 | 0.071 | 0.007 | 0.018 | 0.435 | 0.001 | 0.002 | 0.003 | 0.774 | 0.0006 | 0.42 | 0.105 | 0.799 | 0.007 | 0.011 | 0.071 | 0.008 | 0.013 | 0.582 | 0.003 | 0.037 | 3.5 | 50 | 0.5 | 9.6 | 0.2 | 2.5 | 20.1 | 4.2 | 53 | 0.6 | 6 | 0.08 | 2.5 | 21.3
217 | Э76ХФ | Р65 | 43 | 56.1833333 | 22.3333333 | 56.1833333 | 2 | 0.423635 | 0.148248 | 0.195083 | 0.214622 | 0.0395392 | 1583 | 1592 | 17.0634233 | 14348.96 | 115.9 | 1 | 31.956 | 0.248 | 0.05 | 0.445 | 0.058 | 0.02 | 0.050094 | 0.254 | 0.3 | 0.261 | 5341 | 0.001 | 0.448 | 0.298 | 0.105 | 0.616 | 0.008 | 0.01 | 0.069 | 0.008 | 0.018 | 0.394 | 0.001 | 0.002 | 0.003 | 0.765 | 0.0002 | 0.418 | 0.103 | 0.789 | 0.007 | 0.011 | 0.069 | 0.008 | 0.013 | 0.556 | 0.002 | 0.036 | 4.2 | 51.2 | 1.2 | 13.6 | 0.68 | 2.1 | 24.5 | 4.5 | 56.1 | 0.4 | 9.4 | 0.13 | 2.1 | 26.6
218 | Э76ХФ | Р65 | 57 | 44.8666667 | 20.9833333 | 44.8666667 | 2 | 0.3536 | 0.117008 | 0.1238155 | 0.119466 | 0.0404248 | 1577 | 1591 | 9.7261516 | 12218.27 | 110.8 | 1 | 14.546 | 0.054 | 0.05 | 0.367 | 0.048 | 0.02 | 0.051216 | 0.135 | 0.191 | 0.206 | 4273 | 0.002 | 0.48 | 0.316 | 0.099 | 0.675 | 0.008 | 0.01 | 0.076 | 0.008 | 0.017 | 0.462 | 0.001 | 0.002 | 0.003 | 0.772 | 0.0003 | 0.418 | 0.098 | 0.791 | 0.007 | 0.011 | 0.076 | 0.008 | 0.012 | 0.58 | 0.003 | 0.038 | 3.4 | 43.6 | 0.8 | 9.8 | 0.18 | 2.6 | 16.5 | 3.5 | 49.1 | 0.5 | 9.2 | 0.2 | 2.6 | 19
219 | Э76ХФ | Р65 | 23 | 41.05 | 19.6833333 | 41.05 | 2 | 0.363385 | 0.109624 | 0.135488 | 0.130903 | 0.0386828 | 1567 | 1589 | 8.7807552 | 13101.44 | 113.2 | 1 | 12.015 | 0.052 | 0.05 | 0.38 | 0.081 | 0.02 | 0.049009 | 0.148 | 0.209 | 0.193 | 4298 | 0.002 | 0.465 | 0.329 | 0.107 | 0.664 | 0.007 | 0.01 | 0.069 | 0.007 | 0.023 | 0.452 | 0.002 | 0.003 | 0.003 | 0.759 | 0.0005 | 0.422 | 0.108 | 0.788 | 0.006 | 0.011 | 0.07 | 0.008 | 0.017 | 0.572 | 0.003 | 0.037 | 3.6 | 46.6 | 1.1 | 8.9 | 0.24 | 2.6 | 18 | 4.8 | 60 | 0.7 | 6.2 | 0.09 | 2.6 | 23.1
222 | Э76ХФ | Р65 | 27 | 40.6666667 | 16.4666667 | 40.6666667 | 1.3946061 | 0.419905 | 0.1278 | 0.199288 | 0.204245 | 0.040424 | 1603 | 1591 | 15.8016393 | 11437.65 | 117.7 | 1 | 21.42 | 0.053 | 0.05 | 0.444 | 0.048 | 0.02 | 0.051215 | 0.236 | 0.307 | 0.225 | 3139 | 0.001 | 0.424 | 0.315 | 0.117 | 0.617 | 0.009 | 0.008 | 0.084 | 0.008 | 0.021 | 0.393 | 0.001 | 0.002 | 0.003 | 0.764 | 0.0006 | 0.417 | 0.115 | 0.789 | 0.008 | 0.011 | 0.083 | 0.009 | 0.012 | 0.572 | 0.003 | 0.037 | 4.6 | 52.8 | 0.7 | 12.4 | 0.27 | 2.2 | 23.7 | 4.3 | 55.7 | 0.3 | 11.3 | 0.12 | 2.1 | 26.5
223 | Э76ХФ | Р65 | 27 | 46.85 | 27.6833333 | 46.85 | 3.5296566 | 0.35789 | 0.135184 | 0.1481755 | 0.131108 | 0.0384831 | 1533 | 1590 | 10.3447172 | 12943.53 | 113.6 | 1 | 16.155 | 0.052 | 0.05 | 0.368 | 0.107 | 0.02 | 0.048756 | 0.143 | 0.229 | 0.238 | 5972 | 0.002 | 0.466 | 0.306 | 0.12 | 0.662 | 0.007 | 0.009 | 0.073 | 0.008 | 0.018 | 0.45 | 0.002 | 0.003 | 0.003 | 0.769 | 0.0002 | 0.419 | 0.119 | 0.79 | 0.006 | 0.01 | 0.073 | 0.008 | 0.015 | 0.563 | 0.003 | 0.036 | 2.7 | 57.6 | 0.8 | 7.4 | 0.14 | 3.4 | 17 | 4.4 | 53.8 | 0.7 | 6.9 | 0.11 | 2.5 | 21.8
224 | Э76ХФ | Р65 | 28 | 41.5333333 | 15.6666667 | 41.5333333 | 2 | 0.387555 | 0.151656 | 0.189726 | 0.179612 | 0.0391682 | 1595 | 1596 | 10.4936785 | 13078.72 | 114.7 | 1 | 14.525 | 0.053 | 0.05 | 0.4 | 0.036 | 0.02 | 0.049624 | 0.197 | 0.293 | 0.267 | 3415 | 0.002 | 0.469 | 0.292 | 0.111 | 0.617 | 0.007 | 0.01 | 0.072 | 0.007 | 0.021 | 0.419 | 0.001 | 0.002 | 0.003 | 0.76 | 0.0005 | 0.415 | 0.11 | 0.779 | 0.006 | 0.011 | 0.072 | 0.008 | 0.014 | 0.568 | 0.003 | 0.035 | 3.3 | 55.3 | 0.4 | 12.2 | 0.21 | 2.2 | 25.2 | 4.4 | 54.2 | 0.5 | 3 | 0.12 | 2.4 | 22.7
225 | Э76ХФ | Р65 | 29 | 43.7166667 | 25.5166667 | 43.7166667 | 2.4291188 | 0.391065 | 0.147112 | 0.193668 | 0.15903 | 0.0391398 | 1540 | 1586 | 10.1528784 | 13355.98 | 114.5 | 1 | 14.795 | 0.04 | 0.05 | 0.405 | 0.064 | 0.02 | 0.049588 | 0.162 | 0.3 | 0.259 | 5680 | 0.001 | 0.425 | 0.296 | 0.101 | 0.616 | 0.006 | 0.009 | 0.075 | 0.006 | 0.02 | 0.425 | 0.001 | 0.002 | 0.003 | 0.75 | 0.0002 | 0.42 | 0.103 | 0.795 | 0.006 | 0.011 | 0.075 | 0.007 | 0.016 | 0.577 | 0.003 | 0.037 | 4 | 49.1 | 0.7 | 10.2 | 0.36 | 2.6 | 19 | 3.9 | 58 | 0.7 | 9.8 | 0.16 | 2.7 | 21.8
226 | Э76ХФ | Р65 | 32 | 46.85 | 20.7 | 46.85 | 3.3106267 | 0.363135 | 0.128936 | 0.1388 | 0.144324 | 0.0389685 | 1561 | 1583 | 9.106937 | 13252.17 | 114.9000001 | 1 | 14.222 | 0.053 | 0.05 | 0.376 | 0.083 | 0.02 | 0.049371 | 0.162 | 0.214 | 0.227 | 4572 | 0.002 | 0.475 | 0.313 | 0.1 | 0.684 | 0.006 | 0.009 | 0.069 | 0.009 | 0.019 | 0.449 | 0.002 | 0.003 | 0.004 | 0.776 | 0.0008 | 0.42 | 0.099 | 0.801 | 0.005 | 0.01 | 0.069 | 0.01 | 0.016 | 0.578 | 0.003 | 0.037 | 3.5 | 61.6 | 0.4 | 9.2 | 0.2 | 2.8 | 21.7 | 4.2 | 62.9 | 0.6 | 3 | 0.1 | 2.5 | 25.3
228 | Э76ХФ | Р65 | 23 | 50.3666667 | 18.15 | 48.0333333 | 3 | 0.352625 | 0.111896 | 0.14279 | 0.122911 | 0.0391398 | 1596 | 1587 | 12.3579399 | 12366.94 | 112.7 | 1 | 19.196 | 0.074 | 0.05 | 0.366 | 0.09 | 0.02 | 0.049588 | 0.128 | 0.221 | 0.197 | 3741 | 0.002 | 0.518 | 0.328 | 0.117 | 0.668 | 0.008 | 0.009 | 0.075 | 0.009 | 0.019 | 0.462 | 0.002 | 0.002 | 0.003 | 0.766 | 0.0003 | 0.419 | 0.117 | 0.792 | 0.007 | 0.01 | 0.075 | 0.01 | 0.012 | 0.57 | 0.003 | 0.036 | 3.6 | 52.5 | 0.5 | 9 | 0.11 | 2.9 | 18 | 4.3 | 56.2 | 0.4 | 10.7 | 0.14 | 2.1 | 26.3
231 | Э76ХФ | Р65 | 24 | 48.8833333 | 22.7166667 | 48.8833333 | 3.1768501 | 0.28595 | 0.097696 | 0.07427 | 0.152817 | 0.0390254 | 1583 | 1607 | 10.9275886 | 13195.6 | 114.2 | 1 | 17.472 | 0.136 | 0.05 | 0.289 | 0.111 | 0.02 | 0.049443 | 0.201 | 0.112 | 0.172 | 4996 | 0.002 | 0.542 | 0.336 | 0.11 | 0.734 | 0.011 | 0.011 | 0.081 | 0.012 | 0.017 | 0.438 | 0.002 | 0.004 | 0.004 | 0.75 | 0.0005 | 0.418 | 0.11 | 0.798 | 0.01 | 0.012 | 0.081 | 0.013 | 0.011 | 0.56 | 0.003 | 0.038 | 5.9 | 55.5 | 0.5 | 12.3 | 0.2 | 2.2 | 24.8 | 5 | 58.4 | 0.8 | 8.9 | 0.12 | 2.7 | 20.1
232 | Э76ХФ | Р65 | 27 | 49.2 | 18.1833333 | 49.2 | 2.5021583 | 0.355825 | 0.147112 | 0.154372 | 0.130644 | 0.0399678 | 1588 | 1587 | 11.7400759 | 12842.53 | 115.8 | 1 | 18.895 | 0.049 | 0.05 | 0.363 | 0.065 | 0.02 | 0.050637 | 0.135 | 0.239 | 0.259 | 3892 | 0.002 | 0.488 | 0.297 | 0.128 | 0.669 | 0.009 | 0.01 | 0.093 | 0.008 | 0.018 | 0.456 | 0.002 | 0.003 | 0.004 | 0.752 | 0.0003 | 0.418 | 0.129 | 0.8 | 0.009 | 0.014 | 0.095 | 0.01 | 0.014 | 0.579 | 0.003 | 0.038 | 4.8 | 61 | 0.6 | 8.5 | 0.11 | 2.9 | 21 | 6.4 | 52.1 | 0.3 | 7.3 | 0.09 | 2.5 | 20.9
240 | Э76ХФ | Р65 | 43 | 39.85 | 10.8833333 | 39.85 | 2.99082745 | 0.43412 | 0.174944 | 0.1699525 | 0.201995 | 0.040053 | 1590 | 1577 | 15.7174404 | 12266.46 | 116.7 | 1 | 20.878 | 0.116 | 0.141 | 0.384 | 0.071 | 0.02 | 0.050745 | 0.245 | 0.26 | 0.308 | 2225 | 0.002 | 0.443 | 0.269 | 0.1 | 0.634 | 0.008 | 0.011 | 0.077 | 0.008 | 0.015 | 0.396 | 0.001 | 0.002 | 0.003 | 0.768 | 0.0004 | 0.406 | 0.1 | 0.77 | 0.007 | 0.013 | 0.077 | 0.009 | 0.008 | 0.56 | 0.002 | 0.036 | 3.8 | 54.3 | 0.5 | 11.2 | 0.32 | 2.1 | 25.3 | 3.7 | 52.4 | 0.6 | 10.8 | 0.14 | 2.1 | 26.1
252 | Э76ХФ | Р65 | 23 | 47.0333333 | 18.3333333 | 47.0333333 | 3.0972118 | 0.430575 | 0.163016 | 0.16511 | 0.184723 | 0.039223 | 1596 | 1595 | 8.0291991 | 12894.55 | 116.1 | 1 | 12.588 | 0.093 | 0.05 | 0.452 | 0.051 | 0.02 | 0.048937 | 0.22 | 0.253 | 0.287 | 3940 | 0.001 | 0.419 | 0.282 | 0.114 | 0.638 | 0.008 | 0.011 | 0.07 | 0.008 | 0.025 | 0.408 | 0.001 | 0.003 | 0.003 | 0.755 | 0.0002 | 0.418 | 0.115 | 0.79 | 0.007 | 0.012 | 0.07 | 0.01 | 0.015 | 0.572 | 0.003 | 0.037 | 3.9 | 54.6 | 0.5 | 14.4 | 0.27 | 2.1 | 25.6 | 4.1 | 55.6 | 0.5 | 11.1 | 0.19 | 2.1 | 26.5
253 | Э90ХАФ | Р65 | 27 | 45.85 | 23.0333333 | 45.6833333 | 2.7947179 | 0.54717 | 0.09656 | 0.170348 | 0.163114 | 0.0920821 | 1605 | 1624 | 12.2089209 | 13660.2 | 113.5 | 1 | 9.428 | 0.119 | 0.05 | 0.608 | 0.049 | 0.02 | 0.100586 | 0.184 | 0.262 | 0.17 | 5244 | 0.001 | 0.42 | 0.205 | 0.108 | 0.629 | 0.01 | 0.01 | 0.078 | 0.009 | 0.023 | 0.39 | 0.001 | 0.002 | 0.003 | 0.86 | 0.0003 | 0.29 | 0.108 | 0.795 | 0.009 | 0.017 | 0.077 | 0.011 | 0.016 | 0.54 | 0.003 | 0.086 | 3.5 | 53.5 | 1.2 | 15.2 | 0.62 | 2.1 | 25 | 3.9 | 54.1 | 0.7 | 13.4 | 0.19 | 2.1 | 25.6
254 | Э90ХАФ | Р65 | 35 | 44.0166667 | 26.0333333 | 43.85 | 2 | 0.486635 | 0.077816 | 0.110308 | 0.095942 | 0.0925234 | 1553 | 1601 | 12.3674336 | 13496.54 | 114.4 | 1 | 7.764 | 0.052 | 0.05 | 0.539 | 0.073 | 0.02 | 0.101201 | 0.104 | 0.17 | 0.137 | 5856 | 0.002 | 0.459 | 0.224 | 0.111 | 0.686 | 0.01 | 0.009 | 0.065 | 0.008 | 0.02 | 0.448 | 0.001 | 0.002 | 0.003 | 0.846 | 0.0004 | 0.292 | 0.109 | 0.789 | 0.009 | 0.015 | 0.064 | 0.01 | 0.016 | 0.549 | 0.003 | 0.083 | 3.6 | 60.9 | 0.4 | 9.8 | 0.22 | 2.5 | 24.4 | 4 | 60.7 | 0.8 | 5.1 | 0.09 | 2.4 | 25.2
255 | Э90ХАФ | Р65 | 36 | 57.2 | 24.0166667 | 57.0333333 | 2 | 0.51942 | 0.10792 | 0.185364 | 0.095544 | 0.0920305 | 1579 | 1573 | 11.7457627 | 13485.63 | 112.7 | 1 | 7.315 | 0.043 | 0.05 | 0.571 | 0.048 | 0.02 | 0.100586 | 0.072 | 0.288 | 0.19 | 5398 | 0.001 | 0.433 | 0.194 | 0.112 | 0.618 | 0.008 | 0.01 | 0.071 | 0.008 | 0.02 | 0.44 | 0.001 | 0.002 | 0.003 | 0.85 | 0.0002 | 0.289 | 0.111 | 0.793 | 0.006 | 0.016 | 0.07 | 0.01 | 0.017 | 0.55 | 0.003 | 0.085 | 3.6 | 60.9 | 0.6 | 11.2 | 0.21 | 2.7 | 22.4 | 4.6 | 62 | 0.4 | 4.1 | 0.07 | 2.5 | 25
258 | Э90ХАФ | Р65 | 23 | 43.1666667 | 16.9833333 | 43 | 1.6872964 | 0.47214 | 0.092016 | 0.097448 | 0.118071 | 0.0919621 | 1588 | 1579 | 12.9283333 | 12244.95 | 113.3 | 1 | 7.757 | 0.053 | 0.05 | 0.519 | 0.081 | 0.02 | 0.100803 | 0.144 | 0.149 | 0.162 | 3466 | 0.002 | 0.472 | 0.209 | 0.117 | 0.696 | 0.006 | 0.01 | 0.067 | 0.012 | 0.021 | 0.432 | 0.001 | 0.003 | 0.003 | 0.854 | 0.0003 | 0.29 | 0.117 | 0.795 | 0.005 | 0.016 | 0.067 | 0.014 | 0.016 | 0.552 | 0.003 | 0.086 | 3.9 | 51.8 | 0.6 | 11.2 | 0.21 | 2.4 | 21.3 | 4.5 | 58.5 | 0.5 | 10.5 | 0.1 | 2.6 | 22.7
262 | Э90ХАФ | Р65 | 40 | 48.85 | 18.65 | 48.6833333 | 2 | 0.52988 | 0.139728 | 0.1624195 | 0.178252 | 0.0931629 | 1592 | 1580 | 15.165 | 12682.04 | 115.5 | 1 | 15.839 | 0.103 | 0.05 | 0.579 | 0.049 | 0.02 | 0.103118 | 0.211 | 0.249 | 0.246 | 3942 | 0.002 | 0.451 | 0.172 | 0.109 | 0.643 | 0.006 | 0.01 | 0.068 | 0.009 | 0.019 | 0.382 | 0.001 | 0.002 | 0.003 | 0.843 | 0.0002 | 0.287 | 0.109 | 0.781 | 0.004 | 0.015 | 0.067 | 0.01 | 0.014 | 0.535 | 0.003 | 0.083 | 3.8 | 56.4 | 0.5 | 11.8 | 0.22 | 2.3 | 24.3 | 3.9 | 52 | 0.6 | 7.4 | 0.13 | 2.8 | 18.7
263 | Э90ХАФ | Р65 | 51 | 47.15 | 30.75 | 46.8166667 | 2 | 0.46292 | 0.093152 | 0.029813 | 0.080826 | 0.0874155 | 1523 | 1592 | 10.948308 | 13369.76 | 108 | 1 | 12.402 | 0.052 | 0.05 | 0.51 | 0.073 | 0.02 | 0.095595 | 0.114 | 0.044 | 0.164 | 6852 | 0.002 | 0.475 | 0.205 | 0.082 | 0.762 | 0.005 | 0.01 | 0.056 | 0.01 | 0.018 | 0.455 | 0.002 | 0.003 | 0.003 | 0.844 | 0.0002 | 0.29 | 0.082 | 0.79 | 0.004 | 0.013 | 0.057 | 0.011 | 0.013 | 0.546 | 0.003 | 0.084 | 4.5 | 58.8 | 0.4 | 6.2 | 0.07 | 2.8 | 20.9 | 5.5 | 50.5 | 0.8 | 4.9 | 0.07 | 2.5 | 20.4
267 | Э76ХФ | Р65 | 16 | 44.7 | 18.8833333 | 44.7 | 2.6102976 | 0.4206959 | 0.155632 | 0.2004075 | 0.254871 | 0.0380992 | 1584 | 1605 | 11.1228188 | 13211.65 | 112.1 | 1 | 16.573 | 0.069 | 0.05 | 0.405 | 0.034 | 0.02 | 0.048105 | 0.315 | 0.306 | 0.274 | 4158 | 0.001 | 0.412 | 0.284 | 0.123 | 0.613 | 0.006 | 0.011 | 0.067 | 0.009 | 0.022 | 0.36 | 0.001 | 0.002 | 0.003 | 0.775 | 0.0005 | 0.414 | 0.122 | 0.794 | 0.005 | 0.011 | 0.067 | 0.009 | 0.014 | 0.567 | 0.003 | 0.036 | 4.2 | 43.4 | 0.7 | 13.1 | 0.28 | 2.1 | 20.2 | 3 | 53.9 | 0.4 | 12.2 | 0.23 | 2.1 | 27.2
277 | Э76ХФ | Р65 | 16 | 43.5166667 | 16.9666667 | 43.5166667 | 2.99082745 | 0.40697 | 0.097696 | 0.0588505 | 0.154931 | 0.0396174 | 1570 | 1593 | 9.6475293 | 12893.52 | 115.2 | 1 | 13.938 | 0.148 | 0.05 | 0.439 | 0.112 | 0.0200001 | 0.050022 | 0.217 | 0.088 | 0.172 | 3646 | 0.002 | 0.46 | 0.338 | 0.126 | 0.745 | 0.008 | 0.011 | 0.087 | 0.015 | 0.02 | 0.441 | 0.002 | 0.003 | 0.004 | 0.768 | 0.0008 | 0.419 | 0.124 | 0.794 | 0.007 | 0.014 | 0.088 | 0.015 | 0.014 | 0.577 | 0.003 | 0.037 | 3.5 | 53.2 | 0.5 | 10.2 | 0.16 | 3 | 17.7 | 4.1 | 55.2 | 0.8 | 10.2 | 0.16 | 2.1 | 26.8
278 | Э76ХФ | Р65 | 13 | 48.2166667 | 20.0166667 | 48.2166667 | 2.6744868 | 0.460835 | 0.159608 | 0.1874555 | 0.139366 | 0.0408475 | 1571 | 1589 | 7.6473557 | 13395.84 | 116.9 | 1 | 12.291 | 0.073 | 0.05 | 0.489 | 0.053 | 0.02 | 0.051541 | 0.137 | 0.293 | 0.281 | 4469 | 0.002 | 0.423 | 0.289 | 0.1 | 0.635 | 0.008 | 0.011 | 0.085 | 0.008 | 0.02 | 0.445 | 0.001 | 0.002 | 0.004 | 0.769 | 0.0004 | 0.422 | 0.101 | 0.809 | 0.007 | 0.013 | 0.085 | 0.009 | 0.014 | 0.572 | 0.003 | 0.037 | 4.3 | 59.9 | 0.7 | 7.2 | 0.12 | 2.9 | 20.4 | 4.4 | 61 | 1 | 3.1 | 0.12 | 2.4 | 25.5
279 | Э76ХФ | Р65 | 12 | 46.5166667 | 17.8833333 | 46.5166667 | 3 | 0.396235 | 0.14484 | 0.1353175 | 0.114728 | 0.0394348 | 1591 | 1591 | 9.7823345 | 13229.08 | 113.7 | 1 | 14.736 | 0.064 | 0.05 | 0.414 | 0.062 | 0.02 | 0.049479 | 0.121 | 0.211 | 0.255 | 3943 | 0.002 | 0.462 | 0.297 | 0.125 | 0.677 | 0.007 | 0.013 | 0.074 | 0.009 | 0.019 | 0.471 | 0.002 | 0.003 | 0.003 | 0.756 | 0.0003 | 0.414 | 0.124 | 0.792 | 0.006 | 0.013 | 0.074 | 0.01 | 0.013 | 0.569 | 0.003 | 0.037 | 4.5 | 60.5 | 0.3 | 9.4 | 0.08 | 2.8 | 21.4 | 5.2 | 60.3 | 0.5 | 7.2 | 0.08 | 2.7 | 21.9
280 | Э76ХФ | Р65 | 17 | 46.55 | 21.2 | 46.55 | 3.2365293 | 0.38935 | 0.127232 | 0.128306 | 0.082757 | 0.0384258 | 1564 | 1590 | 9.7480477 | 13533.96 | 110.1 | 1 | 14.771 | 0.053 | 0.05 | 0.409 | 0.036 | 0.02 | 0.048213 | 0.074 | 0.201 | 0.224 | 4782 | 0.002 | 0.45 | 0.308 | 0.116 | 0.681 | 0.009 | 0.01 | 0.09 | 0.008 | 0.018 | 0.484 | 0.002 | 0.002 | 0.004 | 0.756 | 0.0003 | 0.418 | 0.113 | 0.802 | 0.009 | 0.014 | 0.091 | 0.009 | 0.013 | 0.57 | 0.003 | 0.038 | 4.2 | 60.7 | 0.6 | 7.8 | 0.09 | 2.8 | 21.3 | 4.6 | 61.6 | 0.6 | 4.8 | 0.08 | 2.8 | 22.4
281 | Э76ХФ | Р65 | 21 | 48.5166667 | 20.5333333 | 48.5166667 | 2.7312073 | 0.403595 | 0.13916 | 0.164914 | 0.143997 | 0.0395216 | 1576 | 1585 | 10.5364623 | 13201.95 | 113.3 | 1 | 16.712 | 0.059 | 0.05 | 0.423 | 0.065 | 0.02 | 0.049588 | 0.154 | 0.257 | 0.245 | 4518 | 0.002 | 0.462 | 0.3 | 0.111 | 0.651 | 0.009 | 0.014 | 0.084 | 0.008 | 0.019 | 0.456 | 0.002 | 0.002 | 0.003 | 0.755 | 0.0004 | 0.417 | 0.112 | 0.801 | 0.009 | 0.014 | 0.085 | 0.009 | 0.014 | 0.573 | 0.003 | 0.037 | 3.8 | 66.5 | 0.5 | 8.6 | 0.08 | 3 | 22 | 4.3 | 60 | 0.6 | 6.5 | 0.12 | 2.6 | 22.9
282 | Э76ХФ | Р65 | 24 | 45.2 | 16.8833333 | 45.2 | 2.7245644 | 0.46143 | 0.1136 | 0.1680065 | 0.141657 | 0.0406741 | 1595 | 1590 | 11.9472676 | 13092.2 | 116.5 | 1 | 17.672 | 0.044 | 0.05 | 0.499 | 0.039 | 0.02 | 0.051034 | 0.149 | 0.262 | 0.2 | 3684 | 0.002 | 0.434 | 0.325 | 0.102 | 0.65 | 0.008 | 0.012 | 0.076 | 0.009 | 0.019 | 0.446 | 0.001 | 0.002 | 0.004 | 0.763 | 0.0005 | 0.416 | 0.1 | 0.797 | 0.007 | 0.016 | 0.076 | 0.01 | 0.016 | 0.581 | 0.003 | 0.037 | 4.3 | 61 | 0.5 | 8 | 0.11 | 2.8 | 21.9 | 4.3 | 48.8 | 0.5 | 6 | 0.09 | 2.7 | 17.8
283 | Э76ХФ | Р65 | 28 | 51.8666667 | 19 | 51.8666667 | 2.5455462 | 0.474735 | 0.164152 | 0.1969055 | 0.172205 | 0.0394929 | 1596 | 1582 | 7.8269332 | 13661.05 | 116.8 | 1 | 13.271 | 0.116 | 0.05 | 0.505 | 0.089 | 0.02 | 0.049552 | 0.185 | 0.306 | 0.289 | 4326 | 0.002 | 0.43 | 0.284 | 0.116 | 0.628 | 0.007 | 0.012 | 0.073 | 0.009 | 0.02 | 0.429 | 0.001 | 0.003 | 0.003 | 0.759 | 0.0003 | 0.418 | 0.116 | 0.802 | 0.006 | 0.014 | 0.074 | 0.01 | 0.012 | 0.575 | 0.003 | 0.037 | 4.2 | 57.7 | 0.4 | 11.2 | 0.14 | 2.2 | 26.1 | 3.9 | 58.7 | 0.4 | 9.3 | 0.12 | 2.2 | 26.2
285 | Э76ХФ | Р65 | 31 | 51.8833333 | 19.3333333 | 51.8833333 | 2.5375 | 0.3238 | 0.116678 | 0.041828 | 0.077645 | 0.0376766 | 1572 | 1583 | 9.5831235 | 12838.97 | 110 | 1 | 16.278 | 0.064 | 0.05 | 0.334 | 0.069 | 0.02 | 0.047273 | 0.104 | 0.063 | 0.2 | 4137 | 0.002 | 0.518 | 0.321 | 0.101 | 0.759 | 0.006 | 0.011 | 0.065 | 0.014 | 0.017 | 0.497 | 0.002 | 0.003 | 0.004 | 0.758 | 0.0003 | 0.421 | 0.102 | 0.798 | 0.006 | 0.012 | 0.066 | 0.015 | 0.013 | 0.572 | 0.003 | 0.037 | 3.9 | 62.2 | 0.3 | 8.3 | 0.12 | 2.9 | 21.8 | 4.8 | 61.4 | 0.5 | 6.3 | 0.08 | 2.7 | 22.8
287 | Э90ХАФ | Р65 | 35 | 45.9833333 | 21.3333333 | 45.65 | 3.3092289 | 0.41685 | 0.100792 | 0.1138455 | 0.055344 | 0.0913127 | 1593 | 1619 | 12.2477996 | 13598.4375 | 111.9 | 1 | 10.05 | 0.107 | 0.05 | 0.449 | 0.066 | 0.02 | 0.10008 | 0.039 | 0.177 | 0.172 | 4835 | 0.002 | 0.543 | 0.205 | 0.09 | 0.71 | 0.006 | 0.012 | 0.056 | 0.011 | 0.014 | 0.5 | 0.002 | 0.002 | 0.004 | 0.859 | 0.0004 | 0.29 | 0.09 | 0.81 | 0.004 | 0.017 | 0.056 | 0.012 | 0.01 | 0.556 | 0.003 | 0.084 | 4.2 | 62.9 | 0.2 | 6.7 | 0.07 | 2.9 | 21.7 | 4.8 | 61.1 | 0.4 | 3.1 | 0.08 | 2.5 | 24.5
288 | Э90ХАФ | Р65 | 40 | 47.5166667 | 18.8333333 | 46.4833333 | 3 | 0.49479 | 0.083212 | 0.1244025 | 0.100347 | 0.0946971 | 1590 | 1591 | 11.0983333 | 13358.23 | 116.8 | 1 | 6.659 | 0.063 | 0.05 | 0.548 | 0.097 | 0.02 | 0.104348 | 0.105 | 0.192 | 0.142 | 4193 | 0.002 | 0.508 | 0.218 | 0.089 | 0.694 | 0.006 | 0.013 | 0.058 | 0.011 | 0.013 | 0.453 | 0.002 | 0.003 | 0.004 | 0.853 | 0.0003 | 0.286 | 0.09 | 0.8 | 0.004 | 0.016 | 0.057 | 0.012 | 0.01 | 0.542 | 0.003 | 0.083 | 3.9 | 63.2 | 0.1 | 8.2 | 0.08 | 2.6 | 23.9 | 5.2 | 60.5 | 0.3 | 4.9 | 0.09 | 2.7 | 22.7
289 | Э90ХАФ | Р65 | 28 | 51.6666667 | 22.3833333 | 51.3333333 | 2.924794 | 0.506395 | 0.093174 | 0.138207 | 0.091892 | 0.094166 | 1581 | 1594 | 8.5331551 | 13378.7 | 114.9 | 1 | 10.638 | 0.149 | 0.05 | 0.56 | 0.097 | 0.02 | 0.10366 | 0.086 | 0.214 | 0.159 | 4991 | 0.002 | 0.462 | 0.211 | 0.089 | 0.688 | 0.006 | 0.011 | 0.066 | 0.007 | 0.022 | 0.463 | 0.002 | 0.002 | 0.004 | 0.86 | 0.0002 | 0.285 | 0.091 | 0.806 | 0.004 | 0.015 | 0.067 | 0.009 | 0.014 | 0.531 | 0.003 | 0.083 | 4.2 | 62.2 | 0.2 | 8.1 | 0.07 | 2.7 | 23.3 | 4.8 | 59.4 | 0.4 | 6.8 | 0.1 | 2.7 | 21.7
290 | Э90ХАФ | Р65 | 33 | 55.8666667 | 19.8666667 | 55.0666667 | 3.2898729 | 0.40646 | 0.07618 | 0.05172 | 0.064949 | 0.0904996 | 1592 | 1586 | 13.702067 | 13264.43 | 110.8 | 1 | 5.34 | 0.075 | 0.05 | 0.443 | 0.107 | 0.02 | 0.099103 | 0.08 | 0.079 | 0.13 | 4392 | 0.002 | 0.525 | 0.225 | 0.087 | 0.748 | 0.006 | 0.015 | 0.062 | 0.011 | 0.014 | 0.481 | 0.002 | 0.003 | 0.004 | 0.843 | 0.0002 | 0.289 | 0.088 | 0.791 | 0.004 | 0.019 | 0.063 | 0.012 | 0.007 | 0.533 | 0.003 | 0.085 | 3.8 | 63.1 | 1.3 | 6.3 | 0.14 | 3 | 21.2 | 4.4 | 61.7 | 0.8 | 5.5 | 0.09 | 2.5 | 24.5
304 | Э90ХАФ | Р65 | 29 | 54.7166667 | 20.6333333 | 54.2166667 | 2 | 0.480985 | 0.080282 | 0.110455 | 0.074251 | 0.0927954 | 1563 | 1583 | 11.5179596 | 13745.72 | 114.9 | 1 | 9.032 | 0.048 | 0.05 | 0.532 | 0.075 | 0.02 | 0.102214 | 0.07 | 0.171 | 0.137 | 4727 | 0.002 | 0.464 | 0.222 | 0.134 | 0.691 | 0.007 | 0.009 | 0.075 | 0.01 | 0.022 | 0.469 | 0.002 | 0.003 | 0.003 | 0.844 | 0.0002 | 0.29 | 0.134 | 0.796 | 0.006 | 0.015 | 0.074 | 0.011 | 0.016 | 0.551 | 0.003 | 0.084 | 4.7 | 59.4 | 0.4 | 6.5 | 0.14 | 2.7 | 21.7 | 5.7 | 58.4 | 0.6 | 5.1 | 0.08 | 2.6 | 22.1
305 | Э90ХАФ | Р65 | 44 | 41.7166667 | 20.65 | 41.3833333 | 2 | 0.416135 | 0.070906 | 0.074209 | 0.046671 | 0.0897758 | 1548 | 1587 | 11.1103948 | 14161.74 | 111.7 | 1 | 7.66 | 0.08 | 0.05 | 0.455 | 0.079 | 0.02 | 0.09932 | 0.042 | 0.115 | 0.121 | 4874 | 0.002 | 0.519 | 0.23 | 0.109 | 0.72 | 0.006 | 0.007 | 0.069 | 0.01 | 0.018 | 0.495 | 0.002 | 0.003 | 0.003 | 0.837 | 0.0001 | 0.29 | 0.108 | 0.791 | 0.005 | 0.013 | 0.068 | 0.011 | 0.013 | 0.546 | 0.003 | 0.085 | 4.7 | 50.9 | 0.8 | 9.4 | 0.18 | 2.8 | 18.2 | 7 | 57.9 | 0.7 | 9.1 | 0.08 | 2.7 | 21.5
310 | Э76ХФ | Р65 | 12 | 44.35 | 18.1833333 | 44.35 | 2 | 0.44428 | 0.121888 | 0.0908615 | 0.079881 | 0.0384386 | 1584 | 1586 | 10.5767756 | 13182.4 | 111.7 | 1 | 15.636 | 0.05 | 0.05 | 0.48 | 0.08 | 0.02 | 0.048503 | 0.087 | 0.14 | 0.208 | 3995 | 0.002 | 0.426 | 0.318 | 0.121 | 0.704 | 0.008 | 0.013 | 0.077 | 0.01 | 0.019 | 0.49 | 0.002 | 0.002 | 0.003 | 0.758 | 0.0003 | 0.416 | 0.118 | 0.787 | 0.007 | 0.014 | 0.076 | 0.011 | 0.012 | 0.574 | 0.003 | 0.037 | 4.1 | 51 | 0.5 | 6.1 | 0.13 | 2.9 | 17.6 | 5.5 | 60.6 | 0.5 | 5.7 | 0.07 | 2.7 | 22.2
311 | Э76ХФ | Р65 | 14 | 43.3833333 | 20.3333333 | 43.3833333 | 2 | 0.46925 | 0.13478 | 0.1049975 | 0.114336 | 0.0387247 | 1577 | 1584 | 8.645947 | 12797.7 | 114.5 | 1 | 12.503 | 0.094 | 0.05 | 0.508 | 0.081 | 0.02 | 0.048864 | 0.135 | 0.161 | 0.23 | 4337 | 0.002 | 0.407 | 0.309 | 0.113 | 0.691 | 0.006 | 0.012 | 0.069 | 0.01 | 0.019 | 0.455 | 0.002 | 0.003 | 0.004 | 0.773 | 0.0003 | 0.417 | 0.111 | 0.786 | 0.006 | 0.016 | 0.069 | 0.011 | 0.014 | 0.575 | 0.004 | 0.037 | 4.4 | 50 | 0.5 | 5.5 | 0.12 | 2.9 | 17.2 | 5.2 | 56.4 | 0.3 | 4.2 | 0.06 | 2.8 | 20.3
314 | Э76ХФ | Р65 | 17 | 46.35 | 22.3333333 | 46.35 | 2 | 0.364315 | 0.127162 | 0.021988 | 0.072344 | 0.0376358 | 1557 | 1590 | 10.4142395 | 14115.22 | 113.5 | 1 | 16.09 | 0.065 | 0.05 | 0.383 | 0.081 | 0.02 | 0.04749 | 0.104 | 0.032 | 0.217 | 5254 | 0.002 | 0.462 | 0.314 | 0.099 | 0.762 | 0.006 | 0.01 | 0.067 | 0.014 | 0.017 | 0.483 | 0.002 | 0.003 | 0.004 | 0.771 | 0.0003 | 0.418 | 0.097 | 0.793 | 0.006 | 0.013 | 0.066 | 0.015 | 0.013 | 0.568 | 0.004 | 0.038 | 4.1 | 60.1 | 1.6 | 7.4 | 0.12 | 3 | 20 | 6.3 | 61.8 | 0.3 | 4.4 | 0.07 | 2.8 | 21.3
315 | Э76ХФ | Р65 | 29 | 46.6833333 | 20.6666667 | 46.6833333 | 2 | 0.398185 | 0.11427 | 0.0772455 | 0.096695 | 0.0380654 | 1570 | 1594 | 13.0446983 | 12870 | 111.5 | 1 | 20.299 | 0.042 | 0.05 | 0.425 | 0.048 | 0.02 | 0.048032 | 0.119 | 0.118 | 0.195 | 4433 | 0.002 | 0.462 | 0.322 | 0.108 | 0.731 | 0.005 | 0.012 | 0.07 | 0.013 | 0.019 | 0.486 | 0.002 | 0.003 | 0.004 | 0.765 | 0.0004 | 0.416 | 0.107 | 0.802 | 0.005 | 0.013 | 0.07 | 0.014 | 0.011 | 0.571 | 0.003 | 0.037 | 4.5 | 60.8 | 0.3 | 8.4 | 0.12 | 2.6 | 23.2 | 5.9 | 58.3 | 0.5 | 6 | 0.08 | 2.7 | 21.5
316 | Э76ХФ | Р65 | 33 | 46.8666667 | 21.9833333 | 46.8666667 | 3.2635952 | 0.447625 | 0.162322 | 0.1663795 | 0.12818 | 0.0396424 | 1564 | 1587 | 11.1114255 | 13158.15 | 114.3 | 1 | 17.019 | 0.074 | 0.05 | 0.474 | 0.056 | 0.02 | 0.050022 | 0.131 | 0.257 | 0.277 | 4821 | 0.002 | 0.428 | 0.285 | 0.098 | 0.656 | 0.006 | 0.013 | 0.071 | 0.009 | 0.016 | 0.457 | 0.002 | 0.002 | 0.004 | 0.767 | 0.0007 | 0.414 | 0.097 | 0.788 | 0.005 | 0.011 | 0.071 | 0.01 | 0.012 | 0.566 | 0.003 | 0.037 | 5.4 | 56.8 | 0.6 | 4.2 | 0.17 | 2.8 | 20.3 | 5.6 | 57.2 | 0.5 | 1 | 0.18 | 2.5 | 23.2
317 | Э76ХФ | Р65 | 37 | 43.7166667 | 20.3 | 43.7166667 | 3.7099327 | 0.37936 | 0.14064 | 0.1044205 | 0.133081 | 0.0398429 | 1554 | 1587 | 11.5916411 | 14213.79 | 114.6 | 1 | 16.795 | 0.063 | 0.05 | 0.396 | 0.069 | 0.02 | 0.050275 | 0.161 | 0.16 | 0.24 | 4809 | 0.002 | 0.49 | 0.303 | 0.099 | 0.701 | 0.006 | 0.012 | 0.068 | 0.01 | 0.017 | 0.458 | 0.002 | 0.003 | 0.004 | 0.758 | 0.0004 | 0.418 | 0.101 | 0.791 | 0.006 | 0.014 | 0.069 | 0.012 | 0.013 | 0.565 | 0.003 | 0.038 | 4.8 | 55.5 | 0.5 | 12.3 | 0.22 | 2.6 | 21.1 | 5.7 | 57.6 | 0.5 | 0.3 | 0.14 | 2.3 | 25
318 | Э76ХФ | Р65 | 32 | 48.0333333 | 23.5166667 | 48.0333333 | 4.1680588 | 0.44331 | 0.13478 | 0.1044625 | 0.135765 | 0.0397175 | 1534 | 1578 | 10.5109489 | 14570.94 | 116 | 1 | 16.8 | 0.074 | 0.05 | 0.476 | 0.06 | 0.02 | 0.050094 | 0.165 | 0.16 | 0.23 | 5711 | 0.002 | 0.443 | 0.308 | 0.087 | 0.701 | 0.005 | 0.012 | 0.063 | 0.008 | 0.015 | 0.473 | 0.002 | 0.003 | 0.004 | 0.767 | 0.0005 | 0.417 | 0.09 | 0.792 | 0.005 | 0.013 | 0.064 | 0.01 | 0.013 | 0.564 | 0.003 | 0.037 | 5.2 | 60.1 | 0.4 | 3.8 | 0.18 | 2.7 | 22 | 4.4 | 56.5 | 1 | 2.6 | 0.15 | 2.2 | 25.9
319 | Э76ХФ | Р65 | 28 | 48.3333333 | 17.4833333 | 48.3333333 | 2.785951 | 0.47619 | 0.15822 | 0.1148025 | 0.143757 | 0.0386171 | 1600 | 1592 | 14.481931 | 13130.22 | 111.8 | 1 | 23.332 | 0.244 | 0.05 | 0.512 | 0.037 | 0.02 | 0.048575 | 0.173 | 0.176 | 0.27 | 3826 | 0.002 | 0.389 | 0.284 | 0.104 | 0.685 | 0.006 | 0.012 | 0.068 | 0.009 | 0.018 | 0.448 | 0.001 | 0.003 | 0.005 | 0.76 | 0.0002 | 0.415 | 0.104 | 0.793 | 0.006 | 0.013 | 0.069 | 0.01 | 0.006 | 0.568 | 0.003 | 0.037 | 9.2 | 52.6 | 0.5 | 12 | 0.29 | 2.4 | 22.2 | 10.7 | 47.3 | 0.3 | 10.6 | 0.1 | 2.4 | 19.7
322 | Э76ХФ | Р65 | 22 | 49.85 | 22.0833333 | 49.85 | 2.7585227 | 0.48521 | 0.161736 | 0.153655 | 0.144333 | 0.0395369 | 1576 | 1591 | 10.0218656 | 12968.15 | 114.9 | 1 | 16.653 | 0.074 | 0.05 | 0.521 | 0.025 | 0.02 | 0.049732 | 0.158 | 0.237 | 0.276 | 4773 | 0.002 | 0.409 | 0.284 | 0.1 | 0.666 | 0.007 | 0.012 | 0.069 | 0.008 | 0.02 | 0.45 | 0.001 | 0.002 | 0.004 | 0.774 | 0.0014 | 0.414 | 0.101 | 0.807 | 0.006 | 0.013 | 0.07 | 0.009 | 0.015 | 0.569 | 0.003 | 0.037 | 4.9 | 53.9 | 0.6 | 12.6 | 0.13 | 2.4 | 22.2 | 4.8 | 49.6 | 0.8 | 9.9 | 0.19 | 2.3 | 21.7
323 | Э76ХФ | Р65 | 25 | 47.5166667 | 18.2 | 47.5166667 | 2.99082745 | 0.434785 | 0.13771 | 0.1030075 | 0.126225 | 0.0399114 | 1576 | 1591 | 10.7155142 | 13506.59 | 115.1 | 1 | 16.615 | 0.054 | 0.05 | 0.465 | 0.027 | 0.02 | 0.050203 | 0.151 | 0.158 | 0.235 | 4097 | 0.002 | 0.452 | 0.306 | 0.107 | 0.709 | 0.007 | 0.01 | 0.079 | 0.011 | 0.019 | 0.458 | 0.002 | 0.002 | 0.003 | 0.772 | 0.0003 | 0.415 | 0.105 | 0.792 | 0.006 | 0.014 | 0.079 | 0.012 | 0.016 | 0.57 | 0.003 | 0.037 | 5.1 | 59.8 | 0.4 | 10.6 | 0.16 | 2.7 | 22 | 6.4 | 59.1 | 0.5 | 8.1 | 0.11 | 2.7 | 22.1
324 | Э76ХФ | Р65 | 26 | 42.8666667 | 21.7 | 42.8666667 | 3.4503408 | 0.452045 | 0.154118 | 0.1122575 | 0.110394 | 0.0382435 | 1559 | 1589 | 10.3519283 | 13625.81 | 112 | 1 | 14.763 | 0.075 | 0.05 | 0.483 | 0.034 | 0.02 | 0.048105 | 0.123 | 0.173 | 0.263 | 4928 | 0.002 | 0.439 | 0.29 | 0.102 | 0.697 | 0.006 | 0.013 | 0.067 | 0.008 | 0.022 | 0.48 | 0.002 | 0.003 | 0.003 | 0.754 | 0.0003 | 0.416 | 0.104 | 0.8 | 0.006 | 0.014 | 0.068 | 0.009 | 0.016 | 0.568 | 0.003 | 0.036 | 6.1 | 57.1 | 2.3 | 9.7 | 0.2 | 2.6 | 22 | 3.4 | 55.5 | 0.6 | 11.1 | 0.21 | 2.1 | 27.3
325 | Э76ХФ | Р65 | 21 | 44.3833333 | 20.6666667 | 44.3833333 | 2.99082745 | 0.33637 | 0.125404 | 0.09404 | 0.056502 | 0.0381854 | 1560 | 1592 | 10.5526098 | 13633.55 | 111.5 | 1 | 15.612 | 0.077 | 0.05 | 0.346 | 0.031 | 0.02 | 0.048032 | 0.048 | 0.146 | 0.214 | 4696 | 0.002 | 0.533 | 0.312 | 0.092 | 0.716 | 0.005 | 0.012 | 0.058 | 0.01 | 0.017 | 0.536 | 0.002 | 0.003 | 0.004 | 0.755 | 0.0009 | 0.415 | 0.093 | 0.796 | 0.004 | 0.014 | 0.059 | 0.011 | 0.014 | 0.579 | 0.003 | 0.037 | 4.7 | 59.9 | 0.6 | 11.5 | 0.12 | 2.6 | 22.6 | 4.6 | 59.9 | 0.5 | 10.4 | 0.11 | 2.7 | 21.9
326 | Э90ХАФ | Р65 | 22 | 47.3833333 | 21.5166667 | 46.4166667 | 2.5632223 | 0.470785 | 0.087314 | 0.113605 | 0.047349 | 0.0906 | 1615 | 1623 | 8.2291417 | 12459.18 | 111.3 | 1 | 10.307 | 0.08 | 0.05 | 0.518 | 0.029 | 0.02 | 0.099392 | 0.026 | 0.177 | 0.149 | 4468 | 0.002 | 0.497 | 0.214 | 0.105 | 0.714 | 0.006 | 0.01 | 0.062 | 0.011 | 0.018 | 0.51 | 0.002 | 0.003 | 0.004 | 0.835 | 0.0005 | 0.289 | 0.104 | 0.823 | 0.004 | 0.015 | 0.062 | 0.012 | 0.013 | 0.561 | 0.003 | 0.085 | 4.4 | 61.3 | 0.5 | 4.5 | 0.08 | 3 | 20.2 | 5.9 | 50.4 | 0.4 | 1.6 | 0.1 | 2.6 | 19.4
327 | Э90ХАФ | Р65 | 27 | 53.55 | 22.85 | 52.9 | 3.0403507 | 0.52284 | 0.103136 | 0.1514375 | 0.094716 | 0.0937061 | 1585 | 1593 | 11.8475956 | 13202.63 | 114.7 | 1 | 8.007 | 0.057 | 0.05 | 0.578 | 0.042 | 0.02 | 0.103299 | 0.083 | 0.235 | 0.176 | 5028 | 0.002 | 0.466 | 0.206 | 0.099 | 0.681 | 0.007 | 0.011 | 0.063 | 0.008 | 0.016 | 0.462 | 0.002 | 0.002 | 0.004 | 0.853 | 0.0005 | 0.29 | 0.103 | 0.816 | 0.006 | 0.016 | 0.065 | 0.009 | 0.013 | 0.547 | 0.003 | 0.084 | 3.6 | 62.8 | 0.6 | 7.9 | 0.1 | 2.9 | 21.6 | 3.9 | 62.1 | 0.5 | 7.2 | 0.1 | 2.7 | 21.7
329 | Э90ХАФ | Р65 | 50 | 46.8666667 | 25.6833333 | 46.5166667 | 3.0009479 | 0.4437792 | 0.088486 | 0.105335 | 0.047754 | 0.0909687 | 1545 | 1594 | 12.5734091 | 13780.92 | 110.6 | 1 | 12.294 | 0.053 | 0.05 | 0.473 | 0.072 | 0.02 | 0.099899 | 0.03 | 0.164 | 0.151 | 5899 | 0.002 | 0.515 | 0.213 | 0.102 | 0.718 | 0.006 | 0.01 | 0.07 | 0.008 | 0.016 | 0.496 | 0.002 | 0.002 | 0.003 | 0.849 | 0.0003 | 0.29 | 0.103 | 0.813 | 0.005 | 0.015 | 0.071 | 0.009 | 0.012 | 0.533 | 0.003 | 0.085 | 3.5 | 62.1 | 0.3 | 8.8 | 0.17 | 2.7 | 23 | 3.9 | 57.9 | 0.6 | 8.5 | 0.18 | 2.2 | 25.9
330 | Э90ХАФ | Р65 | 55 | 41.4833333 | 19.15 | 41.3 | 2.9046997 | 0.5128212 | 0.107238 | 0.1252325 | 0.123012 | 0.090289 | 1567 | 1577 | 8.807393 | 13682.51 | 110.9 | 1 | 5.03 | 0.087 | 0.05 | 0.527 | 0.095 | 0.02 | 0.099501 | 0.137 | 0.193 | 0.183 | 4367 | 0.002 | 0.48 | 0.198 | 0.096 | 0.692 | 0.005 | 0.009 | 0.062 | 0.008 | 0.018 | 0.438 | 0.001 | 0.002 | 0.003 | 0.875 | 0.0004 | 0.288 | 0.097 | 0.812 | 0.004 | 0.015 | 0.062 | 0.009 | 0.013 | 0.552 | 0.003 | 0.084 | 4 | 55.7 | 1.7 | 9.6 | 0.71 | 2.3 | 23.9 | 4.4 | 58.6 | 0.2 | 8.7 | 0.08 | 2.3 | 25.9
332 | Э90ХАФ | Р65 | 44 | 40.05 | 13.5166667 | 39.7166667 | 2.5759923 | 0.547675 | 0.115442 | 0.137745 | 0.111321 | 0.0908649 | 1565 | 1586 | 10.4289979 | 13086.07 | 114.1 | 1 | 8.152 | 0.059 | 0.05 | 0.607 | 0.085 | 0.02 | 0.099899 | 0.114 | 0.213 | 0.197 | 2948 | 0.002 | 0.439 | 0.196 | 0.108 | 0.685 | 0.006 | 0.009 | 0.067 | 0.01 | 0.017 | 0.441 | 0.001 | 0.002 | 0.003 | 0.838 | 0.0001 | 0.29 | 0.105 | 0.814 | 0.004 | 0.013 | 0.066 | 0.01 | 0.013 | 0.548 | 0.003 | 0.083 | 3.8 | 47.7 | 1.1 | 8.9 | 0.27 | 2.3 | 21.1 | 4.6 | 51.2 | 0.2 | 7.5 | 0.08 | 2.3 | 22.8
333 | Э90ХАФ | Р65 | 24 | 46.0166667 | 19.3166667 | 45.3833333 | 3.297736 | 0.47955 | 0.031644 | 0.13421 | 0.059391 | 0.090548 | 1539 | 1592 | 11.2228748 | 14260.22 | 113.9 | 1 | 12.102 | 0.049 | 0.05 | 0.538 | 0.149 | 0.02 | 0.099718 | 0.036 | 0.209 | 0.054 | 4591 | 0.002 | 0.467 | 0.262 | 0.108 | 0.686 | 0.006 | 0.01 | 0.07 | 0.01 | 0.027 | 0.473 | 0.002 | 0.002 | 0.004 | 0.844 | 0.0002 | 0.287 | 0.106 | 0.806 | 0.004 | 0.013 | 0.069 | 0.01 | 0.016 | 0.521 | 0.003 | 0.08 | 3.7 | 62.1 | 0.3 | 7.7 | 0.22 | 2.8 | 22.4 | 4.7 | 62.8 | 0.5 | 5.3 | 0.1 | 2.7 | 23.2
334 | Э90ХАФ | Р65 | 22 | 43.7 | 17.4166667 | 43.3666667 | 3.0408805 | 0.4861965 | 0.044536 | 0.053795 | 0.049671 | 0.0897541 | 1544 | 1582 | 9.3502577 | 13876.36 | 110.7 | 1 | 8.062 | 0.097 | 0.05 | 0.504 | 0.07 | 0.02 | 0.098741 | 0.054 | 0.083 | 0.076 | 4028 | 0.002 | 0.485 | 0.253 | 0.105 | 0.748 | 0.008 | 0.01 | 0.065 | 0.014 | 0.022 | 0.491 | 0.002 | 0.003 | 0.004 | 0.86 | 0.0004 | 0.289 | 0.105 | 0.796 | 0.006 | 0.014 | 0.065 | 0.015 | 0.015 | 0.53 | 0.003 | 0.082 | 4.6 | 59.7 | 0.4 | 10.9 | 0.2 | 2.7 | 22.2 | 5.5 | 57.8 | 0.4 | 7.7 | 0.1 | 2.4 | 24.5
336 | Э90ХАФ | Р65 | 39 | 43.1833333 | 16.3333333 | 42.8666667 | 2.3997086 | 0.6139967 | 0.118372 | 0.1797475 | 0.110124 | 0.090559 | 1562 | 1581 | 9.1677709 | 13176.73 | 113.7 | 1 | 9.071 | 0.239 | 0.05 | 0.641 | 0.048 | 0.02 | 0.10008 | 0.095 | 0.279 | 0.202 | 3587 | 0.002 | 0.4 | 0.189 | 0.109 | 0.647 | 0.006 | 0.012 | 0.066 | 0.01 | 0.024 | 0.448 | 0.002 | 0.002 | 0.003 | 0.842 | 0.0005 | 0.286 | 0.11 | 0.803 | 0.005 | 0.015 | 0.066 | 0.011 | 0.015 | 0.537 | 0.003 | 0.081 | 4.7 | 52.4 | 0.4 | 10.8 | 0.18 | 2.3 | 23.2 | 5.6 | 53.3 | 0.6 | 11.4 | 0.17 | 2.1 | 25.1
337 | Э90ХАФ | Р65 | 35 | 41.4 | 14.0166667 | 41.0666667 | 3.0403507 | 0.6368333 | 0.094932 | 0.13675 | 0.159426 | 0.0931763 | 1588 | 1585 | 10.8426877 | 12781.93 | 114.4 | 1 | 9.144 | 0.264 | 0.05 | 0.676 | 0.048 | 0.02 | 0.102828 | 0.188 | 0.21 | 0.162 | 2986 | 0.002 | 0.381 | 0.213 | 0.116 | 0.671 | 0.006 | 0.01 | 0.066 | 0.015 | 0.024 | 0.393 | 0.001 | 0.002 | 0.003 | 0.863 | 0.0002 | 0.287 | 0.113 | 0.787 | 0.004 | 0.015 | 0.065 | 0.015 | 0.016 | 0.533 | 0.002 | 0.083 | 4.4 | 49.8 | 1.4 | 13.4 | 0.48 | 1.9 | 25.6 | 4.9 | 51.2 | 0.2 | 12.8 | 0.14 | 2.1 | 25.3
339 | Э90ХАФ | Р65 | 40 | 44.85 | 26.5333333 | 44.5166667 | 2.8262079 | 0.602115 | 0.095518 | 0.1316225 | 0.090729 | 0.0921751 | 1522 | 1592 | 8.7704321 | 13384.67 | 115.5 | 1 | 9.36 | 0.052 | 0.05 | 0.678 | 0.097 | 0.02 | 0.101743 | 0.085 | 0.204 | 0.163 | 5919 | 0.002 | 0.419 | 0.212 | 0.106 | 0.684 | 0.006 | 0.01 | 0.067 | 0.009 | 0.018 | 0.459 | 0.001 | 0.002 | 0.003 | 0.851 | 0.0002 | 0.289 | 0.104 | 0.8 | 0.005 | 0.013 | 0.067 | 0.01 | 0.015 | 0.554 | 0.003 | 0.081 | 4.6 | 64.4 | 0.3 | 11.6 | 0.14 | 2.9 | 22 | 7.7 | 54.5 | 0.4 | 13.6 | 0.06 | 2.5 | 21.9
341 | Э90ХАФ | Р65 | 44 | 44.2166667 | 16.2166667 | 43.8666667 | 2.3654508 | 0.4489 | 0.079696 | 0.071575 | 0.080568 | 0.0924065 | 1557 | 1578 | 7.9942029 | 13304.83 | 114.2 | 1 | 5.516 | 0.05 | 0.05 | 0.494 | 0.054 | 0.02 | 0.10149 | 0.094 | 0.11 | 0.136 | 3596 | 0.002 | 0.52 | 0.225 | 0.095 | 0.726 | 0.006 | 0.01 | 0.069 | 0.011 | 0.018 | 0.471 | 0.002 | 0.003 | 0.003 | 0.843 | 0.0003 | 0.289 | 0.094 | 0.788 | 0.005 | 0.016 | 0.069 | 0.012 | 0.013 | 0.54 | 0.003 | 0.085 | 5 | 49 | 0.5 | 8.4 | 0.18 | 2.6 | 18.5 | 5.2 | 49.6 | 0.4 | 6.9 | 0.1 | 2.5 | 19.5
342 | Э90ХАФ | Р65 | 48 | 48.6833333 | 18.6 | 48.5166667 | 2 | 0.54756 | 0.051568 | 0.0936225 | 0.101493 | 0.0927061 | 1585 | 1575 | 12.368755 | 13306.45 | 114.4 | 1 | 8.665 | 0.041 | 0.05 | 0.62 | 0.064 | 0.02 | 0.101816 | 0.117 | 0.144 | 0.088 | 4125 | 0.002 | 0.443 | 0.245 | 0.094 | 0.706 | 0.008 | 0.01 | 0.071 | 0.01 | 0.019 | 0.453 | 0.002 | 0.002 | 0.003 | 0.843 | 0.0002 | 0.287 | 0.094 | 0.791 | 0.007 | 0.017 | 0.07 | 0.011 | 0.015 | 0.547 | 0.003 | 0.084 | 4 | 49.1 | 0.5 | 10.7 | 0.17 | 2.5 | 19.5 | 4.8 | 56.8 | 0.5 | 11.6 | 0.12 | 2.2 | 25.5
343 | Э90ХАФ | Р65 | 52 | 44.85 | 16.9666667 | 44.7 | 2.7652834 | 0.53429 | 0.044536 | 0.038445 | 0.07956 | 0.0914104 | 1586 | 1587 | 12.4947842 | 13310.81 | 114 | 1 | 7.719 | 0.053 | 0.05 | 0.607 | 0.06 | 0.02 | 0.099935 | 0.106 | 0.058 | 0.076 | 3764 | 0.002 | 0.463 | 0.253 | 0.101 | 0.752 | 0.008 | 0.009 | 0.079 | 0.012 | 0.018 | 0.466 | 0.002 | 0.003 | 0.004 | 0.844 | 0.0005 | 0.291 | 0.101 | 0.793 | 0.007 | 0.016 | 0.079 | 0.014 | 0.014 | 0.549 | 0.003 | 0.085 | 5.5 | 57.2 | 0.6 | 12.6 | 0.16 | 2.6 | 22.4 | 6.2 | 57.1 | 0.5 | 8.2 | 0.07 | 2.5 | 22.7
345 | Э90ХАФ | Р65 | 42 | 46.2 | 21.15 | 46.0333333 | 2.4205607 | 0.473735 | 0.046294 | 0.03615 | 0.059337 | 0.0907432 | 1555 | 1595 | 12.2420965 | 13404.26 | 111.6 | 1 | 8.175 | 0.054 | 0.05 | 0.532 | 0.058 | 0.02 | 0.098669 | 0.076 | 0.055 | 0.079 | 4725 | 0.002 | 0.48 | 0.249 | 0.079 | 0.754 | 0.007 | 0.009 | 0.066 | 0.01 | 0.015 | 0.482 | 0.002 | 0.003 | 0.004 | 0.851 | 0.0002 | 0.29 | 0.081 | 0.794 | 0.006 | 0.015 | 0.066 | 0.012 | 0.011 | 0.545 | 0.003 | 0.086 | 4.8 | 59.7 | 0.3 | 8.2 | 0.13 | 2.7 | 21.9 | 5.2 | 51.9 | 0.8 | 4.5 | 0.09 | 2.7 | 19.4
346 | Э76ХФ | Р65 | 42 | 49.0666667 | 29.85 | 49.0666667 | 2.2898734 | 0.40635 | 0.14064 | 0.11127 | 0.058491 | 0.0385128 | 1547 | 1627 | 8.8190217 | 14184.92 | 113.7 | 1 | 14.424 | 0.064 | 0.05 | 0.429 | 0.083 | 0.02 | 0.048141 | 0.044 | 0.173 | 0.24 | 7057 | 0.002 | 0.478 | 0.303 | 0.095 | 0.689 | 0.006 | 0.007 | 0.062 | 0.01 | 0.019 | 0.507 | 0.002 | 0.003 | 0.004 | 0.743 | 0.0002 | 0.414 | 0.094 | 0.79 | 0.006 | 0.01 | 0.062 | 0.011 | 0.012 | 0.57 | 0.004 | 0.037 | 4.7 | 61.3 | 0.5 | 7.3 | 0.17 | 2.8 | 21.7 | 5.7 | 57.4 | 1 | 10.4 | 0.14 | 2.6 | 21.8
347 | Э76ХФ | Р65 | 20 | 48.55 | 22.05 | 48.55 | 2 | 0.46436 | 0.15822 | 0.1250425 | 0.146493 | 0.03886 | 1585 | 1599 | 9.0240989 | 13102.04 | 113.3 | 1 | 14.604 | 0.095 | 0.05 | 0.497 | 0.049 | 0.02 | 0.048575 | 0.173 | 0.192 | 0.27 | 4815 | 0.002 | 0.428 | 0.29 | 0.111 | 0.674 | 0.007 | 0.01 | 0.072 | 0.008 | 0.018 | 0.45 | 0.002 | 0.003 | 0.003 | 0.757 | 0.0002 | 0.42 | 0.112 | 0.795 | 0.006 | 0.013 | 0.072 | 0.009 | 0.013 | 0.577 | 0.003 | 0.038 | 3.9 | 56.9 | 0.4 | 12.6 | 0.26 | 2.2 | 25.7 | 5 | 54.2 | 0.8 | 11.4 | 0.18 | 2.2 | 24.6
348 | Э76ХФ | Р65 | 24 | 53.1666667 | 27.5166667 | 53.1666667 | 2.4993687 | 0.452825 | 0.118958 | 0.093045 | 0.104607 | 0.0386288 | 1547 | 1591 | 9.8576803 | 13434.04 | 113.7 | 1 | 17.47 | 0.053 | 0.05 | 0.491 | 0.079 | 0.02 | 0.048286 | 0.122 | 0.143 | 0.203 | 6161 | 0.002 | 0.414 | 0.322 | 0.112 | 0.705 | 0.008 | 0.011 | 0.073 | 0.01 | 0.023 | 0.471 | 0.002 | 0.003 | 0.003 | 0.764 | 0.0002 | 0.419 | 0.111 | 0.789 | 0.008 | 0.012 | 0.073 | 0.011 | 0.015 | 0.571 | 0.003 | 0.037 | 5 | 51.3 | 0.6 | 7.8 | 0.16 | 2.6 | 19.9 | 6 | 60.5 | 0.3 | 5.2 | 0.07 | 2.7 | 22.7
349 | Э76ХФ | Р65 | 34 | 44.5333333 | 21.8333333 | 44.5333333 | 3.5033738 | 0.48686 | 0.151188 | 0.1520975 | 0.162873 | 0.0390624 | 1567 | 1601 | 10.5978212 | 14078.47 | 114.2 | 1 | 15.673 | 0.08 | 0.05 | 0.525 | 0.047 | 0.02 | 0.048828 | 0.187 | 0.234 | 0.258 | 5123 | 0.002 | 0.383 | 0.296 | 0.118 | 0.653 | 0.007 | 0.01 | 0.067 | 0.008 | 0.019 | 0.428 | 0.001 | 0.003 | 0.003 | 0.771 | 0.0002 | 0.418 | 0.118 | 0.797 | 0.006 | 0.012 | 0.067 | 0.009 | 0.014 | 0.573 | 0.003 | 0.037 | 4.2 | 55.8 | 0.6 | 10.9 | 0.48 | 2.2 | 25.9 | 5.2 | 48.9 | 0.5 | 6.7 | 0.08 | 2.6 | 18.9
350 | Э76ХФ | Р65 | 31 | 40.8833333 | 12.9333333 | 40.8833333 | 2 | 0.48392 | 0.141812 | 0.15279 | 0.132336 | 0.0379048 | 1584 | 1586 | 9.4857725 | 16529.38 | 110.8 | 1 | 12.927 | 0.054 | 0.05 | 0.523 | 0.048 | 0.02 | 0.047381 | 0.14 | 0.236 | 0.242 | 3563 | 0.002 | 0.392 | 0.3 | 0.11 | 0.647 | 0.009 | 0.01 | 0.078 | 0.007 | 0.019 | 0.446 | 0.001 | 0.002 | 0.004 | 0.759 | 0.0006 | 0.418 | 0.111 | 0.79 | 0.009 | 0.012 | 0.079 | 0.008 | 0.013 | 0.571 | 0.003 | 0.037 | 4.2 | 47 | 0.6 | 9 | 0.2 | 2.4 | 20 | 4.9 | 52.4 | 0.5 | 9.5 | 0.11 | 2.1 | 24.8
351 | Э76ХФ | Р65 | 23 | 46.2 | 21.8166667 | 46.2 | 2 | 0.49392 | 0.176972 | 0.206035 | 0.153099 | 0.0386288 | 1548 | 1576 | 9.1688312 | 14105.73 | 114.3 | 1 | 14.12 | 0.08 | 0.05 | 0.527 | 0.035 | 0.02 | 0.048286 | 0.15 | 0.319 | 0.302 | 5129 | 0.002 | 0.402 | 0.273 | 0.098 | 0.603 | 0.007 | 0.011 | 0.066 | 0.006 | 0.018 | 0.439 | 0.002 | 0.002 | 0.003 | 0.769 | 0.0002 | 0.416 | 0.099 | 0.781 | 0.006 | 0.01 | 0.067 | 0.007 | 0.016 | 0.577 | 0.003 | 0.036 | 5.5 | 56.2 | 0.5 | 9.9 | 0.14 | 2.4 | 23.3 | 5.7 | 52.2 | 0.7 | 4.7 | 0.09 | 2.6 | 20.1
352 | Э76ХФ | Р65 | 27 | 43.8666667 | 21.0333333 | 43.8666667 | 2.8871615 | 0.493545 | 0.150602 | 0.1354325 | 0.157113 | 0.0386288 | 1577 | 1578 | 9.4164894 | 12371.79 | 114.9 | 1 | 13.769 | 0.108 | 0.05 | 0.534 | 0.058 | 0.02 | 0.048286 | 0.185 | 0.208 | 0.257 | 4337 | 0.002 | 0.403 | 0.298 | 0.094 | 0.664 | 0.008 | 0.008 | 0.073 | 0.009 | 0.019 | 0.432 | 0.001 | 0.003 | 0.003 | 0.774 | 0.0005 | 0.416 | 0.093 | 0.784 | 0.007 | 0.011 | 0.073 | 0.01 | 0.016 | 0.567 | 0.003 | 0.036 | 3.9 | 56.5 | 0.4 | 13 | 0.27 | 2.2 | 26.3 | 5.5 | 49.3 | 0.8 | 4.6 | 0.09 | 2.6 | 18.9
353 | Э76ХФ | Р65 | 30 | 42.5166667 | 18.7166667 | 42.5166667 | 2 | 0.46652 | 0.15236 | 0.14329 | 0.135027 | 0.03886 | 1564 | 1588 | 12.7686397 | 14374.35 | 115.1 | 1 | 18.096 | 0.054 | 0.05 | 0.5 | 0.058 | 0.02 | 0.048575 | 0.148 | 0.221 | 0.26 | 4484 | 0.002 | 0.43 | 0.295 | 0.078 | 0.661 | 0.005 | 0.008 | 0.058 | 0.008 | 0.017 | 0.456 | 0.002 | 0.003 | 0.004 | 0.753 | 0.0002 | 0.419 | 0.079 | 0.791 | 0.005 | 0.011 | 0.058 | 0.009 | 0.012 | 0.575 | 0.003 | 0.037 | 5.6 | 56.9 | 1.6 | 9.8 | 0.24 | 2.6 | 21.8 | 5.9 | 57.8 | 1 | 8.9 | 0.12 | 2.5 | 22.8
356 | Э76ХФ | Р65 | 45 | 46.2 | 19.2 | 46.2 | 2.99082745 | 0.456665 | 0.104894 | 0.0743075 | 0.123786 | 0.0382816 | 1559 | 1582 | 7.1496503 | 12896.875 | 114 | 1 | 10.792 | 0.043 | 0.05 | 0.499 | 0.04 | 0.02 | 0.047852 | 0.159 | 0.113 | 0.179 | 4127 | 0.002 | 0.411 | 0.334 | 0.107 | 0.716 | 0.008 | 0.008 | 0.072 | 0.012 | 0.018 | 0.459 | 0.002 | 0.003 | 0.004 | 0.759 | 0.0003 | 0.42 | 0.108 | 0.789 | 0.007 | 0.01 | 0.073 | 0.014 | 0.014 | 0.559 | 0.003 | 0.037 | 5.4 | 55.4 | 1.6 | 11.9 | 0.41 | 2.4 | 22.8 | 6 | 51.3 | 0.9 | 9.1 | 0.16 | 2.4 | 21.3
357 | Э76ХФ | Р65 | 41 | 49.2 | 19.8166667 | 49.2 | 2.6754795 | 0.456675 | 0.134194 | 0.1464625 | 0.167904 | 0.0387728 | 1542 | 1579 | 9.2307374 | 13761.14 | 114.6 | 1 | 14.882 | 0.041 | 0.05 | 0.491 | 0.04 | 0.02 | 0.048466 | 0.197 | 0.225 | 0.229 | 4545 | 0.002 | 0.417 | 0.313 | 0.116 | 0.661 | 0.007 | 0.008 | 0.069 | 0.009 | 0.018 | 0.43 | 0.001 | 0.003 | 0.003 | 0.775 | 0.0003 | 0.418 | 0.113 | 0.787 | 0.006 | 0.014 | 0.069 | 0.011 | 0.015 | 0.566 | 0.003 | 0.037 | 4.6 | 54.8 | 1.3 | 13.2 | 0.37 | 2.4 | 22.7 | 6 | 56 | 0.7 | 11.1 | 0.14 | 2.3 | 24.5
359 | Э76ХФ | Р65 | 37 | 51.35 | 19.5 | 51.35 | 2.99082745 | 0.476015 | 0.263114 | 0.16663 | 0.156951 | 0.0393808 | 1563 | 1578 | 8.6446621 | 12458.46 | 115.4 | 1 | 14.463 | 0.076 | 0.05 | 0.491 | 0.036 | 0.02 | 0.049226 | 0.172 | 0.257 | 0.449 | 4049 | 0.002 | 0.399 | 0.196 | 0.12 | 0.64 | 0.008 | 0.011 | 0.08 | 0.008 | 0.023 | 0.438 | 0.001 | 0.002 | 0.003 | 0.759 | 0.0002 | 0.406 | 0.119 | 0.789 | 0.008 | 0.013 | 0.08 | 0.009 | 0.015 | 0.566 | 0.003 | 0.035 | 5.3 | 54.7 | 0.7 | 14.5 | 0.26 | 2.3 | 23.8 | 5.3 | 52.5 | 0.8 | 14.1 | 0.27 | 2.4 | 21.6
361 | Э76ХФ | Р65 | 47 | 45.85 | 16.65 | 45.85 | 2.99082745 | 0.343185 | 0.087314 | 0.0758625 | 0.138582 | 0.0379048 | 1556 | 1582 | 8.7209849 | 12468.47 | 114.5 | 1 | 12.987 | 0.054 | 0.05 | 0.362 | 0.036 | 0.02 | 0.047381 | 0.181 | 0.115 | 0.149 | 3460 | 0.002 | 0.508 | 0.344 | 0.113 | 0.718 | 0.014 | 0.011 | 0.076 | 0.013 | 0.018 | 0.455 | 0.002 | 0.003 | 0.003 | 0.785 | 0.0003 | 0.413 | 0.112 | 0.785 | 0.013 | 0.013 | 0.076 | 0.014 | 0.016 | 0.569 | 0.003 | 0.036 | 4.6 | 55.5 | 1 | 15.7 | 0.29 | 2.4 | 23.1 | 5 | 48.3 | 0.4 | 10.9 | 0.14 | 2.3 | 21.8
362 | Э76ХФ | Р65 | 46 | 53.3666667 | 24.35 | 53.3666667 | 2.99082745 | 0.468265 | 0.128334 | 0.1814125 | 0.164169 | 0.0392072 | 1551 | 1586 | 9.2612766 | 11881.72 | 115.3 | 1 | 16.323 | 0.128 | 0.05 | 0.505 | 0.038 | 0.02 | 0.049009 | 0.177 | 0.28 | 0.219 | 4822 | 0.003 | 0.415 | 0.313 | 0.118 | 0.63 | 0.009 | 0.013 | 0.084 | 0.008 | 0.02 | 0.427 | 0.002 | 0.003 | 0.003 | 0.772 | 0.0004 | 0.416 | 0.119 | 0.789 | 0.009 | 0.015 | 0.084 | 0.009 | 0.015 | 0.56 | 0.003 | 0.037 | 4.6 | 50.9 | 1.4 | 11.9 | 0.44 | 2.3 | 21.8 | 4.6 | 43.7 | 0.4 | 8.7 | 0.12 | 2.3 | 19.3
363 | Э76ХФ | Р65 | 53 | 51.0333333 | 20.1666667 | 51.0333333 | 2.6075905 | 0.4667 | 0.15822 | 0.1481695 | 0.156579 | 0.0390624 | 1576 | 1607 | 6.6009894 | 12867.77 | 113.3 | 1 | 11.119 | 0.106 | 0.05 | 0.499 | 0.038 | 0.02 | 0.048828 | 0.179 | 0.228 | 0.27 | 4325 | 0.002 | 0.408 | 0.289 | 0.107 | 0.651 | 0.007 | 0.012 | 0.073 | 0.008 | 0.019 | 0.437 | 0.001 | 0.002 | 0.003 | 0.762 | 0.0002 | 0.418 | 0.108 | 0.786 | 0.006 | 0.015 | 0.073 | 0.01 | 0.016 | 0.562 | 0.002 | 0.037 | 4.5 | 52.1 | 1.6 | 19.7 | 0.55 | 2.2 | 23.9 | 5 | 50.2 | 1 | 11.9 | 0.16 | 2.3 | 21.6
364 | Э76ХФ | Р65 | 41 | 48.55 | 21.8666667 | 48.55 | 2.7649301 | 0.462435 | 0.092898 | 0.1215135 | 0.151851 | 0.0387728 | 1537 | 1590 | 10.4804882 | 13225.61 | 115.6 | 1 | 16.696 | 0.038 | 0.05 | 0.506 | 0.041 | 0.02 | 0.048466 | 0.183 | 0.186 | 0.163 | 4820 | 0.002 | 0.415 | 0.344 | 0.102 | 0.679 | 0.008 | 0.012 | 0.07 | 0.01 | 0.02 | 0.43 | 0.001 | 0.003 | 0.003 | 0.771 | 0.0002 | 0.42 | 0.102 | 0.784 | 0.007 | 0.013 | 0.07 | 0.012 | 0.015 | 0.56 | 0.003 | 0.036 | 4.9 | 52.7 | 1.4 | 12.7 | 0.22 | 2.5 | 21.4 | 5.1 | 55.1 | 0.8 | 11.6 | 0.16 | 2.3 | 24.6
365 | Э76ХФ | Р65 | 46 | 47.3833333 | 23.3333333 | 47.3833333 | 3.2781065 | 0.35946 | 0.112068 | 0.0739455 | 0.098707 | 0.0363136 | 1527 | 1587 | 10.4111091 | 13484.57 | 110.3 | 1 | 16.036 | 0.252 | 0.05 | 0.377 | 0.11 | 0.02 | 0.045392 | 0.121 | 0.113 | 0.198 | 5244 | 0.002 | 0.481 | 0.323 | 0.108 | 0.716 | 0.01 | 0.012 | 0.079 | 0.012 | 0.018 | 0.48 | 0.002 | 0.003 | 0.004 | 0.767 | 0.0003 | 0.418 | 0.106 | 0.781 | 0.008 | 0.012 | 0.079 | 0.013 | 0.011 | 0.555 | 0.003 | 0.036 | 4.6 | 48.3 | 1.5 | 10.9 | 0.39 | 2.5 | 19.7 | 5.7 | 56.3 | 0.7 | 12.5 | 0.14 | 2.3 | 24.8
366 | Э90ХАФ | Р65 | 43 | 42.5333333 | 26.5166667 | 42.3833333 | 3.0818882 | 0.4696831 | 0.078108 | 0.13263 | 0.099236 | 0.0879821 | 1538 | 1623 | 8.1932831 | 13739.28 | 109.1 | 1 | 7.861 | 0.052 | 0.05 | 0.475 | 0.038 | 0.02 | 0.096752 | 0.098 | 0.205 | 0.138 | 6072 | 0.002 | 0.471 | 0.218 | 0.083 | 0.691 | 0.01 | 0.01 | 0.066 | 0.008 | 0.017 | 0.455 | 0.002 | 0.002 | 0.003 | 0.845 | 0.0004 | 0.287 | 0.082 | 0.808 | 0.008 | 0.014 | 0.066 | 0.01 | 0.015 | 0.539 | 0.003 | 0.083 | 4 | 54.4 | 0.9 | 13.8 | 0.21 | 2.3 | 23.3 | 4.3 | 46.5 | 0.5 | 8.8 | 0.08 | 2.3 | 20
367 | Э90ХАФ | Р65 | 46 | 46.7 | 19.7166667 | 46.3666667 | 3.4026284 | 0.58884 | 0.12452 | 0.226641 | 0.146394 | 0.0956252 | 1560 | 1604 | 12.0909836 | 13316.65 | 116.7 | 1 | 13.112 | 0.109 | 0.05 | 0.652 | 0.037 | 0.02 | 0.104058 | 0.132 | 0.351 | 0.22 | 4376 | 0.001 | 0.423 | 0.186 | 0.12 | 0.612 | 0.009 | 0.011 | 0.072 | 0.007 | 0.022 | 0.418 | 0.001 | 0.002 | 0.003 | 0.851 | 0.0001 | 0.288 | 0.119 | 0.801 | 0.007 | 0.015 | 0.072 | 0.008 | 0.014 | 0.55 | 0.003 | 0.084 | 4.1 | 52.7 | 0.5 | 10.3 | 0.15 | 2.2 | 23.9 | 5.5 | 48.7 | 0.3 | 7.9 | 0.1 | 2.1 | 23.4
368 | Э90ХАФ | Р65 | 56 | 41.85 | 21.3666667 | 41.15 | 2.359666 | 0.487395 | 0.060562 | 0.1381115 | 0.085655 | 0.0929794 | 1545 | 1609 | 7.1420714 | 13310.45 | 115.1 | 1 | 6.781 | 0.04 | 0.05 | 0.542 | 0.049 | 0.02 | 0.102177 | 0.075 | 0.214 | 0.107 | 4740 | 0.002 | 0.486 | 0.237 | 0.109 | 0.671 | 0.01 | 0.011 | 0.073 | 0.009 | 0.019 | 0.457 | 0.001 | 0.002 | 0.003 | 0.853 | 0.0001 | 0.286 | 0.107 | 0.791 | 0.009 | 0.014 | 0.072 | 0.01 | 0.017 | 0.529 | 0.002 | 0.083 | 3.4 | 60 | 0.4 | 12.4 | 0.19 | 2.6 | 23.2 | 4.3 | 46.1 | 0.7 | 14.1 | 0.14 | 2.4 | 19.4
369 | Э90ХАФ | Р65 | 41 | 44.6833333 | 16.35 | 44.35 | 2.446848 | 0.56248 | 0.115464 | 0.1809355 | 0.191143 | 0.0928807 | 1569 | 1596 | 10.6024967 | 13409.17 | 116 | 1 | 8.965 | 0.185 | 0.102 | 0.578 | 0.05 | 0.02 | 0.101924 | 0.219 | 0.278 | 0.204 | 3654 | 0.001 | 0.398 | 0.19 | 0.11 | 0.622 | 0.009 | 0.012 | 0.08 | 0.008 | 0.027 | 0.368 | 0.001 | 0.003 | 0.003 | 0.865 | 0.0002 | 0.286 | 0.111 | 0.793 | 0.007 | 0.017 | 0.08 | 0.009 | 0.021 | 0.535 | 0.003 | 0.083 | 3.6 | 48.5 | 2 | 14.1 | 1.34 | 2 | 24.4 | 3.9 | 53.3 | 0.5 | 11 | 0.17 | 2.1 | 28
372 | Э90ХАФ | Р65 | 42 | 41.5333333 | 17.8166667 | 41.2333333 | 2.3893862 | 0.47701 | 0.09622 | 0.165155 | 0.132702 | 0.0943037 | 1547 | 1606 | 12.3244111 | 13480.64 | 116.3 | 1 | 12.79 | 0.087 | 0.473 | 0.156 | 0.049 | 0.02 | 0.103479 | 0.136 | 0.255 | 0.17 | 4003 | 0.002 | 0.457 | 0.209 | 0.121 | 0.666 | 0.008 | 0.012 | 0.071 | 0.008 | 0.023 | 0.439 | 0.001 | 0.002 | 0.003 | 0.861 | 0.0004 | 0.287 | 0.123 | 0.805 | 0.006 | 0.013 | 0.071 | 0.009 | 0.016 | 0.534 | 0.003 | 0.084 | 4.6 | 57.4 | 0.8 | 12.1 | 0.19 | 2.5 | 22.9 | 5 | 52.1 | 0.8 | 4.1 | 0.2 | 2.3 | 23.1
374 | Э90ХАФ | Р65 | 45 | 41.6833333 | 14.2833333 | 41.35 | 3.0403507 | 0.483555 | 0.091126 | 0.153533 | 0.091706 | 0.0909683 | 1557 | 1571 | 8.6088531 | 13013.77 | 113 | 1 | 7.131 | 0.048 | 0.05 | 0.531 | 0.035 | 0.02 | 0.100803 | 0.078 | 0.238 | 0.161 | 3098 | 0.002 | 0.479 | 0.207 | 0.11 | 0.668 | 0.008 | 0.011 | 0.067 | 0.007 | 0.018 | 0.46 | 0.001 | 0.002 | 0.003 | 0.871 | 0.0002 | 0.285 | 0.11 | 0.803 | 0.006 | 0.015 | 0.067 | 0.009 | 0.017 | 0.552 | 0.003 | 0.084 | 3.5 | 50.3 | 0.7 | 12.2 | 0.26 | 2.4 | 20.7 | 4.4 | 55.5 | 0.4 | 10.7 | 0.07 | 2.5 | 21.9
379 | Э90ХАФ | Р65 | 30 | 46.1833333 | 13.0166667 | 45.8666667 | 1.1187107 | 0.519695 | 0.103578 | 0.13726 | 0.174984 | 0.0914009 | 1626 | 1580 | 15.2669678 | 12228.94 | 113.5 | 1 | 15.021 | 0.114 | 0.05 | 0.574 | 0.038 | 0.02 | 0.100803 | 0.212 | 0.21 | 0.183 | 2653 | 0.002 | 0.463 | 0.208 | 0.103 | 0.665 | 0.008 | 0.012 | 0.073 | 0.01 | 0.017 | 0.394 | 0.001 | 0.003 | 0.003 | 0.821 | 0.0006 | 0.295 | 0.103 | 0.797 | 0.006 | 0.017 | 0.072 | 0.011 | 0.008 | 0.547 | 0.003 | 0.086 | 3.3 | 52.6 | 1.1 | 13 | 0.62 | 2.1 | 24.6 | 4.3 | 53.2 | 1 | 8.6 | 0.15 | 2.1 | 26.4
381 | Э90ХАФ | Р65 | 37 | 57.5333333 | 17.8166667 | 56.8666667 | 2 | 0.538655 | 0.117162 | 0.218783 | 0.16915 | 0.0949376 | 1608 | 1581 | 7.5789802 | 13120.3 | 117.6 | 1 | 12.139 | 0.063 | 0.133 | 0.52 | 0.081 | 0.02 | 0.105288 | 0.17 | 0.338 | 0.207 | 3896 | 0.001 | 0.441 | 0.197 | 0.1 | 0.6 | 0.006 | 0.013 | 0.067 | 0.006 | 0.017 | 0.404 | 0.001 | 0.002 | 0.003 | 0.84 | 0.0002 | 0.292 | 0.104 | 0.79 | 0.004 | 0.016 | 0.068 | 0.007 | 0.011 | 0.537 | 0.002 | 0.083 | 4 | 54.9 | 0.8 | 12.2 | 0.55 | 2.3 | 24.4 | 4.3 | 51.9 | 0.4 | 13.1 | 0.17 | 2.1 | 25.7
382 | Э90ХАФ | Р65 | 42 | 44.7166667 | 21.0166667 | 44.7166667 | 3.0403507 | 0.570605 | 0.119426 | 0.1544615 | 0.106987 | 0.0917699 | 1566 | 1582 | 20.4877489 | 13346.55 | 111.6 | 1 | 14.865 | 0.137 | 0.159 | 0.539 | 0.075 | 0.02 | 0.100622 | 0.101 | 0.239 | 0.211 | 4675 | 0.002 | 0.39 | 0.192 | 0.097 | 0.666 | 0.006 | 0.011 | 0.062 | 0.007 | 0.017 | 0.455 | 0.001 | 0.002 | 0.003 | 0.86 | 0.0005 | 0.293 | 0.095 | 0.794 | 0.004 | 0.017 | 0.062 | 0.008 | 0.012 | 0.537 | 0.003 | 0.085 | 3.6 | 51 | 0.7 | 10.6 | 0.22 | 2.7 | 19.2 | 4.5 | 56.8 | 1 | 7.9 | 0.14 | 2.2 | 25.8
384 | Э76ХФ | Р65 | 20 | 54.0333333 | 25 | 54.0333333 | 2.5569845 | 0.391615 | 0.122822 | 0.0670785 | 0.140029 | 0.0379182 | 1567 | 1616 | 8.019863 | 12852 | 112.9 | 1 | 14.311 | 0.048 | 0.05 | 0.415 | 0.041 | 0.02 | 0.047309 | 0.187 | 0.101 | 0.217 | 5355 | 0.002 | 0.463 | 0.315 | 0.092 | 0.728 | 0.005 | 0.011 | 0.058 | 0.012 | 0.018 | 0.456 | 0.002 | 0.003 | 0.003 | 0.79 | 0.0003 | 0.419 | 0.091 | 0.786 | 0.005 | 0.012 | 0.058 | 0.013 | 0.014 | 0.555 | 0.003 | 0.036 | 6.3 | 58.3 | 2.7 | 9.7 | 0.17 | 3 | 19.7 | 5.3 | 57.7 | 1 | 11.8 | 0.24 | 2.7 | 21.1
387 | Э76ХФ | Р65 | 45 | 47.5333333 | 17 | 47.5333333 | 2.99082745 | 0.436985 | 0.142066 | 0.130725 | 0.166714 | 0.0380632 | 1572 | 1589 | 10.3724435 | 12384.71 | 112.6 | 1 | 16.06 | 0.109 | 0.05 | 0.465 | 0.035 | 0.02 | 0.04749 | 0.202 | 0.2 | 0.251 | 3509 | 0.002 | 0.424 | 0.302 | 0.094 | 0.672 | 0.005 | 0.011 | 0.061 | 0.009 | 0.019 | 0.426 | 0.001 | 0.003 | 0.003 | 0.769 | 0.0004 | 0.42 | 0.093 | 0.795 | 0.004 | 0.015 | 0.062 | 0.011 | 0.018 | 0.569 | 0.003 | 0.036 | 4.2 | 48.2 | 1 | 12.6 | 0.53 | 2.2 | 21.7 | 5.2 | 55 | 0.9 | 11.6 | 0.21 | 2.4 | 22.9
389 | Э76ХФ | Р65 | 38 | 40.5333333 | 16.9833333 | 40.5333333 | 2 | 0.438585 | 0.12735 | 0.1226205 | 0.142993 | 0.0382709 | 1580 | 1583 | 9.9273849 | 13011.58 | 113.3 | 1 | 13.413 | 0.047 | 0.05 | 0.47 | 0.059 | 0.02 | 0.048105 | 0.169 | 0.188 | 0.225 | 3683 | 0.002 | 0.438 | 0.307 | 0.102 | 0.676 | 0.006 | 0.01 | 0.068 | 0.009 | 0.023 | 0.446 | 0.001 | 0.003 | 0.003 | 0.763 | 0.0002 | 0.419 | 0.101 | 0.791 | 0.005 | 0.014 | 0.065 | 0.011 | 0.016 | 0.568 | 0.003 | 0.035 | 4.8 | 47.7 | 1.2 | 12.1 | 0.43 | 2.3 | 20.4 | 5.3 | 44.7 | 0.5 | 10 | 0.1 | 2.3 | 19.1
391 | Э76ХФ | Р65 | 33 | 45.6833333 | 17.1666667 | 45.6833333 | 2.4020416 | 0.482375 | 0.139802 | 0.169219 | 0.212222 | 0.039882 | 1596 | 1582 | 9.5844582 | 13057.86 | 116.9 | 1 | 14.595 | 0.263 | 0.05 | 0.52 | 0.075 | 0.02 | 0.050166 | 0.256 | 0.259 | 0.247 | 3736 | 0.001 | 0.402 | 0.304 | 0.114 | 0.636 | 0.008 | 0.012 | 0.071 | 0.009 | 0.021 | 0.398 | 0.001 | 0.002 | 0.003 | 0.752 | 0.0003 | 0.419 | 0.113 | 0.788 | 0.007 | 0.014 | 0.071 | 0.011 | 0.015 | 0.567 | 0.003 | 0.038 | 4.2 | 51.6 | 0.7 | 15.3 | 0.62 | 2 | 25.2 | 4.3 | 55.7 | 0.7 | 8.5 | 0.15 | 2.1 | 26.8
392 | Э76ХФ | Р65 | 32 | 46.65 | 19.8166667 | 46.65 | 2.880936 | 0.489335 | 0.13867 | 0.1635035 | 0.179983 | 0.0389049 | 1569 | 1576 | 8.1086817 | 13697.56 | 113.3 | 1 | 12.609 | 0.08 | 0.05 | 0.529 | 0.036 | 0.02 | 0.048937 | 0.209 | 0.251 | 0.245 | 4524 | 0.001 | 0.382 | 0.298 | 0.103 | 0.628 | 0.006 | 0.012 | 0.063 | 0.007 | 0.021 | 0.418 | 0.001 | 0.002 | 0.003 | 0.755 | 0.0003 | 0.415 | 0.101 | 0.786 | 0.006 | 0.014 | 0.063 | 0.009 | 0.015 | 0.582 | 0.003 | 0.037 | 4.4 | 49.6 | 1.4 | 16.4 | 0.75 | 2 | 24.8 | 5.1 | 52 | 0.5 | 15.3 | 0.2 | 2.1 | 25.6
401 | Э76ХФ | Р65 | 12 | 42 | 21.85 | 42 | 2 | 0.400555 | 0.131878 | 0.1019085 | 0.126429 | 0.0393072 | 1566 | 1590 | 9.5592129 | 13598.17 | 115.2 | 1 | 13.359 | 0.053 | 0.05 | 0.423 | 0.083 | 0.02 | 0.049443 | 0.153 | 0.156 | 0.233 | 4952 | 0.002 | 0.459 | 0.307 | 0.103 | 0.696 | 0.007 | 0.009 | 0.068 | 0.008 | 0.019 | 0.458 | 0.002 | 0.003 | 0.004 | 0.767 | 0.0004 | 0.419 | 0.104 | 0.788 | 0.006 | 0.013 | 0.068 | 0.009 | 0.015 | 0.566 | 0.003 | 0.037 | 4.3 | 52.3 | 1.2 | 7.2 | 0.19 | 2.8 | 19 | 5.2 | 52.1 | 0.8 | 4.6 | 0.1 | 2.6 | 20.2
406 | Э90ХАФ | Р65 | 20 | 48.1833333 | 22.3333333 | 47.1833333 | 3.3703137 | 0.468095 | 0.091126 | 0.1261915 | 0.128971 | 0.0946787 | 1557 | 1585 | 10.9522976 | 13790.15 | 116.2 | 1 | 8.342 | 0.054 | 0.05 | 0.513 | 0.094 | 0.02 | 0.104348 | 0.147 | 0.194 | 0.161 | 5133 | 0.002 | 0.509 | 0.22 | 0.104 | 0.691 | 0.006 | 0.012 | 0.068 | 0.009 | 0.02 | 0.426 | 0.002 | 0.002 | 0.004 | 0.873 | 0.0004 | 0.296 | 0.104 | 0.804 | 0.005 | 0.016 | 0.068 | 0.01 | 0.013 | 0.533 | 0.003 | 0.084 | 4.3 | 62.6 | 0.2 | 8.6 | 0.07 | 2.6 | 23.9 | 5.1 | 52.6 | 0.5 | 4.9 | 0.08 | 2.8 | 18.8
408 | Э90ХАФ | Р65 | 12 | 45.7 | 20.3833333 | 45.5333333 | 1.7866128 | 0.56166 | 0.11886 | 0.1887775 | 0.200143 | 0.0935622 | 1595 | 1590 | 13.8135553 | 12360.1 | 116.1 | 1 | 6.454 | 0.074 | 0.05 | 0.621 | 0.069 | 0.02 | 0.103118 | 0.231 | 0.29 | 0.21 | 4199 | 0.001 | 0.419 | 0.192 | 0.11 | 0.625 | 0.005 | 0.012 | 0.064 | 0.008 | 0.019 | 0.355 | 0.001 | 0.003 | 0.003 | 0.847 | 0.0005 | 0.289 | 0.108 | 0.793 | 0.004 | 0.017 | 0.063 | 0.009 | 0.014 | 0.536 | 0.003 | 0.085 | 4.1 | 46.9 | 0.6 | 10.2 | 0.26 | 1.8 | 25.8 | 4.9 | 50.5 | 0.6 | 9.1 | 0.12 | 2.1 | 27
411 | Э90ХАФ | Р65 | 10 | 50.3833333 | 20.6666667 | 50.05 | 2.2841226 | 0.498235 | 0.109238 | 0.1219205 | 0.105749 | 0.0936085 | 1570 | 1589 | 9.1389604 | 12692.9 | 115.5 | 1 | 9.865 | 0.052 | 0.05 | 0.547 | 0.086 | 0.02 | 0.102937 | 0.113 | 0.188 | 0.193 | 4372 | 0.002 | 0.463 | 0.205 | 0.083 | 0.695 | 0.005 | 0.012 | 0.057 | 0.008 | 0.015 | 0.451 | 0.001 | 0.003 | 0.003 | 0.866 | 0.0003 | 0.297 | 0.083 | 0.804 | 0.004 | 0.015 | 0.057 | 0.009 | 0.012 | 0.55 | 0.003 | 0.086 | 3.5 | 60.7 | 0.2 | 9.1 | 0.13 | 2.5 | 24.3 | 4.6 | 55.3 | 0.3 | 4.9 | 0.07 | 2.6 | 21.3
412 | Э90ХАФ | Р65 | 7 | 47.5333333 | 22.8833333 | 47.05 | 3.0403507 | 0.556305 | 0.128482 | 0.2461085 | 0.163373 | 0.0933095 | 1581 | 1583 | 11.4042493 | 13571.45 | 113.1 | 1 | 8.946 | 0.063 | 0.121 | 0.549 | 0.058 | 0.02 | 0.102648 | 0.151 | 0.381 | 0.227 | 5176 | 0.001 | 0.421 | 0.19 | 0.071 | 0.593 | 0.004 | 0.012 | 0.049 | 0.007 | 0.017 | 0.395 | 0.001 | 0.002 | 0.003 | 0.866 | 0.0005 | 0.297 | 0.072 | 0.795 | 0.002 | 0.016 | 0.049 | 0.008 | 0.015 | 0.529 | 0.003 | 0.083 | 3.9 | 57.5 | 0.6 | 10.3 | 0.26 | 2.4 | 23.6 | 3.7 | 51.9 | 0.6 | 8.8 | 0.22 | 2.4 | 22
414 | Э90ХАФ | Р65 | 14 | 43.3666667 | 18.7166667 | 43.0333333 | 2.1296296 | 0.48901 | 0.104144 | 0.127577 | 0.101402 | 0.0943961 | 1596 | 1585 | 8.6570812 | 12293.86 | 115.9 | 1 | 6.69 | 0.062 | 0.077 | 0.513 | 0.106 | 0.02 | 0.104167 | 0.104 | 0.197 | 0.184 | 3835 | 0.002 | 0.457 | 0.207 | 0.085 | 0.686 | 0.005 | 0.01 | 0.057 | 0.008 | 0.016 | 0.449 | 0.001 | 0.002 | 0.005 | 0.852 | 0.0007 | 0.296 | 0.085 | 0.807 | 0.004 | 0.016 | 0.057 | 0.009 | 0.012 | 0.57 | 0.003 | 0.087 | 3.4 | 54.4 | 0.6 | 6.9 | 0.12 | 3.1 | 17.7 | 5.5 | 60.1 | 0.7 | 6 | 0.1 | 2.7 | 22.5
416 | Э76 | Рельсы трамвайные | 15 | 44.3666667 | 21.3666667 | 44.3666667 | 2.6046512 | 0.53683 | 0.000572 | 0.170815 | 0.094678 | 0.0408981 | 1590 | 1610 | 7.9264012 | 13229.02 | 111 | 1 | 11.392 | 0.201 | 0.0500001 | 0.613 | 0.045 | 0.02 | 0.051613 | 0.076 | 0.265 | 0.001 | 4711 | 0.001 | 0.313 | 0.109 | 0.093 | 0.666 | 0.006 | 0.014 | 0.072 | 0.008 | 0.021 | 0.203 | 0.001 | 0.001 | 0.002 | 0.74 | 0.0005 | 0.113 | 0.1 | 0.828 | 0.007 | 0.014 | 0.073 | 0.01 | 0.018 | 0.288 | 0.002 | 0.002 | 4.2 | 52.6 | 1.7 | 14.9 | 0.89 | 2.1 | 25 | 4.6 | 58.6 | 0.5 | 10 | 0.08 | 2.2 | 26.3
417 | Э76 | Рельсы трамвайные | 5 | 41.4 | 18.8833333 | 41.4 | 2.6677316 | 0.46164 | 0.000572 | 0.17651 | 0.0593 | 0.0408981 | 1605 | 1600 | 11.8992754 | 12992.41 | 107.7 | 1 | 16.421 | 0.053 | 0.05 | 0.52 | 0.049 | 0.02 | 0.051613 | 0.02 | 0.272 | 0.001 | 4089 | 0.001 | 0.387 | 0.066 | 0.121 | 0.665 | 0.006 | 0.012 | 0.069 | 0.008 | 0.021 | 0.229 | 0.001 | 0.002 | 0.002 | 0.731 | 0.0001 | 0.067 | 0.121 | 0.837 | 0.006 | 0.014 | 0.069 | 0.009 | 0.015 | 0.29 | 0.002 | 0.002 | 3.8 | 49 | 0.7 | 14.8 | 0.21 | 2.4 | 20.1 | 4.9 | 49.7 | 1 | 12.1 | 0.09 | 2.2 | 23
418 | Э76 | Рельсы трамвайные | 6 | 42.55 | 17.7333333 | 42.55 | 2.3048085 | 0.49523 | 0.000572 | 0.242325 | 0.090666 | 0.0408981 | 1607 | 1588 | 9.5978848 | 12589.85 | 114.7 | 1 | 13.613 | 0.064 | 0.05 | 0.559 | 0.036 | 0.02 | 0.051613 | 0.042 | 0.372 | 0.001 | 3721 | 0.001 | 0.379 | 0.072 | 0.123 | 0.619 | 0.006 | 0.012 | 0.067 | 0.01 | 0.023 | 0.204 | 0.001 | 0.002 | 0.002 | 0.735 | 0.0001 | 0.073 | 0.122 | 0.831 | 0.005 | 0.014 | 0.066 | 0.011 | 0.019 | 0.285 | 0.002 | 0.002 | 4.8 | 54.2 | 0.8 | 14.2 | 0.26 | 2.2 | 24.3 | 5 | 54 | 0.6 | 13.3 | 0.15 | 2.2 | 24.4
419 | Э76 | Рельсы трамвайные | 8 | 40.7 | 22.6833333 | 40.7 | 2 | 0.42658 | 0.000572 | 0.143225 | 0.049154 | 0.0408981 | 1560 | 1594 | 11.3248157 | 13537.69 | 116 | 1 | 15.364 | 0.052 | 0.05 | 0.478 | 0.05 | 0.02 | 0.051613 | 0.018 | 0.22 | 0.001 | 5118 | 0.001 | 0.441 | 0.131 | 0.116 | 0.707 | 0.006 | 0.01 | 0.068 | 0.013 | 0.024 | 0.236 | 0.001 | 0.002 | 0.002 | 0.746 | 0.0001 | 0.133 | 0.117 | 0.834 | 0.006 | 0.013 | 0.068 | 0.015 | 0.018 | 0.286 | 0.002 | 0.003 | 5.1 | 58.1 | 0.4 | 12.1 | 0.18 | 2.7 | 21.3 | 5.5 | 62.3 | 0.4 | 6 | 0.07 | 2.8 | 21.9
420 | Э90ХАФ | Р65 | 5 | 46.85 | 32.0166667 | 46.7 | 3 | 0.44487 | 0.072448 | 0.0427875 | 0.072915 | 0.0895965 | 1539 | 1621 | 13.006574 | 14386.88 | 111.4 | 1 | 17.147 | 0.064 | 0.05 | 0.491 | 0.082 | 0.02 | 0.097873 | 0.095 | 0.064 | 0.128 | 7677 | 0.002 | 0.459 | 0.227 | 0.09 | 0.742 | 0.006 | 0.01 | 0.06 | 0.014 | 0.021 | 0.455 | 0.002 | 0.003 | 0.003 | 0.868 | 0.0002 | 0.291 | 0.089 | 0.789 | 0.005 | 0.013 | 0.06 | 0.015 | 0.014 | 0.528 | 0.003 | 0.081 | 3.7 | 46.1 | 1.2 | 11.9 | 0.42 | 2.6 | 17.5 | 4.4 | 59.6 | 0.7 | 12.9 | 0.21 | 2.8 | 21.7
431 | Э90ХАФ | Р65 | 47 | 64.7166667 | 40.2833333 | 64.55 | 2.8535424 | 0.48587 | 0.138104 | 0.2124625 | 0.118591 | 0.0922324 | 1523 | 1594 | 10.9575 | 10292.1 | 113.3 | 1 | 3.409 | 0.11 | 0.05 | 0.523 | 0.048 | 0.02 | 0.101309 | 0.097 | 0.325 | 0.244 | 6910 | 0.001 | 0.467 | 0.172 | 0.102 | 0.614 | 0.008 | 0.011 | 0.066 | 0.006 | 0.017 | 0.432 | 0.001 | 0.002 | 0.002 | 0.885 | 0.0006 | 0.291 | 0.101 | 0.8 | 0.006 | 0.02 | 0.065 | 0.007 | 0.014 | 0.52 | 0.002 | 0.084 | 3.5 | 61.6 | 0.5 | 9.6 | 0.19 | 2.7 | 22.8 | 3.6 | 49.2 | 0.6 | 9.2 | 0.13 | 2.4 | 20.8
445 | Э76ХФ | Р65 | 44 | 51.2166667 | 20.5 | 51.2166667 | 2.3931789 | 0.433775 | 0.13867 | 0.149825 | 0.157436 | 0.0392993 | 1559 | 1595 | 9.5071464 | 13302.44 | 113.9 | 1 | 16.075 | 0.037 | 0.05 | 0.461 | 0.039 | 0.02 | 0.049371 | 0.182 | 0.227 | 0.245 | 4545 | 0.001 | 0.434 | 0.305 | 0.1 | 0.665 | 0.012 | 0.01 | 0.079 | 0.007 | 0.018 | 0.436 | 0.001 | 0.002 | 0.004 | 0.766 | 0.0004 | 0.425 | 0.102 | 0.793 | 0.014 | 0.014 | 0.084 | 0.009 | 0.017 | 0.566 | 0.003 | 0.037 | 4.4 | 53.5 | 0.3 | 10.5 | 0.22 | 2.4 | 22.4 | 4.5 | 51.3 | 0.3 | 5.7 | 0.07 | 2.5 | 20.3
446 | Э76ХФ | Р65 | 49 | 47.8833333 | 17.3666667 | 47.8833333 | 2.5738832 | 0.40764 | 0.112068 | 0.1146375 | 0.143685 | 0.0390112 | 1596 | 1591 | 13.1519666 | 13294.43 | 113.7 | 1 | 20.992 | 0.114 | 0.05 | 0.435 | 0.075 | 0.02 | 0.049009 | 0.175 | 0.173 | 0.198 | 3848 | 0.001 | 0.445 | 0.326 | 0.113 | 0.691 | 0.008 | 0.013 | 0.074 | 0.01 | 0.023 | 0.44 | 0.001 | 0.002 | 0.004 | 0.765 | 0.0004 | 0.424 | 0.113 | 0.8 | 0.008 | 0.016 | 0.074 | 0.011 | 0.011 | 0.565 | 0.003 | 0.037 | 3.9 | 50.7 | 0.6 | 10.7 | 0.13 | 2.3 | 22.3 | 4.5 | 52.8 | 0.4 | 10.1 | 0.16 | 2.3 | 22.8
447 | Э76ХФ | Р65 | 43 | 50.8333333 | 23.9333333 | 48.8333333 | 3.656682 | 0.39604 | 0.11886 | 0.1255375 | 0.138739 | 0.0397307 | 1556 | 1595 | 9.512 | 13557.66 | 116.1 | 1 | 15.457 | 0.114 | 0.05 | 0.419 | 0.05 | 0.02 | 0.049913 | 0.163 | 0.19 | 0.21 | 5408 | 0.002 | 0.424 | 0.321 | 0.098 | 0.686 | 0.009 | 0.013 | 0.086 | 0.009 | 0.02 | 0.448 | 0.002 | 0.003 | 0.003 | 0.758 | 0.0004 | 0.418 | 0.097 | 0.79 | 0.008 | 0.013 | 0.085 | 0.01 | 0.015 | 0.555 | 0.003 | 0.036 | 4.9 | 58.1 | 0.9 | 10.5 | 0.19 | 2.6 | 22.7 | 4.2 | 56.6 | 0.3 | 12.5 | 0.14 | 2.2 | 26
448 | Э76ХФ | Р65 | 60 | 42.5166667 | 19.15 | 42.5166667 | 3 | 0.421605 | 0.11603 | 0.102 | 0.159222 | 0.0397594 | 1575 | 1593 | 13.6321703 | 13447.52 | 117.3 | 1 | 19.21 | 0.062 | 0.05 | 0.452 | 0.059 | 0.02 | 0.049949 | 0.204 | 0.153 | 0.205 | 4292 | 0.002 | 0.445 | 0.32 | 0.104 | 0.701 | 0.008 | 0.013 | 0.08 | 0.01 | 0.019 | 0.417 | 0.001 | 0.003 | 0.004 | 0.769 | 0.0006 | 0.417 | 0.105 | 0.794 | 0.007 | 0.014 | 0.079 | 0.012 | 0.013 | 0.567 | 0.003 | 0.037 | 4.1 | 49 | 0.6 | 10 | 0.24 | 2.2 | 21.9 | 4.5 | 52.1 | 0.2 | 6.9 | 0.06 | 2.4 | 21.8
449 | Э76ХФ | Р65 | 65 | 46.0333333 | 25.5333333 | 46.0333333 | 3.669214 | 0.464545 | 0.13867 | 0.122825 | 0.132182 | 0.0405084 | 1541 | 1594 | 11.4598471 | 13718.54 | 117.4 | 1 | 17.489 | 0.063 | 0.05 | 0.5 | 0.06 | 0.02 | 0.05089 | 0.154 | 0.186 | 0.245 | 5838 | 0.001 | 0.418 | 0.304 | 0.104 | 0.69 | 0.006 | 0.014 | 0.074 | 0.008 | 0.018 | 0.446 | 0.002 | 0.002 | 0.004 | 0.763 | 0.0006 | 0.419 | 0.101 | 0.8 | 0.006 | 0.014 | 0.073 | 0.009 | 0.016 | 0.581 | 0.004 | 0.038 | 4.7 | 58.1 | 0.5 | 10.6 | 0.15 | 2.6 | 22.1 | 5.4 | 61.7 | 0.7 | 5.1 | 0.08 | 2.7 | 23
450 | Э76ХФ | Р65 | 61 | 71.2166667 | 25.2333333 | 71.2166667 | 2.9756928 | 0.450885 | 0.122822 | 0.1251875 | 0.154241 | 0.0402489 | 1573 | 1593 | 8.8578725 | 13698.55 | 114.6 | 1 | 21.003 | 0.1 | 0.05 | 0.486 | 0.047 | 0.02 | 0.050564 | 0.187 | 0.189 | 0.217 | 5761 | 0.001 | 0.419 | 0.317 | 0.114 | 0.678 | 0.008 | 0.012 | 0.08 | 0.008 | 0.018 | 0.437 | 0.001 | 0.002 | 0.003 | 0.779 | 0.0002 | 0.419 | 0.112 | 0.783 | 0.008 | 0.016 | 0.079 | 0.009 | 0.012 | 0.559 | 0.002 | 0.037 | 4.8 | 52.9 | 0.5 | 12.1 | 0.3 | 2.3 | 23.3 | 5.1 | 52.8 | 0.8 | 10.2 | 0.13 | 2.1 | 24.7
451 | Э76ХФ | Р65 | 7 | 41.5166667 | 18.65 | 41.5166667 | 2 | 0.44369 | 0.133576 | 0.1282375 | 0.144643 | 0.0404798 | 1582 | 1589 | 11.8354878 | 13097.05 | 116.8 | 1 | 16.379 | 0.062 | 0.05 | 0.475 | 0.059 | 0.02 | 0.050854 | 0.171 | 0.194 | 0.236 | 4071 | 0.002 | 0.415 | 0.31 | 0.103 | 0.675 | 0.007 | 0.011 | 0.072 | 0.008 | 0.019 | 0.434 | 0.002 | 0.003 | 0.003 | 0.782 | 0.0004 | 0.42 | 0.101 | 0.796 | 0.006 | 0.013 | 0.071 | 0.009 | 0.016 | 0.57 | 0.003 | 0.037 | 5.2 | 58.2 | 1.1 | 9.2 | 0.23 | 2.5 | 23.5 | 5.7 | 59.1 | 0.5 | 7.6 | 0.08 | 2.6 | 22.7
452 | Э76ХФ | Р65 | 6 | 42.6833333 | 19.7166667 | 42.6833333 | 2.99082745 | 0.38709 | 0.10754 | 0.073025 | 0.06458 | 0.0383489 | 1585 | 1604 | 11.0372922 | 13021.47 | 110.8 | 1 | 15.489 | 0.074 | 0.05 | 0.412 | 0.058 | 0.02 | 0.048177 | 0.07 | 0.111 | 0.19 | 4279 | 0.002 | 0.448 | 0.327 | 0.108 | 0.718 | 0.006 | 0.011 | 0.065 | 0.01 | 0.021 | 0.502 | 0.002 | 0.003 | 0.003 | 0.771 | 0.0006 | 0.417 | 0.108 | 0.786 | 0.005 | 0.013 | 0.065 | 0.01 | 0.016 | 0.569 | 0.003 | 0.036 | 4.5 | 63.6 | 0.5 | 5.6 | 0.08 | 2.9 | 22 | 5.8 | 59.6 | 0.5 | 7.6 | 0.09 | 2.6 | 23.2
453 | Э76ХФ | Р65 | 6 | 43.0333333 | 18.6333333 | 43.0333333 | 2.99082745 | 0.39516 | 0.112068 | 0.12985 | 0.127522 | 0.0408172 | 1585 | 1591 | 10.9478295 | 13723.79 | 119.5 | 1 | 15.552 | 0.041 | 0.05 | 0.419 | 0.085 | 0.02 | 0.051288 | 0.144 | 0.197 | 0.198 | 4262 | 0.002 | 0.477 | 0.331 | 0.103 | 0.679 | 0.007 | 0.011 | 0.071 | 0.011 | 0.017 | 0.458 | 0.002 | 0.003 | 0.004 | 0.763 | 0.0004 | 0.418 | 0.104 | 0.781 | 0.006 | 0.011 | 0.071 | 0.011 | 0.013 | 0.568 | 0.003 | 0.036 | 4.8 | 63 | 0.3 | 7.3 | 0.08 | 2.9 | 21.9 | 4.3 | 56.1 | 0.7 | 9.1 | 0.15 | 2.1 | 26.4
454 | Э76ХФ | Р65 | 6 | 52.7166667 | 19.95 | 52.7166667 | 2.3237875 | 0.467215 | 0.163574 | 0.2221625 | 0.219887 | 0.039316 | 1613 | 1593 | 10.5171672 | 13203.01 | 114.7 | 1 | 18.481 | 0.28 | 0.124 | 0.431 | 0.07 | 0.02 | 0.049479 | 0.249 | 0.337 | 0.289 | 4390 | 0.001 | 0.406 | 0.28 | 0.11 | 0.584 | 0.006 | 0.011 | 0.066 | 0.008 | 0.022 | 0.38 | 0.001 | 0.003 | 0.003 | 0.789 | 0.0003 | 0.419 | 0.108 | 0.791 | 0.005 | 0.013 | 0.066 | 0.009 | 0.013 | 0.581 | 0.003 | 0.037 | 4.7 | 54 | 0.6 | 11.3 | 0.35 | 2.1 | 25.7 | 4.4 | 58.4 | 0.4 | 9.5 | 0.12 | 2.2 | 26.2
455 | Э76ХФ | Р65 | 17 | 45.2 | 16.6666667 | 45.2 | 2.99082745 | 0.433515 | 0.120558 | 0.1764875 | 0.131273 | 0.0390284 | 1595 | 1586 | 9.1594257 | 13528.8 | 112 | 1 | 13.645 | 0.074 | 0.05 | 0.463 | 0.058 | 0.02 | 0.049117 | 0.131 | 0.269 | 0.213 | 3758 | 0.002 | 0.431 | 0.317 | 0.125 | 0.632 | 0.011 | 0.012 | 0.081 | 0.008 | 0.021 | 0.454 | 0.001 | 0.002 | 0.003 | 0.766 | 0.0003 | 0.418 | 0.123 | 0.785 | 0.01 | 0.013 | 0.081 | 0.009 | 0.014 | 0.567 | 0.003 | 0.037 | 4.5 | 54 | 0.4 | 9.6 | 0.11 | 2.3 | 23.7 | 4.6 | 59.6 | 0.3 | 7.2 | 0.09 | 2.3 | 26.6
456 | Э76ХФ | Р65 | 18 | 50.8666667 | 23.6666667 | 50.8666667 | 2.99082745 | 0.44214 | 0.149424 | 0.1845375 | 0.146373 | 0.039374 | 1553 | 1586 | 9.1142429 | 12288.17 | 115.4 | 1 | 15.198 | 0.083 | 0.05 | 0.468 | 0.037 | 0.02 | 0.049552 | 0.151 | 0.281 | 0.264 | 4847 | 0.002 | 0.402 | 0.292 | 0.107 | 0.617 | 0.007 | 0.012 | 0.084 | 0.007 | 0.021 | 0.435 | 0.001 | 0.002 | 0.004 | 0.781 | 0.0008 | 0.42 | 0.109 | 0.79 | 0.007 | 0.013 | 0.085 | 0.008 | 0.015 | 0.562 | 0.003 | 0.036 | 4.9 | 53.4 | 0.3 | 9.9 | 0.12 | 2.5 | 21.5 | 4.9 | 49.1 | 0.4 | 9.1 | 0.12 | 2.5 | 19.6
457 | Э76ХФ | Р65 | 22 | 48.8833333 | 17.0333333 | 48.8833333 | 2.99082745 | 0.42535 | 0.122256 | 0.1137625 | 0.131761 | 0.0373621 | 1576 | 1587 | 9.3965789 | 12282.97 | 110.1 | 1 | 15.259 | 0.063 | 0.05 | 0.455 | 0.037 | 0.02 | 0.04702 | 0.157 | 0.172 | 0.216 | 3487 | 0.001 | 0.438 | 0.313 | 0.123 | 0.68 | 0.009 | 0.01 | 0.08 | 0.009 | 0.018 | 0.45 | 0.001 | 0.002 | 0.003 | 0.785 | 0.0002 | 0.419 | 0.123 | 0.787 | 0.008 | 0.014 | 0.08 | 0.01 | 0.015 | 0.57 | 0.003 | 0.036 | 4.2 | 49.4 | 0.7 | 14.5 | 0.22 | 2.3 | 21.4 | 4.6 | 48.1 | 0.4 | 15.9 | 0.12 | 2.3 | 22.4
458 | Э76ХФ | Р65 | 26 | 45.05 | 24.5 | 45.05 | 2.5964835 | 0.440785 | 0.136406 | 0.1512125 | 0.128561 | 0.0397475 | 1574 | 1629 | 10.4058394 | 13248.98 | 116.6 | 1 | 15.048 | 0.063 | 0.05 | 0.47 | 0.037 | 0.02 | 0.050022 | 0.137 | 0.23 | 0.241 | 5410 | 0.002 | 0.435 | 0.306 | 0.113 | 0.658 | 0.009 | 0.009 | 0.078 | 0.009 | 0.018 | 0.454 | 0.002 | 0.003 | 0.004 | 0.768 | 0.0003 | 0.419 | 0.113 | 0.789 | 0.008 | 0.012 | 0.079 | 0.01 | 0.012 | 0.557 | 0.003 | 0.037 | 5.4 | 59.5 | 0.5 | 11.9 | 0.12 | 2.7 | 22.2 | 5.5 | 60.6 | 0.3 | 10.5 | 0.11 | 2.7 | 22.2
459 | Э76ХФ | Р65 | 24 | 57.05 | 25.2166667 | 57.05 | 2.99082745 | 0.472195 | 0.086598 | 0.12765 | 0.249096 | 0.0379938 | 1580 | 1609 | 10.2962314 | 12734.43 | 111.5 | 1 | 19.58 | 0.311 | 0.05 | 0.519 | 0.039 | 0.02 | 0.047815 | 0.332 | 0.19 | 0.153 | 5352 | 0.001 | 0.397 | 0.347 | 0.112 | 0.66 | 0.012 | 0.01 | 0.1 | 0.011 | 0.024 | 0.367 | 0.001 | 0.002 | 0.002 | 0.782 | 0.0002 | 0.422 | 0.111 | 0.795 | 0.011 | 0.01 | 0.1 | 0.013 | 0.015 | 0.558 | 0.002 | 0.037 | 3.8 | 46.2 | 2.8 | 15.3 | 1.59 | 1.8 | 26 | 4.9 | 52.1 | 0.5 | 10.7 | 0.18 | 2.4 | 21.8
460 | Э76ХФ | Р65 | 35 | 53.3833333 | 21.7 | 53.3833333 | 2.4926546 | 0.424495 | 0.134142 | 0.1329125 | 0.118577 | 0.0384539 | 1553 | 1599 | 5.6163597 | 13241.47 | 113.4 | 1 | 9.994 | 0.063 | 0.05 | 0.451 | 0.037 | 0.02 | 0.048394 | 0.129 | 0.202 | 0.237 | 4789 | 0.002 | 0.43 | 0.307 | 0.107 | 0.667 | 0.008 | 0.01 | 0.069 | 0.01 | 0.022 | 0.463 | 0.002 | 0.002 | 0.003 | 0.758 | 0.0002 | 0.418 | 0.105 | 0.785 | 0.007 | 0.012 | 0.069 | 0.011 | 0.018 | 0.57 | 0.003 | 0.036 | 5.6 | 56.4 | 0.4 | 11.3 | 0.12 | 2.4 | 23.5 | 5.3 | 54.9 | 0.9 | 10.2 | 0.1 | 2.5 | 22.2
461 | Э76ХФ | Р65 | 32 | 45.5333333 | 24.0333333 | 45.5333333 | 4.0931245 | 0.405535 | 0.112634 | 0.122225 | 0.134624 | 0.0388853 | 1516 | 1594 | 9.9296407 | 14946.74 | 117.2 | 1 | 14.74 | 0.073 | 0.05 | 0.432 | 0.036 | 0.02 | 0.048937 | 0.158 | 0.185 | 0.199 | 5987 | 0.002 | 0.453 | 0.327 | 0.111 | 0.672 | 0.008 | 0.01 | 0.075 | 0.014 | 0.024 | 0.452 | 0.002 | 0.003 | 0.003 | 0.779 | 0.0002 | 0.421 | 0.112 | 0.786 | 0.007 | 0.013 | 0.075 | 0.015 | 0.017 | 0.553 | 0.003 | 0.036 | 5.6 | 55.1 | 0.5 | 13.6 | 0.18 | 2.5 | 21.7 | 5.6 | 54.1 | 0.7 | 13.8 | 0.19 | 2.6 | 20.7
464 | Э76ХФ | Р65 | 33 | 46.85 | 13.7166667 | 46.85 | 2.99082745 | 0.431915 | 0.123954 | 0.1346375 | 0.141119 | 0.0379652 | 1597 | 1586 | 10.6450567 | 12549.7 | 112.6 | 1 | 16.42 | 0.144 | 0.05 | 0.462 | 0.039 | 0.02 | 0.047779 | 0.163 | 0.204 | 0.219 | 2869 | 0.002 | 0.423 | 0.314 | 0.094 | 0.669 | 0.007 | 0.01 | 0.062 | 0.01 | 0.017 | 0.442 | 0.001 | 0.003 | 0.003 | 0.773 | 0.0001 | 0.42 | 0.094 | 0.794 | 0.006 | 0.015 | 0.061 | 0.011 | 0.014 | 0.579 | 0.003 | 0.036 | 4.4 | 51.7 | 0.9 | 22.1 | 0.33 | 2.2 | 24 | 4.8 | 50.8 | 0.9 | 12.4 | 0.18 | 2.3 | 21.6
467 | Э76ХФ | Р65 | 33 | 46.7 | 20.0333333 | 46.7 | 3.1211706 | 0.411015 | 0.131878 | 0.1266875 | 0.097457 | 0.0373907 | 1540 | 1578 | 9.3404711 | 13986.69 | 110.3 | 1 | 14.54 | 0.061 | 0.05 | 0.435 | 0.04 | 0.02 | 0.047056 | 0.099 | 0.193 | 0.233 | 4670 | 0.001 | 0.449 | 0.307 | 0.102 | 0.676 | 0.006 | 0.01 | 0.07 | 0.008 | 0.019 | 0.47 | 0.002 | 0.002 | 0.003 | 0.769 | 0.0002 | 0.422 | 0.102 | 0.792 | 0.006 | 0.012 | 0.07 | 0.008 | 0.014 | 0.564 | 0.003 | 0.036 | 4.6 | 57.2 | 0.6 | 13.3 | 0.15 | 2.4 | 23.9 | 4.5 | 49.5 | 0.7 | 9.8 | 0.14 | 2.4 | 20.3
469 | Э76ХФ | Р65 | 27 | 42.3666667 | 14.9666667 | 42.3666667 | 2.8859935 | 0.40964 | 0.10188 | 0.04415 | 0.07652 | 0.0374479 | 1587 | 1585 | 7.568214 | 13610.24 | 109.8 | 1 | 10.688 | 0.054 | 0.0500001 | 0.442 | 0.08 | 0.02 | 0.047128 | 0.1 | 0.066 | 0.18 | 3395 | 0.002 | 0.446 | 0.333 | 0.105 | 0.743 | 0.008 | 0.01 | 0.071 | 0.011 | 0.021 | 0.5 | 0.002 | 0.003 | 0.003 | 0.763 | 0.0002 | 0.419 | 0.103 | 0.785 | 0.007 | 0.012 | 0.071 | 0.012 | 0.016 | 0.57 | 0.003 | 0.037 | 6 | 57.2 | 1 | 7.7 | 0.11 | 2.3 | 25.2 | 4.2 | 56.5 | 0.5 | 13.3 | 0.24 | 2.2 | 26.3
470 | Э76ХФ | Р65 | 25 | 41.3833333 | 16.85 | 41.3833333 | 1.8232759 | 0.41612 | 0.074712 | 0.1241875 | 0.102001 | 0.0376489 | 1572 | 1578 | 8.6179621 | 13178.64 | 112.3 | 1 | 11.888 | 0.084 | 0.05 | 0.452 | 0.048 | 0.02 | 0.047381 | 0.107 | 0.189 | 0.132 | 3701 | 0.002 | 0.446 | 0.356 | 0.093 | 0.675 | 0.008 | 0.009 | 0.073 | 0.01 | 0.019 | 0.475 | 0.002 | 0.003 | 0.003 | 0.782 | 0.0002 | 0.419 | 0.092 | 0.79 | 0.007 | 0.012 | 0.073 | 0.01 | 0.016 | 0.576 | 0.003 | 0.036 | 5.4 | 56.7 | 0.8 | 12.1 | 0.18 | 2.5 | 22.5 | 6.4 | 58.7 | 0.4 | 6.9 | 0.07 | 2.6 | 22.5
471 | Э76ХФ | Р65 | 20 | 43.7333333 | 15.6666667 | 43.7333333 | 1.9838846 | 0.46235 | 0.138104 | 0.1863 | 0.170874 | 0.039374 | 1604 | 1582 | 8.7448171 | 12799.15 | 115.2 | 1 | 12.748 | 0.222 | 0.05 | 0.495 | 0.046 | 0.02 | 0.049552 | 0.188 | 0.283 | 0.244 | 3342 | 0.001 | 0.421 | 0.304 | 0.114 | 0.621 | 0.008 | 0.01 | 0.077 | 0.008 | 0.023 | 0.434 | 0.001 | 0.002 | 0.003 | 0.768 | 0.0003 | 0.417 | 0.113 | 0.787 | 0.007 | 0.011 | 0.077 | 0.009 | 0.017 | 0.586 | 0.003 | 0.036 | 4.7 | 47.8 | 0.7 | 11.2 | 0.14 | 2.2 | 21.6 | 4 | 57.1 | 0.3 | 11.6 | 0.14 | 2.2 | 26
474 | Э76ХФ | Р65 | 8 | 48.2166667 | 22.5666667 | 48.2166667 | 2.9757869 | 0.449205 | 0.138064 | 0.1502375 | 0.111413 | 0.038004 | 1567 | 1578 | 9.4566886 | 13105.17 | 113.6 | 1 | 15.199 | 0.051 | 0.05 | 0.48 | 0.061 | 0.02 | 0.047815 | 0.111 | 0.229 | 0.245 | 4929 | 0.002 | 0.403 | 0.302 | 0.111 | 0.648 | 0.01 | 0.009 | 0.082 | 0.009 | 0.023 | 0.471 | 0.002 | 0.003 | 0.003 | 0.761 | 0.0001 | 0.418 | 0.111 | 0.785 | 0.01 | 0.009 | 0.082 | 0.01 | 0.018 | 0.567 | 0.003 | 0.036 | 4.8 | 58.8 | 0.6 | 11.9 | 0.15 | 2.7 | 22.1 | 5 | 52.4 | 0.4 | 7.1 | 0.11 | 2.4 | 21.5
475 | Э76ХФ | Р65 | 19 | 44.0166667 | 17.2 | 44.0166667 | 3 | 0.49491 | 0.167774 | 0.1733325 | 0.135669 | 0.0388755 | 1595 | 1582 | 9.4327906 | 13437.21 | 115.6 | 1 | 13.84 | 0.114 | 0.05 | 0.53 | 0.081 | 0.02 | 0.0489 | 0.139 | 0.264 | 0.298 | 3852 | 0.002 | 0.4 | 0.275 | 0.107 | 0.636 | 0.007 | 0.01 | 0.073 | 0.009 | 0.022 | 0.427 | 0.001 | 0.003 | 0.003 | 0.765 | 0.0002 | 0.421 | 0.106 | 0.805 | 0.006 | 0.012 | 0.07 | 0.01 | 0.015 | 0.574 | 0.003 | 0.036 | 4.5 | 55.5 | 0.6 | 11.9 | 0.16 | 2.3 | 24.4 | 4.8 | 50.1 | 0.7 | 6.8 | 0.08 | 2.4 | 21.2
476 | Э76ХФ | Р65 | 22 | 41.7 | 17.7 | 41.7 | 2 | 0.473805 | 0.149195 | 0.15731 | 0.127784 | 0.0380996 | 1588 | 1584 | 8.6510791 | 13033.9 | 112.9 | 1 | 12.025 | 0.078 | 0.05 | 0.508 | 0.059 | 0.02 | 0.047924 | 0.131 | 0.24 | 0.265 | 3845 | 0.002 | 0.42 | 0.294 | 0.118 | 0.652 | 0.01 | 0.011 | 0.089 | 0.009 | 0.023 | 0.451 | 0.001 | 0.002 | 0.003 | 0.755 | 0.0002 | 0.419 | 0.117 | 0.799 | 0.01 | 0.013 | 0.088 | 0.01 | 0.017 | 0.578 | 0.003 | 0.037 | 4.3 | 49.3 | 0.4 | 10.7 | 0.15 | 2.5 | 19.4 | 4.9 | 49.2 | 0.4 | 7.2 | 0.07 | 2.6 | 19.2
477 | Э76Ф | Р65 | 25 | 49.3833333 | 23.85 | 49.3833333 | 2 | 0.46497 | 0.004504 | 0.23548 | 0.073492 | 0.0390194 | 1582 | 1610 | 6.0141748 | 13730.82 | 111.7 | 1 | 9.9 | 0.106 | 0.3 | 0.305 | 0.076 | 0.02 | 0.049081 | 0.018 | 0.362 | 0.008 | 5458 | 0.001 | 0.369 | 0.105 | 0.1 | 0.651 | 0.013 | 0.01 | 0.089 | 0.012 | 0.023 | 0.226 | 0.001 | 0.002 | 0.002 | 0.766 | 0.0002 | 0.11 | 0.099 | 0.875 | 0.012 | 0.012 | 0.088 | 0.014 | 0.017 | 0.314 | 0.002 | 0.037 | 4.9 | 56.8 | 0.5 | 12.6 | 0.11 | 2.5 | 22.5 | 5.9 | 57.6 | 0.8 | 8.5 | 0.09 | 2.6 | 22.6
478 | Э76ХФ | Р65 | 38 | 45.2166667 | 24.1666667 | 45.2166667 | 2.7887749 | 0.51723 | 0.171152 | 0.21374 | 0.175124 | 0.0399867 | 1560 | 1636 | 8.4589365 | 13667.59 | 117.2 | 1 | 12.726 | 0.134 | 0.05 | 0.555 | 0.043 | 0.02 | 0.050203 | 0.17 | 0.342 | 0.304 | 5505 | 0.001 | 0.422 | 0.277 | 0.123 | 0.611 | 0.006 | 0.004 | 0.082 | 0.008 | 0.024 | 0.435 | 0.001 | 0.002 | 0.004 | 0.762 | 0.0014 | 0.416 | 0.124 | 0.8 | 0.006 | 0.013 | 0.082 | 0.009 | 0.015 | 0.574 | 0.003 | 0.036 | 4.9 | 51.1 | 0.7 | 9.5 | 0.3 | 2.3 | 21.9 | 5.4 | 58.2 | 0.7 | 8.6 | 0.17 | 2.3 | 25.6
480 | Э76ХФ | Р65 | 52 | 43.1833333 | 12.5166667 | 43.1833333 | 2.99082745 | 0.4580544 | 0.133994 | 0.13945 | 0.160588 | 0.0382288 | 1592 | 1599 | 8.8554998 | 12966.71 | 111.7 | 1 | 12.747 | 0.058 | 0.05 | 0.475 | 0.055 | 0.02 | 0.047996 | 0.181 | 0.222 | 0.238 | 2705 | 0.001 | 0.412 | 0.306 | 0.113 | 0.669 | 0.007 | 0.01 | 0.077 | 0.008 | 0.017 | 0.424 | 0.001 | 0.002 | 0.003 | 0.772 | 0.0002 | 0.416 | 0.111 | 0.789 | 0.006 | 0.014 | 0.078 | 0.009 | 0.012 | 0.568 | 0.002 | 0.036 | 4.1 | 52.7 | 0.6 | 14.8 | 0.31 | 2.1 | 25.6 | 4.8 | 52.2 | 0.7 | 13.6 | 0.14 | 2.1 | 25.4
490 | Э76ХФ | Р65 | 45 | 45.7166667 | 19.7 | 45.7166667 | 1.7075237 | 0.436035 | 0.149195 | 0.15992 | 0.167258 | 0.0389202 | 1592 | 1583 | 10.7895005 | 12822.34 | 113 | 1 | 16.442 | 0.469 | 0.05 | 0.461 | 0.049 | 0.02 | 0.048864 | 0.182 | 0.255 | 0.265 | 4210 | 0.001 | 0.436 | 0.292 | 0.104 | 0.641 | 0.006 | 0.011 | 0.067 | 0.009 | 0.019 | 0.42 | 0.001 | 0.003 | 0.003 | 0.747 | 0.0002 | 0.417 | 0.103 | 0.791 | 0.005 | 0.013 | 0.067 | 0.01 | 0.013 | 0.573 | 0.003 | 0.035 | 4.6 | 51.7 | 0.4 | 14.8 | 0.23 | 2.1 | 25.2 | 4.3 | 57.9 | 0.4 | 8.1 | 0.11 | 2.2 | 26.4
492 | Э76ХФ | Р65 | 32 | 42.3833333 | 17.05 | 42.3833333 | 2.5160256 | 0.469615 | 0.140187 | 0.18807 | 0.151062 | 0.0404184 | 1583 | 1585 | 8.9072749 | 13330.21 | 116.3 | 1 | 12.584 | 0.145 | 0.05 | 0.503 | 0.079 | 0.02 | 0.050745 | 0.145 | 0.301 | 0.249 | 3788 | 0.001 | 0.41 | 0.304 | 0.094 | 0.621 | 0.006 | 0.008 | 0.073 | 0.007 | 0.027 | 0.443 | 0.001 | 0.003 | 0.003 | 0.762 | 0.0007 | 0.416 | 0.093 | 0.785 | 0.005 | 0.011 | 0.073 | 0.008 | 0.018 | 0.571 | 0.003 | 0.035 | 4.1 | 52.6 | 0.4 | 10.2 | 0.19 | 2.3 | 22.7 | 4.4 | 58.1 | 0.7 | 8.3 | 0.11 | 2.2 | 26.6
495 | Э76ХФ | Р65 | 39 | 41.5 | 21.7 | 41.5 | 3.5099715 | 0.488125 | 0.166085 | 0.18928 | 0.19042 | 0.03903 | 1554 | 1575 | 9.1359036 | 13282.95 | 117.3 | 1 | 12.638 | 0.08 | 0.05 | 0.521 | 0.075 | 0.02 | 0.048937 | 0.204 | 0.302 | 0.295 | 4804 | 0.002 | 0.381 | 0.284 | 0.09 | 0.623 | 0.006 | 0.009 | 0.058 | 0.009 | 0.022 | 0.425 | 0.002 | 0.003 | 0.003 | 0.763 | 0.0002 | 0.417 | 0.088 | 0.775 | 0.004 | 0.011 | 0.058 | 0.009 | 0.016 | 0.563 | 0.003 | 0.035 | 3.6 | 56.9 | 0.5 | 11.8 | 0.26 | 2.2 | 25.7 | 4.5 | 57.3 | 0.7 | 9.7 | 0.1 | 2.2 | 26.3
496 | Э76ХФ | Р65 | 25 | 42.5166667 | 17.3 | 42.5166667 | 2.6097561 | 0.374 | 0.15764 | 0.18044 | 0.136262 | 0.0388066 | 1582 | 1578 | 7.5535084 | 13276.3 | 111.4 | 1 | 10.705 | 0.052 | 0.05 | 0.382 | 0.036 | 0.02 | 0.048575 | 0.126 | 0.289 | 0.28 | 3828 | 0.001 | 0.481 | 0.284 | 0.095 | 0.62 | 0.005 | 0.009 | 0.055 | 0.008 | 0.019 | 0.439 | 0.001 | 0.003 | 0.002 | 0.758 | 0.0001 | 0.417 | 0.094 | 0.78 | 0.004 | 0.01 | 0.055 | 0.008 | 0.015 | 0.567 | 0.003 | 0.036 | 3.9 | 54.5 | 0.6 | 14.1 | 0.11 | 2.1 | 25.5 | 4 | 58.2 | 0.2 | 10.2 | 0.08 | 2.1 | 27.2
498 | Э76ХФ | Р65 | 40 | 45.85 | 22.9666667 | 45.85 | 2.9893822 | 0.368445 | 0.122171 | 0.17399 | 0.117842 | 0.0376506 | 1550 | 1584 | 5.0767721 | 13600.58 | 112.5 | 1 | 7.759 | 0.075 | 0.05 | 0.382 | 0.07 | 0.02 | 0.047128 | 0.101 | 0.279 | 0.217 | 5206 | 0.001 | 0.492 | 0.308 | 0.094 | 0.618 | 0.007 | 0.009 | 0.061 | 0.01 | 0.019 | 0.446 | 0.002 | 0.003 | 0.002 | 0.774 | 0.0001 | 0.413 | 0.093 | 0.777 | 0.006 | 0.011 | 0.061 | 0.01 | 0.015 | 0.569 | 0.003 | 0.037 | 4.1 | 39.7 | 1.1 | 8.9 | 0.19 | 2 | 20.2 | 4.4 | 59.2 | 0.4 | 7.4 | 0.06 | 2.2 | 26.6
499 | Э76ХФ | Р65 | 43 | 45.3666667 | 23.3333333 | 43.5166667 | 3.0277778 | 0.393275 | 0.153699 | 0.21852 | 0.123642 | 0.0382865 | 1545 | 1601 | 9.0420529 | 13435.71 | 113.1 | 1 | 13.116 | 0.068 | 0.05 | 0.405 | 0.072 | 0.02 | 0.047924 | 0.09 | 0.351 | 0.273 | 5225 | 0.001 | 0.47 | 0.289 | 0.105 | 0.602 | 0.008 | 0.01 | 0.062 | 0.007 | 0.018 | 0.457 | 0.002 | 0.003 | 0.003 | 0.781 | 0.0002 | 0.416 | 0.106 | 0.792 | 0.007 | 0.011 | 0.063 | 0.008 | 0.014 | 0.57 | 0.003 | 0.036 | 3.8 | 49.8 | 0.3 | 10.8 | 0.12 | 2.2 | 22.2 | 4.4 | 63.3 | 0.7 | 3.6 | 0.12 | 2.4 | 26.1
501 | Э76ХФ | Р65 | 53 | 43.5333333 | 24.05 | 43.5333333 | 2.4801466 | 0.312095 | 0.141313 | 0.19585 | 0.134836 | 0.038229 | 1555 | 1595 | 5.9537606 | 12713.51 | 114.8 | 1 | 8.026 | 0.096 | 0.05 | 0.308 | 0.075 | 0.02 | 0.047852 | 0.117 | 0.314 | 0.251 | 5096 | 0.001 | 0.558 | 0.299 | 0.113 | 0.635 | 0.008 | 0.01 | 0.072 | 0.009 | 0.02 | 0.471 | 0.002 | 0.003 | 0.002 | 0.771 | 0.0003 | 0.413 | 0.112 | 0.794 | 0.007 | 0.01 | 0.071 | 0.009 | 0.017 | 0.566 | 0.003 | 0.036 | 4.5 | 56.7 | 1 | 15.2 | 0.1 | 2.3 | 25 | 3.9 | 58 | 0.4 | 10.3 | 0.17 | 2.2 | 26.4
502 | Э76ХФ | Р65 | 45 | 39.8833333 | 9.3833333 | 39.8833333 | 2.99082745 | 0.3287626 | 0.110911 | 0.15717 | 0.107616 | 0.0370146 | 1599 | 1587 | 10.3276222 | 12552.04 | 110.3 | 1 | 13.73 | 0.052 | 0.05 | 0.317 | 0.065 | 0.02 | 0.046332 | 0.093 | 0.252 | 0.197 | 1963 | 0.001 | 0.519 | 0.319 | 0.106 | 0.648 | 0.009 | 0.011 | 0.066 | 0.01 | 0.019 | 0.483 | 0.001 | 0.003 | 0.003 | 0.777 | 0.0001 | 0.413 | 0.105 | 0.789 | 0.008 | 0.012 | 0.066 | 0.011 | 0.014 | 0.576 | 0.002 | 0.037 | 3.8 | 51.4 | 1.5 | 15 | 0.62 | 2.1 | 24.1 | 4 | 57 | 0.4 | 10.7 | 0.14 | 2.2 | 26.3
508 | Э76ХФ | Р65 | 43 | 40.3333333 | 18.15 | 40.3333333 | 2.6153846 | 0.3390072 | 0.15201 | 0.19639 | 0.129706 | 0.0394713 | 1541 | 1579 | 7.095124 | 13276.03 | 117.1 | 1 | 9.539 | 0.152 | 0.05 | 0.32 | 0.073 | 0.02 | 0.049407 | 0.109 | 0.315 | 0.27 | 4016 | 0.001 | 0.524 | 0.293 | 0.085 | 0.628 | 0.005 | 0.01 | 0.056 | 0.007 | 0.019 | 0.46 | 0.002 | 0.003 | 0.003 | 0.772 | 0.0006 | 0.416 | 0.084 | 0.791 | 0.004 | 0.013 | 0.056 | 0.008 | 0.014 | 0.565 | 0.003 | 0.039 | 3.8 | 46.9 | 1.2 | 9.9 | 0.18 | 2.2 | 21 | 4 | 57.3 | 0.5 | 8.6 | 0.11 | 2.1 | 26.6
509 | Э76ХФ | Р65 | 41 | 44.05 | 23.85 | 44.05 | 3.2644664 | 0.323985 | 0.154825 | 0.17481 | 0.131304 | 0.0389224 | 1518 | 1577 | 7.3630638 | 13730.82 | 117 | 1 | 10.521 | 0.062 | 0.05 | 0.321 | 0.063 | 0.02 | 0.04872 | 0.121 | 0.28 | 0.275 | 5458 | 0.001 | 0.528 | 0.293 | 0.072 | 0.643 | 0.005 | 0.009 | 0.048 | 0.007 | 0.02 | 0.468 | 0.002 | 0.003 | 0.003 | 0.779 | 0.0005 | 0.426 | 0.073 | 0.809 | 0.004 | 0.012 | 0.05 | 0.009 | 0.018 | 0.577 | 0.003 | 0.037 | 4.5 | 52.8 | 1.1 | 13.1 | 0.48 | 2.1 | 24.6 | 4 | 57.6 | 0.4 | 8.7 | 0.13 | 2.2 | 26.4
510 | Э76ХФ | Р65 | 35 | 48.35 | 19.8666667 | 48.35 | 1.9935345 | 0.385345 | 0.113163 | 0.19969 | 0.225868 | 0.0384886 | 1595 | 1592 | 10.0548087 | 12675.5 | 112.1 | 1 | 16.205 | 0.308 | 0.112 | 0.35 | 0.085 | 0.02 | 0.048177 | 0.253 | 0.318 | 0.201 | 4197 | 0.001 | 0.455 | 0.325 | 0.107 | 0.612 | 0.009 | 0.01 | 0.07 | 0.009 | 0.025 | 0.397 | 0.001 | 0.003 | 0.003 | 0.76 | 0.0007 | 0.421 | 0.11 | 0.789 | 0.009 | 0.01 | 0.07 | 0.01 | 0.014 | 0.565 | 0.003 | 0.038 | 3.8 | 51.9 | 0.9 | 13.9 | 0.38 | 2 | 26.2 | 3.8 | 57.7 | 0.4 | 9.4 | 0.15 | 2.2 | 26.4
511 | Э76ХФ | Р65 | 41 | 42.0666667 | 17.9 | 42.0666667 | 3 | 0.395095 | 0.158203 | 0.20421 | 0.157122 | 0.0384886 | 1571 | 1581 | 10.8207225 | 13622.35 | 112.8 | 1 | 15.143 | 0.199 | 0.05 | 0.407 | 0.059 | 0.02 | 0.048177 | 0.147 | 0.327 | 0.281 | 4064 | 0.001 | 0.475 | 0.286 | 0.084 | 0.61 | 0.005 | 0.01 | 0.055 | 0.008 | 0.021 | 0.438 | 0.001 | 0.003 | 0.003 | 0.77 | 0.0003 | 0.42 | 0.084 | 0.795 | 0.004 | 0.011 | 0.056 | 0.009 | 0.014 | 0.576 | 0.003 | 0.037 | 3.8 | 51.7 | 0.7 | 14.2 | 0.38 | 2 | 25.9 | 4 | 57.8 | 0.2 | 10.6 | 0.08 | 2.1 | 26.9
512 | Э76ХФ | Р65 | 37 | 43.35 | 19.25 | 43.35 | 2.9757967 | 0.336795 | 0.135683 | 0.15924 | 0.122106 | 0.038344 | 1574 | 1591 | 5.5687718 | 13399.48 | 113.7 | 1 | 7.985 | 0.062 | 0.05 | 0.341 | 0.086 | 0.02 | 0.047996 | 0.114 | 0.255 | 0.241 | 4299 | 0.001 | 0.524 | 0.304 | 0.092 | 0.643 | 0.006 | 0.01 | 0.061 | 0.01 | 0.025 | 0.457 | 0.001 | 0.003 | 0.003 | 0.763 | 0.0003 | 0.421 | 0.092 | 0.792 | 0.006 | 0.011 | 0.062 | 0.011 | 0.017 | 0.572 | 0.003 | 0.037 | 3.9 | 49.6 | 0.4 | 11.3 | 0.16 | 2.3 | 21.9 | 4.2 | 59.4 | 0.7 | 7.9 | 0.09 | 2.2 | 26.8
513 | Э76ХФ | Р65 | 45 | 41.5333333 | 23.5 | 41.5333333 | 3.6526684 | 0.322705 | 0.121045 | 0.14244 | 0.113208 | 0.0386332 | 1528 | 1582 | 12.0219984 | 13907.23 | 113.4 | 1 | 16.577 | 0.165 | 0.05 | 0.327 | 0.085 | 0.02 | 0.048358 | 0.108 | 0.228 | 0.215 | 5447 | 0.001 | 0.545 | 0.316 | 0.11 | 0.657 | 0.007 | 0.011 | 0.073 | 0.009 | 0.028 | 0.467 | 0.002 | 0.003 | 0.003 | 0.762 | 0.0005 | 0.422 | 0.112 | 0.792 | 0.006 | 0.011 | 0.073 | 0.01 | 0.019 | 0.566 | 0.003 | 0.036 | 4.3 | 57.8 | 0.5 | 9.5 | 0.09 | 2.4 | 24.6 | 4.1 | 50.5 | 0.6 | 8.5 | 0.14 | 2.4 | 20.7
514 | Э76ХФ | Р65 | 39 | 42.5333333 | 22.15 | 42.5333333 | 3.4950681 | 0.304785 | 0.122171 | 0.10971 | 0.15318 | 0.0384598 | 1537 | 1584 | 11.5180173 | 13010.38 | 115 | 1 | 16.266 | 0.114 | 0.05 | 0.306 | 0.06 | 0.02 | 0.048141 | 0.183 | 0.174 | 0.217 | 4803 | 0.001 | 0.543 | 0.316 | 0.091 | 0.689 | 0.007 | 0.008 | 0.063 | 0.011 | 0.021 | 0.447 | 0.001 | 0.003 | 0.003 | 0.771 | 0.0002 | 0.414 | 0.09 | 0.782 | 0.006 | 0.01 | 0.063 | 0.012 | 0.015 | 0.574 | 0.003 | 0.036 | 4.1 | 51 | 1.7 | 16.1 | 0.52 | 2.2 | 23.7 | 4 | 54 | 1 | 13.6 | 0.1 | 2.4 | 22.6
515 | Э76ХФ | Р65 | 33 | 48.5166667 | 21.2 | 48.5166667 | 3.513862 | 0.27301 | 0.097962 | 0.09606 | 0.107526 | 0.0379398 | 1552 | 1584 | 6.7168454 | 13825.47 | 113.4 | 1 | 10.788 | 0.052 | 0.103 | 0.226 | 0.07 | 0.02 | 0.04749 | 0.12 | 0.153 | 0.174 | 4885 | 0.001 | 0.562 | 0.332 | 0.101 | 0.701 | 0.007 | 0.009 | 0.065 | 0.012 | 0.021 | 0.473 | 0.002 | 0.004 | 0.003 | 0.779 | 0.0003 | 0.418 | 0.103 | 0.789 | 0.007 | 0.01 | 0.066 | 0.012 | 0.017 | 0.571 | 0.003 | 0.036 | 3.6 | 52.2 | 0.6 | 11.6 | 0.2 | 2.3 | 22.6 | 4.1 | 59.7 | 0.4 | 6.2 | 0.07 | 2.6 | 23.3
516 | Э76ХФ | Р65 | 38 | 44.5 | 17.6833333 | 44.5 | 2.9598899 | 0.312265 | 0.130053 | 0.12825 | 0.11367 | 0.0398066 | 1568 | 1583 | 10.0934831 | 13826.58 | 112.4 | 1 | 14.972 | 0.052 | 0.05 | 0.313 | 0.069 | 0.02 | 0.049949 | 0.115 | 0.205 | 0.231 | 4075 | 0.002 | 0.546 | 0.306 | 0.11 | 0.673 | 0.006 | 0.009 | 0.069 | 0.01 | 0.022 | 0.469 | 0.002 | 0.003 | 0.003 | 0.77 | 0.0004 | 0.416 | 0.107 | 0.786 | 0.005 | 0.01 | 0.068 | 0.011 | 0.015 | 0.574 | 0.003 | 0.038 | 4.1 | 55.3 | 0.8 | 12.2 | 0.21 | 2.3 | 24.5 | 4.2 | 50.7 | 0.4 | 8.2 | 0.06 | 2.3 | 21.7
517 | Э76ХФ | Р65 | 35 | 43.7 | 27.3666667 | 43.7 | 3.816253 | 0.263065 | 0.116541 | 0.07238 | 0.092642 | 0.0381762 | 1550 | 1628 | 11.2256293 | 13827.77 | 108.9 | 1 | 16.352 | 0.209 | 0.05 | 0.257 | 0.06 | 0.02 | 0.04796 | 0.108 | 0.115 | 0.207 | 6307 | 0.001 | 0.562 | 0.313 | 0.111 | 0.722 | 0.009 | 0.008 | 0.065 | 0.011 | 0.019 | 0.486 | 0.002 | 0.003 | 0.003 | 0.759 | 0.0006 | 0.418 | 0.111 | 0.796 | 0.009 | 0.009 | 0.065 | 0.012 | 0.012 | 0.576 | 0.003 | 0.038 | 3.9 | 52.6 | 0.6 | 14.4 | 0.23 | 2.2 | 24.1 | 4.3 | 60.3 | 0.6 | 6.9 | 0.07 | 2.6 | 23.3
518 | Э76ХФ | Р65 | 36 | 44.0333333 | 24.1666667 | 44.0333333 | 3.635741 | 0.28744 | 0.103592 | 0.11041 | 0.117688 | 0.0382335 | 1538 | 1588 | 11.2312642 | 13454.07 | 115.1 | 1 | 16.485 | 0.074 | 0.05 | 0.288 | 0.058 | 0.02 | 0.048032 | 0.129 | 0.176 | 0.184 | 5419 | 0.001 | 0.562 | 0.329 | 0.108 | 0.688 | 0.008 | 0.01 | 0.066 | 0.012 | 0.022 | 0.461 | 0.002 | 0.004 | 0.003 | 0.779 | 0.0002 | 0.418 | 0.109 | 0.791 | 0.007 | 0.01 | 0.067 | 0.013 | 0.016 | 0.561 | 0.003 | 0.037 | 4.2 | 55 | 0.2 | 13.7 | 0.21 | 2.1 | 25.9 | 4.8 | 57.8 | 0.7 | 7.4 | 0.07 | 2.5 | 23
519 | Э76ХФ | Р65 | 38 | 54.3833333 | 23.5333333 | 54.3833333 | 2.99082745 | 0.29139 | 0.115978 | 0.1242 | 0.090666 | 0.0396448 | 1557 | 1594 | 6.4161201 | 13316.43 | 111.6 | 1 | 11.631 | 0.062 | 0.05 | 0.29 | 0.098 | 0.02 | 0.049805 | 0.082 | 0.199 | 0.206 | 5223 | 0.001 | 0.563 | 0.32 | 0.101 | 0.675 | 0.007 | 0.009 | 0.071 | 0.009 | 0.021 | 0.488 | 0.002 | 0.003 | 0.003 | 0.756 | 0.0002 | 0.418 | 0.1 | 0.789 | 0.006 | 0.01 | 0.07 | 0.009 | 0.013 | 0.57 | 0.003 | 0.037 | 3.8 | 47.9 | 1 | 13.4 | 0.25 | 2.2 | 22 | 4 | 49.7 | 0.4 | 9.5 | 0.07 | 2.5 | 20.2
520 | Э76ХФ | Р65 | 50 | 53.7 | 30.35 | 53.7 | 3.9826746 | 0.21489 | 0.12949 | 0.10886 | 0.09674 | 0.0390971 | 1499 | 1591 | 6.5675978 | 14417.79 | 112.9 | 1 | 11.756 | 0.093 | 0.244 | 0.026 | 0.082 | 0.02 | 0.049117 | 0.098 | 0.174 | 0.23 | 7293 | 0.002 | 0.608 | 0.305 | 0.106 | 0.69 | 0.008 | 0.009 | 0.074 | 0.01 | 0.021 | 0.481 | 0.002 | 0.004 | 0.003 | 0.78 | 0.0006 | 0.418 | 0.104 | 0.783 | 0.007 | 0.01 | 0.071 | 0.01 | 0.016 | 0.566 | 0.004 | 0.037 | 3.5 | 50.5 | 0.6 | 10.1 | 0.12 | 2.4 | 21.2 | 4.4 | 52 | 0.9 | 4.7 | 0.08 | 2.5 | 20.8
521 | Э76ХФ | Р65 | 45 | 42.8833333 | 18.5 | 42.8833333 | 3 | 0.305415 | 0.109785 | 0.13633 | 0.117364 | 0.0392126 | 1567 | 1583 | 10.3428686 | 13654.05 | 111.2 | 1 | 14.322 | 0.19 | 0.05 | 0.308 | 0.101 | 0.02 | 0.049262 | 0.117 | 0.218 | 0.195 | 4210 | 0.001 | 0.523 | 0.322 | 0.1 | 0.66 | 0.006 | 0.01 | 0.062 | 0.009 | 0.031 | 0.47 | 0.002 | 0.003 | 0.003 | 0.771 | 0.0001 | 0.415 | 0.097 | 0.783 | 0.005 | 0.013 | 0.062 | 0.009 | 0.014 | 0.573 | 0.003 | 0.038 | 4.2 | 54.1 | 1 | 11.9 | 0.24 | 2.2 | 24.1 | 3.6 | 54.1 | 0.8 | 11.5 | 0.13 | 2 | 26.5
522 | Э76ХФ | Р65 | 40 | 47.05 | 19.8 | 47.05 | 2.6396971 | 0.296285 | 0.135683 | 0.13392 | 0.121284 | 0.0372838 | 1541 | 1578 | 9.8846906 | 13163.64 | 112.7 | 1 | 15.173 | 0.084 | 0.05 | 0.292 | 0.038 | 0.02 | 0.046839 | 0.124 | 0.214 | 0.241 | 4344 | 0.001 | 0.54 | 0.302 | 0.087 | 0.664 | 0.005 | 0.009 | 0.061 | 0.008 | 0.018 | 0.46 | 0.001 | 0.003 | 0.003 | 0.783 | 0.0002 | 0.418 | 0.088 | 0.785 | 0.004 | 0.011 | 0.062 | 0.009 | 0.014 | 0.565 | 0.003 | 0.036 | 4 | 47.9 | 0.4 | 12.7 | 0.32 | 2 | 23.8 | 4.2 | 57.9 | 0.4 | 9.9 | 0.09 | 2.3 | 25.2
523 | Э76ХФ | Р65 | 30 | 45.7333333 | 14.5166667 | 45.7333333 | 2.99082745 | 0.36863 | 0.170026 | 0.20731 | 0.158032 | 0.0391839 | 1578 | 1574 | 8.9739421 | 12337.54 | 116.4 | 1 | 13.431 | 0.148 | 0.05 | 0.372 | 0.036 | 0.02 | 0.049226 | 0.147 | 0.332 | 0.302 | 2985 | 0.001 | 0.496 | 0.278 | 0.111 | 0.605 | 0.007 | 0.009 | 0.068 | 0.008 | 0.022 | 0.426 | 0.001 | 0.003 | 0.002 | 0.781 | 0.0005 | 0.421 | 0.113 | 0.791 | 0.007 | 0.011 | 0.068 | 0.009 | 0.017 | 0.559 | 0.003 | 0.036 | 4.1 | 50.1 | 0.9 | 13.5 | 0.38 | 2 | 24.8 | 4 | 58.6 | 0.4 | 8 | 0.09 | 2.3 | 25.8
524 | Э76ХФ | Р65 | 28 | 46.2333333 | 13.7166667 | 46.2333333 | 2.99082745 | 0.309155 | 0.140187 | 0.13488 | 0.103056 | 0.0371971 | 1573 | 1580 | 7.1869043 | 12322.24 | 111 | 1 | 10.976 | 0.064 | 0.05 | 0.307 | 0.035 | 0.02 | 0.04673 | 0.096 | 0.216 | 0.249 | 2817 | 0.001 | 0.518 | 0.296 | 0.093 | 0.66 | 0.005 | 0.01 | 0.058 | 0.008 | 0.02 | 0.475 | 0.002 | 0.003 | 0.002 | 0.796 | 0.0002 | 0.42 | 0.095 | 0.786 | 0.004 | 0.008 | 0.059 | 0.009 | 0.017 | 0.568 | 0.003 | 0.036 | 3.7 | 54.9 | 0.4 | 15.3 | 0.13 | 2.1 | 26.6 | 4 | 57.7 | 0.5 | 9.3 | 0.1 | 2.3 | 25.4
527 | Э76ХФ | Р65 | 35 | 43.5166667 | 16.6333333 | 43.5166667 | 2.99082745 | 0.3473 | 0.14638 | 0.2093 | 0.16721 | 0.037572 | 1557 | 1589 | 8.779305 | 12820.04 | 112.1 | 1 | 12.491 | 0.082 | 0.05 | 0.35 | 0.037 | 0.02 | 0.047201 | 0.16 | 0.335 | 0.26 | 3554 | 0.001 | 0.488 | 0.294 | 0.084 | 0.619 | 0.005 | 0.01 | 0.055 | 0.008 | 0.02 | 0.441 | 0.001 | 0.003 | 0.003 | 0.777 | 0.0002 | 0.418 | 0.083 | 0.808 | 0.005 | 0.012 | 0.055 | 0.009 | 0.014 | 0.589 | 0.003 | 0.036 | 5.4 | 51.9 | 0.7 | 14.2 | 0.35 | 2.1 | 24.6 | 4 | 58.7 | 0.6 | 8.5 | 0.1 | 2.2 | 26.8
540 | Э76ХФ | Р65 | 7 | 43.7 | 23.55 | 43.7 | 2.752608 | 0.39832 | 0.149758 | 0.19264 | 0.126622 | 0.0382528 | 1567 | 1590 | 9.6153905 | 12889.17 | 112.5 | 1 | 13.953 | 0.16 | 0.05 | 0.413 | 0.096 | 0.02 | 0.048141 | 0.106 | 0.309 | 0.266 | 5059 | 0.002 | 0.449 | 0.282 | 0.106 | 0.609 | 0.008 | 0.009 | 0.062 | 0.006 | 0.026 | 0.443 | 0.002 | 0.003 | 0.004 | 0.773 | 0.0005 | 0.417 | 0.103 | 0.791 | 0.007 | 0.012 | 0.062 | 0.008 | 0.017 | 0.577 | 0.003 | 0.037 | 3.7 | 58.9 | 0.3 | 11.4 | 0.18 | 2.3 | 26.1 | 4.5 | 50.8 | 0.7 | 6.3 | 0.08 | 2.6 | 19.9
541 | Э76ХФ | Р65 | 6 | 44.7166667 | 21.8166667 | 44.7166667 | 3.6353357 | 0.43791 | 0.154262 | 0.21866 | 0.132938 | 0.0390284 | 1558 | 1593 | 10.2344391 | 13470.44 | 111.8 | 1 | 15.255 | 0.065 | 0.05 | 0.46 | 0.079 | 0.02 | 0.049117 | 0.104 | 0.351 | 0.274 | 4898 | 0.001 | 0.436 | 0.285 | 0.106 | 0.595 | 0.008 | 0.01 | 0.067 | 0.006 | 0.025 | 0.447 | 0.002 | 0.003 | 0.003 | 0.775 | 0.0004 | 0.419 | 0.105 | 0.795 | 0.007 | 0.013 | 0.067 | 0.007 | 0.016 | 0.576 | 0.003 | 0.038 | 3.4 | 48.8 | 0.3 | 9.4 | 0.12 | 2.3 | 21.5 | 4 | 59.3 | 0.6 | 7 | 0.09 | 2.3 | 26.3
542 | Э76ХФ | Р65 | 6 | 45.5333333 | 25.8333333 | 45.5333333 | 3.7151485 | 0.210955 | 0.131179 | 0.09559 | 0.076318 | 0.0382242 | 1534 | 1596 | 8.6073206 | 13670.71 | 115.4 | 1 | 13.064 | 0.064 | 0.05 | 0.189 | 0.073 | 0.02 | 0.048105 | 0.073 | 0.153 | 0.233 | 5886 | 0.002 | 0.645 | 0.31 | 0.104 | 0.699 | 0.006 | 0.007 | 0.065 | 0.012 | 0.021 | 0.504 | 0.002 | 0.004 | 0.003 | 0.78 | 0.0003 | 0.422 | 0.104 | 0.787 | 0.006 | 0.009 | 0.065 | 0.013 | 0.016 | 0.562 | 0.003 | 0.036 | 3.9 | 60.5 | 1 | 9.7 | 0.12 | 2.6 | 23 | 3.9 | 58.3 | 1 | 6 | 0.11 | 2.2 | 26.8
543 | Э76ХФ | Р65 | 9 | 48.3833333 | 25.7 | 48.3833333 | 4 | 0.31557 | 0.130616 | 0.12726 | 0.08892 | 0.0385691 | 1516 | 1583 | 6.6296039 | 14084.82 | 112 | 1 | 10.6 | 0.063 | 0.05 | 0.317 | 0.081 | 0.02 | 0.048539 | 0.078 | 0.204 | 0.232 | 6033 | 0.002 | 0.538 | 0.302 | 0.11 | 0.673 | 0.007 | 0.009 | 0.066 | 0.009 | 0.023 | 0.483 | 0.003 | 0.003 | 0.003 | 0.773 | 0.0002 | 0.42 | 0.109 | 0.792 | 0.006 | 0.011 | 0.067 | 0.009 | 0.019 | 0.555 | 0.003 | 0.037 | 4.4 | 59.8 | 0.7 | 7.8 | 0.1 | 2.7 | 22.4 | 5 | 62.1 | 0.6 | 3.8 | 0.08 | 2.7 | 22.6
546 | Э76ХФ | Р65 | 9 | 51.7 | 23.3666667 | 51.7 | 2.99082745 | 0.403715 | 0.158203 | 0.22065 | 0.183102 | 0.0392588 | 1576 | 1598 | 13.0863056 | 13457.63 | 112.7 | 1 | 22.483 | 0.201 | 0.05 | 0.417 | 0.03 | 0.02 | 0.049407 | 0.179 | 0.353 | 0.281 | 5241 | 0.001 | 0.47 | 0.288 | 0.11 | 0.594 | 0.007 | 0.01 | 0.074 | 0.007 | 0.029 | 0.41 | 0.001 | 0.002 | 0.003 | 0.76 | 0.0003 | 0.417 | 0.107 | 0.783 | 0.005 | 0.012 | 0.073 | 0.008 | 0.018 | 0.576 | 0.003 | 0.037 | 4.5 | 50.8 | 0.7 | 13.5 | 0.41 | 1.9 | 26.5 | 4.1 | 55.2 | 0.4 | 9.6 | 0.08 | 2.1 | 27.4
547 | Э76ХФ | Р65 | 14 | 45.5666667 | 22.7666667 | 45.5666667 | 2.99082745 | 0.390875 | 0.163833 | 0.22272 | 0.156606 | 0.0401209 | 1575 | 1591 | 7.8061901 | 13485.51 | 116 | 1 | 11.77 | 0.116 | 0.05 | 0.4 | 0.08 | 0.02 | 0.050492 | 0.138 | 0.357 | 0.291 | 5117 | 0.001 | 0.489 | 0.284 | 0.112 | 0.601 | 0.007 | 0.01 | 0.074 | 0.007 | 0.023 | 0.438 | 0.001 | 0.003 | 0.004 | 0.756 | 0.0003 | 0.418 | 0.111 | 0.79 | 0.006 | 0.012 | 0.073 | 0.007 | 0.015 | 0.577 | 0.003 | 0.037 | 3.6 | 49.2 | 0.4 | 9 | 0.12 | 2.2 | 22.3 | 4.6 | 58.7 | 0.5 | 8 | 0.07 | 2.2 | 26.4
548 | Э76ХФ | Р65 | 17 | 45.0166667 | 18.5166667 | 45.0166667 | 2.99082745 | 0.380285 | 0.168337 | 0.19391 | 0.128978 | 0.0390284 | 1575 | 1585 | 6.1344214 | 13599.64 | 113.7 | 1 | 9.188 | 0.042 | 0.122 | 0.325 | 0.081 | 0.02 | 0.049117 | 0.109 | 0.311 | 0.299 | 4197 | 0.001 | 0.483 | 0.278 | 0.098 | 0.621 | 0.005 | 0.011 | 0.067 | 0.007 | 0.021 | 0.456 | 0.002 | 0.003 | 0.003 | 0.759 | 0.0003 | 0.417 | 0.097 | 0.786 | 0.004 | 0.012 | 0.066 | 0.007 | 0.015 | 0.567 | 0.003 | 0.037 | 4 | 58.8 | 0.3 | 9.1 | 0.1 | 2.2 | 26.7 | 4.1 | 52.5 | 0.4 | 7.1 | 0.1 | 2.3 | 22.6
549 | Э76ХФ | Р65 | 18 | 42.5333333 | 19.9 | 42.5333333 | 2.99082745 | 0.367415 | 0.153699 | 0.17043 | 0.127374 | 0.039374 | 1577 | 1588 | 10.3584639 | 13251.26 | 114.7 | 1 | 14.686 | 0.053 | 0.05 | 0.375 | 0.058 | 0.02 | 0.049552 | 0.117 | 0.273 | 0.273 | 4395 | 0.001 | 0.498 | 0.291 | 0.104 | 0.645 | 0.007 | 0.01 | 0.069 | 0.008 | 0.021 | 0.455 | 0.002 | 0.003 | 0.003 | 0.755 | 0.0005 | 0.42 | 0.102 | 0.795 | 0.006 | 0.012 | 0.068 | 0.009 | 0.013 | 0.578 | 0.003 | 0.037 | 4.2 | 47.5 | 0.4 | 8.6 | 0.09 | 2.3 | 21 | 4.2 | 57.7 | 0.5 | 6.9 | 0.08 | 2.2 | 26.3
550 | Э76ХФ | Р65 | 17 | 44.7333333 | 23.5833333 | 44.7333333 | 3.5272851 | 0.34461 | 0.133994 | 0.12113 | 0.091748 | 0.0375345 | 1592 | 1630 | 8.4494039 | 13695.27 | 109.1 | 1 | 12.599 | 0.137 | 0.157 | 0.26 | 0.059 | 0.02 | 0.047237 | 0.085 | 0.194 | 0.238 | 5383 | 0.002 | 0.53 | 0.303 | 0.101 | 0.684 | 0.007 | 0.008 | 0.069 | 0.009 | 0.018 | 0.488 | 0.002 | 0.003 | 0.004 | 0.78 | 0.0004 | 0.419 | 0.098 | 0.794 | 0.006 | 0.012 | 0.069 | 0.01 | 0.011 | 0.593 | 0.003 | 0.037 | 4.9 | 57.3 | 0.5 | 8.3 | 0.07 | 2.5 | 22.9 | 7.8 | 58.8 | 0.8 | 6 | 0.08 | 2.7 | 21.7
552 | Э76ХФ | Р65 | 9 | 50.7 | 23.5 | 50.7 | 3 | 0.341985 | 0.171715 | 0.176576 | 0.133966 | 0.0390284 | 1585 | 1599 | 6.4217018 | 13399.15 | 115.5 | 1 | 10.817 | 0.041 | 0.05 | 0.34 | 0.061 | 0.02 | 0.049117 | 0.124 | 0.283 | 0.305 | 5248 | 0.001 | 0.52 | 0.27 | 0.102 | 0.619 | 0.006 | 0.01 | 0.064 | 0.008 | 0.018 | 0.455 | 0.002 | 0.003 | 0.003 | 0.765 | 0.0002 | 0.419 | 0.101 | 0.79 | 0.005 | 0.011 | 0.065 | 0.009 | 0.016 | 0.563 | 0.003 | 0.038 | 4.6 | 53.2 | 1.1 | 12.2 | 0.19 | 2.3 | 23.3 | 3.8 | 58.4 | 0.3 | 9.9 | 0.09 | 2.2 | 26.7
554 | Э76ХФ | Р65 | 24 | 40.1666667 | 16.5833333 | 40.1666667 | 2.6042914 | 0.3218284 | 0.139624 | 0.145606 | 0.093286 | 0.0381662 | 1560 | 1582 | 7.3060581 | 13394.17 | 112.2 | 1 | 9.782 | 0.047 | 0.05 | 0.299 | 0.092 | 0.02 | 0.048032 | 0.076 | 0.234 | 0.248 | 3702 | 0.001 | 0.529 | 0.294 | 0.112 | 0.664 | 0.006 | 0.012 | 0.065 | 0.008 | 0.017 | 0.488 | 0.002 | 0.003 | 0.003 | 0.752 | 0.0002 | 0.414 | 0.115 | 0.799 | 0.005 | 0.01 | 0.066 | 0.009 | 0.012 | 0.576 | 0.003 | 0.036 | 4.4 | 52.1 | 0.5 | 9.9 | 0.16 | 2.3 | 22.4 | 4.7 | 60.4 | 0.4 | 7.1 | 0.07 | 2.3 | 25.9
555 | Э76ХФ | Р65 | 19 | 48.8666667 | 27.1833333 | 48.8666667 | 2.6533569 | 0.35966 | 0.127238 | 0.153903 | 0.112265 | 0.0382814 | 1549 | 1613 | 9.6347885 | 12596.69 | 111.9 | 1 | 15.694 | 0.049 | 0.05 | 0.371 | 0.069 | 0.02 | 0.048177 | 0.101 | 0.247 | 0.226 | 5707 | 0.001 | 0.491 | 0.303 | 0.111 | 0.647 | 0.009 | 0.01 | 0.069 | 0.009 | 0.02 | 0.455 | 0.001 | 0.003 | 0.003 | 0.782 | 0.0005 | 0.415 | 0.113 | 0.804 | 0.009 | 0.011 | 0.07 | 0.01 | 0.014 | 0.565 | 0.003 | 0.037 | 3.5 | 51.1 | 0.2 | 10.7 | 0.14 | 2.3 | 21.9 | 3.8 | 55.6 | 0.3 | 7.9 | 0.11 | 2.3 | 27.3
556 | Э76ХФ | Р65 | 12 | 48.7 | 24.2666667 | 48.7 | 2.6800656 | 0.39868 | 0.114852 | 0.191243 | 0.136525 | 0.0384539 | 1594 | 1606 | 18.0098563 | 12659.34 | 112.6 | 1 | 29.236 | 0.131 | 0.05 | 0.42 | 0.048 | 0.02 | 0.048394 | 0.121 | 0.307 | 0.204 | 5120 | 0.001 | 0.466 | 0.322 | 0.109 | 0.613 | 0.008 | 0.011 | 0.073 | 0.008 | 0.021 | 0.453 | 0.001 | 0.003 | 0.003 | 0.755 | 0.0001 | 0.42 | 0.11 | 0.79 | 0.007 | 0.011 | 0.072 | 0.008 | 0.017 | 0.568 | 0.003 | 0.037 | 5 | 59.2 | 0.2 | 7.9 | 0.09 | 2.2 | 26.6 | 3.7 | 55.5 | 0.5 | 6.8 | 0.11 | 2.3 | 27.4
557 | Э76ХФ | Р65 | 8 | 47.1833333 | 21.4333333 | 47.1833333 | 2 | 0.37336 | 0.137372 | 0.104583 | 0.110905 | 0.0383681 | 1591 | 1593 | 11.7944189 | 12124.11 | 113.5 | 1 | 18.55 | 0.051 | 0.05 | 0.388 | 0.075 | 0.02 | 0.048286 | 0.121 | 0.167 | 0.244 | 4331 | 0.001 | 0.498 | 0.302 | 0.089 | 0.693 | 0.004 | 0.009 | 0.055 | 0.01 | 0.021 | 0.465 | 0.002 | 0.003 | 0.003 | 0.783 | 0.0001 | 0.417 | 0.088 | 0.788 | 0.004 | 0.01 | 0.055 | 0.011 | 0.015 | 0.568 | 0.003 | 0.037 | 4.1 | 58.2 | 1 | 12.7 | 0.11 | 2.3 | 25.7 | 4.7 | 54.8 | 0.3 | 8.8 | 0.13 | 2.3 | 25.8
558 | Э76ХФ | Р65 | 13 | 47.2 | 19.8333333 | 47.2 | 2 | 0.29054 | 0.14638 | 0.10653 | 0.11743 | 0.0384539 | 1578 | 1592 | 7.2044492 | 13256.47 | 115 | 1 | 11.335 | 0.08 | 0.05 | 0.284 | 0.075 | 0.02 | 0.048394 | 0.13 | 0.17 | 0.26 | 4382 | 0.002 | 0.554 | 0.294 | 0.097 | 0.69 | 0.005 | 0.009 | 0.062 | 0.009 | 0.017 | 0.474 | 0.002 | 0.003 | 0.003 | 0.782 | 0.0005 | 0.421 | 0.099 | 0.789 | 0.004 | 0.01 | 0.063 | 0.011 | 0.014 | 0.571 | 0.003 | 0.037 | 5.4 | 57 | 0.4 | 14.4 | 0.11 | 2.5 | 22.9 | 4.8 | 55.3 | 0.3 | 9 | 0.13 | 2.3 | 26.1
559 | Э76ХФ | Р65 | 18 | 42.55 | 19.25 | 42.55 | 2 | 0.371935 | 0.078257 | 0.119899 | 0.145841 | 0.0383134 | 1572 | 1587 | 14.9365452 | 13118.96 | 114.2 | 1 | 21.185 | 0.052 | 0.509 | 0.373 | 0.08 | 0.02 | 0.048177 | 0.167 | 0.191 | 0.139 | 4209 | 0.001 | 0.455 | 0.356 | 0.145 | 0.681 | 0.006 | 0.009 | 0.075 | 0.009 | 0.02 | 0.451 | 0.002 | 0.003 | 0.003 | 0.76 | 0.0006 | 0.42 | 0.142 | 0.791 | 0.006 | 0.012 | 0.074 | 0.01 | 0.016 | 0.567 | 0.003 | 0.037 | 4.4 | 55 | 0.3 | 8.9 | 0.08 | 2.4 | 22.5 | 5.8 | 53.9 | 0.3 | 8.3 | 0.14 | 2.3 | 25.5
560 | Э76ХФ | Р65 | 22 | 49.5333333 | 27.5166667 | 49.5333333 | 3.7171825 | 0.3544 | 0.120482 | 0.073264 | 0.118172 | 0.0377089 | 1515 | 1580 | 17.2356662 | 13857.06 | 113.9 | 1 | 28.458 | 0.05 | 0.05 | 0.369 | 0.081 | 0.02 | 0.047201 | 0.146 | 0.116 | 0.214 | 6355 | 0.002 | 0.497 | 0.316 | 0.108 | 0.72 | 0.006 | 0.009 | 0.067 | 0.011 | 0.022 | 0.465 | 0.002 | 0.004 | 0.003 | 0.757 | 0.0002 | 0.418 | 0.108 | 0.787 | 0.005 | 0.01 | 0.067 | 0.012 | 0.015 | 0.575 | 0.003 | 0.036 | 4.8 | 58.6 | 0.2 | 9.5 | 0.18 | 2.3 | 25.7 | 6.5 | 56.1 | 0.3 | 7.1 | 0.12 | 2.3 | 24.9
561 | Э76ХФ | Р65 | 19 | 40.8333333 | 21.6333333 | 40.8333333 | 3.6140351 | 0.28742 | 0.109222 | 0.058418 | 0.114444 | 0.0369284 | 1547 | 1586 | 7.0427755 | 12785.82 | 111.2 | 1 | 9.586 | 0.078 | 0.05 | 0.289 | 0.076 | 0.02 | 0.046224 | 0.147 | 0.092 | 0.194 | 4610 | 0.001 | 0.539 | 0.322 | 0.1 | 0.729 | 0.006 | 0.009 | 0.063 | 0.01 | 0.017 | 0.469 | 0.002 | 0.003 | 0.002 | 0.759 | 0.0002 | 0.42 | 0.1 | 0.783 | 0.006 | 0.009 | 0.064 | 0.011 | 0.015 | 0.569 | 0.003 | 0.037 | 4 | 59.4 | 0.4 | 14.2 | 0.15 | 2.6 | 23.1 | 4.8 | 54.2 | 0.4 | 11 | 0.13 | 2.3 | 25.9
565 | Э76ХФ | Р65 | 16 | 41.5166667 | 18.1666667 | 41.5166667 | 2 | 0.44965 | 0.156514 | 0.120358 | 0.1354 | 0.0383152 | 1576 | 1577 | 10.6865516 | 12193.76 | 113.8 | 1 | 14.789 | 0.063 | 0.05 | 0.478 | 0.061 | 0.02 | 0.04796 | 0.151 | 0.192 | 0.278 | 3692 | 0.001 | 0.453 | 0.289 | 0.073 | 0.688 | 0.004 | 0.008 | 0.05 | 0.009 | 0.016 | 0.455 | 0.002 | 0.003 | 0.003 | 0.782 | 0.0002 | 0.418 | 0.074 | 0.796 | 0.003 | 0.011 | 0.051 | 0.01 | 0.014 | 0.581 | 0.003 | 0.036 | 4.5 | 57.3 | 0.8 | 11.2 | 0.14 | 2.2 | 25.9 | 4.5 | 58.8 | 0.3 | 5 | 0.09 | 2.3 | 26.5
570 | Э76ХФ | Р65 | 8 | 41.8666667 | 18.8166667 | 41.8666667 | 2.99082745 | 0.341485 | 0.092895 | 0.077646 | 0.081788 | 0.0365816 | 1563 | 1575 | 8.153742 | 11061.47 | 112.2 | 1 | 11.379 | 0.052 | 0.05 | 0.358 | 0.037 | 0.02 | 0.04579 | 0.089 | 0.124 | 0.165 | 3469 | 0.001 | 0.504 | 0.337 | 0.118 | 0.717 | 0.007 | 0.01 | 0.072 | 0.012 | 0.02 | 0.484 | 0.002 | 0.003 | 0.002 | 0.778 | 0.0002 | 0.416 | 0.117 | 0.788 | 0.007 | 0.011 | 0.071 | 0.013 | 0.017 | 0.563 | 0.003 | 0.036 | 4 | 56.2 | 1 | 14.7 | 0.19 | 2.3 | 24.6 | 4.4 | 51.1 | 0.5 | 13.3 | 0.18 | 2 | 25.6
571 | Э76ХФ | Р65 | 7 | 44.05 | 15.5166667 | 44.05 | 2.1062317 | 0.410035 | 0.109785 | 0.165525 | 0.147431 | 0.0379973 | 1583 | 1580 | 11.4631219 | 11844.04 | 114.9 | 1 | 16.768 | 0.067 | 0.05 | 0.436 | 0.058 | 0.02 | 0.047562 | 0.149 | 0.265 | 0.195 | 3063 | 0.001 | 0.44 | 0.328 | 0.11 | 0.632 | 0.008 | 0.01 | 0.073 | 0.01 | 0.022 | 0.447 | 0.002 | 0.003 | 0.002 | 0.773 | 0.0002 | 0.419 | 0.109 | 0.783 | 0.007 | 0.011 | 0.073 | 0.011 | 0.017 | 0.573 | 0.003 | 0.036 | 3.9 | 50.9 | 0.3 | 12.2 | 0.12 | 2.3 | 22.3 | 4.5 | 50.3 | 0.4 | 13.1 | 0.18 | 2 | 25.6
572 | Э76ХФ | Р65 | 8 | 41.8666667 | 16.35 | 41.8666667 | 2.99082745 | 0.43136 | 0.138498 | 0.164816 | 0.141272 | 0.0390958 | 1563 | 1572 | 8.6038777 | 11372.48 | 116.1 | 1 | 11.957 | 0.063 | 0.05 | 0.457 | 0.037 | 0.02 | 0.048937 | 0.14 | 0.264 | 0.246 | 3099 | 0.001 | 0.44 | 0.306 | 0.113 | 0.641 | 0.006 | 0.009 | 0.073 | 0.009 | 0.022 | 0.448 | 0.001 | 0.003 | 0.003 | 0.769 | 0.0002 | 0.418 | 0.113 | 0.79 | 0.006 | 0.013 | 0.073 | 0.01 | 0.019 | 0.581 | 0.003 | 0.036 | 4.1 | 53.1 | 1.2 | 15.6 | 0.27 | 2.2 | 24.3 | 4.2 | 52.1 | 0.8 | 9.6 | 0.13 | 2 | 26.6
575 | Э90ХАФ | Р65 | 7 | 47.5333333 | 20.8166667 | 47.3833333 | 2.4816514 | 0.49615 | 0.094584 | 0.167959 | 0.063537 | 0.0901567 | 1569 | 1594 | 9.0846 | 11494.64 | 111.9 | 1 | 5.047 | 0.075 | 0.05 | 0.545 | 0.038 | 0.02 | 0.098416 | 0.021 | 0.271 | 0.168 | 3988 | 0.001 | 0.452 | 0.203 | 0.097 | 0.641 | 0.007 | 0.01 | 0.094 | 0.008 | 0.018 | 0.47 | 0.002 | 0.003 | 0.002 | 0.855 | 0.0001 | 0.288 | 0.097 | 0.8 | 0.006 | 0.016 | 0.094 | 0.009 | 0.016 | 0.549 | 0.003 | 0.082 | 3 | 54.7 | 0.5 | 13.8 | 0.18 | 2.2 | 24.8 | 4.4 | 52.4 | 0.3 | 12.5 | 0.14 | 2 | 25.8
576 | Э90ХАФ | Р65 | 7 | 44.2166667 | 17.7166667 | 44.05 | 3.0403507 | 0.490145 | 0.085013 | 0.227883 | 0.114305 | 0.0925548 | 1577 | 1594 | 11.7376915 | 11555.22 | 114.2 | 1 | 6.384 | 0.075 | 0.05 | 0.537 | 0.038 | 0.02 | 0.101165 | 0.071 | 0.367 | 0.151 | 3412 | 0.001 | 0.483 | 0.219 | 0.098 | 0.613 | 0.008 | 0.009 | 0.07 | 0.007 | 0.019 | 0.446 | 0.001 | 0.002 | 0.002 | 0.867 | 0.0001 | 0.289 | 0.097 | 0.819 | 0.006 | 0.016 | 0.068 | 0.008 | 0.014 | 0.555 | 0.003 | 0.084 | 3.7 | 52.9 | 0.8 | 14.7 | 0.27 | 2.2 | 24.3 | 4.6 | 52.5 | 0.3 | 13.3 | 0.13 | 2.1 | 24.6
578 | Э90ХАФ | Р65 | 10 | 50.7 | 19.8166667 | 50.3666667 | 2.5602696 | 0.57772 | 0.093458 | 0.191112 | 0.086908 | 0.0919536 | 1540 | 1582 | 9.5821277 | 11838.52 | 113.5 | 1 | 5.004 | 0.074 | 0.05 | 0.645 | 0.036 | 0.02 | 0.100803 | 0.046 | 0.308 | 0.166 | 3910 | 0.001 | 0.391 | 0.206 | 0.107 | 0.624 | 0.006 | 0.007 | 0.068 | 0.007 | 0.02 | 0.449 | 0.001 | 0.002 | 0.003 | 0.858 | 0.0001 | 0.286 | 0.106 | 0.812 | 0.004 | 0.014 | 0.067 | 0.008 | 0.016 | 0.539 | 0.002 | 0.083 | 3.8 | 49.2 | 0.6 | 13.8 | 0.26 | 2.2 | 22.7 | 3.6 | 53.6 | 0.3 | 10.6 | 0.12 | 2 | 27.4
580 | Э90ХАФ | Р65 | 7 | 50.1666667 | 13.8333333 | 49.8333333 | 3.0403507 | 0.43059 | 0.088954 | 0.145705 | 0.058941 | 0.0907385 | 1586 | 1583 | 8.9094567 | 11437.59 | 112.3 | 1 | 4.92 | 0.059 | 0.05 | 0.466 | 0.037 | 0.02 | 0.098922 | 0.024 | 0.235 | 0.158 | 2637 | 0.001 | 0.445 | 0.208 | 0.103 | 0.656 | 0.006 | 0.01 | 0.066 | 0.007 | 0.017 | 0.473 | 0.001 | 0.003 | 0.002 | 0.835 | 0.0001 | 0.284 | 0.103 | 0.795 | 0.005 | 0.015 | 0.066 | 0.008 | 0.016 | 0.543 | 0.003 | 0.082 | 2.6 | 58.6 | 0.3 | 12.6 | 0.12 | 2.2 | 26.6 | 3.2 | 54.8 | 0.2 | 9.2 | 0.12 | 2 | 26.8
585 | Э90ХАФ | Р65 | 15 | 41.0333333 | 15.7333333 | 40.85 | 2.3043478 | 0.479575 | 0.097399 | 0.193388 | 0.07436 | 0.0919665 | 1571 | 1572 | 6.9072185 | 12641.95 | 114.1 | 1 | 3.987 | 0.059 | 0.05 | 0.523 | 0.044 | 0.02 | 0.100839 | 0.026 | 0.312 | 0.173 | 3315 | 0.001 | 0.503 | 0.205 | 0.121 | 0.62 | 0.007 | 0.009 | 0.069 | 0.008 | 0.021 | 0.461 | 0.001 | 0.003 | 0.003 | 0.875 | 0.0001 | 0.287 | 0.118 | 0.797 | 0.005 | 0.014 | 0.068 | 0.009 | 0.016 | 0.543 | 0.003 | 0.083 | 3.4 | 58.1 | 0.4 | 12.6 | 0.12 | 2.2 | 26 | 3.4 | 54.7 | 0.2 | 8.5 | 0.15 | 2 | 27.2
590 | Э76ХФ | Р65 | 33 | 44.5333333 | 27.7 | 44.5333333 | 2.5938967 | 0.322378 | 0.130616 | 0.123911 | 0.084889 | 0.0380118 | 1558 | 1626 | 8.5109281 | 12673.65 | 113.9 | 1 | 12.634 | 0.058 | 0.05 | 0.291 | 0.053 | 0.02 | 0.047598 | 0.073 | 0.199 | 0.232 | 5851 | 0.002 | 0.509 | 0.305 | 0.094 | 0.68 | 0.006 | 0.009 | 0.06 | 0.009 | 0.018 | 0.494 | 0.002 | 0.003 | 0.003 | 0.761 | 0.0003 | 0.414 | 0.094 | 0.79 | 0.006 | 0.01 | 0.06 | 0.01 | 0.014 | 0.571 | 0.003 | 0.037 | 4.6 | 52.7 | 0.5 | 9.2 | 0.11 | 2.7 | 19.8 | 3.9 | 55.2 | 0.4 | 6.4 | 0.11 | 2.1 | 26.4
591 | Э76ХФ | Р65 | 36 | 50.3833333 | 27.45 | 50.3833333 | 2.9151599 | 0.30564 | 0.117104 | 0.120187 | 0.083127 | 0.0383584 | 1553 | 1594 | 5.3481972 | 12299.45 | 112.2 | 1 | 8.982 | 0.104 | 0.105 | 0.26 | 0.058 | 0.02 | 0.048032 | 0.072 | 0.193 | 0.208 | 5627 | 0.002 | 0.534 | 0.319 | 0.105 | 0.679 | 0.006 | 0.008 | 0.076 | 0.007 | 0.017 | 0.494 | 0.002 | 0.003 | 0.003 | 0.765 | 0.0004 | 0.421 | 0.106 | 0.795 | 0.005 | 0.011 | 0.076 | 0.008 | 0.013 | 0.575 | 0.003 | 0.037 | 3.7 | 49.4 | 0.4 | 10.6 | 0.12 | 2.4 | 20.6 | 4.9 | 50.2 | 0.4 | 7.1 | 0.13 | 2 | 25.3
592 | Э76ХФ | Р65 | 46 | 47.5333333 | 22.3166667 | 47.5333333 | 3 | 0.36348 | 0.189168 | 0.158586 | 0.136786 | 0.0392831 | 1579 | 1596 | 8.7765778 | 12429.28 | 113.8 | 1 | 13.906 | 0.063 | 0.05 | 0.364 | 0.058 | 0.02 | 0.04919 | 0.136 | 0.254 | 0.336 | 4623 | 0.001 | 0.495 | 0.283 | 0.104 | 0.643 | 0.006 | 0.011 | 0.07 | 0.007 | 0.019 | 0.458 | 0.001 | 0.003 | 0.003 | 0.76 | 0.0005 | 0.418 | 0.102 | 0.779 | 0.005 | 0.011 | 0.07 | 0.009 | 0.013 | 0.575 | 0.003 | 0.037 | 3.7 | 52.2 | 0.8 | 16.1 | 0.34 | 2.1 | 24.4 | 3.6 | 53.5 | 0.5 | 7.5 | 0.14 | 2 | 26.3
593 | Э76ХФ | Р65 | 57 | 45.35 | 25.9333333 | 45.35 | 3.8021231 | 0.35271 | 0.155388 | 0.158126 | 0.106242 | 0.0393119 | 1532 | 1592 | 10.7133407 | 13016.45 | 114.4 | 1 | 16.195 | 0.063 | 0.05 | 0.357 | 0.059 | 0.02 | 0.049226 | 0.09 | 0.254 | 0.276 | 5626 | 0.001 | 0.5 | 0.291 | 0.095 | 0.643 | 0.007 | 0.008 | 0.074 | 0.007 | 0.02 | 0.474 | 0.002 | 0.003 | 0.003 | 0.766 | 0.0002 | 0.421 | 0.095 | 0.781 | 0.006 | 0.011 | 0.074 | 0.008 | 0.013 | 0.568 | 0.003 | 0.036 | 3.7 | 48.3 | 0.4 | 11.3 | 0.24 | 2.2 | 22.3 | 3.7 | 53.3 | 0.3 | 8.7 | 0.1 | 2.1 | 25.5
594 | Э76ХФ | Р65 | 64 | 40.8666667 | 23.15 | 40.8666667 | 3.7051751 | 0.302385 | 0.125549 | 0.09377 | 0.088538 | 0.0400338 | 1539 | 1589 | 8.6486996 | 13111.88 | 114.4 | 1 | 11.731 | 0.052 | 0.05 | 0.303 | 0.059 | 0.02 | 0.05013 | 0.092 | 0.15 | 0.223 | 5059 | 0.002 | 0.551 | 0.294 | 0.101 | 0.704 | 0.005 | 0.009 | 0.065 | 0.011 | 0.02 | 0.475 | 0.002 | 0.003 | 0.003 | 0.76 | 0.0002 | 0.422 | 0.103 | 0.797 | 0.005 | 0.009 | 0.065 | 0.012 | 0.014 | 0.564 | 0.003 | 0.038 | 3.9 | 50.9 | 0.5 | 14.5 | 0.23 | 2.2 | 22.9 | 3.4 | 54.6 | 0.2 | 7.7 | 0.11 | 2 | 26.8
595 | Э76ХФ | Р65 | 64 | 41.0333333 | 22.8666667 | 41.0333333 | 3.742666 | 0.313315 | 0.136668 | 0.083716 | 0.07565 | 0.0391673 | 1539 | 1590 | 9.8676998 | 13006.71 | 113 | 1 | 13.442 | 0.074 | 0.05 | 0.315 | 0.059 | 0.02 | 0.049045 | 0.077 | 0.134 | 0.241 | 4957 | 0.002 | 0.539 | 0.301 | 0.108 | 0.712 | 0.009 | 0.009 | 0.072 | 0.011 | 0.023 | 0.499 | 0.002 | 0.003 | 0.003 | 0.775 | 0.0002 | 0.423 | 0.109 | 0.803 | 0.008 | 0.01 | 0.072 | 0.012 | 0.013 | 0.579 | 0.003 | 0.037 | 4.9 | 53.6 | 0.4 | 12.7 | 0.25 | 2.2 | 24.7 | 3.3 | 55.3 | 0.2 | 8 | 0.11 | 2 | 27.3
596 | Э76ХФ | Р65 | 41 | 45.35 | 17.8833333 | 45.35 | 2.875 | 0.349095 | 0.14484 | 0.175305 | 0.13738 | 0.0393956 | 1593 | 1586 | 7.1117257 | 12189 | 112.1 | 1 | 10.715 | 0.117 | 0.425 | 0.03 | 0.026 | 0.02 | 0.049407 | 0.13 | 0.281 | 0.255 | 3633 | 0.001 | 0.493 | 0.298 | 0.115 | 0.633 | 0.008 | 0.008 | 0.077 | 0.01 | 0.024 | 0.456 | 0.001 | 0.003 | 0.003 | 0.77 | 0.0004 | 0.418 | 0.122 | 0.773 | 0.009 | 0.011 | 0.08 | 0.01 | 0.017 | 0.536 | 0.003 | 0.038 | 5 | 50.7 | 0.6 | 14.2 | 0.3 | 2.1 | 24 | 3.7 | 53.9 | 0.2 | 8.4 | 0.11 | 2 | 26.8
597 | Э76ХФ | Р65 | 48 | 42.5333333 | 19.7 | 42.5333333 | 2.99082745 | 0.42916 | 0.154496 | 0.15483 | 0.184107 | 0.0394797 | 1574 | 1589 | 10.5940439 | 12770.56 | 113 | 1 | 15.02 | 0.063 | 0.05 | 0.452 | 0.038 | 0.02 | 0.04966 | 0.213 | 0.246 | 0.272 | 4193 | 0.001 | 0.447 | 0.285 | 0.095 | 0.645 | 0.01 | 0.009 | 0.079 | 0.008 | 0.02 | 0.397 | 0.002 | 0.003 | 0.003 | 0.755 | 0.0003 | 0.414 | 0.097 | 0.781 | 0.01 | 0.012 | 0.079 | 0.009 | 0.015 | 0.563 | 0.003 | 0.037 | 3.9 | 44.8 | 0.3 | 12 | 0.07 | 2.1 | 21.8 | 3.6 | 53.8 | 0.2 | 8.4 | 0.11 | 2 | 26.4
599 | Э76ХФ | Р65 | 55 | 40.7 | 20.3333333 | 40.7 | 3.9071288 | 0.362075 | 0.131208 | 0.140523 | 0.109087 | 0.0399972 | 1545 | 1585 | 10.256242 | 13317.05 | 115.7 | 1 | 13.373 | 0.105 | 0.05 | 0.374 | 0.062 | 0.02 | 0.050311 | 0.104 | 0.225 | 0.231 | 4513 | 0.001 | 0.501 | 0.308 | 0.108 | 0.66 | 0.006 | 0.01 | 0.079 | 0.009 | 0.022 | 0.474 | 0.002 | 0.003 | 0.004 | 0.757 | 0.0002 | 0.417 | 0.109 | 0.788 | 0.006 | 0.012 | 0.08 | 0.011 | 0.015 | 0.581 | 0.004 | 0.037 | 3.7 | 48.7 | 0.4 | 13.4 | 0.19 | 2.2 | 22.5 | 4 | 50.3 | 0.2 | 11.6 | 0.15 | 2.1 | 23.6
600 | Э76ХФ | Р65 | 26 | 47.3833333 | 18.7166667 | 47.3833333 | 2.3687351 | 0.35385 | 0.109056 | 0.113966 | 0.104483 | 0.0392499 | 1584 | 1585 | 8.2174464 | 12338.74 | 112.4 | 1 | 12.979 | 0.116 | 0.05 | 0.369 | 0.081 | 0.02 | 0.049371 | 0.109 | 0.182 | 0.192 | 3849 | 0.002 | 0.496 | 0.326 | 0.123 | 0.682 | 0.007 | 0.009 | 0.078 | 0.01 | 0.024 | 0.478 | 0.002 | 0.003 | 0.003 | 0.77 | 0.0002 | 0.416 | 0.123 | 0.791 | 0.006 | 0.011 | 0.078 | 0.011 | 0.014 | 0.566 | 0.003 | 0.036 | 4 | 52 | 1.2 | 16.1 | 0.53 | 2.2 | 24 | 3.4 | 55.3 | 0.3 | 8.5 | 0.13 | 2 | 27.6
601 | Э76ХФ | Р65 | 30 | 42.5166667 | 22.1833333 | 42.5166667 | 2.99082745 | 0.365035 | 0.113032 | 0.115679 | 0.097196 | 0.0389622 | 1556 | 1585 | 6.4152666 | 12920.51 | 112.1 | 1 | 9.058 | 0.063 | 0.05 | 0.382 | 0.059 | 0.02 | 0.049009 | 0.097 | 0.185 | 0.199 | 4777 | 0.001 | 0.497 | 0.32 | 0.115 | 0.674 | 0.007 | 0.01 | 0.086 | 0.009 | 0.02 | 0.467 | 0.002 | 0.003 | 0.004 | 0.763 | 0.0006 | 0.421 | 0.115 | 0.797 | 0.006 | 0.011 | 0.086 | 0.01 | 0.016 | 0.582 | 0.003 | 0.034 | 3.5 | 52.5 | 0.8 | 17.1 | 0.32 | 2.1 | 25.2 | 4 | 52.1 | 0.2 | 10.8 | 0.12 | 2.1 | 25.2
602 | Э76ХФ | Р65 | 28 | 48 | 19.8333333 | 48 | 2.99082745 | 0.358195 | 0.149384 | 0.136629 | 0.098194 | 0.043822 | 1567 | 1583 | 10.471875 | 12987.23 | 113.9 | 1 | 16.755 | 0.053 | 0.05 | 0.366 | 0.058 | 0.02 | 0.055122 | 0.089 | 0.219 | 0.263 | 4293 | 0.001 | 0.514 | 0.297 | 0.12 | 0.666 | 0.006 | 0.01 | 0.071 | 0.009 | 0.02 | 0.48 | 0.002 | 0.003 | 0.003 | 0.766 | 0.0003 | 0.422 | 0.118 | 0.791 | 0.005 | 0.012 | 0.07 | 0.01 | 0.015 | 0.583 | 0.003 | 0.036 | 3.8 | 52.4 | 0.8 | 16.5 | 0.26 | 2.1 | 25 | 4.2 | 54.3 | 0.5 | 12.1 | 0.16 | 2.1 | 25.7
603 | Э76ХФ | Р65 | 31 | 46.85 | 20.05 | 46.85 | 2.99082745 | 0.398385 | 0.147112 | 0.21327 | 0.148129 | 0.0389049 | 1559 | 1577 | 10.2083079 | 11904.24 | 115.8 | 1 | 15.769 | 0.189 | 0.05 | 0.413 | 0.036 | 0.02 | 0.048937 | 0.131 | 0.342 | 0.259 | 3978 | 0.001 | 0.468 | 0.294 | 0.11 | 0.595 | 0.006 | 0.011 | 0.069 | 0.007 | 0.024 | 0.438 | 0.001 | 0.003 | 0.002 | 0.786 | 0.0001 | 0.415 | 0.11 | 0.785 | 0.006 | 0.013 | 0.069 | 0.008 | 0.017 | 0.566 | 0.003 | 0.036 | 3.8 | 49.1 | 0.6 | 15 | 0.38 | 1.9 | 25.4 | 3.8 | 51.7 | 0.4 | 16.2 | 0.15 | 2.1 | 24.2
604 | Э76ХФ | Р65 | 25 | 48.5333333 | 17.9666667 | 48.5333333 | 2.581233 | 0.340135 | 0.103944 | 0.139429 | 0.116557 | 0.0380129 | 1546 | 1577 | 9.3853221 | 12766.98 | 114.3 | 1 | 14.529 | 0.106 | 0.05 | 0.352 | 0.036 | 0.02 | 0.047815 | 0.116 | 0.223 | 0.183 | 3823 | 0.001 | 0.495 | 0.336 | 0.121 | 0.667 | 0.007 | 0.01 | 0.078 | 0.012 | 0.024 | 0.474 | 0.002 | 0.003 | 0.002 | 0.766 | 0.0002 | 0.421 | 0.12 | 0.786 | 0.006 | 0.012 | 0.078 | 0.013 | 0.018 | 0.563 | 0.003 | 0.036 | 3.6 | 51.9 | 0.7 | 21.6 | 0.35 | 2.1 | 24.9 | 4 | 50.1 | 0.4 | 22.1 | 0.15 | 2 | 25.3
605 | Э76ХФ | Р65 | 25 | 53.5333333 | 17.5833333 | 53.5333333 | 3 | 0.34434 | 0.120416 | 0.142759 | 0.096759 | 0.0383293 | 1562 | 1587 | 8.0318269 | 13325.12 | 112.3 | 1 | 14.02 | 0.074 | 0.05 | 0.354 | 0.037 | 0.02 | 0.048213 | 0.084 | 0.229 | 0.212 | 3905 | 0.001 | 0.5 | 0.318 | 0.124 | 0.66 | 0.006 | 0.009 | 0.067 | 0.009 | 0.023 | 0.485 | 0.002 | 0.003 | 0.002 | 0.776 | 0.0001 | 0.418 | 0.123 | 0.789 | 0.006 | 0.011 | 0.067 | 0.01 | 0.017 | 0.563 | 0.003 | 0.037 | 3.8 | 51.3 | 0.9 | 16.6 | 0.25 | 2.2 | 23.5 | 3.8 | 56 | 0.3 | 10.7 | 0.12 | 2.1 | 26.3
606 | Э90ХАФ | Р65 | 5 | 114.6166667 | 41.25 | 114.4833333 | 3.025737 | 0.53304 | 0.042032 | 0.153824 | 0.062362 | 0.0889462 | 1543 | 1529 | 11.3251954 | 13346.91 | 111.2 | 2 | 8.453 | 0.297 | 0.249 | 0.429 | 0.037 | 0.02 | 0.098018 | 0.026 | 0.248 | 0.074 | 9176 | 0.001 | 0.51 | 0.254 | 0.125 | 0.649 | 0.008 | 0.009 | 0.084 | 0.011 | 0.028 | 0.479 | 0.001 | 0.003 | 0.003 | 0.833 | 0.0001 | 0.292 | 0.122 | 0.792 | 0.006 | 0.018 | 0.082 | 0.011 | 0.01 | 0.517 | 0.002 | 0.084 | 3.3 | 47.6 | 0.6 | 15.6 | 0.2 | 2.1 | 22.5 | 4 | 62.5 | 0.2 | 7.3 | 0.04 | 2.7 | 23.4
610 | Э90ХАФ | Р65 | 52 | 54.0333333 | 26.1666667 | 53.8666667 | 2.6804752 | 0.425545 | 0.085768 | 0.134093 | 0.094197 | 0.0929216 | 1530 | 1585 | 10.5590083 | 12650.45 | 116 | 1 | 7.098 | 0.104 | 0.05 | 0.461 | 0.036 | 0.02 | 0.104058 | 0.084 | 0.215 | 0.151 | 5517 | 0.002 | 0.517 | 0.217 | 0.1 | 0.668 | 0.008 | 0.008 | 0.066 | 0.009 | 0.019 | 0.456 | 0.002 | 0.003 | 0.003 | 0.868 | 0.0003 | 0.29 | 0.103 | 0.79 | 0.006 | 0.015 | 0.067 | 0.01 | 0.015 | 0.529 | 0.003 | 0.083 | 3.3 | 56 | 0.7 | 14.4 | 0.18 | 2.2 | 24.9 | 3.5 | 54.7 | 0.4 | 11.3 | 0.13 | 2.1 | 25.5
611 | Э90ХАФ | Р65 | 38 | 47.6833333 | 16.4833333 | 47.5166667 | 2.6092105 | 0.399775 | 0.072136 | 0.125969 | 0.054127 | 0.0919473 | 1570 | 1583 | 9.5299652 | 12507.18 | 113.6 | 1 | 3.039 | 0.062 | 0.05 | 0.432 | 0.036 | 0.02 | 0.102358 | 0.026 | 0.203 | 0.127 | 3436 | 0.001 | 0.547 | 0.227 | 0.111 | 0.673 | 0.006 | 0.007 | 0.066 | 0.011 | 0.026 | 0.48 | 0.002 | 0.003 | 0.003 | 0.868 | 0.0002 | 0.287 | 0.109 | 0.784 | 0.005 | 0.013 | 0.066 | 0.012 | 0.02 | 0.534 | 0.003 | 0.083 | 3 | 58.9 | 0.4 | 11.9 | 0.17 | 2.5 | 23.9 | 2.9 | 54.7 | 0.3 | 12.3 | 0.12 | 2.3 | 27.5
612 | Э90ХАФ | Р65 | 27 | 49.5333333 | 19.6666667 | 49.3666667 | 2.6224784 | 0.43202 | 0.092016 | 0.154767 | 0.080176 | 0.0912134 | 1580 | 1578 | 9.4662821 | 12657.97 | 112.5 | 1 | 10.029 | 0.052 | 0.05 | 0.467 | 0.059 | 0.02 | 0.101382 | 0.053 | 0.249 | 0.162 | 4149 | 0.001 | 0.542 | 0.21 | 0.112 | 0.651 | 0.006 | 0.009 | 0.07 | 0.009 | 0.023 | 0.467 | 0.002 | 0.003 | 0.003 | 0.85 | 0.0001 | 0.29 | 0.113 | 0.791 | 0.005 | 0.011 | 0.069 | 0.01 | 0.02 | 0.546 | 0.003 | 0.085 | 3.3 | 57 | 0.4 | 14.2 | 0.25 | 2.2 | 25.9 | 3.6 | 55.9 | 0.3 | 9.1 | 0.11 | 2.3 | 26.3
613 | Э90ХАФ | Р65 | 30 | 45.0333333 | 18.2 | 44.8666667 | 2.3082192 | 0.403435 | 0.066456 | 0.140482 | 0.073355 | 0.0901864 | 1573 | 1583 | 6.5782609 | 12375.82 | 112 | 1 | 4.539 | 0.08 | 0.05 | 0.437 | 0.084 | 0.02 | 0.100369 | 0.049 | 0.226 | 0.117 | 3754 | 0.001 | 0.51 | 0.231 | 0.115 | 0.654 | 0.006 | 0.007 | 0.064 | 0.011 | 0.026 | 0.466 | 0.002 | 0.003 | 0.002 | 0.847 | 0.0002 | 0.29 | 0.115 | 0.791 | 0.004 | 0.013 | 0.064 | 0.012 | 0.019 | 0.555 | 0.003 | 0.085 | 2.4 | 59.2 | 0.3 | 11.8 | 0.13 | 2.2 | 26.5 | 2.4 | 58.1 | 0.2 | 6.9 | 0.1 | 2.3 | 28.1
614 | Э90ХАФ | Р65 | 33 | 46.0333333 | 25.6666667 | 45.8666667 | 3.3638584 | 0.24748 | 0.03976 | 0.049748 | 0.027047 | 0.0871818 | 1527 | 1583 | 7.3150247 | 13144.68 | 109.7 | 1 | 5.342 | 0.052 | 0.05 | 0.253 | 0.08 | 0.02 | 0.09715 | 0.019 | 0.08 | 0.07 | 5623 | 0.002 | 0.659 | 0.254 | 0.118 | 0.739 | 0.007 | 0.006 | 0.075 | 0.012 | 0.021 | 0.508 | 0.002 | 0.004 | 0.002 | 0.859 | 0.0004 | 0.291 | 0.119 | 0.793 | 0.006 | 0.011 | 0.074 | 0.013 | 0.018 | 0.54 | 0.003 | 0.085 | 2.3 | 58.6 | 0.4 | 10.4 | 0.17 | 2.3 | 25.4 | 3.3 | 54.5 | 0.4 | 13.3 | 0.13 | 2.3 | 25.6
615 | Э90ХАФ | Р65 | 38 | 48.85 | 25.4166667 | 48.6666667 | 3.4801963 | 0.32536 | 0.070432 | 0.100799 | 0.091498 | 0.0906019 | 1535 | 1578 | 8.4429967 | 12641.31 | 113.8 | 1 | 5.76 | 0.131 | 0.098 | 0.3 | 0.074 | 0.02 | 0.101345 | 0.095 | 0.161 | 0.124 | 5355 | 0.001 | 0.593 | 0.228 | 0.108 | 0.694 | 0.007 | 0.007 | 0.068 | 0.013 | 0.02 | 0.457 | 0.002 | 0.004 | 0.003 | 0.852 | 0.0002 | 0.289 | 0.108 | 0.786 | 0.005 | 0.012 | 0.069 | 0.014 | 0.015 | 0.55 | 0.003 | 0.082 | 2.7 | 54.9 | 0.8 | 7.6 | 0.1 | 2.7 | 20.5 | 3.1 | 58.4 | 0.3 | 5.6 | 0.09 | 2.3 | 27.1
617 | Э90ХАФ | Р65 | 37 | 47.5333333 | 23.05 | 47.3666667 | 2 | 0.48831 | 0.10224 | 0.144779 | 0.072677 | 0.0914487 | 1555 | 1578 | 10.1240695 | 13444.69 | 113.7 | 1 | 6.8 | 0.079 | 0.05 | 0.535 | 0.104 | 0.02 | 0.102033 | 0.046 | 0.233 | 0.18 | 5165 | 0.001 | 0.472 | 0.201 | 0.088 | 0.664 | 0.006 | 0.008 | 0.059 | 0.008 | 0.019 | 0.463 | 0.002 | 0.003 | 0.003 | 0.859 | 0.0001 | 0.289 | 0.088 | 0.793 | 0.004 | 0.013 | 0.059 | 0.009 | 0.016 | 0.551 | 0.003 | 0.085 | 3.1 | 50.9 | 0.3 | 9.9 | 0.14 | 2.2 | 22.9 | 4.4 | 55.1 | 0.4 | 5.6 | 0.14 | 2.3 | 25.4
618 | Э90ХАФ | Р65 | 43 | 45.6833333 | 23.1833333 | 45.5166667 | 2 | 0.438015 | 0.077816 | 0.105175 | 0.061618 | 0.0891772 | 1554 | 1584 | 9.1685287 | 12893.75 | 112.1 | 1 | 6.474 | 0.059 | 0.05 | 0.479 | 0.08 | 0.02 | 0.099754 | 0.047 | 0.169 | 0.137 | 4982 | 0.001 | 0.49 | 0.224 | 0.11 | 0.694 | 0.006 | 0.007 | 0.068 | 0.011 | 0.021 | 0.471 | 0.002 | 0.003 | 0.004 | 0.85 | 0.0006 | 0.292 | 0.11 | 0.795 | 0.005 | 0.012 | 0.068 | 0.012 | 0.018 | 0.553 | 0.003 | 0.084 | 2.4 | 57.7 | 0.3 | 11 | 0.15 | 2.2 | 26.1 | 3.1 | 58.2 | 0.3 | 5.1 | 0.11 | 2.3 | 27.7
619 | Э90ХАФ | Р65 | 34 | 56.6833333 | 30.0166667 | 56.5166667 | 3.1327144 | 0.40488 | 0.117008 | 0.151732 | 0.082526 | 0.0886823 | 1537 | 1577 | 6.4032445 | 12043.31 | 111.5 | 1 | 4.605 | 0.063 | 0.05 | 0.429 | 0.078 | 0.02 | 0.098994 | 0.058 | 0.244 | 0.206 | 6025 | 0.001 | 0.517 | 0.186 | 0.085 | 0.644 | 0.005 | 0.008 | 0.053 | 0.008 | 0.016 | 0.449 | 0.002 | 0.003 | 0.003 | 0.87 | 0.0003 | 0.299 | 0.086 | 0.794 | 0.003 | 0.013 | 0.054 | 0.01 | 0.015 | 0.562 | 0.004 | 0.084 | 2.7 | 54.5 | 2.4 | 10.9 | 0.61 | 2.1 | 26.5 | 3.8 | 54.6 | 0.4 | 8.8 | 0.18 | 2.3 | 26.4
620 | Э90ХАФ | Р65 | 49 | 42.7166667 | 24.8833333 | 42.4 | 3.7389423 | 0.412595 | 0.095992 | 0.137308 | 0.101642 | 0.0899973 | 1539 | 1575 | 7.1862944 | 13307.7 | 114.2 | 1 | 4.719 | 0.054 | 0.05 | 0.443 | 0.074 | 0.02 | 0.100586 | 0.094 | 0.22 | 0.169 | 5519 | 0.001 | 0.527 | 0.209 | 0.089 | 0.665 | 0.006 | 0.007 | 0.057 | 0.009 | 0.016 | 0.433 | 0.003 | 0.004 | 0.003 | 0.878 | 0.0003 | 0.291 | 0.089 | 0.794 | 0.005 | 0.014 | 0.057 | 0.011 | 0.014 | 0.552 | 0.004 | 0.084 | 3 | 55.1 | 0.2 | 6.9 | 0.15 | 2.5 | 21.7 | 3.4 | 58.6 | 0.3 | 3.7 | 0.11 | 2.3 | 27.7
623 | Э90ХАФ | Р65 | 38 | 48.5333333 | 19.9666667 | 48.3666667 | 2 | 0.53584 | 0.074976 | 0.163054 | 0.095615 | 0.0917623 | 1583 | 1572 | 8.2227886 | 12377.63 | 112.2 | 1 | 6.094 | 0.081 | 0.05 | 0.598 | 0.079 | 0.02 | 0.102394 | 0.073 | 0.262 | 0.132 | 4119 | 0.001 | 0.447 | 0.223 | 0.105 | 0.637 | 0.007 | 0.008 | 0.062 | 0.008 | 0.021 | 0.45 | 0.002 | 0.003 | 0.002 | 0.881 | 0.0001 | 0.288 | 0.106 | 0.789 | 0.006 | 0.013 | 0.062 | 0.009 | 0.016 | 0.548 | 0.003 | 0.085 | 3.4 | 53.4 | 0.5 | 14.8 | 0.38 | 2.1 | 25.2 | 3.4 | 52.7 | 0.3 | 18.6 | 0.12 | 2.2 | 24
624 | Э90ХАФ | Р65 | 41 | 51.2166667 | 20.8333333 | 50.8666667 | 3 | 0.484215 | 0.090312 | 0.148529 | 0.075734 | 0.0931346 | 1581 | 1592 | 8.1065193 | 12654.72 | 114.7 | 1 | 11.813 | 0.064 | 0.05 | 0.532 | 0.088 | 0.02 | 0.104022 | 0.049 | 0.239 | 0.159 | 4394 | 0.001 | 0.463 | 0.218 | 0.093 | 0.656 | 0.008 | 0.008 | 0.06 | 0.01 | 0.018 | 0.449 | 0.002 | 0.003 | 0.003 | 0.863 | 0.0003 | 0.296 | 0.094 | 0.798 | 0.007 | 0.011 | 0.06 | 0.011 | 0.015 | 0.539 | 0.003 | 0.085 | 4.1 | 60.7 | 0.6 | 9 | 0.08 | 2.6 | 23 | 3 | 54.8 | 0.3 | 11.6 | 0.11 | 2.1 | 26.3
625 | Э76ХФ | Р65 | 55 | 43.0333333 | 26.5 | 43.0333333 | 4.3710568 | 0.43055 | 0.13632 | 0.155415 | 0.115438 | 0.0385691 | 1566 | 1625 | 9.1123878 | 13218.11 | 110.6 | 1 | 12.689 | 0.128 | 0.05 | 0.457 | 0.048 | 0.02 | 0.048539 | 0.107 | 0.249 | 0.24 | 5838 | 0.001 | 0.425 | 0.304 | 0.101 | 0.651 | 0.006 | 0.008 | 0.059 | 0.009 | 0.021 | 0.465 | 0.002 | 0.003 | 0.003 | 0.756 | 0.0002 | 0.421 | 0.101 | 0.798 | 0.005 | 0.01 | 0.06 | 0.011 | 0.016 | 0.571 | 0.003 | 0.035 | 3.7 | 53.1 | 1.1 | 13.6 | 0.24 | 2.2 | 23.9 | 3.9 | 53.5 | 0.8 | 8.6 | 0.17 | 2.1 | 25.5
626 | Э76ХФ | Р65 | 53 | 46.0333333 | 21.3666667 | 46.0333333 | 3.2782229 | 0.357365 | 0.15052 | 0.156166 | 0.122804 | 0.040523 | 1563 | 1592 | 11.6576394 | 12995.94 | 113.2 | 1 | 17.888 | 0.137 | 0.05 | 0.364 | 0.06 | 0.02 | 0.050998 | 0.118 | 0.25 | 0.265 | 4628 | 0.001 | 0.483 | 0.289 | 0.103 | 0.645 | 0.006 | 0.01 | 0.062 | 0.008 | 0.02 | 0.464 | 0.002 | 0.003 | 0.003 | 0.754 | 0.0001 | 0.419 | 0.108 | 0.802 | 0.005 | 0.012 | 0.063 | 0.009 | 0.014 | 0.581 | 0.003 | 0.037 | 4 | 54.8 | 0.6 | 12.1 | 0.2 | 2.2 | 25.2 | 3 | 53.1 | 0.4 | 10.8 | 0.11 | 2 | 26.3
627 | Э76ХФ | Р65 | 56 | 46.7 | 22 | 46.7 | 3.4277988 | 0.39259 | 0.14768 | 0.181581 | 0.132266 | 0.0396895 | 1562 | 1587 | 10.9233806 | 13104.55 | 112.2 | 1 | 16.91 | 0.077 | 0.05 | 0.407 | 0.068 | 0.02 | 0.049949 | 0.121 | 0.291 | 0.26 | 4805 | 0.001 | 0.471 | 0.294 | 0.119 | 0.628 | 0.007 | 0.008 | 0.073 | 0.007 | 0.021 | 0.451 | 0.002 | 0.003 | 0.003 | 0.755 | 0.0002 | 0.417 | 0.119 | 0.794 | 0.007 | 0.01 | 0.073 | 0.008 | 0.014 | 0.578 | 0.003 | 0.038 | 3.5 | 53.6 | 0.4 | 14.5 | 0.21 | 2.1 | 25 | 2.9 | 54.1 | 0.4 | 7.5 | 0.13 | 1.9 | 28.6
628 | Э76ХФ | Р65 | 35 | 56.55 | 23.8166667 | 56.55 | 2.99082745 | 0.321405 | 0.128936 | 0.120953 | 0.11774 | 0.0397189 | 1561 | 1580 | 7.2938427 | 12802.8 | 113.4 | 1 | 13.524 | 0.126 | 0.05 | 0.325 | 0.106 | 0.02 | 0.049986 | 0.126 | 0.193 | 0.227 | 5082 | 0.002 | 0.53 | 0.31 | 0.111 | 0.679 | 0.007 | 0.007 | 0.067 | 0.01 | 0.02 | 0.471 | 0.002 | 0.003 | 0.003 | 0.749 | 0.0003 | 0.416 | 0.109 | 0.785 | 0.006 | 0.009 | 0.066 | 0.01 | 0.013 | 0.579 | 0.003 | 0.039 | 3.4 | 49.2 | 0.6 | 11.6 | 0.21 | 2.2 | 22.8 | 3 | 54.7 | 0.2 | 10.3 | 0.1 | 2 | 26.9
629 | Э76ХФ | Р65 | 49 | 43.5333333 | 20.2666667 | 43.5333333 | 2.99082745 | 0.366 | 0.144272 | 0.127078 | 0.12063 | 0.040581 | 1573 | 1584 | 8.1833844 | 13221.71 | 114.1 | 1 | 11.875 | 0.062 | 0.05 | 0.377 | 0.053 | 0.02 | 0.051071 | 0.126 | 0.202 | 0.254 | 4466 | 0.001 | 0.497 | 0.3 | 0.105 | 0.673 | 0.007 | 0.008 | 0.065 | 0.01 | 0.02 | 0.458 | 0.002 | 0.003 | 0.003 | 0.762 | 0.0003 | 0.422 | 0.107 | 0.795 | 0.006 | 0.01 | 0.065 | 0.011 | 0.015 | 0.578 | 0.003 | 0.039 | 3.9 | 52.6 | 0.4 | 11.8 | 0.19 | 2.2 | 23.6 | 3.2 | 54.5 | 0.3 | 10.1 | 0.11 | 2 | 26.7
630 | Э76ХФ | Р65 | 51 | 45.0166667 | 19.6666667 | 45.0166667 | 2.99082745 | 0.341885 | 0.131208 | 0.093085 | 0.107245 | 0.0385691 | 1566 | 1585 | 10.3588137 | 13237.63 | 113.5 | 1 | 15.426 | 0.063 | 0.05 | 0.351 | 0.059 | 0.02 | 0.048539 | 0.121 | 0.147 | 0.231 | 4339 | 0.001 | 0.524 | 0.31 | 0.114 | 0.702 | 0.006 | 0.007 | 0.065 | 0.011 | 0.02 | 0.475 | 0.002 | 0.003 | 0.004 | 0.765 | 0.0007 | 0.419 | 0.112 | 0.787 | 0.006 | 0.011 | 0.064 | 0.011 | 0.015 | 0.583 | 0.003 | 0.037 | 4.7 | 56.3 | 0.5 | 10.6 | 0.11 | 2.4 | 23.5 | 3.1 | 53.2 | 0.4 | 10 | 0.1 | 2 | 27
631 | Э76ХФ | Р65 | 51 | 41.6833333 | 19.4666667 | 41.6833333 | 2.99082745 | 0.30006 | 0.148816 | 0.12124 | 0.117472 | 0.0386549 | 1560 | 1589 | 11.3391587 | 13130.14 | 113.7 | 1 | 15.5 | 0.066 | 0.05 | 0.295 | 0.066 | 0.02 | 0.048647 | 0.124 | 0.192 | 0.262 | 4260 | 0.002 | 0.554 | 0.296 | 0.105 | 0.678 | 0.005 | 0.009 | 0.06 | 0.011 | 0.02 | 0.478 | 0.002 | 0.003 | 0.003 | 0.75 | 0.0002 | 0.418 | 0.105 | 0.782 | 0.005 | 0.009 | 0.061 | 0.012 | 0.014 | 0.572 | 0.003 | 0.037 | 4.4 | 49 | 0.6 | 10.8 | 0.18 | 2.3 | 21.7 | 3.1 | 52.5 | 0.4 | 8.7 | 0.11 | 2 | 26.4
632 | Э76ХФ | Р65 | 49 | 41.7166667 | 22.1666667 | 41.7166667 | 2.99082745 | 0.311965 | 0.159608 | 0.11361 | 0.106644 | 0.0385405 | 1546 | 1586 | 10.028366 | 13087.22 | 113.2 | 1 | 13.945 | 0.114 | 0.05 | 0.308 | 0.067 | 0.02 | 0.048503 | 0.111 | 0.18 | 0.281 | 4835 | 0.001 | 0.546 | 0.288 | 0.113 | 0.693 | 0.005 | 0.008 | 0.062 | 0.01 | 0.019 | 0.477 | 0.002 | 0.003 | 0.003 | 0.76 | 0.0005 | 0.421 | 0.114 | 0.798 | 0.005 | 0.01 | 0.062 | 0.011 | 0.015 | 0.587 | 0.004 | 0.038 | 3.9 | 55 | 0.5 | 13 | 0.13 | 2.2 | 24.9 | 3.7 | 55.8 | 0.3 | 7.9 | 0.09 | 2.1 | 26.3
633 | Э76ХФ | Р65 | 48 | 41.5666667 | 21.9166667 | 41.55 | 2.99082745 | 0.2852 | 0.140864 | 0.07366 | 0.098252 | 0.0375059 | 1551 | 1591 | 9.3241877 | 12713.61 | 111.3 | 1 | 12.914 | 0.092 | 0.05 | 0.28 | 0.059 | 0.02 | 0.047201 | 0.116 | 0.116 | 0.248 | 4644 | 0.001 | 0.555 | 0.296 | 0.096 | 0.717 | 0.005 | 0.007 | 0.06 | 0.011 | 0.019 | 0.483 | 0.003 | 0.003 | 0.003 | 0.765 | 0.0005 | 0.418 | 0.095 | 0.785 | 0.005 | 0.009 | 0.059 | 0.011 | 0.014 | 0.579 | 0.004 | 0.037 | 3.6 | 49 | 0.4 | 10 | 0.12 | 2.3 | 21.3 | 3.3 | 53.9 | 0.3 | 8.4 | 0.1 | 2 | 27.1
634 | Э76ХФ | Р65 | 42 | 43.7166667 | 21.85 | 43.7166667 | 3.4320666 | 0.168485 | 0.123256 | 0.05242 | 0.092694 | 0.036643 | 1543 | 1584 | 7.6305396 | 13191.76 | 112.6 | 1 | 11.077 | 0.074 | 0.05 | 0.14 | 0.071 | 0.02 | 0.046115 | 0.117 | 0.082 | 0.217 | 4804 | 0.002 | 0.662 | 0.315 | 0.116 | 0.751 | 0.005 | 0.007 | 0.065 | 0.015 | 0.021 | 0.5 | 0.003 | 0.005 | 0.003 | 0.774 | 0.0003 | 0.418 | 0.113 | 0.787 | 0.005 | 0.008 | 0.065 | 0.015 | 0.014 | 0.569 | 0.003 | 0.037 | 3.5 | 56.4 | 0.4 | 12 | 0.22 | 2.2 | 25.4 | 3.5 | 55.3 | 0.2 | 8.7 | 0.09 | 2 | 27.3
635 | Э76ХФ | Р65 | 42 | 42.8333333 | 22.35 | 42.8333333 | 3 | 0.34375 | 0.135184 | 0.1075 | 0.11411 | 0.0389123 | 1548 | 1588 | 11.4226459 | 12891.28 | 115.7 | 1 | 16.309 | 0.073 | 0.05 | 0.352 | 0.06 | 0.02 | 0.049045 | 0.125 | 0.17 | 0.238 | 4802 | 0.001 | 0.51 | 0.302 | 0.101 | 0.69 | 0.006 | 0.007 | 0.061 | 0.011 | 0.019 | 0.462 | 0.002 | 0.003 | 0.003 | 0.773 | 0.0002 | 0.417 | 0.1 | 0.787 | 0.006 | 0.009 | 0.062 | 0.012 | 0.016 | 0.574 | 0.004 | 0.037 | 4.1 | 52.2 | 0.6 | 9.3 | 0.14 | 2.6 | 20.4 | 4.3 | 45.8 | 0.2 | 6.7 | 0.09 | 2 | 22.7
639 | Э76ХФ | Р65 | 49 | 39.85 | 17.6666667 | 39.85 | 2.6701637 | 0.378165 | 0.1562 | 0.147695 | 0.097453 | 0.0378695 | 1562 | 1582 | 6.0534504 | 12501.51 | 113.7 | 1 | 8.041 | 0.057 | 0.05 | 0.389 | 0.065 | 0.02 | 0.047815 | 0.082 | 0.235 | 0.275 | 3681 | 0.003 | 0.497 | 0.282 | 0.106 | 0.669 | 0.007 | 0.017 | 0.076 | 0.008 | 0.025 | 0.508 | 0.007 | 0.003 | 0.003 | 0.761 | 0.0002 | 0.424 | 0.108 | 0.78 | 0.006 | 0.01 | 0.078 | 0.009 | 0.012 | 0.563 | 0.003 | 0.036 | 3.8 | 45.4 | 0.9 | 9.9 | 0.19 | 2.2 | 20.7 | 3.5 | 56.2 | 0.2 | 8.1 | 0.1 | 2.1 | 26.4
641 | Э76ХФ | Р65 | 45 | 40.5333333 | 20.65 | 40.5333333 | 3.9703657 | 0.36493 | 0.13632 | 0.13105 | 0.107784 | 0.0375836 | 1527 | 1581 | 6.9416941 | 13827.6 | 111.6 | 1 | 9.379 | 0.058 | 0.05 | 0.377 | 0.065 | 0.02 | 0.047454 | 0.105 | 0.208 | 0.24 | 4759 | 0.001 | 0.487 | 0.3 | 0.109 | 0.668 | 0.008 | 0.01 | 0.082 | 0.008 | 0.023 | 0.46 | 0.002 | 0.003 | 0.003 | 0.784 | 0.0002 | 0.416 | 0.108 | 0.785 | 0.007 | 0.012 | 0.082 | 0.009 | 0.016 | 0.564 | 0.003 | 0.037 | 4.1 | 53.5 | 0.4 | 14.3 | 0.17 | 2.2 | 24.2 | 4 | 52.4 | 0.6 | 11.8 | 0.11 | 2.1 | 25.2
653 | Э76ХФ | Р65 | 29 | 43.5166667 | 21.1833333 | 43.5166667 | 2.7752737 | 0.20243 | 0.122688 | 0.13043 | 0.085342 | 0.0374056 | 1566 | 1583 | 6.7294664 | 12250.2 | 113.1 | 1 | 9.668 | 0.047 | 0.05 | 0.179 | 0.07 | 0.02 | 0.046839 | 0.075 | 0.204 | 0.216 | 4325 | 0.002 | 0.628 | 0.313 | 0.108 | 0.67 | 0.006 | 0.009 | 0.076 | 0.01 | 0.018 | 0.479 | 0.003 | 0.004 | 0.003 | 0.77 | 0.0002 | 0.415 | 0.11 | 0.786 | 0.005 | 0.01 | 0.077 | 0.011 | 0.014 | 0.542 | 0.003 | 0.036 | 3.9 | 50.1 | 0.3 | 9.7 | 0.1 | 1.8 | 28.1 | 4.4 | 55.4 | 0.8 | 8.9 | 0.1 | 2.6 | 21.6
656 | Э76ХФ | Р65 | 20 | 40.8833333 | 18.5666667 | 40.8833333 | 2.6736539 | 0.23382 | 0.135184 | 0.142182 | 0.105469 | 0.0376077 | 1548 | 1583 | 11.115532 | 12373.79 | 113.9 | 1 | 15.148 | 0.094 | 0.05 | 0.215 | 0.127 | 0.02 | 0.047092 | 0.101 | 0.222 | 0.238 | 3829 | 0.002 | 0.606 | 0.303 | 0.103 | 0.667 | 0.005 | 0.009 | 0.059 | 0.01 | 0.027 | 0.477 | 0.002 | 0.003 | 0.003 | 0.76 | 0.0001 | 0.418 | 0.103 | 0.788 | 0.005 | 0.01 | 0.059 | 0.01 | 0.012 | 0.558 | 0.003 | 0.036 | 3.6 | 50.3 | 0.5 | 11.7 | 0.16 | 2.2 | 22.5 | 3.9 | 53.7 | 0.5 | 9.6 | 0.09 | 2.4 | 22.5
662 | Э76ХФ | Р65 | 6 | 40.5166667 | 16.8166667 | 40.5166667 | 2.5016933 | 0.3195948 | 0.146544 | 0.203789 | 0.123388 | 0.0377952 | 1582 | 1591 | 8.8723825 | 12366.3 | 112.8 | 1 | 11.958 | 0.067 | 0.05 | 0.3 | 0.071 | 0.02 | 0.047309 | 0.102 | 0.319 | 0.258 | 3466 | 0.001 | 0.538 | 0.287 | 0.109 | 0.6 | 0.006 | 0.008 | 0.068 | 0.008 | 0.022 | 0.449 | 0.002 | 0.003 | 0.003 | 0.76 | 0.0003 | 0.415 | 0.109 | 0.781 | 0.005 | 0.01 | 0.068 | 0.008 | 0.015 | 0.559 | 0.003 | 0.036 | 3.8 | 49.6 | 0.6 | 11.6 | 0.11 | 2.3 | 21.6 | 4.2 | 55.5 | 0.4 | 12.4 | 0.33 | 2.1 | 26.1
663 | Э76ХФ | Р65 | 6 | 43.55 | 15.7166667 | 43.55 | 2.0255654 | 0.311535 | 0.134616 | 0.194647 | 0.107183 | 0.0376218 | 1585 | 1588 | 9.301672 | 11429.9 | 112.2 | 1 | 12.981 | 0.052 | 0.05 | 0.309 | 0.057 | 0.02 | 0.047092 | 0.081 | 0.305 | 0.237 | 2994 | 0.001 | 0.52 | 0.296 | 0.113 | 0.602 | 0.007 | 0.009 | 0.077 | 0.006 | 0.02 | 0.455 | 0.001 | 0.003 | 0.002 | 0.762 | 0.0003 | 0.415 | 0.113 | 0.78 | 0.006 | 0.009 | 0.077 | 0.007 | 0.016 | 0.561 | 0.003 | 0.036 | 3.5 | 58.1 | 0.5 | 13.3 | 0.12 | 2.2 | 26.3 | 3.7 | 47.2 | 1 | 12.6 | 0.1 | 2.1 | 24
664 | Э76ХФ | Р65 | 5 | 42.1666667 | 21.7 | 41.35 | 2.7147314 | 0.276485 | 0.103944 | 0.153492 | 0.102143 | 0.0387195 | 1609 | 1627 | 10.5075879 | 12066.36 | 113.4 | 1 | 14.194 | 0.104 | 0.0500001 | 0.273 | 0.053 | 0.02 | 0.048466 | 0.091 | 0.24 | 0.183 | 4364 | 0.002 | 0.577 | 0.327 | 0.095 | 0.649 | 0.007 | 0.009 | 0.07 | 0.008 | 0.021 | 0.478 | 0.002 | 0.003 | 0.003 | 0.745 | 0.0009 | 0.415 | 0.095 | 0.788 | 0.006 | 0.012 | 0.071 | 0.009 | 0.014 | 0.561 | 0.003 | 0.038 | 4.9 | 55.4 | 0.4 | 14.6 | 0.08 | 2.4 | 22.8 | 4.7 | 53.6 | 0.7 | 8.2 | 0.09 | 2.6 | 20.6
665 | Э76ХФ | Р65 | 7 | 43.0333333 | 27.65 | 43.0333333 | 3.7932149 | 0.22244 | 0.09088 | 0.072032 | 0.069564 | 0.0364946 | 1546 | 1596 | 6.612388 | 12742.13 | 110.2 | 1 | 9.43 | 0.116 | 0.272 | 0.02 | 0.061 | 0.02 | 0.045681 | 0.076 | 0.112 | 0.16 | 5872 | 0.002 | 0.602 | 0.342 | 0.092 | 0.72 | 0.008 | 0.011 | 0.07 | 0.009 | 0.017 | 0.516 | 0.002 | 0.004 | 0.003 | 0.789 | 0.0004 | 0.421 | 0.089 | 0.78 | 0.007 | 0.011 | 0.07 | 0.01 | 0.015 | 0.563 | 0.003 | 0.038 | 4.8 | 61 | 1.1 | 7.5 | 0.1 | 2.6 | 23.5 | 5.1 | 58.2 | 0.7 | 8.9 | 0.1 | 2.5 | 23.2
666 | Э76ХФ | Р65 | 9 | 44.7166667 | 20.75 | 44.7166667 | 3.4524059 | 0.259585 | 0.123826 | 0.065419 | 0.087849 | 0.037911 | 1574 | 1595 | 9.942343 | 12748.92 | 113.3 | 1 | 14.734 | 0.064 | 0.05 | 0.252 | 0.058 | 0.02 | 0.047454 | 0.107 | 0.101 | 0.217 | 4409 | 0.002 | 0.589 | 0.312 | 0.086 | 0.73 | 0.007 | 0.012 | 0.063 | 0.011 | 0.021 | 0.488 | 0.002 | 0.004 | 0.003 | 0.764 | 0.0005 | 0.417 | 0.086 | 0.785 | 0.006 | 0.012 | 0.064 | 0.011 | 0.014 | 0.565 | 0.003 | 0.038 | 4.2 | 53.7 | 0.5 | 11 | 0.13 | 2.5 | 21.7 | 5.6 | 57.3 | 0.7 | 7.9 | 0.08 | 2.7 | 21.4
667 | Э76ХФ | Р65 | 12 | 44.5166667 | 18.2 | 44.5166667 | 2.99082745 | 0.308315 | 0.113291 | 0.108131 | 0.074486 | 0.0384311 | 1593 | 1593 | 5.619693 | 12649.45 | 112.6 | 1 | 8.339 | 0.064 | 0.05 | 0.313 | 0.059 | 0.02 | 0.048105 | 0.068 | 0.169 | 0.193 | 3837 | 0.001 | 0.543 | 0.322 | 0.09 | 0.685 | 0.01 | 0.01 | 0.084 | 0.009 | 0.018 | 0.491 | 0.002 | 0.003 | 0.003 | 0.779 | 0.0004 | 0.416 | 0.089 | 0.782 | 0.01 | 0.011 | 0.084 | 0.009 | 0.014 | 0.575 | 0.003 | 0.038 | 4.6 | 59.4 | 0.6 | 11.4 | 0.07 | 2.6 | 23.1 | 5 | 55.2 | 0.7 | 8.2 | 0.09 | 2.6 | 21.3
668 | Э76ХФ | Р65 | 11 | 43.8833333 | 17.1666667 | 43.8833333 | 2.99082745 | 0.1787 | 0.083354 | 0.091838 | 0.116043 | 0.037188 | 1572 | 1590 | 8.5952905 | 12544.08 | 112.2 | 1 | 12.573 | 0.053 | 0.05 | 0.159 | 0.059 | 0.02 | 0.046549 | 0.139 | 0.142 | 0.142 | 3589 | 0.002 | 0.645 | 0.345 | 0.076 | 0.704 | 0.006 | 0.014 | 0.061 | 0.009 | 0.016 | 0.482 | 0.002 | 0.004 | 0.003 | 0.756 | 0.0006 | 0.419 | 0.081 | 0.79 | 0.006 | 0.01 | 0.064 | 0.012 | 0.015 | 0.567 | 0.003 | 0.037 | 4 | 57.5 | 0.7 | 14.3 | 0.14 | 2.6 | 22.2 | 3.8 | 60.3 | 0.4 | 11.5 | 0.08 | 2.7 | 22.2
669 | Э76ХФ | Р65 | 8 | 48.3666667 | 24.2 | 48.3666667 | 2.99082745 | 0.2253 | 0.109182 | 0.114661 | 0.086061 | 0.0376506 | 1549 | 1585 | 8.2674707 | 12629.75 | 113.9 | 1 | 13.329 | 0.052 | 0.05 | 0.211 | 0.058 | 0.02 | 0.047128 | 0.083 | 0.179 | 0.186 | 5094 | 0.001 | 0.592 | 0.328 | 0.09 | 0.681 | 0.012 | 0.011 | 0.096 | 0.009 | 0.018 | 0.485 | 0.002 | 0.004 | 0.003 | 0.755 | 0.0004 | 0.416 | 0.088 | 0.783 | 0.011 | 0.011 | 0.094 | 0.009 | 0.015 | 0.557 | 0.003 | 0.037 | 4 | 56 | 0.3 | 13.4 | 0.09 | 2.6 | 21.6 | 3.9 | 56.8 | 1 | 10 | 0.1 | 2.8 | 20.6
670 | Э76ХФ | Р65 | 12 | 42.8666667 | 18.15 | 42.8666667 | 2.99082745 | 0.19874 | 0.098616 | 0.044955 | 0.074317 | 0.0365529 | 1573 | 1580 | 6.3092928 | 12132.23 | 110.7 | 1 | 8.996 | 0.065 | 0.206 | 0.048 | 0.059 | 0.02 | 0.045754 | 0.095 | 0.069 | 0.168 | 3670 | 0.002 | 0.614 | 0.336 | 0.084 | 0.745 | 0.007 | 0.01 | 0.064 | 0.014 | 0.02 | 0.507 | 0.002 | 0.004 | 0.003 | 0.756 | 0.0003 | 0.419 | 0.083 | 0.786 | 0.006 | 0.012 | 0.064 | 0.015 | 0.015 | 0.566 | 0.003 | 0.037 | 3.7 | 54.8 | 1.4 | 8.9 | 0.12 | 2.8 | 19.6 | 3.8 | 54.9 | 0.9 | 9.4 | 0.13 | 2.2 | 25.5
671 | Э76ХФ | Р65 | 5 | 41.8833333 | 14.7166667 | 41.8833333 | 1.8982036 | 0.2329 | 0.108008 | 0.129661 | 0.077273 | 0.038229 | 1593 | 1582 | 11.7207124 | 11093.54 | 113.2 | 1 | 16.269 | 0.052 | 0.05 | 0.22 | 0.06 | 0.02 | 0.047852 | 0.063 | 0.203 | 0.184 | 2721 | 0.002 | 0.611 | 0.328 | 0.103 | 0.67 | 0.009 | 0.01 | 0.091 | 0.01 | 0.018 | 0.481 | 0.002 | 0.003 | 0.003 | 0.774 | 0.0003 | 0.417 | 0.103 | 0.786 | 0.008 | 0.01 | 0.091 | 0.01 | 0.011 | 0.55 | 0.003 | 0.037 | 4.5 | 56.2 | 1.4 | 11 | 0.12 | 2.5 | 22.1 | 5.1 | 55.1 | 1 | 7.9 | 0.08 | 2.7 | 20.1
672 | Э76ХФ | Р65 | 5 | 41.7 | 17.9666667 | 41.7 | 2.99082745 | 0.26115 | 0.097442 | 0.098211 | 0.084698 | 0.0373614 | 1572 | 1584 | 7.2280576 | 12272.73 | 112.1 | 1 | 10.047 | 0.053 | 0.05 | 0.258 | 0.06 | 0.02 | 0.046766 | 0.088 | 0.153 | 0.166 | 3675 | 0.001 | 0.575 | 0.335 | 0.108 | 0.694 | 0.006 | 0.011 | 0.072 | 0.01 | 0.019 | 0.485 | 0.002 | 0.004 | 0.003 | 0.754 | 0.0009 | 0.418 | 0.105 | 0.787 | 0.006 | 0.01 | 0.071 | 0.011 | 0.015 | 0.573 | 0.003 | 0.038 | 3.8 | 57.8 | 0.3 | 12.6 | 0.1 | 2.3 | 25.1 | 4.2 | 50.7 | 1 | 11.2 | 0.09 | 2.4 | 21.4
673 | Э76ХФ | Р65 | 5 | 41.5333333 | 20.7166667 | 41.5333333 | 2.99082745 | 0.2489 | 0.109182 | 0.092604 | 0.088973 | 0.0373614 | 1558 | 1586 | 10.1997592 | 12222.04 | 113.1 | 1 | 14.121 | 0.054 | 0.05 | 0.241 | 0.059 | 0.02 | 0.046766 | 0.097 | 0.144 | 0.186 | 4220 | 0.001 | 0.603 | 0.323 | 0.104 | 0.702 | 0.01 | 0.009 | 0.086 | 0.011 | 0.021 | 0.479 | 0.002 | 0.004 | 0.003 | 0.771 | 0.0006 | 0.415 | 0.104 | 0.789 | 0.009 | 0.01 | 0.086 | 0.012 | 0.014 | 0.564 | 0.003 | 0.037 | 3.8 | 52.6 | 0.7 | 13 | 0.16 | 2.5 | 21.1 | 4 | 56.9 | 0.5 | 10.9 | 0.1 | 2.6 | 21.6
674 | Э76ХФ | Р65 | 9 | 44.05 | 24.0666667 | 44.05 | 3.6518429 | 0.25072 | 0.113878 | 0.077712 | 0.103638 | 0.0380556 | 1539 | 1583 | 8.9645857 | 12709.7 | 114.5 | 1 | 13.163 | 0.041 | 0.05 | 0.243 | 0.058 | 0.02 | 0.047635 | 0.126 | 0.12 | 0.194 | 5098 | 0.002 | 0.587 | 0.324 | 0.102 | 0.716 | 0.01 | 0.011 | 0.081 | 0.01 | 0.02 | 0.48 | 0.002 | 0.004 | 0.003 | 0.769 | 0.0004 | 0.421 | 0.1 | 0.786 | 0.009 | 0.01 | 0.081 | 0.011 | 0.015 | 0.57 | 0.003 | 0.037 | 4.2 | 54.6 | 0.7 | 12.5 | 0.23 | 2.3 | 23.6 | 4.4 | 56.3 | 0.9 | 9.9 | 0.16 | 2.4 | 23.6
675 | Э76ХФ | Р65 | 5 | 41.6833333 | 18.35 | 41.6833333 | 2.99082745 | 0.23629 | 0.09392 | 0.070894 | 0.076391 | 0.0374484 | 1577 | 1587 | 4.8610539 | 11803.81 | 112 | 1 | 6.688 | 0.063 | 0.05 | 0.229 | 0.068 | 0.02 | 0.046875 | 0.087 | 0.11 | 0.16 | 3610 | 0.002 | 0.599 | 0.339 | 0.101 | 0.723 | 0.01 | 0.01 | 0.087 | 0.011 | 0.02 | 0.502 | 0.002 | 0.004 | 0.003 | 0.765 | 0.0003 | 0.417 | 0.101 | 0.78 | 0.009 | 0.009 | 0.087 | 0.011 | 0.015 | 0.569 | 0.003 | 0.036 | 4.3 | 56 | 0.9 | 10.3 | 0.16 | 2.5 | 22.7 | 4.6 | 57.6 | 0.8 | 6.4 | 0.07 | 2.7 | 21.1
676 | Э76ХФ | Р65 | 5 | 41.3833333 | 14.6666667 | 41.3833333 | 1.9440389 | 0.315835 | 0.132075 | 0.107306 | 0.132722 | 0.0381706 | 1607 | 1587 | 8.7965154 | 10693.64 | 113.3 | 1 | 12.061 | 0.064 | 0.05 | 0.319 | 0.07 | 0.02 | 0.047779 | 0.158 | 0.166 | 0.225 | 2614 | 0.001 | 0.533 | 0.312 | 0.112 | 0.695 | 0.008 | 0.01 | 0.074 | 0.01 | 0.017 | 0.462 | 0.001 | 0.004 | 0.003 | 0.756 | 0.0007 | 0.417 | 0.111 | 0.783 | 0.007 | 0.012 | 0.073 | 0.01 | 0.012 | 0.581 | 0.003 | 0.037 | 4.3 | 51.2 | 0.4 | 10 | 0.24 | 2.3 | 22.1 | 4.6 | 57.3 | 0.3 | 12.6 | 0.09 | 2.2 | 26.3
677 | Э76ХФ | Р65 | 6 | 41.3666667 | 21.55 | 41.3666667 | 3.3975823 | 0.26619 | 0.12914 | 0.116901 | 0.070448 | 0.0377089 | 1553 | 1584 | 6.6544794 | 12985.61 | 112.4 | 1 | 9.161 | 0.041 | 0.125 | 0.193 | 0.061 | 0.02 | 0.047201 | 0.058 | 0.183 | 0.22 | 4664 | 0.001 | 0.58 | 0.307 | 0.105 | 0.678 | 0.009 | 0.01 | 0.077 | 0.008 | 0.018 | 0.486 | 0.002 | 0.004 | 0.004 | 0.786 | 0.0009 | 0.421 | 0.102 | 0.798 | 0.008 | 0.011 | 0.075 | 0.009 | 0.014 | 0.572 | 0.003 | 0.037 | 4.4 | 57.4 | 0.5 | 12.7 | 0.12 | 2.3 | 24.6 | 4.4 | 60.7 | 0.6 | 6.9 | 0.08 | 2.6 | 23.4
685 | Э76ХФ | Р65 | 4 | 58.1833333 | 29.8666667 | 58.1833333 | 2.1218638 | 0.3326 | 0.106834 | 0.137761 | 0.105529 | 0.0374095 | 1578 | 1632 | 6.0527068 | 12320.76 | 112.8 | 2 | 11.522 | 0.188 | 0.05 | 0.343 | 0.04 | 0.02 | 0.047056 | 0.103 | 0.215 | 0.182 | 6133 | 0.001 | 0.515 | 0.331 | 0.101 | 0.667 | 0.006 | 0.009 | 0.078 | 0.009 | 0.022 | 0.474 | 0.002 | 0.003 | 0.003 | 0.775 | 0.0007 | 0.421 | 0.101 | 0.793 | 0.005 | 0.01 | 0.077 | 0.01 | 0.015 | 0.563 | 0.003 | 0.037 | 4.6 | 51.9 | 0.6 | 11.5 | 0.09 | 2.3 | 22.6 | 5.4 | 54.6 | 1 | 7.6 | 0.1 | 2.5 | 21.8
686 | Э76ХФ | Р65 | 20 | 43.2333333 | 20.15 | 42.4 | 3.2784504 | 0.324265 | 0.120335 | 0.094054 | 0.099124 | 0.0380423 | 1563 | 1602 | 6.6364969 | 13229.78 | 114 | 1 | 9.304 | 0.179 | 0.05 | 0.332 | 0.038 | 0.02 | 0.047852 | 0.112 | 0.146 | 0.205 | 4443 | 0.001 | 0.522 | 0.322 | 0.092 | 0.701 | 0.006 | 0.009 | 0.063 | 0.01 | 0.019 | 0.478 | 0.002 | 0.003 | 0.003 | 0.777 | 0.0002 | 0.416 | 0.092 | 0.781 | 0.005 | 0.009 | 0.064 | 0.011 | 0.017 | 0.545 | 0.003 | 0.036 | 3.9 | 56.1 | 0.2 | 12.2 | 0.11 | 2.2 | 25 | 4.6 | 59 | 1 | 9.4 | 0.13 | 2.6 | 22.7
687 | Э76ХФ | Р65 | 19 | 51.4166667 | 20.5833333 | 51.4166667 | 2.864892 | 0.321655 | 0.120335 | 0.139942 | 0.121082 | 0.0377259 | 1563 | 1601 | 8.1998675 | 13134.9 | 113.1 | 1 | 13.753 | 0.102 | 0.05 | 0.327 | 0.039 | 0.02 | 0.047454 | 0.126 | 0.218 | 0.205 | 4506 | 0.001 | 0.501 | 0.318 | 0.102 | 0.664 | 0.006 | 0.008 | 0.069 | 0.008 | 0.018 | 0.454 | 0.002 | 0.003 | 0.003 | 0.75 | 0.0003 | 0.421 | 0.102 | 0.789 | 0.005 | 0.012 | 0.071 | 0.009 | 0.013 | 0.568 | 0.003 | 0.037 | 4.7 | 52.5 | 0.6 | 12.6 | 0.19 | 2.2 | 24 | 5.7 | 58.3 | 0.4 | 8.9 | 0.1 | 2.3 | 25.1
688 | Э76ХФ | Р65 | 22 | 55.0166667 | 18.3166667 | 55.0166667 | 2.99082745 | 0.3733 | 0.118574 | 0.142603 | 0.162755 | 0.0377546 | 1602 | 1598 | 8.5378304 | 11779.44 | 113.2 | 1 | 15.61 | 0.17 | 0.05 | 0.391 | 0.033 | 0.02 | 0.04749 | 0.189 | 0.221 | 0.202 | 3596 | 0.001 | 0.479 | 0.323 | 0.093 | 0.659 | 0.006 | 0.012 | 0.058 | 0.01 | 0.019 | 0.428 | 0.001 | 0.003 | 0.003 | 0.764 | 0.0002 | 0.417 | 0.092 | 0.778 | 0.005 | 0.014 | 0.058 | 0.01 | 0.013 | 0.562 | 0.002 | 0.036 | 3.9 | 53.6 | 1.1 | 15.6 | 0.26 | 2.1 | 25.3 | 4.1 | 47.6 | 1 | 11.5 | 0.1 | 2.1 | 22.4
689 | Э76ХФ | Р65 | 16 | 53.8833333 | 24.3666667 | 53.8833333 | 3.4167347 | 0.384225 | 0.137945 | 0.194265 | 0.155149 | 0.0374668 | 1568 | 1601 | 10.3107664 | 12966.89 | 112.7 | 1 | 18.462 | 0.192 | 0.05 | 0.399 | 0.04 | 0.02 | 0.047128 | 0.155 | 0.303 | 0.235 | 5266 | 0.001 | 0.483 | 0.306 | 0.093 | 0.61 | 0.005 | 0.013 | 0.057 | 0.007 | 0.02 | 0.43 | 0.001 | 0.003 | 0.002 | 0.776 | 0.0002 | 0.418 | 0.094 | 0.785 | 0.005 | 0.014 | 0.057 | 0.008 | 0.018 | 0.565 | 0.002 | 0.036 | 3.7 | 50.3 | 1.1 | 19.7 | 0.71 | 2 | 24.5 | 4.8 | 56.3 | 0.9 | 14 | 0.11 | 2.4 | 23.1
690 | Э76ХФ | Р65 | 24 | 45.8666667 | 18.55 | 45.8666667 | 2.6176701 | 0.360175 | 0.136771 | 0.194252 | 0.120065 | 0.038416 | 1551 | 1587 | 4.4120401 | 13254.99 | 113 | 1 | 6.596 | 0.106 | 0.12 | 0.309 | 0.038 | 0.02 | 0.048322 | 0.101 | 0.304 | 0.233 | 4098 | 0.002 | 0.482 | 0.299 | 0.099 | 0.615 | 0.006 | 0.009 | 0.07 | 0.008 | 0.022 | 0.449 | 0.001 | 0.003 | 0.003 | 0.758 | 0.0003 | 0.411 | 0.101 | 0.79 | 0.006 | 0.012 | 0.071 | 0.009 | 0.017 | 0.573 | 0.003 | 0.038 | 4.4 | 49.9 | 0.8 | 15.2 | 0.24 | 2.2 | 23.1 | 5.2 | 57.9 | 0.4 | 11.5 | 0.07 | 2.3 | 25.5
691 | Э76ХФ | Р65 | 27 | 41.5 | 18.9833333 | 41.5 | 2.5982054 | 0.459745 | 0.157903 | 0.159243 | 0.105704 | 0.0384732 | 1560 | 1580 | 7.2549398 | 13246.36 | 112.9 | 1 | 10.036 | 0.064 | 0.05 | 0.49 | 0.047 | 0.02 | 0.048394 | 0.094 | 0.249 | 0.269 | 4191 | 0.002 | 0.404 | 0.279 | 0.087 | 0.643 | 0.005 | 0.01 | 0.068 | 0.008 | 0.02 | 0.455 | 0.001 | 0.002 | 0.003 | 0.762 | 0.0002 | 0.425 | 0.084 | 0.788 | 0.004 | 0.015 | 0.064 | 0.009 | 0.014 | 0.566 | 0.003 | 0.037 | 4.4 | 57.1 | 0.6 | 14 | 0.19 | 2.5 | 22.5 | 5.7 | 58.6 | 0.5 | 9.3 | 0.07 | 2.5 | 23.7
692 | Э76ХФ | Р65 | 7 | 74.8833333 | 30.65 | 74.8833333 | 3.4444444 | 0.419955 | 0.105073 | 0.156931 | 0.117399 | 0.0385599 | 1592 | 1604 | 6.3729947 | 12428.71 | 112.3 | 1 | 15.89 | 0.064 | 0.393 | 0.154 | 0.074 | 0.02 | 0.048503 | 0.113 | 0.245 | 0.179 | 6349 | 0.002 | 0.401 | 0.332 | 0.084 | 0.649 | 0.007 | 0.011 | 0.079 | 0.009 | 0.019 | 0.464 | 0.002 | 0.002 | 0.003 | 0.778 | 0.0003 | 0.411 | 0.084 | 0.783 | 0.005 | 0.013 | 0.074 | 0.01 | 0.013 | 0.538 | 0.002 | 0.036 | 4.5 | 57.3 | 0.6 | 14 | 0.14 | 2.6 | 22.5 | 4.7 | 56.6 | 1 | 9.3 | 0.16 | 2.2 | 25.4
693 | Э76ХФ | Р65 | 41 | 43.2 | 23.15 | 43.2 | 3.4799216 | 0.444805 | 0.120335 | 0.115093 | 0.109569 | 0.0385599 | 1569 | 1610 | 6.7534722 | 13511.02 | 113.6 | 1 | 9.725 | 0.079 | 0.05 | 0.48 | 0.069 | 0.02 | 0.048503 | 0.119 | 0.179 | 0.205 | 5213 | 0.002 | 0.418 | 0.322 | 0.091 | 0.682 | 0.005 | 0.01 | 0.059 | 0.011 | 0.02 | 0.469 | 0.002 | 0.002 | 0.004 | 0.748 | 0.0006 | 0.42 | 0.09 | 0.784 | 0.004 | 0.012 | 0.059 | 0.012 | 0.014 | 0.571 | 0.003 | 0.036 | 3.4 | 52.7 | 0.9 | 11.3 | 0.14 | 2.6 | 20.7 | 4.1 | 51.6 | 0.6 | 10.6 | 0.07 | 2.4 | 22
694 | Э76ХФ | Р65 | 38 | 44.8666667 | 21.35 | 44.8666667 | 2.7607973 | 0.464185 | 0.112117 | 0.140613 | 0.123219 | 0.0396808 | 1583 | 1602 | 6.9623638 | 12952.69 | 113.4 | 1 | 9.229 | 0.065 | 0.128 | 0.437 | 0.06 | 0.02 | 0.049913 | 0.129 | 0.219 | 0.191 | 4609 | 0.002 | 0.406 | 0.326 | 0.104 | 0.671 | 0.009 | 0.01 | 0.073 | 0.01 | 0.021 | 0.455 | 0.002 | 0.002 | 0.003 | 0.766 | 0.0007 | 0.418 | 0.104 | 0.794 | 0.008 | 0.011 | 0.073 | 0.011 | 0.015 | 0.582 | 0.003 | 0.038 | 4.3 | 55.9 | 1 | 11.4 | 0.1 | 2.4 | 23.1 | 4.7 | 54.7 | 0.5 | 6.4 | 0.07 | 2.6 | 21.1
695 | Э76ХФ | Р65 | 43 | 46.0333333 | 27.7666667 | 46.0333333 | 3.8763838 | 0.46218 | 0.154968 | 0.198841 | 0.129147 | 0.0391919 | 1548 | 1589 | 7.1719768 | 13122.93 | 111.5 | 1 | 11.005 | 0.096 | 0.05 | 0.492 | 0.059 | 0.02 | 0.049298 | 0.113 | 0.311 | 0.264 | 6073 | 0.001 | 0.393 | 0.288 | 0.082 | 0.606 | 0.006 | 0.011 | 0.056 | 0.006 | 0.019 | 0.448 | 0.002 | 0.002 | 0.003 | 0.759 | 0.0001 | 0.416 | 0.082 | 0.781 | 0.006 | 0.013 | 0.056 | 0.007 | 0.014 | 0.576 | 0.003 | 0.037 | 3.9 | 53.4 | 0.5 | 8.9 | 0.12 | 2.5 | 21.2 | 4.4 | 56.4 | 0.4 | 9.3 | 0.1 | 2.5 | 22.7
696 | Э76ХФ | Р65 | 45 | 47.2166667 | 31.1 | 47.2166667 | 5.304419 | 0.380575 | 0.149685 | 0.100811 | 0.088675 | 0.0391061 | 1493 | 1620 | 8.9135898 | 15362.7 | 111.9 | 1 | 14.029 | 0.16 | 0.05 | 0.396 | 0.06 | 0.02 | 0.04919 | 0.093 | 0.157 | 0.255 | 7963 | 0.002 | 0.464 | 0.291 | 0.096 | 0.691 | 0.006 | 0.009 | 0.061 | 0.008 | 0.019 | 0.486 | 0.002 | 0.002 | 0.003 | 0.756 | 0.0002 | 0.417 | 0.096 | 0.785 | 0.005 | 0.013 | 0.062 | 0.009 | 0.014 | 0.572 | 0.003 | 0.037 | 4 | 56.6 | 0.3 | 13.5 | 0.17 | 2.2 | 25.7 | 4 | 55.4 | 0.3 | 12.9 | 0.17 | 2.2 | 25.5
697 | Э76ХФ | Р65 | 47 | 42.3833333 | 23.7333333 | 42.3833333 | 4.2911184 | 0.412895 | 0.123857 | 0.110815 | 0.083034 | 0.0392499 | 1545 | 1599 | 7.1758913 | 14043.54 | 112.6 | 1 | 10.12 | 0.064 | 0.351 | 0.18 | 0.059 | 0.02 | 0.049371 | 0.08 | 0.173 | 0.211 | 5555 | 0.001 | 0.445 | 0.312 | 0.096 | 0.686 | 0.006 | 0.01 | 0.065 | 0.009 | 0.02 | 0.48 | 0.002 | 0.002 | 0.004 | 0.772 | 0.0004 | 0.421 | 0.097 | 0.795 | 0.006 | 0.013 | 0.065 | 0.01 | 0.015 | 0.579 | 0.003 | 0.038 | 5.1 | 58.4 | 0.4 | 11.6 | 0.11 | 2.6 | 22.6 | 5.5 | 61.3 | 0.2 | 6.4 | 0.05 | 2.8 | 22.1
698 | Э76ХФ | Р65 | 46 | 41.55 | 19.4833333 | 41.55 | 3.1171004 | 0.44913 | 0.14088 | 0.184261 | 0.16079 | 0.0388469 | 1588 | 1600 | 9.8 | 12721.64 | 111.8 | 1 | 13.573 | 0.053 | 0.05 | 0.479 | 0.059 | 0.02 | 0.048864 | 0.168 | 0.287 | 0.24 | 4131 | 0.001 | 0.409 | 0.302 | 0.098 | 0.633 | 0.006 | 0.009 | 0.067 | 0.009 | 0.025 | 0.444 | 0.002 | 0.002 | 0.003 | 0.759 | 0.0006 | 0.418 | 0.099 | 0.796 | 0.005 | 0.012 | 0.067 | 0.01 | 0.016 | 0.59 | 0.003 | 0.037 | 4.4 | 57.9 | 0.4 | 12.6 | 0.13 | 2.6 | 22.3 | 4.4 | 59.1 | 0.3 | 11.3 | 0.11 | 2.6 | 22.9
699 | Э76ХФ | Р65 | 44 | 41.7 | 19.35 | 41.7 | 2.7344828 | 0.439335 | 0.137945 | 0.117369 | 0.095915 | 0.0393072 | 1576 | 1597 | 9.2633094 | 12920.93 | 112.6 | 1 | 12.876 | 0.063 | 0.05 | 0.47 | 0.092 | 0.02 | 0.049443 | 0.097 | 0.183 | 0.235 | 4167 | 0.002 | 0.421 | 0.304 | 0.104 | 0.677 | 0.006 | 0.01 | 0.068 | 0.01 | 0.023 | 0.477 | 0.002 | 0.002 | 0.003 | 0.757 | 0.0005 | 0.419 | 0.104 | 0.784 | 0.006 | 0.012 | 0.068 | 0.011 | 0.015 | 0.582 | 0.003 | 0.036 | 4.1 | 62 | 0.3 | 8.5 | 0.11 | 2.8 | 22 | 4.7 | 59.2 | 0.4 | 7.2 | 0.06 | 2.6 | 22.9
700 | Э76ХФ | Р65 | 44 | 41.7 | 21.15 | 41.7 | 3.3543408 | 0.42612 | 0.131488 | 0.139151 | 0.112415 | 0.0404576 | 1555 | 1588 | 6.4057658 | 13279.43 | 113.3 | 1 | 8.888 | 0.041 | 0.05 | 0.454 | 0.072 | 0.02 | 0.05089 | 0.113 | 0.217 | 0.224 | 4681 | 0.002 | 0.443 | 0.312 | 0.108 | 0.671 | 0.006 | 0.01 | 0.071 | 0.009 | 0.019 | 0.467 | 0.002 | 0.002 | 0.004 | 0.764 | 0.0002 | 0.42 | 0.107 | 0.794 | 0.005 | 0.011 | 0.071 | 0.01 | 0.014 | 0.577 | 0.003 | 0.037 | 4.7 | 59.5 | 0.8 | 9.3 | 0.12 | 2.7 | 21.9 | 5 | 61.2 | 0.5 | 5.1 | 0.05 | 2.8 | 21.9
701 | Э76ХФ | Р65 | 38 | 41.8666667 | 18.0166667 | 41.8666667 | 2.99082745 | 0.42766 | 0.144402 | 0.153623 | 0.074895 | 0.0401125 | 1572 | 1586 | 9.6429342 | 13214.43 | 112.6 | 1 | 13.401 | 0.052 | 0.05 | 0.453 | 0.06 | 0.02 | 0.050456 | 0.049 | 0.241 | 0.246 | 3968 | 0.002 | 0.44 | 0.297 | 0.093 | 0.646 | 0.008 | 0.01 | 0.064 | 0.008 | 0.019 | 0.5 | 0.002 | 0.002 | 0.003 | 0.757 | 0.0002 | 0.416 | 0.092 | 0.781 | 0.007 | 0.013 | 0.064 | 0.009 | 0.014 | 0.58 | 0.003 | 0.038 | 4.3 | 59.9 | 0.4 | 9.4 | 0.11 | 2.7 | 22.3 | 4 | 59.1 | 0.3 | 9.1 | 0.12 | 2.7 | 21.7
702 | Э76ХФ | Р65 | 34 | 43.1833333 | 21.15 | 43.1833333 | 2.99082745 | 0.39679 | 0.139706 | 0.093335 | 0.094375 | 0.038888 | 1572 | 1583 | 6.3121575 | 12275.18 | 112.9 | 1 | 9.086 | 0.041 | 0.145 | 0.336 | 0.095 | 0.02 | 0.049009 | 0.105 | 0.145 | 0.238 | 4327 | 0.002 | 0.47 | 0.303 | 0.088 | 0.71 | 0.005 | 0.009 | 0.071 | 0.012 | 0.018 | 0.487 | 0.002 | 0.003 | 0.004 | 0.778 | 0.0005 | 0.418 | 0.088 | 0.792 | 0.005 | 0.009 | 0.071 | 0.013 | 0.016 | 0.574 | 0.004 | 0.036 | 4.1 | 62.4 | 0.5 | 7.3 | 0.07 | 3 | 20.8 | 4.6 | 58.2 | 0.4 | 5.2 | 0.06 | 2.8 | 20.3
703 | Э76ХФ | Р65 | 30 | 42.0333333 | 17.4666667 | 42.0333333 | 2.99082745 | 0.40039 | 0.150272 | 0.187147 | 0.111577 | 0.0522213 | 1579 | 1582 | 10.1576527 | 12898.85 | 112.5 | 1 | 14.232 | 0.053 | 0.05 | 0.417 | 0.05 | 0.02 | 0.065936 | 0.091 | 0.293 | 0.256 | 3755 | 0.002 | 0.449 | 0.293 | 0.074 | 0.627 | 0.005 | 0.01 | 0.062 | 0.009 | 0.019 | 0.469 | 0.002 | 0.003 | 0.003 | 0.742 | 0.0003 | 0.418 | 0.075 | 0.798 | 0.004 | 0.011 | 0.062 | 0.01 | 0.013 | 0.584 | 0.004 | 0.05 | 4.4 | 57.2 | 0.4 | 7.6 | 0.1 | 2.8 | 20.5 | 4.7 | 56.6 | 0.5 | 6.6 | 0.06 | 2.6 | 21.4
704 | Э76ХФ | Р65 | 32 | 54.0333333 | 26.8 | 54.0333333 | 3.7782541 | 0.389145 | 0.146163 | 0.133054 | 0.158779 | 0.039417 | 1556 | 1631 | 9.554537 | 13493.28 | 110.6 | 1 | 17.023 | 0.049 | 0.05 | 0.406 | 0.038 | 0.02 | 0.049769 | 0.187 | 0.206 | 0.249 | 6027 | 0.002 | 0.486 | 0.294 | 0.065 | 0.678 | 0.005 | 0.009 | 0.072 | 0.007 | 0.012 | 0.46 | 0.001 | 0.002 | 0.003 | 0.753 | 0.0003 | 0.418 | 0.068 | 0.797 | 0.005 | 0.015 | 0.074 | 0.009 | 0.013 | 0.552 | 0.002 | 0.038 | 5.5 | 58.6 | 0.8 | 10.5 | 0.13 | 2.5 | 23.1 | 4.1 | 57 | 0.6 | 10.9 | 0.29 | 2.2 | 26.1
708 | Э76ХФ | Р65 | 50 | 43.1666667 | 19.0166667 | 43.1666667 | 2 | 0.43838 | 0.118574 | 0.099158 | 0.101854 | 0.0393877 | 1569 | 1592 | 8.2501158 | 12910.78 | 111.9 | 1 | 11.871 | 0.063 | 0.05 | 0.473 | 0.077 | 0.02 | 0.049732 | 0.114 | 0.154 | 0.202 | 4092 | 0.001 | 0.424 | 0.319 | 0.104 | 0.699 | 0.009 | 0.011 | 0.081 | 0.01 | 0.019 | 0.48 | 0.002 | 0.002 | 0.002 | 0.76 | 0.0001 | 0.419 | 0.104 | 0.79 | 0.008 | 0.013 | 0.081 | 0.011 | 0.013 | 0.571 | 0.003 | 0.038 | 4.6 | 57.9 | 0.6 | 11.1 | 0.13 | 2.5 | 22.9 | 5.2 | 53.3 | 1 | 8.8 | 0.08 | 2.4 | 21.8
711 | Э76ХФ | Р65 | 40 | 42.2166667 | 26.3833333 | 42.2166667 | 2.3943662 | 0.34167 | 0.102138 | 0.061777 | 0.095923 | 0.0386691 | 1538 | 1585 | 8.160758 | 12596.59 | 113.4 | 1 | 11.484 | 0.131 | 0.05 | 0.358 | 0.1 | 0.02 | 0.04872 | 0.121 | 0.095 | 0.174 | 5539 | 0.002 | 0.513 | 0.332 | 0.098 | 0.731 | 0.007 | 0.011 | 0.065 | 0.012 | 0.018 | 0.479 | 0.002 | 0.003 | 0.003 | 0.776 | 0.0002 | 0.417 | 0.098 | 0.783 | 0.007 | 0.013 | 0.065 | 0.014 | 0.015 | 0.567 | 0.004 | 0.037 | 4.1 | 64.2 | 1.1 | 10.8 | 0.16 | 3.4 | 19 | 5.3 | 58.8 | 0.8 | 12.8 | 0.13 | 2.7 | 21.9
712 | Э76ХФ | Р65 | 39 | 41.2 | 20.6833333 | 41.2 | 2 | 0.43531 | 0.116226 | 0.090246 | 0.106685 | 0.0388984 | 1546 | 1579 | 10.017233 | 12993.07 | 113.2 | 1 | 13.757 | 0.063 | 0.05 | 0.47 | 0.076 | 0.02 | 0.049009 | 0.126 | 0.139 | 0.198 | 4479 | 0.002 | 0.427 | 0.324 | 0.093 | 0.704 | 0.005 | 0.011 | 0.06 | 0.01 | 0.018 | 0.471 | 0.002 | 0.003 | 0.004 | 0.756 | 0.0006 | 0.417 | 0.092 | 0.781 | 0.005 | 0.014 | 0.06 | 0.01 | 0.013 | 0.575 | 0.003 | 0.037 | 5.3 | 59.3 | 0.4 | 10.3 | 0.14 | 2.8 | 20.9 | 6.8 | 61.5 | 0.3 | 5.2 | 0.05 | 2.8 | 21.6
713 | Э76ХФ | Р65 | 37 | 44.0333333 | 21.4666667 | 44.0333333 | 2 | 0.44447 | 0.136184 | 0.109158 | 0.092938 | 0.0393866 | 1549 | 1578 | 8.8821347 | 13421.74 | 114.2 | 1 | 13.037 | 0.052 | 0.05 | 0.477 | 0.048 | 0.02 | 0.049624 | 0.097 | 0.169 | 0.232 | 4802 | 0.002 | 0.415 | 0.308 | 0.087 | 0.687 | 0.007 | 0.012 | 0.06 | 0.008 | 0.016 | 0.478 | 0.002 | 0.003 | 0.007 | 0.747 | 0.0037 | 0.417 | 0.087 | 0.778 | 0.006 | 0.014 | 0.06 | 0.009 | 0.014 | 0.575 | 0.004 | 0.037 | 5.1 | 58.1 | 1.2 | 12.3 | 0.16 | 2.7 | 21.3 | 5.4 | 58.8 | 0.6 | 5.4 | 0.05 | 2.7 | 21.6
714 | Э76ХФ | Р65 | 34 | 43.8666667 | 24.8333333 | 43.8666667 | 2 | 0.406915 | 0.108595 | 0.072974 | 0.104646 | 0.038123 | 1537 | 1576 | 6.6788754 | 13153.29 | 114.2 | 1 | 9.766 | 0.079 | 0.05 | 0.437 | 0.081 | 0.02 | 0.048032 | 0.131 | 0.111 | 0.185 | 5444 | 0.002 | 0.453 | 0.331 | 0.111 | 0.73 | 0.007 | 0.01 | 0.069 | 0.013 | 0.019 | 0.477 | 0.003 | 0.003 | 0.003 | 0.758 | 0.0003 | 0.419 | 0.109 | 0.792 | 0.006 | 0.013 | 0.069 | 0.014 | 0.014 | 0.584 | 0.004 | 0.037 | 4.5 | 50.9 | 0.5 | 8.2 | 0.13 | 2.8 | 17.9 | 5.6 | 57.3 | 0.9 | 6.4 | 0.07 | 2.7 | 21.3
717 | Э76ХФ | Р65 | 29 | 43.8333333 | 26.55 | 43.8333333 | 3.5870923 | 0.48296 | 0.174926 | 0.175928 | 0.114868 | 0.0393866 | 1531 | 1571 | 8.3463878 | 13561.58 | 114.6 | 1 | 12.195 | 0.08 | 0.05 | 0.515 | 0.062 | 0.02 | 0.049624 | 0.102 | 0.274 | 0.298 | 6001 | 0.002 | 0.382 | 0.273 | 0.08 | 0.629 | 0.005 | 0.012 | 0.055 | 0.007 | 0.017 | 0.451 | 0.002 | 0.002 | 0.003 | 0.755 | 0.0001 | 0.415 | 0.079 | 0.782 | 0.004 | 0.014 | 0.055 | 0.008 | 0.012 | 0.571 | 0.004 | 0.037 | 4.8 | 57 | 0.7 | 8.7 | 0.25 | 2.9 | 19.7 | 7.7 | 53.1 | 0.8 | 6.4 | 0.07 | 2.7 | 20
718 | Э76ХФ | Р65 | 31 | 40.5666667 | 21.55 | 40.5666667 | 3.7806418 | 0.435895 | 0.139119 | 0.081343 | 0.110848 | 0.038927 | 1545 | 1581 | 11.6578472 | 13403.25 | 114.1 | 1 | 15.764 | 0.08 | 0.05 | 0.467 | 0.082 | 0.02 | 0.049045 | 0.137 | 0.124 | 0.237 | 4814 | 0.002 | 0.418 | 0.306 | 0.088 | 0.721 | 0.005 | 0.01 | 0.057 | 0.012 | 0.02 | 0.464 | 0.002 | 0.003 | 0.004 | 0.772 | 0.0004 | 0.417 | 0.086 | 0.791 | 0.004 | 0.013 | 0.056 | 0.012 | 0.016 | 0.585 | 0.003 | 0.037 | 5 | 50.4 | 0.6 | 6 | 0.21 | 3 | 16.7 | 6.5 | 62.4 | 0.5 | 4.4 | 0.05 | 2.8 | 21.2
720 | Э76ХФ | Р65 | 25 | 43.2166667 | 23.3666667 | 43.2166667 | 2.2749141 | 0.442185 | 0.140293 | 0.121177 | 0.11623 | 0.0395017 | 1551 | 1575 | 7.1770922 | 12433.1 | 114.4 | 1 | 10.339 | 0.052 | 0.05 | 0.473 | 0.076 | 0.02 | 0.049769 | 0.128 | 0.187 | 0.239 | 4842 | 0.002 | 0.428 | 0.302 | 0.082 | 0.679 | 0.005 | 0.011 | 0.054 | 0.01 | 0.018 | 0.453 | 0.002 | 0.003 | 0.003 | 0.789 | 0.0001 | 0.418 | 0.083 | 0.791 | 0.004 | 0.013 | 0.055 | 0.011 | 0.012 | 0.561 | 0.003 | 0.037 | 4.9 | 55.7 | 0.7 | 8 | 0.22 | 2.8 | 19.8 | 6.1 | 60.1 | 0.5 | 6.4 | 0.07 | 2.8 | 21.5
724 | Э90ХАФ | Р65 | 21 | 44.8666667 | 22.8 | 44.7 | 3.8593991 | 0.4843 | 0.04696 | 0.111706 | 0.072444 | 0.0909544 | 1565 | 1610 | 10.4754787 | 13452.63 | 112.1 | 1 | 6.23 | 0.075 | 0.05 | 0.542 | 0.038 | 0.02 | 0.101671 | 0.064 | 0.174 | 0.08 | 5112 | 0.002 | 0.459 | 0.246 | 0.104 | 0.688 | 0.006 | 0.01 | 0.062 | 0.012 | 0.018 | 0.469 | 0.001 | 0.002 | 0.004 | 0.856 | 0.0001 | 0.288 | 0.107 | 0.795 | 0.005 | 0.015 | 0.062 | 0.013 | 0.014 | 0.547 | 0.003 | 0.085 | 4 | 60.9 | 0.5 | 7.8 | 0.1 | 3 | 20 | 5.7 | 60.7 | 0.7 | 5 | 0.08 | 2.8 | 21.8
725 | Э90ХАФ | Р65 | 15 | 64.4 | 21.8833333 | 64.2333333 | 3.0403507 | 0.49961 | 0.100964 | 0.119158 | 0.111808 | 0.0929434 | 1584 | 1596 | 7.6846865 | 12039.3 | 114.2 | 1 | 4.154 | 0.058 | 0.05 | 0.551 | 0.036 | 0.02 | 0.104058 | 0.122 | 0.184 | 0.172 | 4391 | 0.002 | 0.453 | 0.205 | 0.108 | 0.692 | 0.006 | 0.011 | 0.075 | 0.013 | 0.022 | 0.45 | 0.002 | 0.002 | 0.004 | 0.866 | 0.0003 | 0.291 | 0.109 | 0.797 | 0.005 | 0.017 | 0.075 | 0.015 | 0.014 | 0.553 | 0.003 | 0.086 | 4 | 46.2 | 0.4 | 7.1 | 0.11 | 2.8 | 16.4 | 5.4 | 58.7 | 0.5 | 9.4 | 0.09 | 2.8 | 20.6
726 | Э90ХАФ | Р65 | 36 | 47.6833333 | 22.1333333 | 47.3333333 | 2 | 0.5259 | 0.084528 | 0.128482 | 0.086144 | 0.093733 | 1553 | 1587 | 6.460274 | 13806.33 | 115.4 | 1 | 6.55 | 0.063 | 0.05 | 0.586 | 0.037 | 0.02 | 0.105143 | 0.078 | 0.2 | 0.144 | 5093 | 0.002 | 0.426 | 0.222 | 0.119 | 0.683 | 0.008 | 0.009 | 0.071 | 0.012 | 0.02 | 0.452 | 0.002 | 0.002 | 0.004 | 0.877 | 0.0003 | 0.289 | 0.117 | 0.796 | 0.006 | 0.014 | 0.07 | 0.012 | 0.017 | 0.553 | 0.003 | 0.085 | 4.1 | 62.6 | 0.4 | 8.3 | 0.1 | 2.9 | 21.5 | 6.1 | 62.2 | 1 | 5.8 | 0.09 | 2.8 | 22.1
728 | Э90ХАФ | Р65 | 20 | 50.2 | 18.7 | 50.05 | 2.6412742 | 0.530495 | 0.087463 | 0.133261 | 0.12026 | 0.0918037 | 1569 | 1577 | 14.8760083 | 12317.65 | 113.4 | 1 | 9.938 | 0.075 | 0.05 | 0.591 | 0.05 | 0.02 | 0.103118 | 0.129 | 0.206 | 0.149 | 3839 | 0.002 | 0.382 | 0.212 | 0.118 | 0.674 | 0.009 | 0.013 | 0.071 | 0.012 | 0.025 | 0.416 | 0.001 | 0.002 | 0.004 | 0.869 | 0.0003 | 0.286 | 0.117 | 0.805 | 0.007 | 0.018 | 0.071 | 0.013 | 0.019 | 0.547 | 0.003 | 0.085 | 4.2 | 49.1 | 0.9 | 8.9 | 0.42 | 2.6 | 18.9 | 5.3 | 57.7 | 0.5 | 9.4 | 0.08 | 2.5 | 23.3
737 | Э90ХАФ | Р65 | 11 | 42.05 | 20.9833333 | 41.8833333 | 3.1008065 | 0.506265 | 0.140293 | 0.201814 | 0.160042 | 0.0924038 | 1543 | 1579 | 12.6359347 | 12309.77 | 114.5 | 1 | 7.736 | 0.052 | 0.05 | 0.549 | 0.08 | 0.02 | 0.103913 | 0.161 | 0.313 | 0.239 | 4305 | 0.001 | 0.448 | 0.174 | 0.114 | 0.609 | 0.007 | 0.012 | 0.078 | 0.007 | 0.022 | 0.407 | 0.001 | 0.002 | 0.003 | 0.844 | 0.0003 | 0.292 | 0.116 | 0.791 | 0.005 | 0.017 | 0.078 | 0.008 | 0.014 | 0.537 | 0.002 | 0.084 | 3.7 | 53.4 | 0.3 | 14.5 | 0.31 | 2.1 | 25.1 | 3.7 | 54.4 | 0.4 | 14.8 | 0.32 | 2.1 | 26
738 | Э90ХАФ | Р65 | 10 | 45.35 | 18.6666667 | 45.1833333 | 3.248067 | 0.50346 | 0.125618 | 0.179635 | 0.133902 | 0.0918246 | 1564 | 1587 | 9.4422704 | 12580.71 | 113.8 | 1 | 7.024 | 0.053 | 0.05 | 0.549 | 0.049 | 0.02 | 0.103262 | 0.13 | 0.279 | 0.214 | 3914 | 0.001 | 0.465 | 0.186 | 0.095 | 0.63 | 0.005 | 0.012 | 0.059 | 0.008 | 0.021 | 0.422 | 0.001 | 0.002 | 0.003 | 0.856 | 0.0003 | 0.291 | 0.096 | 0.795 | 0.003 | 0.016 | 0.059 | 0.009 | 0.014 | 0.544 | 0.003 | 0.084 | 3.3 | 43 | 0.2 | 11.8 | 0.17 | 2 | 21.3 | 4.2 | 51.6 | 0.2 | 12.6 | 0.09 | 2.1 | 24.3
743 | Э76ХФ | Р65 | 28 | 47.2333333 | 25.0666667 | 47.2333333 | 3.8572761 | 0.439225 | 0.109769 | 0.1168 | 0.138782 | 0.0382227 | 1572 | 1632 | 7.2959068 | 13490.43 | 112 | 1 | 11.487 | 0.102 | 0.05 | 0.475 | 0.039 | 0.02 | 0.048322 | 0.165 | 0.179 | 0.187 | 5636 | 0.001 | 0.422 | 0.327 | 0.107 | 0.691 | 0.006 | 0.01 | 0.066 | 0.011 | 0.022 | 0.452 | 0.001 | 0.003 | 0.003 | 0.756 | 0.0002 | 0.416 | 0.106 | 0.791 | 0.005 | 0.01 | 0.065 | 0.011 | 0.014 | 0.565 | 0.003 | 0.037 | 4.4 | 57.5 | 0.7 | 11.5 | 0.16 | 2.4 | 23.6 | 3.2 | 57.3 | 0.5 | 11.8 | 0.23 | 2.2 | 26.5
745 | Э76ХФ | Р65 | 39 | 49.55 | 25.9333333 | 49.55 | 3.1673102 | 0.459095 | 0.110943 | 0.124941 | 0.137208 | 0.0388231 | 1546 | 1595 | 7.5173402 | 12239.07 | 113.6 | 1 | 12.247 | 0.041 | 0.05 | 0.499 | 0.048 | 0.02 | 0.049081 | 0.159 | 0.192 | 0.189 | 5290 | 0.002 | 0.414 | 0.329 | 0.103 | 0.689 | 0.008 | 0.01 | 0.072 | 0.009 | 0.02 | 0.46 | 0.002 | 0.003 | 0.003 | 0.755 | 0.0005 | 0.421 | 0.102 | 0.803 | 0.007 | 0.011 | 0.071 | 0.011 | 0.016 | 0.569 | 0.003 | 0.037 | 4.6 | 59.9 | 0.6 | 11 | 0.27 | 2.5 | 23.7 | 4.1 | 51.4 | 0.9 | 10.9 | 0.19 | 2.4 | 21.3
746 | Э76ХФ | Р65 | 45 | 42.85 | 22.3833333 | 42.85 | 2.6695 | 0.409375 | 0.117987 | 0.109343 | 0.163684 | 0.0399961 | 1567 | 1587 | 9.1631272 | 12083.99 | 114.9 | 1 | 13.088 | 0.058 | 0.05 | 0.437 | 0.062 | 0.02 | 0.050564 | 0.207 | 0.166 | 0.201 | 4508 | 0.001 | 0.434 | 0.321 | 0.103 | 0.705 | 0.006 | 0.01 | 0.062 | 0.011 | 0.026 | 0.441 | 0.001 | 0.003 | 0.003 | 0.771 | 0.0004 | 0.413 | 0.101 | 0.788 | 0.005 | 0.012 | 0.061 | 0.012 | 0.016 | 0.572 | 0.003 | 0.038 | 4.5 | 53.3 | 0.6 | 14.5 | 0.27 | 2.2 | 23.8 | 3.3 | 57.1 | 0.5 | 11.8 | 0.24 | 2.2 | 25.8
748 | Э76ХФ | Р65 | 38 | 45.2166667 | 22.55 | 45.2166667 | 2.9969749 | 0.3302 | 0.125618 | 0.130265 | 0.103996 | 0.0393527 | 1560 | 1582 | 9.1041651 | 11965.41 | 113.4 | 1 | 13.722 | 0.064 | 0.05 | 0.337 | 0.107 | 0.02 | 0.049407 | 0.105 | 0.202 | 0.214 | 4497 | 0.001 | 0.495 | 0.315 | 0.109 | 0.676 | 0.006 | 0.01 | 0.063 | 0.009 | 0.019 | 0.468 | 0.002 | 0.003 | 0.003 | 0.76 | 0.0003 | 0.417 | 0.109 | 0.792 | 0.005 | 0.014 | 0.064 | 0.01 | 0.012 | 0.554 | 0.003 | 0.034 | 3.7 | 62 | 0.3 | 9.9 | 0.1 | 2.9 | 21.4 | 4.3 | 58.6 | 0.7 | 6.9 | 0.11 | 2.2 | 26.3
749 | Э76ХФ | Р65 | 34 | 46.7166667 | 21.15 | 46.7166667 | 3 | 0.364485 | 0.121509 | 0.055213 | 0.10031 | 0.0392372 | 1558 | 1580 | 5.7220302 | 12504.96 | 114.5 | 1 | 8.831 | 0.069 | 0.05 | 0.383 | 0.119 | 0.02 | 0.049262 | 0.132 | 0.083 | 0.207 | 4408 | 0.001 | 0.494 | 0.322 | 0.103 | 0.744 | 0.007 | 0.013 | 0.069 | 0.011 | 0.019 | 0.478 | 0.002 | 0.003 | 0.004 | 0.762 | 0.0003 | 0.419 | 0.102 | 0.79 | 0.007 | 0.014 | 0.069 | 0.012 | 0.013 | 0.569 | 0.003 | 0.037 | 3.9 | 55.9 | 1 | 9.1 | 0.16 | 2.8 | 19.8 | 4.2 | 60.4 | 0.9 | 7.8 | 0.09 | 2.5 | 24
750 | Э76ХФ | Р65 | 6 | 46.7 | 23.7166667 | 46.7 | 2.2209212 | 0.39441 | 0.132662 | 0.157269 | 0.144342 | 0.0397844 | 1572 | 1582 | 9.5663211 | 11472.94 | 113.3 | 1 | 14.865 | 0.134 | 0.05 | 0.414 | 0.088 | 0.02 | 0.049949 | 0.156 | 0.243 | 0.226 | 4535 | 0.001 | 0.467 | 0.309 | 0.101 | 0.654 | 0.008 | 0.013 | 0.064 | 0.007 | 0.018 | 0.448 | 0.001 | 0.002 | 0.003 | 0.762 | 0.0002 | 0.419 | 0.101 | 0.799 | 0.007 | 0.011 | 0.064 | 0.008 | 0.012 | 0.568 | 0.003 | 0.038 | 3.7 | 50.2 | 0.9 | 10.8 | 0.28 | 2.3 | 21.6 | 3.5 | 56.4 | 0.8 | 11.9 | 0.3 | 2.2 | 26.2
751 | Э76ХФ | Р65 | 8 | 44.5333333 | 18.9666667 | 44.5333333 | 2.4566151 | 0.426955 | 0.102725 | 0.09413 | 0.138854 | 0.0399572 | 1585 | 1582 | 8.8383234 | 11682.6 | 114.7 | 1 | 13.12 | 0.07 | 0.05 | 0.462 | 0.089 | 0.02 | 0.050166 | 0.175 | 0.143 | 0.175 | 3693 | 0.002 | 0.451 | 0.336 | 0.105 | 0.704 | 0.008 | 0.011 | 0.071 | 0.01 | 0.02 | 0.459 | 0.002 | 0.003 | 0.003 | 0.767 | 0.0004 | 0.42 | 0.105 | 0.788 | 0.008 | 0.013 | 0.071 | 0.011 | 0.014 | 0.577 | 0.003 | 0.038 | 4.3 | 56.9 | 0.6 | 11.3 | 0.13 | 2.5 | 22.4 | 3.5 | 54 | 0.7 | 10.7 | 0.29 | 2.2 | 24.7
753 | Э76ХФ | Р65 | 13 | 44.5166667 | 21.6833333 | 44.5166667 | 3.0984095 | 0.36495 | 0.08805 | 0.095142 | 0.108932 | 0.0383443 | 1560 | 1584 | 10.8985562 | 12269.33 | 113.2 | 1 | 16.145 | 0.074 | 0.05 | 0.388 | 0.124 | 0.02 | 0.048141 | 0.128 | 0.146 | 0.15 | 4434 | 0.002 | 0.484 | 0.346 | 0.111 | 0.712 | 0.007 | 0.01 | 0.069 | 0.01 | 0.017 | 0.471 | 0.002 | 0.004 | 0.004 | 0.771 | 0.0005 | 0.417 | 0.111 | 0.792 | 0.007 | 0.012 | 0.069 | 0.011 | 0.013 | 0.569 | 0.003 | 0.037 | 4.2 | 61.5 | 0.9 | 8.3 | 0.22 | 3 | 20.6 | 3.8 | 55.2 | 0.7 | 11.3 | 0.32 | 2.3 | 23.6
754 | Э76ХФ | Р65 | 8 | 42.0166667 | 21.7 | 42.0166667 | 2.6257097 | 0.393095 | 0.093333 | 0.090917 | 0.136668 | 0.0386613 | 1581 | 1583 | 9.2299088 | 11480.18 | 113 | 1 | 12.927 | 0.074 | 0.05 | 0.422 | 0.092 | 0.02 | 0.048539 | 0.173 | 0.138 | 0.159 | 4152 | 0.002 | 0.478 | 0.341 | 0.106 | 0.715 | 0.007 | 0.012 | 0.062 | 0.011 | 0.02 | 0.448 | 0.002 | 0.003 | 0.003 | 0.755 | 0.0003 | 0.415 | 0.104 | 0.79 | 0.007 | 0.012 | 0.062 | 0.012 | 0.012 | 0.566 | 0.003 | 0.036 | 6.3 | 59.4 | 0.6 | 8.2 | 0.11 | 2.8 | 21.3 | 6.1 | 57.3 | 0.7 | 7.4 | 0.08 | 2.4 | 24.1
755 | Э76ХФ | Р65 | 10 | 42.5166667 | 20.1666667 | 42.5166667 | 3.1972455 | 0.355245 | 0.109769 | 0.073297 | 0.115662 | 0.0386326 | 1567 | 1586 | 12.3551548 | 12373.88 | 112.3 | 1 | 17.51 | 0.089 | 0.05 | 0.373 | 0.07 | 0.02 | 0.048503 | 0.148 | 0.111 | 0.187 | 4159 | 0.002 | 0.484 | 0.327 | 0.101 | 0.715 | 0.007 | 0.01 | 0.062 | 0.01 | 0.019 | 0.459 | 0.002 | 0.003 | 0.004 | 0.769 | 0.0007 | 0.414 | 0.099 | 0.776 | 0.006 | 0.011 | 0.062 | 0.011 | 0.015 | 0.564 | 0.003 | 0.037 | 4.9 | 57.4 | 1.8 | 8.4 | 0.12 | 2.7 | 21.2 | 3.9 | 56.4 | 0.6 | 11.3 | 0.28 | 2.3 | 24.9
756 | Э76ХФ | Р65 | 10 | 45.3666667 | 21.3833333 | 45.3666667 | 3.0384025 | 0.370955 | 0.099203 | 0.055908 | 0.145492 | 0.0395255 | 1568 | 1574 | 7.461205 | 11998.13 | 115.3 | 1 | 11.283 | 0.088 | 0.05 | 0.395 | 0.095 | 0.02 | 0.049624 | 0.202 | 0.082 | 0.169 | 4276 | 0.001 | 0.521 | 0.337 | 0.1 | 0.747 | 0.007 | 0.009 | 0.065 | 0.014 | 0.018 | 0.424 | 0.002 | 0.003 | 0.004 | 0.797 | 0.0008 | 0.416 | 0.1 | 0.796 | 0.006 | 0.012 | 0.066 | 0.015 | 0.015 | 0.56 | 0.003 | 0.036 | 4 | 61.1 | 0.7 | 7.9 | 0.14 | 2.9 | 21.2 | 4.3 | 56.8 | 0.6 | 7.2 | 0.12 | 2.2 | 26.3
757 | Э76ХФ | Р65 | 12 | 42.55 | 15.5 | 42.55 | 2.2682216 | 0.456145 | 0.144989 | 0.132173 | 0.14759 | 0.0396984 | 1615 | 1592 | 12.7932363 | 11698.06 | 114.9 | 1 | 18.074 | 0.152 | 0.05 | 0.489 | 0.088 | 0.02 | 0.049841 | 0.172 | 0.203 | 0.247 | 3022 | 0.002 | 0.425 | 0.3 | 0.097 | 0.673 | 0.008 | 0.011 | 0.063 | 0.009 | 0.016 | 0.416 | 0.001 | 0.003 | 0.004 | 0.757 | 0.0003 | 0.414 | 0.097 | 0.785 | 0.007 | 0.013 | 0.064 | 0.01 | 0.01 | 0.549 | 0.003 | 0.036 | 5.9 | 55.1 | 1.7 | 9.5 | 0.14 | 2.6 | 20.8 | 3.6 | 56.9 | 0.5 | 11.7 | 0.24 | 2.1 | 26.6
758 | Э76ХФ | Р65 | 12 | 40.7 | 15.35 | 40.7 | 2.0199185 | 0.355115 | 0.103899 | 0.095872 | 0.11235 | 0.040044 | 1581 | 1582 | 9.6552681 | 11116.61 | 113 | 1 | 12.753 | 0.065 | 0.05 | 0.373 | 0.098 | 0.02 | 0.050275 | 0.133 | 0.147 | 0.177 | 2844 | 0.002 | 0.49 | 0.333 | 0.097 | 0.7 | 0.008 | 0.01 | 0.068 | 0.01 | 0.016 | 0.461 | 0.002 | 0.003 | 0.004 | 0.774 | 0.0006 | 0.415 | 0.098 | 0.781 | 0.007 | 0.011 | 0.068 | 0.011 | 0.01 | 0.56 | 0.003 | 0.037 | 4.5 | 62.5 | 0.4 | 8.8 | 0.08 | 2.9 | 21.2 | 4.2 | 55.3 | 0.5 | 10.7 | 0.28 | 2.1 | 25.8
759 | Э76ХФ | Р65 | 5 | 42.7 | 16.3666667 | 42.7 | 1.7993197 | 0.37456 | 0.102138 | 0.104165 | 0.11596 | 0.0398425 | 1592 | 1578 | 10.7501171 | 10928.31 | 113.3 | 1 | 15.301 | 0.129 | 0.05 | 0.397 | 0.069 | 0.02 | 0.050022 | 0.135 | 0.16 | 0.174 | 2981 | 0.002 | 0.483 | 0.335 | 0.106 | 0.701 | 0.008 | 0.009 | 0.072 | 0.01 | 0.023 | 0.458 | 0.002 | 0.003 | 0.003 | 0.785 | 0.0002 | 0.416 | 0.105 | 0.787 | 0.007 | 0.011 | 0.072 | 0.01 | 0.017 | 0.565 | 0.003 | 0.037 | 4.1 | 51.4 | 0.4 | 6.7 | 0.07 | 3.2 | 16.1 | 6.4 | 60.1 | 0.3 | 9.2 | 0.05 | 2.8 | 21.4
761 | Э76ХФ | Р65 | 9 | 44.6833333 | 20.3166667 | 44.6833333 | 2.4316223 | 0.36604 | 0.10566 | 0.099747 | 0.094156 | 0.0392659 | 1586 | 1596 | 8.6518852 | 11736.18 | 114.7 | 1 | 12.812 | 0.107 | 0.05 | 0.386 | 0.048 | 0.02 | 0.049298 | 0.103 | 0.154 | 0.18 | 3974 | 0.002 | 0.435 | 0.334 | 0.11 | 0.704 | 0.007 | 0.01 | 0.071 | 0.011 | 0.02 | 0.483 | 0.002 | 0.003 | 0.003 | 0.765 | 0.0002 | 0.418 | 0.108 | 0.788 | 0.007 | 0.012 | 0.07 | 0.011 | 0.017 | 0.559 | 0.003 | 0.036 | 6.6 | 61 | 0.5 | 12.7 | 0.1 | 3.2 | 18.9 | 6.9 | 59.9 | 0.3 | 10.1 | 0.06 | 2.8 | 21.1
765 | Э90ХАФ | Р65 | 6 | 49.0666667 | 19.9 | 48.9 | 3.0403507 | 0.51735 | 0.075136 | 0.132189 | 0.105178 | 0.0924138 | 1582 | 1591 | 13.7815483 | 11475.38 | 114.6 | 1 | 3.61 | 0.074 | 0.05 | 0.577 | 0.052 | 0.02 | 0.103733 | 0.106 | 0.205 | 0.128 | 3806 | 0.002 | 0.42 | 0.224 | 0.106 | 0.674 | 0.008 | 0.011 | 0.069 | 0.008 | 0.024 | 0.446 | 0.001 | 0.002 | 0.004 | 0.879 | 0.0007 | 0.285 | 0.106 | 0.789 | 0.006 | 0.017 | 0.069 | 0.01 | 0.021 | 0.549 | 0.003 | 0.082 | 3.4 | 60.9 | 0.8 | 9 | 0.15 | 3.1 | 19.5 | 4.3 | 55.5 | 0.4 | 4.3 | 0.06 | 2.8 | 18.3
769 | Э90ХАФ | Р65 | 31 | 48.4 | 16.9 | 48.2166667 | 3.0403507 | 0.51482 | 0.1174 | 0.140862 | 0.121748 | 0.0922928 | 1574 | 1578 | 10.1229656 | 11598.82 | 114.7 | 1 | 6.22 | 0.044 | 0.05 | 0.566 | 0.04 | 0.02 | 0.103733 | 0.128 | 0.218 | 0.2 | 3267 | 0.001 | 0.446 | 0.195 | 0.11 | 0.666 | 0.007 | 0.01 | 0.069 | 0.008 | 0.02 | 0.431 | 0.001 | 0.003 | 0.003 | 0.864 | 0.0003 | 0.291 | 0.111 | 0.791 | 0.005 | 0.017 | 0.068 | 0.009 | 0.016 | 0.546 | 0.003 | 0.082 | 4.5 | 56.3 | 1.3 | 12.3 | 0.21 | 2.3 | 24 | 4.7 | 46.9 | 0.9 | 7.4 | 0.09 | 2.2 | 21.1
773 | Э90ХАФ | Р65 | 47 | 48.0666667 | 24.8833333 | 47.9 | 2.6274298 | 0.482125 | 0.074549 | 0.096268 | 0.082898 | 0.0923614 | 1534 | 1573 | 9.7433824 | 12736.24 | 113.6 | 1 | 8.834 | 0.133 | 0.05 | 0.535 | 0.079 | 0.02 | 0.103154 | 0.087 | 0.149 | 0.127 | 5282 | 0.002 | 0.46 | 0.226 | 0.128 | 0.708 | 0.007 | 0.01 | 0.071 | 0.01 | 0.025 | 0.468 | 0.002 | 0.003 | 0.004 | 0.866 | 0.0004 | 0.291 | 0.126 | 0.796 | 0.006 | 0.017 | 0.071 | 0.011 | 0.022 | 0.558 | 0.003 | 0.082 | 3.7 | 54.5 | 0.5 | 9.1 | 0.11 | 2.9 | 18.5 | 4.6 | 63.7 | 0.2 | 5.7 | 0.04 | 2.8 | 22.4
774 | Э90ХАФ | Р65 | 15 | 45.3666667 | 18.4333333 | 44.8666667 | 3.0719652 | 0.530105 | 0.085115 | 0.156593 | 0.099808 | 0.0921543 | 1577 | 1575 | 12.1318135 | 13296.56 | 114.5 | 1 | 13.008 | 0.08 | 0.05 | 0.59 | 0.083 | 0.02 | 0.102973 | 0.087 | 0.244 | 0.145 | 4085 | 0.002 | 0.439 | 0.219 | 0.112 | 0.648 | 0.009 | 0.012 | 0.081 | 0.007 | 0.026 | 0.456 | 0.002 | 0.003 | 0.003 | 0.867 | 0.0001 | 0.288 | 0.111 | 0.782 | 0.007 | 0.015 | 0.08 | 0.009 | 0.018 | 0.537 | 0.003 | 0.083 | 3.7 | 51.4 | 0.8 | 10.6 | 0.14 | 2.7 | 19.3 | 4.2 | 58.1 | 0.5 | 10 | 0.09 | 2.2 | 26.1
775 | Э90ХАФ | Р65 | 18 | 48.6666667 | 17.35 | 48.5166667 | 1.6585662 | 0.53994 | 0.110356 | 0.14779 | 0.121762 | 0.090895 | 1618 | 1584 | 9.4477311 | 11429.39 | 112.9 | 1 | 6.246 | 0.161 | 0.05 | 0.598 | 0.081 | 0.02 | 0.101707 | 0.125 | 0.229 | 0.188 | 3305 | 0.001 | 0.423 | 0.196 | 0.111 | 0.653 | 0.007 | 0.013 | 0.068 | 0.008 | 0.025 | 0.427 | 0.001 | 0.003 | 0.003 | 0.816 | 0.0002 | 0.289 | 0.113 | 0.784 | 0.005 | 0.016 | 0.069 | 0.01 | 0.017 | 0.539 | 0.003 | 0.085 | 3 | 54.9 | 0.8 | 13.2 | 0.3 | 2.1 | 26.8 | 4.2 | 51.3 | 0.4 | 12.8 | 0.11 | 2.1 | 24.4
776 | Э90ХАФ | Р65 | 18 | 48.3666667 | 26.25 | 48.2 | 3.7880974 | 0.52831 | 0.112704 | 0.204123 | 0.109918 | 0.0916061 | 1565 | 1588 | 6.6145935 | 12800 | 113.9 | 1 | 5.288 | 0.16 | 0.05 | 0.581 | 0.096 | 0.02 | 0.102756 | 0.082 | 0.319 | 0.192 | 5600 | 0.001 | 0.406 | 0.197 | 0.114 | 0.613 | 0.009 | 0.011 | 0.08 | 0.008 | 0.031 | 0.45 | 0.001 | 0.002 | 0.002 | 0.862 | 0.0002 | 0.291 | 0.113 | 0.796 | 0.007 | 0.015 | 0.08 | 0.009 | 0.023 | 0.54 | 0.003 | 0.084 | 2.4 | 58.9 | 0.9 | 13.5 | 0.4 | 2.3 | 25.5 | 5.3 | 62.7 | 0.4 | 6.1 | 0.06 | 2.8 | 22.3
777 | Э90ХАФ | Р65 | 25 | 43.5333333 | 24.35 | 43.3666667 | 3.5351351 | 0.513915 | 0.105073 | 0.168118 | 0.106252 | 0.0922728 | 1548 | 1577 | 8.8341297 | 12778.64 | 114.7 | 1 | 5.752 | 0.159 | 0.05 | 0.566 | 0.117 | 0.02 | 0.102792 | 0.092 | 0.262 | 0.179 | 5186 | 0.002 | 0.459 | 0.204 | 0.126 | 0.637 | 0.009 | 0.01 | 0.082 | 0.008 | 0.029 | 0.444 | 0.002 | 0.003 | 0.003 | 0.848 | 0.0001 | 0.291 | 0.125 | 0.784 | 0.007 | 0.016 | 0.081 | 0.01 | 0.021 | 0.547 | 0.003 | 0.085 | 3.8 | 56.6 | 0.3 | 13.3 | 0.33 | 2.2 | 26 | 4.2 | 57.7 | 0.8 | 10.1 | 0.09 | 2.3 | 25.3
778 | Э90ХАФ | Р65 | 29 | 48.0333333 | 25.7333333 | 47.8666667 | 2 | 0.46907 | 0.066918 | 0.102884 | 0.09375 | 0.0903172 | 1534 | 1579 | 9.2420426 | 13189.9 | 114.1 | 1 | 6.033 | 0.079 | 0.05 | 0.52 | 0.118 | 0.02 | 0.100911 | 0.101 | 0.159 | 0.114 | 5657 | 0.002 | 0.471 | 0.236 | 0.108 | 0.697 | 0.007 | 0.01 | 0.074 | 0.012 | 0.026 | 0.446 | 0.002 | 0.004 | 0.003 | 0.852 | 0.0001 | 0.291 | 0.108 | 0.79 | 0.006 | 0.016 | 0.073 | 0.014 | 0.021 | 0.551 | 0.003 | 0.084 | 3.5 | 59.5 | 0.4 | 9.1 | 0.25 | 2.4 | 25 | 4.5 | 63.1 | 0.8 | 5 | 0.07 | 2.8 | 22
779 | Э90ХАФ | Р65 | 34 | 52.5333333 | 24.65 | 52.3666667 | 3 | 0.48952 | 0.098616 | 0.143011 | 0.087646 | 0.0915616 | 1545 | 1572 | 10.168533 | 12683.98 | 114.2 | 1 | 7.971 | 0.079 | 0.05 | 0.538 | 0.081 | 0.02 | 0.101092 | 0.074 | 0.223 | 0.168 | 5211 | 0.001 | 0.458 | 0.21 | 0.11 | 0.661 | 0.008 | 0.011 | 0.069 | 0.009 | 0.023 | 0.448 | 0.001 | 0.003 | 0.003 | 0.851 | 0.0002 | 0.287 | 0.11 | 0.791 | 0.007 | 0.017 | 0.07 | 0.009 | 0.016 | 0.53 | 0.003 | 0.085 | 3.2 | 58.6 | 0.4 | 10.2 | 0.22 | 2.3 | 25.7 | 4.2 | 58.2 | 0.8 | 10 | 0.13 | 2.6 | 22.1
780 | Э90ХАФ | Р65 | 46 | 42.6666667 | 21.3666667 | 42.4833333 | 2.8677043 | 0.50578 | 0.11153 | 0.163798 | 0.130748 | 0.0897884 | 1556 | 1578 | 8.1990698 | 12928.55 | 112.5 | 1 | 5.876 | 0.08 | 0.05 | 0.555 | 0.083 | 0.02 | 0.098235 | 0.132 | 0.254 | 0.19 | 4604 | 0.001 | 0.439 | 0.196 | 0.108 | 0.639 | 0.006 | 0.011 | 0.066 | 0.009 | 0.026 | 0.419 | 0.001 | 0.004 | 0.003 | 0.856 | 0.0002 | 0.289 | 0.107 | 0.788 | 0.004 | 0.016 | 0.065 | 0.01 | 0.019 | 0.546 | 0.003 | 0.085 | 3.4 | 54.6 | 0.5 | 14.8 | 0.3 | 2.2 | 25 | 3.8 | 48.8 | 0.5 | 9.9 | 0.08 | 2.1 | 23.4
781 | Э90ХАФ | Р65 | 43 | 44.85 | 21.45 | 44.5166667 | 2.7783934 | 0.524435 | 0.081593 | 0.147714 | 0.11917 | 0.0924228 | 1576 | 1578 | 12.464731 | 12573.43 | 114.2 | 1 | 8.109 | 0.116 | 0.05 | 0.584 | 0.073 | 0.02 | 0.102177 | 0.121 | 0.229 | 0.139 | 4495 | 0.001 | 0.448 | 0.221 | 0.1 | 0.658 | 0.006 | 0.01 | 0.065 | 0.009 | 0.024 | 0.432 | 0.001 | 0.002 | 0.002 | 0.862 | 0.0002 | 0.29 | 0.1 | 0.789 | 0.005 | 0.015 | 0.064 | 0.011 | 0.018 | 0.542 | 0.003 | 0.085 | 3 | 54.1 | 0.6 | 13.4 | 0.36 | 2 | 26.8 | 4.6 | 62.2 | 0.3 | 7.6 | 0.06 | 2.7 | 22.9
782 | Э90ХАФ | Р65 | 46 | 48.35 | 26.7166667 | 48.0333333 | 2.8131213 | 0.49325 | 0.078658 | 0.096173 | 0.079658 | 0.0919706 | 1537 | 1580 | 10.5242298 | 12623.58 | 114.6 | 1 | 7.022 | 0.052 | 0.05 | 0.548 | 0.094 | 0.02 | 0.101165 | 0.082 | 0.149 | 0.134 | 5621 | 0.002 | 0.463 | 0.225 | 0.092 | 0.703 | 0.006 | 0.01 | 0.062 | 0.01 | 0.023 | 0.466 | 0.002 | 0.003 | 0.003 | 0.841 | 0.0001 | 0.288 | 0.09 | 0.782 | 0.004 | 0.015 | 0.061 | 0.011 | 0.018 | 0.538 | 0.003 | 0.084 | 3.1 | 61.6 | 0.3 | 8 | 0.11 | 2.7 | 22.8 | 5 | 62.6 | 0.4 | 5.5 | 0.06 | 2.8 | 22.3
783 | Э76ХФ | Р65 | 48 | 46.85 | 28.5333333 | 46.85 | 3.6577878 | 0.380865 | 0.113291 | 0.072765 | 0.097518 | 0.0379801 | 1552 | 1630 | 10.4055496 | 12881.78 | 111.6 | 1 | 16.25 | 0.08 | 0.05 | 0.404 | 0.076 | 0.02 | 0.047852 | 0.12 | 0.111 | 0.193 | 6126 | 0.002 | 0.451 | 0.325 | 0.1 | 0.73 | 0.006 | 0.011 | 0.066 | 0.011 | 0.018 | 0.479 | 0.002 | 0.003 | 0.004 | 0.776 | 0.0003 | 0.42 | 0.102 | 0.792 | 0.006 | 0.012 | 0.068 | 0.012 | 0.014 | 0.565 | 0.003 | 0.037 | 4.1 | 63.2 | 0.7 | 9.6 | 0.11 | 2.9 | 21.7 | 5.2 | 63.8 | 0.4 | 5.2 | 0.06 | 2.7 | 22.3
784 | Э76ХФ | Р65 | 50 | 55.7166667 | 25.6333333 | 55.7166667 | 4.3123554 | 0.475675 | 0.140293 | 0.182319 | 0.161004 | 0.0392429 | 1566 | 1606 | 9.6185141 | 13700.13 | 115.3 | 1 | 17.837 | 0.239 | 0.05 | 0.512 | 0.092 | 0.02 | 0.049443 | 0.171 | 0.282 | 0.239 | 5853 | 0.001 | 0.4 | 0.307 | 0.102 | 0.635 | 0.007 | 0.01 | 0.068 | 0.007 | 0.037 | 0.428 | 0.001 | 0.003 | 0.004 | 0.751 | 0.0004 | 0.417 | 0.1 | 0.789 | 0.006 | 0.013 | 0.068 | 0.008 | 0.015 | 0.566 | 0.003 | 0.037 | 4.5 | 55.1 | 0.8 | 11.2 | 0.23 | 2.3 | 23.6 | 4.4 | 59 | 0.3 | 8.9 | 0.06 | 2.3 | 26.1
785 | Э76ХФ | Р65 | 61 | 46.8833333 | 20.1666667 | 46.8833333 | 3.3923683 | 0.4124552 | 0.129234 | 0.09864 | 0.120838 | 0.0395017 | 1579 | 1591 | 9.6056563 | 12454.21 | 114.5 | 1 | 14.718 | 0.13 | 0.05 | 0.423 | 0.074 | 0.02 | 0.049769 | 0.145 | 0.151 | 0.222 | 4186 | 0.002 | 0.425 | 0.315 | 0.098 | 0.699 | 0.007 | 0.01 | 0.064 | 0.009 | 0.024 | 0.45 | 0.002 | 0.003 | 0.003 | 0.751 | 0.0003 | 0.421 | 0.099 | 0.789 | 0.007 | 0.013 | 0.064 | 0.01 | 0.014 | 0.555 | 0.003 | 0.038 | 3.5 | 56.8 | 0.3 | 11.1 | 0.15 | 2.2 | 25.6 | 4.2 | 56.5 | 0.4 | 11.3 | 0.08 | 2.3 | 24.8
786 | Э76ХФ | Р65 | 40 | 51.2333333 | 30.5166667 | 51.2333333 | 3.6851376 | 0.35 | 0.094792 | 0.095717 | 0.064106 | 0.0389972 | 1521 | 1583 | 9.5533507 | 12304.1 | 112.5 | 1 | 16.315 | 0.129 | 0.05 | 0.368 | 0.079 | 0.02 | 0.049117 | 0.058 | 0.149 | 0.164 | 6258 | 0.002 | 0.502 | 0.339 | 0.1 | 0.704 | 0.008 | 0.009 | 0.079 | 0.01 | 0.021 | 0.511 | 0.002 | 0.003 | 0.003 | 0.753 | 0.0005 | 0.417 | 0.1 | 0.789 | 0.007 | 0.013 | 0.079 | 0.01 | 0.015 | 0.568 | 0.003 | 0.038 | 3.9 | 58.2 | 0.5 | 14.1 | 0.12 | 2.6 | 22.8 | 4.2 | 61.1 | 0.6 | 9.1 | 0.08 | 2.7 | 22
787 | Э76ХФ | Р65 | 48 | 41.6833333 | 18.5666667 | 41.6833333 | 3.0156472 | 0.416555 | 0.13005 | 0.117625 | 0.14544 | 0.0399867 | 1573 | 1582 | 13.4271845 | 12855.3 | 114.4 | 1 | 18.44 | 0.136 | 0.05 | 0.443 | 0.058 | 0.02 | 0.050203 | 0.175 | 0.18 | 0.225 | 3978 | 0.002 | 0.457 | 0.31 | 0.095 | 0.688 | 0.005 | 0.008 | 0.061 | 0.009 | 0.019 | 0.434 | 0.002 | 0.003 | 0.004 | 0.771 | 0.0003 | 0.415 | 0.095 | 0.786 | 0.005 | 0.011 | 0.06 | 0.01 | 0.014 | 0.563 | 0.003 | 0.037 | 4.8 | 60.4 | 0.5 | 9.2 | 0.14 | 2.8 | 22 | 4.1 | 58.3 | 0.4 | 9.4 | 0.08 | 2.3 | 25.8
788 | Э76ХФ | Р65 | 42 | 44.2 | 18.2166667 | 44.2 | 3.3261206 | 0.44016 | 0.129472 | 0.124032 | 0.149164 | 0.0384598 | 1591 | 1585 | 10.080544 | 12292.04 | 114.1 | 1 | 14.824 | 0.193 | 0.05 | 0.472 | 0.077 | 0.02 | 0.048286 | 0.178 | 0.19 | 0.224 | 3732 | 0.001 | 0.424 | 0.309 | 0.107 | 0.685 | 0.007 | 0.01 | 0.069 | 0.01 | 0.02 | 0.437 | 0.001 | 0.004 | 0.003 | 0.761 | 0.0005 | 0.417 | 0.108 | 0.799 | 0.006 | 0.011 | 0.069 | 0.011 | 0.013 | 0.57 | 0.003 | 0.038 | 4.2 | 52.3 | 0.5 | 14.9 | 0.4 | 2.1 | 24.9 | 4.2 | 57.9 | 0.6 | 9.9 | 0.17 | 2.2 | 26.1
789 | Э76ХФ | Р65 | 41 | 43.8833333 | 18.5333333 | 43.8833333 | 2.5123481 | 0.43882 | 0.119068 | 0.155763 | 0.157416 | 0.0392659 | 1584 | 1581 | 11.6417808 | 11939.57 | 114.2 | 1 | 16.997 | 0.169 | 0.05 | 0.471 | 0.05 | 0.02 | 0.049298 | 0.177 | 0.24 | 0.206 | 3688 | 0.002 | 0.434 | 0.319 | 0.109 | 0.657 | 0.008 | 0.01 | 0.067 | 0.008 | 0.022 | 0.434 | 0.002 | 0.003 | 0.003 | 0.764 | 0.0004 | 0.418 | 0.11 | 0.801 | 0.007 | 0.013 | 0.067 | 0.01 | 0.015 | 0.569 | 0.003 | 0.038 | 4.3 | 52.1 | 0.6 | 13.2 | 0.39 | 2.1 | 24.7 | 4.3 | 52.9 | 0.4 | 10.2 | 0.12 | 2.1 | 24.7
790 | Э76ХФ | Р65 | 42 | 42.6833333 | 22.1833333 | 42.6833333 | 3.4637615 | 0.405444 | 0.139298 | 0.172848 | 0.117218 | 0.0396697 | 1553 | 1581 | 7.7896915 | 12503.98 | 114.2 | 1 | 11.083 | 0.141 | 0.05 | 0.378 | 0.056 | 0.02 | 0.049805 | 0.107 | 0.269 | 0.241 | 4623 | 0.002 | 0.434 | 0.301 | 0.109 | 0.641 | 0.007 | 0.011 | 0.068 | 0.007 | 0.022 | 0.461 | 0.002 | 0.003 | 0.003 | 0.765 | 0.0002 | 0.414 | 0.107 | 0.788 | 0.006 | 0.012 | 0.068 | 0.008 | 0.016 | 0.549 | 0.003 | 0.038 | 4.4 | 51.4 | 0.4 | 9.9 | 0.15 | 2.3 | 22.2 | 3.5 | 57.9 | 0.2 | 10.2 | 0.14 | 2.3 | 25.6
791 | Э76ХФ | Р65 | 31 | 43.65 | 19.3333333 | 43.65 | 3.8095238 | 0.422875 | 0.121958 | 0.174962 | 0.12488 | 0.0385458 | 1571 | 1585 | 10.356701 | 12851.38 | 111.4 | 1 | 15.069 | 0.177 | 0.05 | 0.45 | 0.082 | 0.02 | 0.048394 | 0.118 | 0.272 | 0.211 | 4141 | 0.001 | 0.418 | 0.315 | 0.114 | 0.636 | 0.007 | 0.012 | 0.076 | 0.007 | 0.034 | 0.458 | 0.001 | 0.003 | 0.003 | 0.76 | 0.0002 | 0.417 | 0.115 | 0.796 | 0.006 | 0.012 | 0.077 | 0.008 | 0.017 | 0.559 | 0.003 | 0.037 | 3.7 | 53.5 | 0.6 | 12.5 | 0.3 | 2.2 | 24.5 | 4.1 | 51.9 | 0.5 | 12.3 | 0.19 | 2.2 | 23.7
792 | Э76ХФ | Р65 | 30 | 44.4 | 19.9166667 | 44.4 | 3.4158373 | 0.36803 | 0.113288 | 0.093234 | 0.065143 | 0.0391217 | 1551 | 1582 | 12.2635135 | 13122.68 | 114.5 | 1 | 18.15 | 0.063 | 0.05 | 0.387 | 0.044 | 0.02 | 0.049117 | 0.061 | 0.145 | 0.196 | 4356 | 0.002 | 0.477 | 0.323 | 0.104 | 0.707 | 0.007 | 0.009 | 0.065 | 0.01 | 0.022 | 0.509 | 0.002 | 0.003 | 0.004 | 0.76 | 0.0004 | 0.415 | 0.103 | 0.786 | 0.006 | 0.011 | 0.065 | 0.011 | 0.017 | 0.573 | 0.004 | 0.037 | 4.7 | 60.4 | 0.3 | 7.6 | 0.09 | 2.6 | 23.1 | 4.1 | 58.5 | 0.3 | 8.5 | 0.07 | 2.2 | 26.2
793 | Э76ХФ | Р65 | 31 | 42.6833333 | 18.2166667 | 42.6833333 | 3.0955077 | 0.40796 | 0.136408 | 0.148577 | 0.126434 | 0.0397844 | 1572 | 1578 | 11.5871451 | 12595.06 | 114.7 | 1 | 16.325 | 0.052 | 0.05 | 0.43 | 0.074 | 0.02 | 0.049949 | 0.133 | 0.23 | 0.236 | 3824 | 0.002 | 0.459 | 0.303 | 0.106 | 0.665 | 0.006 | 0.01 | 0.064 | 0.009 | 0.021 | 0.455 | 0.002 | 0.003 | 0.003 | 0.756 | 0.0002 | 0.413 | 0.105 | 0.791 | 0.006 | 0.012 | 0.064 | 0.01 | 0.016 | 0.568 | 0.003 | 0.037 | 3.8 | 57.3 | 0.6 | 12.1 | 0.25 | 2.2 | 25.6 | 3.9 | 57.7 | 0.2 | 12.5 | 0.09 | 2.2 | 26
794 | Э76ХФ | Р65 | 32 | 46.55 | 22.9 | 46.55 | 3.6824543 | 0.3513846 | 0.117912 | 0.122181 | 0.106947 | 0.0391217 | 1539 | 1584 | 10.4755003 | 13124.02 | 113.7 | 1 | 16.141 | 0.063 | 0.05 | 0.318 | 0.058 | 0.02 | 0.049117 | 0.114 | 0.189 | 0.204 | 5009 | 0.002 | 0.482 | 0.321 | 0.107 | 0.687 | 0.012 | 0.009 | 0.093 | 0.009 | 0.02 | 0.468 | 0.002 | 0.003 | 0.004 | 0.762 | 0.0006 | 0.418 | 0.107 | 0.794 | 0.011 | 0.012 | 0.092 | 0.01 | 0.015 | 0.564 | 0.004 | 0.038 | 4.1 | 59 | 0.4 | 8.6 | 0.32 | 2.4 | 24.3 | 5.1 | 59.9 | 0.4 | 7.3 | 0.07 | 2.7 | 22.6
795 | Э76ХФ | Р65 | 33 | 44.3666667 | 18.25 | 44.3666667 | 3.57137 | 0.3288926 | 0.125426 | 0.090032 | 0.084589 | 0.038056 | 1566 | 1578 | 9.0094666 | 13075.07 | 113.4 | 1 | 13.324 | 0.064 | 0.05 | 0.289 | 0.077 | 0.02 | 0.047779 | 0.093 | 0.139 | 0.217 | 3977 | 0.002 | 0.506 | 0.317 | 0.089 | 0.716 | 0.008 | 0.008 | 0.063 | 0.014 | 0.018 | 0.492 | 0.003 | 0.004 | 0.003 | 0.773 | 0.0003 | 0.417 | 0.088 | 0.79 | 0.007 | 0.01 | 0.062 | 0.014 | 0.012 | 0.565 | 0.003 | 0.037 | 4.5 | 60.8 | 0.2 | 10.3 | 0.13 | 2.8 | 22 | 4.9 | 58.4 | 0.5 | 9.1 | 0.11 | 2.6 | 22.2
796 | Э76ХФ | Р65 | 17 | 40.0166667 | 15.85 | 40.0166667 | 4 | 0.3795308 | 0.117334 | 0.137543 | 0.093826 | 0.0525754 | 1585 | 1588 | 12.1758925 | 12893.38 | 111.5 | 1 | 16.106 | 0.079 | 0.05 | 0.354 | 0.083 | 0.02 | 0.066008 | 0.087 | 0.214 | 0.203 | 3406 | 0.001 | 0.455 | 0.315 | 0.085 | 0.669 | 0.005 | 0.009 | 0.066 | 0.009 | 0.019 | 0.473 | 0.002 | 0.003 | 0.003 | 0.764 | 0.0002 | 0.412 | 0.085 | 0.788 | 0.005 | 0.011 | 0.066 | 0.009 | 0.015 | 0.562 | 0.003 | 0.05 | 4 | 56.7 | 0.4 | 17.1 | 0.12 | 2.5 | 22.9 | 4 | 58.3 | 0.3 | 10 | 0.07 | 2.3 | 25.8
797 | Э76ХАФ | Р65 | 10 | 48.0333333 | 19.1666667 | 47.5333333 | 3.3728423 | 0.286213 | 0.12138 | 0.131193 | 0.092076 | 0.0614506 | 1582 | 1588 | 12.3632792 | 12612.52 | 113.3 | 1 | 8.043 | 0.076 | 0.338 | 0.338 | 0.122 | 0.02 | 0.062572 | 0.087 | 0.204 | 0.21 | 4029 | 0.002 | 0.468 | 0.288 | 0.081 | 0.66 | 0.006 | 0.009 | 0.118 | 0.01 | 0.018 | 0.465 | 0.002 | 0.004 | 0.003 | 0.718 | 0.0004 | 0.39 | 0.082 | 0.777 | 0.005 | 0.013 | 0.159 | 0.011 | 0.015 | 0.532 | 0.003 | 0.057 | 3.7 | 59.5 | 0.4 | 11.1 | 0.11 | 2.5 | 23.9 | 3.9 | 58.1 | 0.4 | 10.1 | 0.08 | 2.2 | 26.3
798 | Э76ХАФ | Р65 | 18 | 44 | 14.15 | 43.8333333 | 1.7793787 | 0.334165 | 0.15895 | 0.195806 | 0.169017 | 0.062552 | 1586 | 1587 | 13.0892308 | 11575.97 | 114.9 | 1 | 8.508 | 0.069 | 0.05 | 0.333 | 0.045 | 0.02 | 0.064055 | 0.179 | 0.303 | 0.275 | 2730 | 0.001 | 0.486 | 0.272 | 0.08 | 0.617 | 0.005 | 0.01 | 0.108 | 0.01 | 0.018 | 0.421 | 0.001 | 0.003 | 0.003 | 0.726 | 0.0001 | 0.399 | 0.079 | 0.771 | 0.004 | 0.015 | 0.158 | 0.01 | 0.014 | 0.552 | 0.003 | 0.056 | 3.3 | 44.8 | 0.6 | 11.6 | 0.12 | 2.1 | 21.7 | 4 | 57.8 | 0.4 | 8.9 | 0.09 | 2.2 | 26.3
799 | Э76ХАФ | Р65 | 14 | 41.35 | 18.3166667 | 41.1666667 | 2.5164084 | 0.3221284 | 0.12138 | 0.124542 | 0.123024 | 0.0600936 | 1564 | 1594 | 10.0558891 | 11962.88 | 114.1 | 1 | 7.257 | 0.053 | 0.05 | 0.318 | 0.052 | 0.02 | 0.06203 | 0.138 | 0.192 | 0.21 | 3652 | 0.002 | 0.46 | 0.297 | 0.094 | 0.668 | 0.005 | 0.01 | 0.116 | 0.011 | 0.018 | 0.44 | 0.002 | 0.004 | 0.003 | 0.731 | 0.0004 | 0.395 | 0.094 | 0.772 | 0.004 | 0.014 | 0.159 | 0.012 | 0.014 | 0.548 | 0.003 | 0.057 | 3.6 | 45.6 | 1.2 | 7.9 | 0.18 | 2.2 | 20.4 | 4.1 | 61.9 | 0.4 | 5.6 | 0.08 | 2.7 | 23.3
800 | Э76ХАФ | Р65 | 8 | 49.5833333 | 16.6833333 | 49.4333333 | 1.3581213 | 0.33498 | 0.142188 | 0.153128 | 0.152756 | 0.060021 | 1608 | 1596 | 11.6570933 | 10753.25 | 113.6 | 1 | 11.207 | 0.058 | 0.089 | 0.305 | 0.057 | 0.02 | 0.061198 | 0.172 | 0.236 | 0.246 | 2990 | 0.001 | 0.461 | 0.279 | 0.082 | 0.643 | 0.004 | 0.009 | 0.113 | 0.012 | 0.019 | 0.411 | 0.001 | 0.004 | 0.003 | 0.727 | 0.0002 | 0.397 | 0.082 | 0.781 | 0.003 | 0.016 | 0.159 | 0.013 | 0.008 | 0.533 | 0.003 | 0.057 | 3.9 | 54.8 | 0.5 | 11.4 | 0.28 | 2.2 | 24.8 | 3.9 | 57.8 | 0.4 | 9.4 | 0.09 | 2.2 | 26.2
801 | Э76ХФ | Р65 | 41 | 50.2 | 29.3166667 | 50.2 | 2 | 0.45046 | 0.145656 | 0.118071 | 0.126464 | 0.0386229 | 1571 | 1623 | 7.8442231 | 12300.17 | 111.5 | 1 | 13.126 | 0.139 | 0.05 | 0.482 | 0.077 | 0.02 | 0.048828 | 0.146 | 0.181 | 0.252 | 6010 | 0.002 | 0.423 | 0.296 | 0.123 | 0.681 | 0.007 | 0.011 | 0.068 | 0.008 | 0.021 | 0.454 | 0.002 | 0.002 | 0.004 | 0.762 | 0.0002 | 0.418 | 0.119 | 0.79 | 0.006 | 0.014 | 0.068 | 0.008 | 0.013 | 0.578 | 0.003 | 0.037 | 4.2 | 58.7 | 0.2 | 13.2 | 0.15 | 2.3 | 25.5 | 4.8 | 51.5 | 0.4 | 6.3 | 0.07 | 2.6 | 19.9
802 | Э76ХФ | Р65 | 36 | 62.7333333 | 29.9 | 62.7333333 | 2.8740602 | 0.48392 | 0.149124 | 0.161121 | 0.12936 | 0.039853 | 1553 | 1584 | 9.6523409 | 13053.51 | 113.4 | 1 | 20.101 | 0.138 | 0.05 | 0.521 | 0.08 | 0.02 | 0.050383 | 0.132 | 0.249 | 0.258 | 6505 | 0.002 | 0.361 | 0.296 | 0.113 | 0.643 | 0.006 | 0.01 | 0.067 | 0.006 | 0.024 | 0.446 | 0.002 | 0.002 | 0.004 | 0.769 | 0.0002 | 0.418 | 0.112 | 0.783 | 0.005 | 0.012 | 0.068 | 0.007 | 0.015 | 0.563 | 0.003 | 0.037 | 4.4 | 50.2 | 1 | 9.4 | 0.1 | 2.5 | 20.4 | 5.6 | 57.4 | 0.7 | 6.9 | 0.1 | 2.3 | 25.3
803 | Э76ХФ | Р65 | 46 | 44.55 | 20.3666667 | 44.55 | 2.8742138 | 0.46611 | 0.12716 | 0.110322 | 0.14232 | 0.0403679 | 1579 | 1596 | 9.0929293 | 13940.43 | 115.4 | 1 | 13.503 | 0.091 | 0.05 | 0.505 | 0.091 | 0.02 | 0.051034 | 0.174 | 0.168 | 0.22 | 4732 | 0.002 | 0.406 | 0.316 | 0.112 | 0.688 | 0.006 | 0.01 | 0.064 | 0.011 | 0.022 | 0.449 | 0.002 | 0.002 | 0.003 | 0.782 | 0.0002 | 0.419 | 0.112 | 0.789 | 0.005 | 0.011 | 0.064 | 0.012 | 0.015 | 0.571 | 0.003 | 0.038 | 4.1 | 46.4 | 0.8 | 10.2 | 0.45 | 2.4 | 19.7 | 4.1 | 56.5 | 0.5 | 6.1 | 0.09 | 2.3 | 26.8
805 | Э76ХФ | Р65 | 20 | 45.7166667 | 20.8333333 | 45.7166667 | 3.1513134 | 0.47633 | 0.124848 | 0.150368 | 0.12896 | 0.039796 | 1574 | 1586 | 6.5182068 | 12519.36 | 115.9 | 1 | 9.895 | 0.159 | 0.135 | 0.443 | 0.116 | 0.02 | 0.050311 | 0.136 | 0.232 | 0.216 | 4347 | 0.002 | 0.396 | 0.316 | 0.109 | 0.661 | 0.007 | 0.01 | 0.071 | 0.008 | 0.03 | 0.459 | 0.002 | 0.003 | 0.003 | 0.78 | 0.0002 | 0.417 | 0.107 | 0.796 | 0.006 | 0.014 | 0.07 | 0.01 | 0.02 | 0.58 | 0.004 | 0.038 | 4.3 | 49.5 | 0.9 | 11.1 | 0.3 | 2.5 | 20.2 | 4 | 57.2 | 0.6 | 9.8 | 0.15 | 2.2 | 26.2
806 | Э76ХФ | Р65 | 18 | 45.0166667 | 21.5166667 | 45.0166667 | 2.877485 | 0.39426 | 0.114444 | 0.099123 | 0.10516 | 0.0393958 | 1571 | 1581 | 8.4442058 | 12029.74 | 113.9 | 1 | 12.671 | 0.04 | 0.05 | 0.419 | 0.083 | 0.02 | 0.049805 | 0.121 | 0.152 | 0.198 | 4314 | 0.002 | 0.445 | 0.322 | 0.117 | 0.696 | 0.008 | 0.011 | 0.069 | 0.01 | 0.023 | 0.47 | 0.002 | 0.002 | 0.004 | 0.756 | 0.0003 | 0.415 | 0.116 | 0.786 | 0.007 | 0.012 | 0.069 | 0.01 | 0.017 | 0.573 | 0.003 | 0.038 | 4.7 | 57 | 0.6 | 13.9 | 0.25 | 2.6 | 22.1 | 5.5 | 51.5 | 0.9 | 7.6 | 0.07 | 2.7 | 18.8
807 | Э76ХФ | Р65 | 26 | 40.5333333 | 15.5333333 | 40.5333333 | 2 | 0.440335 | 0.155482 | 0.18797 | 0.139992 | 0.0386799 | 1590 | 1579 | 10.1212993 | 12016.74 | 112.4 | 1 | 13.675 | 0.081 | 0.05 | 0.465 | 0.065 | 0.02 | 0.0489 | 0.137 | 0.291 | 0.269 | 3111 | 0.001 | 0.388 | 0.286 | 0.109 | 0.617 | 0.006 | 0.011 | 0.064 | 0.008 | 0.023 | 0.433 | 0.001 | 0.003 | 0.003 | 0.777 | 0.0001 | 0.417 | 0.109 | 0.793 | 0.005 | 0.013 | 0.064 | 0.01 | 0.018 | 0.566 | 0.003 | 0.037 | 5.7 | 50.6 | 1.2 | 16.2 | 0.68 | 2 | 24.8 | 5.6 | 54.3 | 1 | 11.9 | 0.11 | 2.2 | 25
809 | Э76ХФ | Р65 | 19 | 50.3833333 | 24.05 | 50.3833333 | 3.1253436 | 0.418815 | 0.145078 | 0.143381 | 0.084608 | 0.0395097 | 1550 | 1571 | 8.9684419 | 12054.89 | 114 | 1 | 15.062 | 0.079 | 0.05 | 0.442 | 0.08 | 0.02 | 0.049949 | 0.07 | 0.223 | 0.251 | 4832 | 0.002 | 0.433 | 0.297 | 0.112 | 0.659 | 0.006 | 0.012 | 0.068 | 0.01 | 0.024 | 0.482 | 0.002 | 0.002 | 0.003 | 0.767 | 0.0001 | 0.417 | 0.114 | 0.79 | 0.005 | 0.013 | 0.069 | 0.011 | 0.013 | 0.563 | 0.003 | 0.037 | 4.1 | 56.1 | 0.3 | 11.8 | 0.2 | 2.2 | 25.7 | 4.8 | 50.3 | 1 | 6.4 | 0.08 | 2.5 | 20.1
810 | Э76ХФ | Р65 | 23 | 40.7 | 14 | 40.7 | 2.9404812 | 0.461125 | 0.145078 | 0.12523 | 0.133584 | 0.0391379 | 1598 | 1581 | 7.2584704 | 11811.43 | 115 | 1 | 9.807 | 0.085 | 0.05 | 0.495 | 0.083 | 0.02 | 0.049479 | 0.154 | 0.192 | 0.251 | 2756 | 0.002 | 0.394 | 0.3 | 0.118 | 0.675 | 0.006 | 0.01 | 0.066 | 0.011 | 0.023 | 0.441 | 0.002 | 0.003 | 0.003 | 0.791 | 0.0004 | 0.417 | 0.116 | 0.788 | 0.005 | 0.012 | 0.066 | 0.012 | 0.016 | 0.563 | 0.003 | 0.037 | 4.8 | 52.5 | 2.3 | 12.2 | 0.38 | 2.2 | 24 | 4.8 | 55.5 | 0.4 | 11.6 | 0.13 | 2.1 | 26.2
811 | Э76ХФ | Р65 | 17 | 47.0333333 | 20.2 | 47.0333333 | 3.0950504 | 0.418925 | 0.131206 | 0.129927 | 0.121384 | 0.0382512 | 1560 | 1575 | 9.5876442 | 12106.93 | 113 | 1 | 15.002 | 0.058 | 0.122 | 0.383 | 0.076 | 0.02 | 0.048358 | 0.133 | 0.2 | 0.227 | 4076 | 0.002 | 0.428 | 0.31 | 0.103 | 0.669 | 0.006 | 0.011 | 0.068 | 0.01 | 0.023 | 0.465 | 0.001 | 0.003 | 0.003 | 0.78 | 0.0002 | 0.418 | 0.104 | 0.787 | 0.005 | 0.012 | 0.069 | 0.012 | 0.015 | 0.566 | 0.003 | 0.036 | 4.1 | 46.3 | 0.5 | 12 | 0.31 | 2.2 | 20.7 | 4.5 | 44.9 | 0.7 | 11.4 | 0.14 | 2.2 | 20.8
816 | Э76ХФ | Р65 | 6 | 47.3333333 | 17.6833333 | 47.3333333 | 2.99082745 | 0.421985 | 0.14739 | 0.158249 | 0.160704 | 0.0399676 | 1578 | 1582 | 9.2590714 | 11291.99 | 114.8 | 1 | 14.403 | 0.098 | 0.05 | 0.445 | 0.04 | 0.02 | 0.050528 | 0.182 | 0.243 | 0.255 | 3328 | 0.001 | 0.427 | 0.3 | 0.118 | 0.644 | 0.006 | 0.009 | 0.069 | 0.008 | 0.022 | 0.436 | 0.001 | 0.002 | 0.003 | 0.769 | 0.0003 | 0.417 | 0.115 | 0.792 | 0.005 | 0.012 | 0.069 | 0.009 | 0.016 | 0.58 | 0.003 | 0.038 | 4.3 | 51.6 | 1.6 | 17.2 | 0.76 | 2.1 | 24.8 | 4.7 | 46.4 | 0.8 | 13.5 | 0.38 | 2.2 | 21.5
818 | Э76ХФ | Р65 | 8 | 45.2 | 18.7833333 | 45.2 | 2.99082745 | 0.451825 | 0.136986 | 0.149912 | 0.113408 | 0.0395097 | 1582 | 1584 | 15.0695041 | 11231.23 | 114 | 1 | 22.621 | 0.049 | 0.05 | 0.484 | 0.04 | 0.02 | 0.049949 | 0.112 | 0.232 | 0.237 | 3516 | 0.002 | 0.406 | 0.308 | 0.113 | 0.651 | 0.005 | 0.011 | 0.066 | 0.008 | 0.022 | 0.45 | 0.001 | 0.002 | 0.003 | 0.765 | 0.0001 | 0.421 | 0.115 | 0.791 | 0.004 | 0.012 | 0.066 | 0.009 | 0.017 | 0.561 | 0.003 | 0.037 | 4.4 | 56.3 | 0.6 | 15.2 | 0.23 | 2.2 | 25.8 | 4.9 | 56.1 | 0.6 | 13.1 | 0.08 | 2.1 | 26.5
820 | Э76ХФ | Р65 | 5 | 48.8833333 | 23.6833333 | 48.8833333 | 2.8055939 | 0.426275 | 0.11271 | 0.120952 | 0.116976 | 0.0393673 | 1615 | 1627 | 7.7881779 | 11641.1 | 113.5 | 1 | 12.407 | 0.054 | 0.05 | 0.458 | 0.041 | 0.02 | 0.049769 | 0.13 | 0.186 | 0.195 | 4595 | 0.002 | 0.428 | 0.326 | 0.095 | 0.682 | 0.005 | 0.009 | 0.054 | 0.01 | 0.019 | 0.464 | 0.002 | 0.002 | 0.003 | 0.768 | 0.0004 | 0.419 | 0.094 | 0.79 | 0.004 | 0.011 | 0.054 | 0.01 | 0.015 | 0.574 | 0.004 | 0.037 | 4.2 | 60.4 | 0.5 | 12.8 | 0.11 | 2.8 | 21.6 | 5.1 | 61.6 | 0.8 | 6.5 | 0.07 | 2.8 | 22.2
821 | Э76ХФ | Р65 | 6 | 52.3833333 | 29.1666667 | 52.3833333 | 3.7896513 | 0.34703 | 0.09826 | 0.089967 | 0.116128 | 0.0395389 | 1538 | 1604 | 9.8564054 | 12429.26 | 115 | 1 | 17.183 | 0.054 | 0.05 | 0.364 | 0.038 | 0.02 | 0.049986 | 0.142 | 0.137 | 0.17 | 6042 | 0.002 | 0.495 | 0.339 | 0.1 | 0.7 | 0.007 | 0.009 | 0.067 | 0.01 | 0.027 | 0.473 | 0.002 | 0.003 | 0.003 | 0.778 | 0.0003 | 0.422 | 0.103 | 0.784 | 0.007 | 0.011 | 0.068 | 0.011 | 0.019 | 0.552 | 0.003 | 0.037 | 4.1 | 59.3 | 0.4 | 11.3 | 0.11 | 2.8 | 21 | 4.9 | 62.3 | 0.8 | 6.5 | 0.11 | 2.7 | 22.9
823 | Э76ХФ | Р65 | 5 | 56.7 | 22.9666667 | 56.7 | 2.99082745 | 0.46055 | 0.137564 | 0.168422 | 0.162872 | 0.0397675 | 1589 | 1595 | 9.7093834 | 11635.99 | 115.6 | 1 | 18.108 | 0.065 | 0.05 | 0.494 | 0.04 | 0.02 | 0.050275 | 0.181 | 0.259 | 0.238 | 4454 | 0.001 | 0.413 | 0.309 | 0.105 | 0.628 | 0.01 | 0.009 | 0.075 | 0.008 | 0.023 | 0.425 | 0.001 | 0.003 | 0.003 | 0.778 | 0.0003 | 0.416 | 0.103 | 0.779 | 0.009 | 0.011 | 0.075 | 0.009 | 0.015 | 0.569 | 0.003 | 0.037 | 4.7 | 49 | 0.6 | 13.6 | 0.57 | 2.1 | 22.8 | 5.3 | 48.8 | 0.7 | 11.5 | 0.09 | 2.1 | 23.3
828 | Э76ХФ | Р65 | 5 | 45.2 | 17.1833333 | 45.2 | 2.6338798 | 0.490925 | 0.154326 | 0.205777 | 0.16548 | 0.0406542 | 1586 | 1580 | 13.4055617 | 12144.33 | 115 | 1 | 20.086 | 0.067 | 0.05 | 0.527 | 0.038 | 0.02 | 0.051396 | 0.169 | 0.318 | 0.267 | 3478 | 0.002 | 0.417 | 0.293 | 0.128 | 0.602 | 0.009 | 0.011 | 0.081 | 0.007 | 0.023 | 0.414 | 0.001 | 0.002 | 0.003 | 0.783 | 0.0003 | 0.416 | 0.125 | 0.783 | 0.008 | 0.014 | 0.081 | 0.008 | 0.014 | 0.557 | 0.003 | 0.037 | 5 | 54.3 | 0.4 | 14.7 | 0.15 | 2.2 | 24.7 | 4.6 | 55.7 | 0.4 | 11.9 | 0.14 | 2.1 | 27.1
829 | Э76ХФ | Р65 | 8 | 42.35 | 21.3333333 | 42.35 | 2.4023136 | 0.359815 | 0.08381 | 0.126371 | 0.1294 | 0.0391094 | 1552 | 1593 | 9.0627078 | 11553.75 | 113.7 | 1 | 12.718 | 0.064 | 0.05 | 0.381 | 0.044 | 0.02 | 0.049443 | 0.147 | 0.194 | 0.145 | 4108 | 0.002 | 0.498 | 0.351 | 0.111 | 0.673 | 0.008 | 0.01 | 0.076 | 0.009 | 0.022 | 0.462 | 0.002 | 0.003 | 0.003 | 0.767 | 0.0002 | 0.419 | 0.112 | 0.784 | 0.007 | 0.011 | 0.077 | 0.01 | 0.014 | 0.556 | 0.003 | 0.037 | 5.3 | 49 | 0.6 | 13 | 0.2 | 2 | 24.4 | 6 | 53.5 | 0.5 | 13.7 | 0.16 | 2.3 | 23.5
834 | Э76ХФ | Р65 | 6 | 43.05 | 20.0333333 | 43.05 | 2.5697492 | 0.418135 | 0.136986 | 0.13527 | 0.131216 | 0.0396244 | 1558 | 1584 | 8.5510555 | 11779.37 | 114.8 | 1 | 12.152 | 0.043 | 0.05 | 0.443 | 0.105 | 0.02 | 0.050094 | 0.146 | 0.208 | 0.237 | 3933 | 0.002 | 0.443 | 0.307 | 0.093 | 0.666 | 0.006 | 0.015 | 0.062 | 0.007 | 0.026 | 0.476 | 0.002 | 0.003 | 0.003 | 0.765 | 0.0004 | 0.419 | 0.098 | 0.79 | 0.005 | 0.014 | 0.065 | 0.008 | 0.017 | 0.561 | 0.003 | 0.036 | 4.6 | 49.1 | 0.5 | 10.8 | 0.1 | 2.4 | 20.1 | 5.5 | 57.9 | 0.5 | 12.7 | 0.1 | 2.5 | 23.2
840 | Э90ХАФ | Р65 | 8 | 46.0333333 | 23.5166667 | 45.8666667 | 2.7990152 | 0.577465 | 0.103462 | 0.154134 | 0.085008 | 0.0901662 | 1623 | 1628 | 13.4727273 | 12093.55 | 110.4 | 1 | 9.88 | 0.164 | 0.05 | 0.645 | 0.076 | 0.02 | 0.099935 | 0.066 | 0.24 | 0.179 | 4740 | 0.001 | 0.412 | 0.202 | 0.106 | 0.644 | 0.006 | 0.01 | 0.064 | 0.009 | 0.021 | 0.452 | 0.001 | 0.001 | 0.004 | 0.858 | 0.0002 | 0.291 | 0.106 | 0.79 | 0.004 | 0.016 | 0.064 | 0.01 | 0.012 | 0.552 | 0.003 | 0.083 | 5.5 | 56.7 | 0.5 | 14.8 | 0.13 | 2.5 | 22.3 | 5.4 | 50.5 | 0.5 | 7 | 0.06 | 2.5 | 20.2
841 | Э90ХАФ | Р65 | 7 | 43.7 | 17.6666667 | 43.5166667 | 2 | 0.42415 | 0.065892 | 0.115753 | 0.047408 | 0.0921128 | 1605 | 1596 | 11.0554412 | 11846.04 | 112.7 | 1 | 8.353 | 0.08 | 0.05 | 0.464 | 0.118 | 0.02 | 0.102033 | 0.024 | 0.181 | 0.114 | 3488 | 0.002 | 0.521 | 0.236 | 0.115 | 0.687 | 0.006 | 0.009 | 0.065 | 0.01 | 0.028 | 0.488 | 0.002 | 0.001 | 0.004 | 0.865 | 0.0003 | 0.291 | 0.114 | 0.788 | 0.005 | 0.015 | 0.065 | 0.011 | 0.016 | 0.536 | 0.003 | 0.083 | 3.9 | 52.7 | 0.4 | 8.7 | 0.07 | 3.1 | 16.8 | 7.4 | 56.8 | 0.8 | 13.1 | 0.12 | 2.7 | 20.9
846 | Э90ХАФ | Р65 | 33 | 42.2 | 16.5333333 | 41.8666667 | 2 | 0.51214 | 0.108664 | 0.190937 | 0.111888 | 0.0921223 | 1587 | 1579 | 9.124879 | 12440.32 | 112.8 | 1 | 7.855 | 0.054 | 0.05 | 0.562 | 0.049 | 0.02 | 0.101924 | 0.092 | 0.297 | 0.188 | 3428 | 0.001 | 0.435 | 0.195 | 0.092 | 0.619 | 0.005 | 0.011 | 0.065 | 0.007 | 0.019 | 0.437 | 0.001 | 0.002 | 0.003 | 0.852 | 0.0003 | 0.286 | 0.091 | 0.788 | 0.004 | 0.017 | 0.064 | 0.008 | 0.014 | 0.544 | 0.003 | 0.081 | 3.7 | 59.5 | 0.3 | 9.5 | 0.15 | 2.4 | 24.5 | 5 | 49.6 | 0.7 | 6.3 | 0.06 | 2.5 | 19.5
851 | Э90ХАФ | Р65 | 27 | 46.3666667 | 18.1833333 | 46.2 | 2.5936073 | 0.540615 | 0.119646 | 0.220667 | 0.113032 | 0.093178 | 1593 | 1582 | 7.3028571 | 12073.69 | 113.5000001 | 1 | 5.112 | 0.054 | 0.05 | 0.594 | 0.081 | 0.02 | 0.102467 | 0.081 | 0.344 | 0.207 | 3659 | 0.001 | 0.426 | 0.188 | 0.1 | 0.588 | 0.006 | 0.011 | 0.071 | 0.007 | 0.021 | 0.423 | 0.001 | 0.002 | 0.003 | 0.869 | 0.0002 | 0.289 | 0.1 | 0.786 | 0.004 | 0.019 | 0.07 | 0.009 | 0.016 | 0.54 | 0.003 | 0.083 | 3.5 | 53.2 | 0.5 | 9.9 | 0.21 | 2.6 | 20.1 | 4.3 | 54 | 0.7 | 7.2 | 0.08 | 2.5 | 21.5
852 | Э90ХАФ | Р65 | 30 | 44.0666667 | 22.1833333 | 43.9 | 3.1875 | 0.489585 | 0.117334 | 0.23218 | 0.139352 | 0.09238 | 1562 | 1577 | 14.6242068 | 12184.82 | 113.5 | 1 | 10.371 | 0.075 | 0.05 | 0.531 | 0.079 | 0.02 | 0.101924 | 0.117 | 0.361 | 0.203 | 4505 | 0.002 | 0.42 | 0.189 | 0.093 | 0.582 | 0.006 | 0.011 | 0.064 | 0.006 | 0.017 | 0.421 | 0.001 | 0.002 | 0.004 | 0.853 | 0.0004 | 0.286 | 0.092 | 0.785 | 0.004 | 0.019 | 0.064 | 0.007 | 0.008 | 0.537 | 0.003 | 0.083 | 4.7 | 58 | 0.7 | 8.6 | 0.32 | 2.5 | 23.2 | 5.1 | 56.4 | 0.2 | 8.5 | 0.07 | 2.4 | 23.8
853 | Э90ХАФ | Р65 | 30 | 49.2166667 | 28.8833333 | 46.9 | 4.5119749 | 0.37455 | 0.073984 | 0.124537 | 0.0884 | 0.0912414 | 1517 | 1575 | 10.3726876 | 12987.42 | 112.9 | 1 | 7.258 | 0.099 | 0.05 | 0.401 | 0.112 | 0.02 | 0.10055 | 0.084 | 0.193 | 0.128 | 6252 | 0.002 | 0.569 | 0.225 | 0.101 | 0.681 | 0.006 | 0.01 | 0.063 | 0.011 | 0.02 | 0.464 | 0.002 | 0.003 | 0.004 | 0.834 | 0.0004 | 0.286 | 0.1 | 0.789 | 0.004 | 0.015 | 0.063 | 0.011 | 0.014 | 0.556 | 0.003 | 0.081 | 3.1 | 61.1 | 0.5 | 7.9 | 0.19 | 2.7 | 22.6 | 4 | 62.6 | 0.3 | 5.5 | 0.09 | 2.5 | 24.9
856 | Э90ХАФ | Р65 | 40 | 54.3666667 | 21.9 | 53.8666667 | 3 | 0.458325 | 0.069938 | 0.102955 | 0.085008 | 0.0942947 | 1566 | 1577 | 12.2905959 | 11909.59 | 113 | 1 | 9.911 | 0.081 | 0.05 | 0.506 | 0.096 | 0.02 | 0.104275 | 0.088 | 0.159 | 0.121 | 4347 | 0.002 | 0.466 | 0.233 | 0.118 | 0.704 | 0.006 | 0.008 | 0.08 | 0.011 | 0.021 | 0.468 | 0.002 | 0.002 | 0.004 | 0.837 | 0.0002 | 0.29 | 0.115 | 0.792 | 0.005 | 0.015 | 0.079 | 0.012 | 0.012 | 0.542 | 0.003 | 0.085 | 4.3 | 61.3 | 0.4 | 8.5 | 0.17 | 2.6 | 23.8 | 4.8 | 51.4 | 0.5 | 8.3 | 0.1 | 2.6 | 20.2
857 | Э90ХАФ | Р65 | 46 | 46.6833333 | 21.7 | 46.5166667 | 3 | 0.5071684 | 0.101728 | 0.199608 | 0.105928 | 0.0943301 | 1558 | 1581 | 12.262314 | 12105.07 | 114.2 | 1 | 8.243 | 0.086 | 0.05 | 0.514 | 0.058 | 0.02 | 0.10442 | 0.079 | 0.311 | 0.176 | 4378 | 0.002 | 0.44 | 0.205 | 0.111 | 0.615 | 0.008 | 0.011 | 0.073 | 0.008 | 0.02 | 0.448 | 0.002 | 0.002 | 0.004 | 0.866 | 0.0004 | 0.289 | 0.11 | 0.786 | 0.006 | 0.017 | 0.072 | 0.009 | 0.013 | 0.542 | 0.003 | 0.084 | 3.7 | 59.6 | 0.4 | 7.9 | 0.14 | 2.4 | 24.5 | 4.6 | 58.4 | 0.4 | 9.6 | 0.08 | 2.3 | 25.3
858 | Э90ХАФ | Р65 | 41 | 48.2166667 | 20.6166667 | 47.8833333 | 2.5132275 | 0.51477 | 0.10404 | 0.167292 | 0.102784 | 0.0940652 | 1580 | 1583 | 13.4251627 | 12153.27 | 113.7 | 1 | 10.315 | 0.108 | 0.05 | 0.567 | 0.058 | 0.02 | 0.104167 | 0.088 | 0.26 | 0.18 | 4176 | 0.001 | 0.45 | 0.201 | 0.105 | 0.64 | 0.007 | 0.009 | 0.069 | 0.009 | 0.02 | 0.455 | 0.002 | 0.002 | 0.003 | 0.861 | 0.0002 | 0.288 | 0.104 | 0.794 | 0.005 | 0.019 | 0.07 | 0.01 | 0.013 | 0.555 | 0.003 | 0.085 | 3.7 | 60.9 | 0.2 | 8.1 | 0.11 | 2.5 | 24.3 | 3.9 | 58.7 | 0.3 | 9.3 | 0.08 | 2.3 | 25.2
859 | Э90ХАФ | Р65 | 48 | 49.55 | 24.2 | 48.7 | 3.3854962 | 0.4187214 | 0.09537 | 0.185442 | 0.096872 | 0.0921665 | 1561 | 1582 | 8.7562596 | 13274.38 | 111.6 | 1 | 9.52 | 0.098 | 0.551 | 0.516 | 0.085 | 0.02 | 0.101273 | 0.071 | 0.289 | 0.165 | 5354 | 0.002 | 0.483 | 0.207 | 0.095 | 0.627 | 0.006 | 0.011 | 0.067 | 0.007 | 0.02 | 0.467 | 0.002 | 0.002 | 0.003 | 0.85 | 0.0003 | 0.289 | 0.096 | 0.795 | 0.004 | 0.014 | 0.067 | 0.008 | 0.014 | 0.553 | 0.003 | 0.084 | 4.3 | 49.2 | 0.4 | 7.3 | 0.08 | 2.4 | 20.2 | 4.4 | 56.9 | 0.3 | 9.5 | 0.12 | 2.3 | 24.3
860 | Э76ХФ | Р65 | 55 | 44.85 | 21.9666667 | 44.85 | 4.1629337 | 0.446395 | 0.154326 | 0.153639 | 0.111224 | 0.0400906 | 1581 | 1626 | 15.2610738 | 13684.37 | 113.5 | 1 | 22.739 | 0.12 | 0.05 | 0.474 | 0.061 | 0.02 | 0.050492 | 0.107 | 0.238 | 0.267 | 5010 | 0.002 | 0.431 | 0.29 | 0.094 | 0.655 | 0.005 | 0.011 | 0.06 | 0.009 | 0.016 | 0.469 | 0.002 | 0.002 | 0.005 | 0.749 | 0.0008 | 0.416 | 0.093 | 0.788 | 0.004 | 0.013 | 0.06 | 0.009 | 0.007 | 0.568 | 0.003 | 0.037 | 4.5 | 57.5 | 0.4 | 10.9 | 0.1 | 2.4 | 24.2 | 4.7 | 56.8 | 0.7 | 7.4 | 0.11 | 2.3 | 24.9
861 | Э76ХФ | Р65 | 54 | 51.5666667 | 29.1666667 | 51.5666667 | 3.9798729 | 0.4339386 | 0.124848 | 0.19685 | 0.14116 | 0.0408084 | 1526 | 1593 | 10.0210084 | 13976.23 | 115.6 | 1 | 17.225 | 0.133 | 0.05 | 0.418 | 0.06 | 0.02 | 0.051396 | 0.135 | 0.305 | 0.216 | 6794 | 0.001 | 0.417 | 0.319 | 0.106 | 0.621 | 0.009 | 0.013 | 0.078 | 0.007 | 0.019 | 0.452 | 0.002 | 0.002 | 0.003 | 0.755 | 0.0003 | 0.419 | 0.105 | 0.785 | 0.008 | 0.014 | 0.078 | 0.007 | 0.014 | 0.558 | 0.003 | 0.037 | 4.4 | 56.3 | 1.2 | 11.6 | 0.14 | 2.5 | 22.3 | 4.7 | 55.2 | 0.8 | 12.3 | 0.19 | 2.3 | 24.3
862 | Э76ХФ | Р65 | 55 | 50.55 | 26.1666667 | 50.55 | 4.3712594 | 0.395085 | 0.116178 | 0.09089 | 0.08296 | 0.0395738 | 1544 | 1589 | 15.1934718 | 13544.71 | 113.7 | 1 | 25.601 | 0.132 | 0.05 | 0.42 | 0.061 | 0.02 | 0.049841 | 0.09 | 0.14 | 0.201 | 5907 | 0.002 | 0.465 | 0.321 | 0.101 | 0.706 | 0.006 | 0.011 | 0.063 | 0.01 | 0.019 | 0.492 | 0.003 | 0.003 | 0.004 | 0.763 | 0.0003 | 0.415 | 0.1 | 0.78 | 0.005 | 0.013 | 0.064 | 0.011 | 0.015 | 0.569 | 0.004 | 0.037 | 4.4 | 58.3 | 0.7 | 10.9 | 0.15 | 2.5 | 23.7 | 4.7 | 57 | 0.8 | 12 | 0.19 | 2.2 | 25.4
863 | Э76ХФ | Р65 | 46 | 48.3833333 | 26.25 | 48.3833333 | 4.1338912 | 0.4634 | 0.120224 | 0.133131 | 0.122912 | 0.0406647 | 1561 | 1599 | 9.6527612 | 13216 | 114.2 | 1 | 15.246 | 0.231 | 0.05 | 0.502 | 0.086 | 0.02 | 0.051215 | 0.134 | 0.205 | 0.208 | 5782 | 0.002 | 0.417 | 0.318 | 0.107 | 0.67 | 0.006 | 0.011 | 0.065 | 0.01 | 0.02 | 0.467 | 0.002 | 0.002 | 0.003 | 0.772 | 0.0003 | 0.414 | 0.106 | 0.774 | 0.005 | 0.012 | 0.065 | 0.011 | 0.015 | 0.539 | 0.003 | 0.037 | 5 | 57.9 | 1.8 | 14.8 | 0.18 | 2.7 | 21.6 | 4.5 | 58.6 | 0.5 | 8 | 0.18 | 2.3 | 25.3
864 | Э76ХФ | Р65 | 49 | 51.7333333 | 23.5666667 | 51.7333333 | 2.6793792 | 0.3510202 | 0.095948 | 0.031402 | 0.058168 | 0.038482 | 1557 | 1582 | 6.8097294 | 11759.83 | 111.3 | 1 | 11.743 | 0.051 | 0.05 | 0.359 | 0.094 | 0.02 | 0.048466 | 0.077 | 0.047 | 0.166 | 4619 | 0.003 | 0.492 | 0.334 | 0.103 | 0.748 | 0.006 | 0.012 | 0.067 | 0.011 | 0.017 | 0.505 | 0.003 | 0.003 | 0.004 | 0.774 | 0.0003 | 0.413 | 0.105 | 0.773 | 0.006 | 0.012 | 0.068 | 0.012 | 0.011 | 0.56 | 0.003 | 0.036 | 5.9 | 55.1 | 1.7 | 16.2 | 0.21 | 2.6 | 21.6 | 6.2 | 60.5 | 0.6 | 8.7 | 0.06 | 2.7 | 22
867 | Э76ХФ | Р65 | 44 | 41.9 | 22.0833333 | 41.9 | 2.5943933 | 0.433065 | 0.10255 | 0.107803 | 0.121056 | 0.0401192 | 1543 | 1579 | 8.6477327 | 12009.06 | 115.2 | 1 | 12.078 | 0.043 | 0.05 | 0.469 | 0.075 | 0.02 | 0.050528 | 0.142 | 0.165 | 0.175 | 4420 | 0.002 | 0.449 | 0.335 | 0.103 | 0.686 | 0.008 | 0.011 | 0.084 | 0.011 | 0.02 | 0.465 | 0.002 | 0.002 | 0.003 | 0.777 | 0.0003 | 0.415 | 0.103 | 0.776 | 0.007 | 0.013 | 0.084 | 0.011 | 0.016 | 0.558 | 0.003 | 0.036 | 4.6 | 57.2 | 0.5 | 15.1 | 0.2 | 2.4 | 23.7 | 4.7 | 45.9 | 0.4 | 11.3 | 0.11 | 2.5 | 18.4
877 | Э76ХФ | Р65 | 12 | 40.6833333 | 14.7 | 40.6833333 | 1.3667984 | 0.519025 | 0.13771 | 0.153887 | 0.133169 | 0.0403679 | 1618 | 1586 | 10.0093769 | 10840.82 | 114.8 | 1 | 13.521 | 0.161 | 0.05 | 0.567 | 0.074 | 0.02 | 0.051034 | 0.137 | 0.239 | 0.235 | 2656 | 0.002 | 0.392 | 0.304 | 0.116 | 0.65 | 0.008 | 0.01 | 0.068 | 0.01 | 0.023 | 0.451 | 0.001 | 0.002 | 0.003 | 0.783 | 0.0002 | 0.415 | 0.117 | 0.792 | 0.007 | 0.015 | 0.068 | 0.011 | 0.014 | 0.571 | 0.003 | 0.037 | 4.5 | 49.3 | 0.4 | 12.5 | 0.16 | 2.4 | 20.6 | 4.8 | 48.9 | 0.5 | 13 | 0.08 | 2.3 | 21.2
880 | Э90ХАФ | Р65 | 18 | 49.2333333 | 22.6333333 | 48.9 | 2 | 0.55758 | 0.120716 | 0.221242 | 0.107446 | 0.092922 | 1593 | 1591 | 8.0723839 | 12676.88 | 113.8 | 1 | 5.7 | 0.081 | 0.05 | 0.615 | 0.066 | 0.02 | 0.102431 | 0.07 | 0.346 | 0.206 | 4782 | 0.002 | 0.407 | 0.188 | 0.122 | 0.595 | 0.008 | 0.011 | 0.071 | 0.006 | 0.023 | 0.442 | 0.001 | 0.002 | 0.003 | 0.864 | 0.0002 | 0.288 | 0.125 | 0.79 | 0.007 | 0.017 | 0.073 | 0.008 | 0.017 | 0.545 | 0.003 | 0.082 | 4.5 | 55.2 | 0.4 | 10.4 | 0.12 | 2.6 | 20.9 | 5.2 | 52.8 | 1 | 5.9 | 0.08 | 2.5 | 20.7
884 | Э90ХАФ | Р65 | 24 | 44.55 | 15.7833333 | 44.2333333 | 1.2969961 | 0.52029 | 0.080868 | 0.12128 | 0.117543 | 0.0923681 | 1610 | 1583 | 7.3030374 | 11442.45 | 113.3 | 1 | 6.946 | 0.055 | 0.05 | 0.58 | 0.075 | 0.02 | 0.102033 | 0.127 | 0.188 | 0.138 | 3010 | 0.002 | 0.437 | 0.22 | 0.117 | 0.681 | 0.007 | 0.009 | 0.08 | 0.011 | 0.022 | 0.438 | 0.002 | 0.002 | 0.003 | 0.868 | 0.0003 | 0.287 | 0.117 | 0.79 | 0.005 | 0.014 | 0.08 | 0.012 | 0.016 | 0.55 | 0.003 | 0.083 | 3.2 | 57.9 | 0.3 | 13.4 | 0.24 | 2.2 | 26.4 | 4.1 | 47.8 | 0.6 | 9 | 0.08 | 2.3 | 20.6
887 | Э90ХАФ | Р65 | 37 | 48.2 | 19.3666667 | 48.0333333 | 2 | 0.528315 | 0.089658 | 0.155522 | 0.118402 | 0.0929369 | 1590 | 1578 | 9.1948966 | 12132.19 | 114.6 | 1 | 7.407 | 0.054 | 0.05 | 0.587 | 0.061 | 0.02 | 0.102611 | 0.114 | 0.242 | 0.153 | 3916 | 0.002 | 0.435 | 0.214 | 0.113 | 0.649 | 0.006 | 0.01 | 0.071 | 0.008 | 0.017 | 0.435 | 0.001 | 0.002 | 0.003 | 0.856 | 0.0003 | 0.288 | 0.113 | 0.789 | 0.005 | 0.016 | 0.071 | 0.009 | 0.014 | 0.551 | 0.003 | 0.083 | 3.9 | 50.6 | 0.5 | 10.4 | 0.14 | 2.5 | 20.1 | 4.6 | 57.3 | 0.2 | 12.3 | 0.07 | 2.2 | 25.7
888 | Э90ХАФ | Р65 | 22 | 47.5333333 | 17.85 | 47.1833333 | 2.9644491 | 0.46707 | 0.056256 | 0.112964 | 0.078191 | 0.093595 | 1593 | 1582 | 8.6578335 | 11949.58 | 114.4 | 1 | 8.059 | 0.08 | 0.05 | 0.519 | 0.114 | 0.02 | 0.103443 | 0.071 | 0.176 | 0.096 | 3555 | 0.002 | 0.445 | 0.243 | 0.11 | 0.685 | 0.007 | 0.009 | 0.066 | 0.01 | 0.026 | 0.466 | 0.002 | 0.002 | 0.004 | 0.875 | 0.0002 | 0.287 | 0.11 | 0.783 | 0.005 | 0.014 | 0.066 | 0.011 | 0.017 | 0.535 | 0.003 | 0.082 | 4 | 60.7 | 0.5 | 10.7 | 0.1 | 2.9 | 21.1 | 5.7 | 58.4 | 1 | 7.8 | 0.07 | 2.7 | 21.6
892 | Э90ХАФ | Р65 | 49 | 58.4166667 | 30.4166667 | 58.25 | 3.8579025 | 0.46422 | 0.071492 | 0.158431 | 0.103987 | 0.0926727 | 1533 | 1591 | 7.9994962 | 12415.56 | 114.2 | 1 | 5.293 | 0.243 | 0.05 | 0.511 | 0.039 | 0.02 | 0.102539 | 0.091 | 0.247 | 0.122 | 6294 | 0.002 | 0.475 | 0.229 | 0.098 | 0.648 | 0.006 | 0.011 | 0.069 | 0.009 | 0.019 | 0.461 | 0.001 | 0.002 | 0.004 | 0.877 | 0.0003 | 0.29 | 0.098 | 0.792 | 0.004 | 0.016 | 0.068 | 0.01 | 0.013 | 0.536 | 0.003 | 0.082 | 10.9 | 55.3 | 1.2 | 16.9 | 0.19 | 3.1 | 18.1 | 5.3 | 61.5 | 0.8 | 7 | 0.08 | 2.8 | 21.9
899 | Э76ХФ | Р65 | 41 | 50.7166667 | 26.3666667 | 50.7166667 | 3.5189655 | 0.39251 | 0.077352 | 0.066234 | 0.087777 | 0.0383532 | 1554 | 1627 | 8.0687792 | 12793.43 | 111.7 | 1 | 13.439 | 0.043 | 0.05 | 0.425 | 0.039 | 0.02 | 0.048322 | 0.105 | 0.102 | 0.132 | 5622 | 0.002 | 0.447 | 0.356 | 0.114 | 0.729 | 0.005 | 0.008 | 0.068 | 0.013 | 0.017 | 0.494 | 0.002 | 0.003 | 0.004 | 0.775 | 0.0004 | 0.421 | 0.116 | 0.797 | 0.005 | 0.011 | 0.068 | 0.014 | 0.013 | 0.575 | 0.003 | 0.037 | 4.5 | 62.7 | 0.5 | 8.6 | 0.17 | 3 | 21.1 | 4.8 | 60.4 | 0.5 | 4.3 | 0.07 | 2.8 | 21.7
900 | Э76ХФ | Р65 | 48 | 49.0333333 | 26.9833333 | 49.0333333 | 3.6598124 | 0.46784 | 0.132436 | 0.199306 | 0.156305 | 0.0402763 | 1527 | 1605 | 8.6616587 | 13479.43 | 116.4 | 1 | 14.157 | 0.043 | 0.05 | 0.503 | 0.038 | 0.02 | 0.050745 | 0.153 | 0.31 | 0.226 | 6062 | 0.002 | 0.414 | 0.315 | 0.105 | 0.626 | 0.006 | 0.011 | 0.07 | 0.007 | 0.023 | 0.451 | 0.002 | 0.002 | 0.004 | 0.778 | 0.0003 | 0.419 | 0.104 | 0.787 | 0.005 | 0.013 | 0.069 | 0.008 | 0.016 | 0.578 | 0.003 | 0.036 | 5.4 | 58 | 0.9 | 9.8 | 0.17 | 2.6 | 22.4 | 5.6 | 58.8 | 0.7 | 6.7 | 0.12 | 2.2 | 26.2
901 | Э76ХФ | Р65 | 56 | 45.8833333 | 24.6 | 45.8833333 | 3.5361422 | 0.42161 | 0.037504 | 0.043012 | 0.135619 | 0.0392715 | 1534 | 1594 | 11.3786903 | 12887.8 | 114.4 | 1 | 17.087 | 0.049 | 0.05 | 0.469 | 0.039 | 0.02 | 0.049479 | 0.187 | 0.064 | 0.064 | 5284 | 0.002 | 0.434 | 0.39 | 0.116 | 0.748 | 0.005 | 0.008 | 0.077 | 0.013 | 0.02 | 0.452 | 0.002 | 0.003 | 0.004 | 0.775 | 0.0004 | 0.418 | 0.115 | 0.783 | 0.004 | 0.01 | 0.077 | 0.014 | 0.016 | 0.576 | 0.003 | 0.036 | 5.3 | 56.4 | 0.5 | 9.5 | 0.17 | 2.5 | 22.9 | 5.8 | 57.4 | 0.3 | 5.4 | 0.06 | 2.6 | 21.8
905 | Э76ХФ | Р65 | 38 | 43.55 | 21.5833333 | 43.55 | 2.922217 | 0.4029 | 0.0879 | 0.039935 | 0.140724 | 0.0389842 | 1554 | 1593 | 9.8783446 | 12506.87 | 113.7 | 1 | 14.255 | 0.042 | 0.05 | 0.437 | 0.093 | 0.02 | 0.049117 | 0.196 | 0.059 | 0.15 | 4499 | 0.002 | 0.443 | 0.346 | 0.104 | 0.747 | 0.006 | 0.012 | 0.063 | 0.014 | 0.023 | 0.451 | 0.002 | 0.003 | 0.003 | 0.78 | 0.0003 | 0.421 | 0.106 | 0.792 | 0.005 | 0.014 | 0.063 | 0.016 | 0.017 | 0.547 | 0.003 | 0.037 | 5.1 | 55.8 | 3.2 | 17.4 | 0.86 | 2.7 | 20.7 | 5 | 46.9 | 0.5 | 5.7 | 0.08 | 2.5 | 18.5
907 | Э76ХФ | Р65 | 28 | 42.1833333 | 14.8 | 42.1833333 | 2.766383 | 0.43811 | 0.155876 | 0.202034 | 0.166984 | 0.0400755 | 1577 | 1585 | 13.8431216 | 12304.05 | 115.4 | 1 | 19.315 | 0.119 | 0.05 | 0.462 | 0.058 | 0.02 | 0.050492 | 0.168 | 0.314 | 0.266 | 3035 | 0.002 | 0.426 | 0.292 | 0.096 | 0.614 | 0.005 | 0.016 | 0.06 | 0.007 | 0.029 | 0.438 | 0.002 | 0.002 | 0.003 | 0.754 | 0.0002 | 0.416 | 0.099 | 0.783 | 0.005 | 0.015 | 0.061 | 0.008 | 0.018 | 0.561 | 0.003 | 0.036 | 4.5 | 55.4 | 0.3 | 15.3 | 0.13 | 2.2 | 24.8 | 4.3 | 53.8 | 0.7 | 14.9 | 0.16 | 2.2 | 25.6
916 | Э76ХФ | Р65 | 27 | 44.55 | 18.3166667 | 44.55 | 3.3886967 | 0.42979 | 0.14064 | 0.187768 | 0.149147 | 0.0410818 | 1577 | 1583 | 10.359596 | 12441.13 | 115.2 | 1 | 15.384 | 0.086 | 0.05 | 0.455 | 0.049 | 0.02 | 0.051468 | 0.147 | 0.292 | 0.24 | 3798 | 0.001 | 0.45 | 0.301 | 0.107 | 0.62 | 0.006 | 0.012 | 0.061 | 0.007 | 0.021 | 0.433 | 0.001 | 0.002 | 0.003 | 0.766 | 0.0003 | 0.414 | 0.107 | 0.787 | 0.005 | 0.013 | 0.061 | 0.008 | 0.015 | 0.559 | 0.003 | 0.037 | 4.6 | 55.5 | 0.2 | 13 | 0.18 | 2.2 | 25.7 | 4.6 | 57.3 | 0.5 | 11.3 | 0.1 | 2.2 | 26.4
917 | Э76ХФ | Р65 | 31 | 41.0333333 | 20.05 | 41.0333333 | 3.4236243 | 0.4016424 | 0.097862 | 0.131676 | 0.131664 | 0.0417171 | 1564 | 1586 | 10.1712429 | 12864.84 | 115.8 | 1 | 13.912 | 0.074 | 0.05 | 0.384 | 0.035 | 0.02 | 0.052264 | 0.144 | 0.204 | 0.167 | 4299 | 0.002 | 0.454 | 0.34 | 0.092 | 0.674 | 0.007 | 0.012 | 0.064 | 0.008 | 0.02 | 0.459 | 0.002 | 0.002 | 0.003 | 0.78 | 0.0003 | 0.416 | 0.097 | 0.797 | 0.008 | 0.014 | 0.067 | 0.009 | 0.015 | 0.571 | 0.003 | 0.039 | 4.7 | 56.8 | 0.6 | 13.5 | 0.13 | 2.5 | 22.9 | 5.3 | 57.3 | 1 | 10.6 | 0.12 | 2.5 | 23.3
918 | Э76ХФ | Р65 | 19 | 45.7 | 17.3 | 45.7 | 3.0136986 | 0.4457 | 0.157048 | 0.180124 | 0.147035 | 0.0408511 | 1600 | 1583 | 14.3003715 | 11583.82 | 115.1 | 1 | 21.387 | 0.088 | 0.05 | 0.472 | 0.039 | 0.02 | 0.051179 | 0.147 | 0.28 | 0.268 | 3340 | 0.002 | 0.439 | 0.288 | 0.098 | 0.63 | 0.006 | 0.014 | 0.064 | 0.007 | 0.02 | 0.439 | 0.001 | 0.002 | 0.003 | 0.778 | 0.0002 | 0.414 | 0.099 | 0.786 | 0.005 | 0.014 | 0.064 | 0.008 | 0.013 | 0.561 | 0.003 | 0.037 | 4.8 | 54.3 | 1.1 | 12.8 | 0.19 | 2.3 | 23.9 | 5.5 | 54 | 0.4 | 10.5 | 0.07 | 2.5 | 21.5
919 | Э90ХАФ | Р65 | 21 | 41.6833333 | 21.1333333 | 41.5166667 | 3.8942116 | 0.4357418 | 0.028128 | 0.071391 | 0.057441 | 0.0917965 | 1549 | 1618 | 13.7992415 | 13173.5 | 112 | 1 | 6.064 | 0.098 | 0.05 | 0.44 | 0.077 | 0.02 | 0.100297 | 0.057 | 0.111 | 0.048 | 4640 | 0.002 | 0.499 | 0.267 | 0.092 | 0.731 | 0.006 | 0.012 | 0.07 | 0.01 | 0.017 | 0.494 | 0.002 | 0.002 | 0.003 | 0.869 | 0.0003 | 0.287 | 0.091 | 0.786 | 0.004 | 0.017 | 0.069 | 0.011 | 0.014 | 0.547 | 0.003 | 0.082 | 3.7 | 61.9 | 0.6 | 9.8 | 0.08 | 3 | 20.4 | 4.8 | 60 | 0.6 | 11.6 | 0.12 | 2.7 | 21.9
920 | Э90ХАФ | Р65 | 19 | 47.2166667 | 20.2166667 | 46.8833333 | 2.9240953 | 0.4683392 | 0.103722 | 0.156232 | 0.087499 | 0.0933629 | 1590 | 1589 | 12.7439252 | 11631 | 113.7 | 1 | 3.409 | 0.086 | 0.05 | 0.489 | 0.078 | 0.02 | 0.102539 | 0.067 | 0.244 | 0.177 | 3919 | 0.002 | 0.456 | 0.202 | 0.099 | 0.66 | 0.006 | 0.013 | 0.067 | 0.008 | 0.019 | 0.467 | 0.001 | 0.002 | 0.003 | 0.845 | 0.0002 | 0.288 | 0.098 | 0.799 | 0.004 | 0.019 | 0.067 | 0.009 | 0.015 | 0.553 | 0.003 | 0.084 | 4.1 | 60.9 | 0.3 | 10.7 | 0.1 | 2.9 | 21.1 | 4.2 | 61.5 | 0.3 | 9.5 | 0.11 | 2.6 | 23.7
921 | Э90ХАФ | Р65 | 22 | 51.8666667 | 18.8166667 | 51.5333333 | 2.5534591 | 0.4647842 | 0.088486 | 0.100079 | 0.10176 | 0.093122 | 1586 | 1588 | 12.7508982 | 11759.79 | 114.8 | 1 | 7.098 | 0.072 | 0.05 | 0.473 | 0.06 | 0.02 | 0.102177 | 0.112 | 0.155 | 0.151 | 3688 | 0.002 | 0.475 | 0.216 | 0.098 | 0.707 | 0.006 | 0.014 | 0.065 | 0.01 | 0.02 | 0.461 | 0.002 | 0.002 | 0.003 | 0.848 | 0.0003 | 0.288 | 0.099 | 0.791 | 0.004 | 0.019 | 0.065 | 0.01 | 0.014 | 0.544 | 0.003 | 0.082 | 4.1 | 58.6 | 0.6 | 10.7 | 0.13 | 2.7 | 21.6 | 4.8 | 61.1 | 0.6 | 6.6 | 0.08 | 2.7 | 22.6
922 | Э90ХАФ | Р65 | 33 | 51.7333333 | 21 | 51.4 | 3.3784893 | 0.48726 | 0.1172 | 0.190678 | 0.099663 | 0.0940634 | 1587 | 1588 | 8.5729299 | 12302.86 | 115.4 | 1 | 2.991 | 0.086 | 0.05 | 0.53 | 0.069 | 0.02 | 0.102937 | 0.071 | 0.298 | 0.2 | 4306 | 0.002 | 0.485 | 0.193 | 0.102 | 0.63 | 0.006 | 0.014 | 0.069 | 0.008 | 0.02 | 0.46 | 0.001 | 0.002 | 0.004 | 0.844 | 0.0004 | 0.291 | 0.102 | 0.801 | 0.004 | 0.02 | 0.071 | 0.009 | 0.016 | 0.544 | 0.003 | 0.084 | 3.8 | 60 | 0.4 | 10.2 | 0.09 | 2.6 | 22.9 | 5.1 | 56.2 | 0.5 | 8.1 | 0.06 | 2.7 | 20.9
923 | Э90ХАФ | Р65 | 37 | 50.05 | 19.4 | 49.5666667 | 2.6140103 | 0.4817136 | 0.127748 | 0.177565 | 0.110597 | 0.0922525 | 1590 | 1586 | 11.2345636 | 11820.62 | 113.1 | 1 | 14.374 | 0.081 | 0.05 | 0.494 | 0.049 | 0.02 | 0.101128 | 0.093 | 0.277 | 0.218 | 3822 | 0.002 | 0.447 | 0.185 | 0.108 | 0.637 | 0.007 | 0.011 | 0.071 | 0.008 | 0.021 | 0.451 | 0.001 | 0.002 | 0.003 | 0.85 | 0.0004 | 0.293 | 0.108 | 0.797 | 0.005 | 0.016 | 0.071 | 0.009 | 0.015 | 0.542 | 0.003 | 0.084 | 4.2 | 53.3 | 0.6 | 12.2 | 0.15 | 2.5 | 21.8 | 4.3 | 58 | 0.4 | 11.2 | 0.1 | 2.2 | 25.9
924 | Э90ХАФ | Р65 | 42 | 52.7166667 | 31.1833333 | 52.55 | 4.0584743 | 0.50797 | 0.080868 | 0.141196 | 0.09724 | 0.0922067 | 1542 | 1587 | 14.7134328 | 12737.57 | 113.5 | 1 | 1.643 | 0.166 | 0.05 | 0.564 | 0.07 | 0.02 | 0.10149 | 0.088 | 0.22 | 0.138 | 6620 | 0.002 | 0.462 | 0.219 | 0.103 | 0.669 | 0.007 | 0.012 | 0.073 | 0.007 | 0.035 | 0.463 | 0.001 | 0.002 | 0.004 | 0.862 | 0.0003 | 0.29 | 0.104 | 0.799 | 0.006 | 0.017 | 0.074 | 0.009 | 0.023 | 0.548 | 0.003 | 0.081 | 5.8 | 56.6 | 0.4 | 13.4 | 0.13 | 2.7 | 20.7 | 7 | 47.7 | 0.3 | 12.3 | 0.07 | 2.8 | 17.2
925 | Э90ХАФ | Р65 | 45 | 46.7333333 | 20.9166667 | 44.55 | 3.1063923 | 0.50312 | 0.09376 | 0.133768 | 0.107098 | 0.0936574 | 1578 | 1576 | 7.291352 | 12050.68 | 113.3 | 1 | 9.977 | 0.116 | 0.05 | 0.556 | 0.097 | 0.02 | 0.103009 | 0.106 | 0.208 | 0.16 | 4201 | 0.002 | 0.466 | 0.211 | 0.107 | 0.681 | 0.006 | 0.01 | 0.065 | 0.009 | 0.021 | 0.456 | 0.001 | 0.002 | 0.004 | 0.859 | 0.0007 | 0.289 | 0.105 | 0.798 | 0.005 | 0.014 | 0.065 | 0.01 | 0.016 | 0.559 | 0.003 | 0.083 | 4.2 | 51.6 | 0.7 | 8.7 | 0.08 | 2.9 | 17.8 | 6.2 | 55.8 | 1 | 9.4 | 0.13 | 2.4 | 23
926 | Э90ХАФ | Р65 | 46 | 44.3333333 | 21.2 | 44.0166667 | 4.2482795 | 0.431855 | 0.050982 | 0.022173 | 0.069648 | 0.0920419 | 1536 | 1577 | 14.906429 | 12993.4 | 114.4 | 1 | 6.505 | 0.063 | 0.05 | 0.48 | 0.076 | 0.02 | 0.101273 | 0.096 | 0.033 | 0.087 | 4591 | 0.003 | 0.526 | 0.247 | 0.111 | 0.768 | 0.011 | 0.01 | 0.086 | 0.013 | 0.019 | 0.476 | 0.002 | 0.002 | 0.004 | 0.864 | 0.0006 | 0.289 | 0.11 | 0.789 | 0.01 | 0.017 | 0.086 | 0.014 | 0.016 | 0.543 | 0.003 | 0.083 | 5.2 | 55.9 | 1 | 6.7 | 0.25 | 2.3 | 24.4 | 4.6 | 63.4 | 0.6 | 4.5 | 0.07 | 2.7 | 21.4
927 | Э90ХАФ | Р65 | 48 | 45.5166667 | 15.8166667 | 45.1833333 | 2.9627907 | 0.4793 | 0.084384 | 0.08955 | 0.115393 | 0.0941844 | 1590 | 1584 | 15.6208376 | 12571.55 | 115.8 | 1 | 8.496 | 0.136 | 0.05 | 0.53 | 0.082 | 0.02 | 0.102937 | 0.137 | 0.138 | 0.144 | 3314 | 0.002 | 0.488 | 0.217 | 0.105 | 0.716 | 0.006 | 0.011 | 0.067 | 0.011 | 0.019 | 0.453 | 0.001 | 0.002 | 0.003 | 0.859 | 0.0003 | 0.288 | 0.104 | 0.795 | 0.004 | 0.016 | 0.066 | 0.012 | 0.014 | 0.541 | 0.002 | 0.083 | 3.4 | 54.4 | 8.2 | 8.2 | 0.49 | 2.5 | 21.4 | 4.1 | 56.2 | 0.6 | 10.9 | 0.17 | 2.1 | 26.5
928 | Э90ХАФ | Р65 | 53 | 44.05 | 21.5333333 | 41.7166667 | 4.7091148 | 0.4698066 | 0.07325 | 0.085224 | 0.086407 | 0.0933444 | 1535 | 1585 | 10.3388464 | 14464.09 | 114.6 | 1 | 12.398 | 0.064 | 0.05 | 0.475 | 0.085 | 0.02 | 0.102105 | 0.095 | 0.132 | 0.125 | 5191 | 0.002 | 0.474 | 0.228 | 0.118 | 0.721 | 0.007 | 0.009 | 0.072 | 0.009 | 0.02 | 0.469 | 0.002 | 0.002 | 0.003 | 0.877 | 0.0002 | 0.288 | 0.119 | 0.803 | 0.005 | 0.014 | 0.071 | 0.01 | 0.014 | 0.541 | 0.003 | 0.084 | 4 | 56.7 | 1.1 | 9.1 | 0.18 | 2.7 | 21.2 | 4.6 | 55 | 0.4 | 11.3 | 0.15 | 2.3 | 24.3
930 | Э90ХАФ | Р65 | 39 | 45.3333333 | 18.7333333 | 45.1666667 | 3.0403507 | 0.45274 | 0.028128 | 0.070669 | 0.087679 | 0.093489 | 1559 | 1575 | 6.3509025 | 11184.34 | 114.7 | 1 | 5.864 | 0.043 | 0.05 | 0.508 | 0.067 | 0.02 | 0.102286 | 0.103 | 0.109 | 0.048 | 3492 | 0.003 | 0.484 | 0.265 | 0.107 | 0.725 | 0.008 | 0.009 | 0.071 | 0.01 | 0.018 | 0.468 | 0.002 | 0.002 | 0.004 | 0.863 | 0.0002 | 0.286 | 0.105 | 0.784 | 0.006 | 0.013 | 0.07 | 0.011 | 0.014 | 0.548 | 0.003 | 0.082 | 4.8 | 59 | 2.9 | 7.7 | 0.27 | 2.8 | 20.7 | 6.1 | 62.5 | 0.5 | 6.2 | 0.06 | 2.8 | 21.8
935 | Э90ХАФ | Р65 | 56 | 47.5333333 | 17.3333333 | 47.35 | 3.0403507 | 0.50998 | 0.165252 | 0.20254 | 0.124776 | 0.0919342 | 1573 | 1581 | 7.2497696 | 12551.54 | 113.4 | 1 | 4.37 | 0.063 | 0.05 | 0.549 | 0.039 | 0.02 | 0.101092 | 0.104 | 0.316 | 0.282 | 3626 | 0.002 | 0.458 | 0.15 | 0.115 | 0.612 | 0.009 | 0.01 | 0.079 | 0.007 | 0.021 | 0.428 | 0.001 | 0.002 | 0.003 | 0.851 | 0.0003 | 0.286 | 0.116 | 0.785 | 0.007 | 0.016 | 0.079 | 0.008 | 0.016 | 0.535 | 0.002 | 0.082 | 4.3 | 51.9 | 0.7 | 14.3 | 0.2 | 2.1 | 24.5 | 4.4 | 55 | 1 | 9.6 | 0.1 | 2.1 | 26.3
937 | Э90ХАФ | Р65 | 34 | 49.0333333 | 17.15 | 48.85 | 3.0403507 | 0.543815 | 0.110754 | 0.191589 | 0.185272 | 0.0950633 | 1570 | 1580 | 11.1265487 | 12265.89 | 116.8 | 1 | 6.985 | 0.122 | 0.05 | 0.601 | 0.03 | 0.02 | 0.103913 | 0.2 | 0.297 | 0.189 | 3506 | 0.002 | 0.42 | 0.203 | 0.106 | 0.624 | 0.006 | 0.01 | 0.071 | 0.007 | 0.027 | 0.388 | 0.001 | 0.002 | 0.003 | 0.86 | 0.0003 | 0.289 | 0.105 | 0.79 | 0.003 | 0.018 | 0.067 | 0.009 | 0.022 | 0.546 | 0.002 | 0.084 | 4.4 | 52.5 | 0.8 | 14.7 | 0.59 | 2.1 | 25.4 | 5.3 | 60.1 | 0.9 | 4.9 | 0.11 | 2.3 | 26
942 | Э76ХФ | Р65 | 53 | 50.3833333 | 19.4 | 50.3833333 | 2 | 0.4954 | 0.05274 | 0.2063395 | 0.141038 | 0.0408817 | 1572 | 1586 | 9.6835594 | 14025.77 | 116.3 | 1 | 16.263 | 0.134 | 0.05 | 0.551 | 0.082 | 0.02 | 0.051288 | 0.129 | 0.322 | 0.09 | 4535 | 0.002 | 0.413 | 0.376 | 0.105 | 0.61 | 0.007 | 0.011 | 0.066 | 0.009 | 0.024 | 0.44 | 0.001 | 0.002 | 0.004 | 0.776 | 0.0002 | 0.417 | 0.103 | 0.787 | 0.006 | 0.013 | 0.065 | 0.01 | 0.015 | 0.572 | 0.003 | 0.037 | 4.7 | 54.8 | 0.4 | 13.5 | 0.11 | 2.2 | 24.9 | 4.4 | 55.9 | 1 | 7.6 | 0.09 | 2 | 27.3
943 | Э76ХФ | Р65 | 61 | 40.85 | 24.5 | 40.85 | 2.6373166 | 0.47762 | 0.119544 | 0.182381 | 0.107712 | 0.0397857 | 1520 | 1579 | 10.4952264 | 13760.82 | 114.1 | 1 | 14.291 | 0.08 | 0.05 | 0.518 | 0.072 | 0.02 | 0.049913 | 0.088 | 0.285 | 0.204 | 5619 | 0.002 | 0.417 | 0.321 | 0.111 | 0.623 | 0.007 | 0.011 | 0.074 | 0.008 | 0.024 | 0.464 | 0.002 | 0.002 | 0.003 | 0.76 | 0.0002 | 0.416 | 0.108 | 0.775 | 0.006 | 0.014 | 0.073 | 0.01 | 0.017 | 0.56 | 0.003 | 0.037 | 4.9 | 56.9 | 0.2 | 13.5 | 0.17 | 2.3 | 25.2 | 5.1 | 58.8 | 0.8 | 4.4 | 0.08 | 2.3 | 25.3
944 | Э76ХФ | Р65 | 27 | 45.35 | 19.0833333 | 45.35 | 2 | 0.4947 | 0.127748 | 0.198496 | 0.125192 | 0.0403914 | 1578 | 1575 | 9.3446527 | 12727.34 | 114.5 | 1 | 14.126 | 0.133 | 0.05 | 0.537 | 0.074 | 0.02 | 0.050673 | 0.108 | 0.31 | 0.218 | 4048 | 0.002 | 0.394 | 0.314 | 0.113 | 0.61 | 0.006 | 0.012 | 0.072 | 0.008 | 0.025 | 0.453 | 0.001 | 0.002 | 0.003 | 0.762 | 0.0003 | 0.415 | 0.111 | 0.783 | 0.005 | 0.013 | 0.072 | 0.009 | 0.017 | 0.565 | 0.003 | 0.037 | 4.8 | 56 | 0.3 | 12.8 | 0.14 | 2.2 | 26 | 5.1 | 58.9 | 0.9 | 4.7 | 0.08 | 2.3 | 26
945 | Э76ХФ | Р65 | 32 | 43.7 | 21.2 | 43.7 | 3.3631944 | 0.39875 | 0.118372 | 0.1011205 | 0.10415 | 0.0395266 | 1558 | 1575 | 8.1631579 | 12342.45 | 114 | 1 | 11.891 | 0.081 | 0.05 | 0.424 | 0.082 | 0.02 | 0.049588 | 0.117 | 0.157 | 0.202 | 4361 | 0.002 | 0.46 | 0.322 | 0.106 | 0.697 | 0.007 | 0.01 | 0.076 | 0.011 | 0.024 | 0.473 | 0.002 | 0.002 | 0.003 | 0.772 | 0.0002 | 0.418 | 0.104 | 0.783 | 0.006 | 0.011 | 0.075 | 0.012 | 0.018 | 0.564 | 0.003 | 0.037 | 4.6 | 51.4 | 0.3 | 10.5 | 0.14 | 2.4 | 21.7 | 5.1 | 49 | 0.8 | 6.2 | 0.06 | 2.5 | 19.4
946 | Э76ХФ | Р65 | 23 | 48.3833333 | 19.6666667 | 48.3833333 | 2.7705263 | 0.45459 | 0.107824 | 0.0970605 | 0.130386 | 0.0408817 | 1578 | 1573 | 9.2765415 | 12505.42 | 116.8 | 1 | 14.961 | 0.186 | 0.05 | 0.495 | 0.08 | 0.02 | 0.051288 | 0.159 | 0.15 | 0.184 | 4099 | 0.002 | 0.424 | 0.329 | 0.109 | 0.7 | 0.008 | 0.01 | 0.079 | 0.012 | 0.023 | 0.452 | 0.001 | 0.002 | 0.003 | 0.769 | 0.0002 | 0.415 | 0.109 | 0.785 | 0.008 | 0.011 | 0.079 | 0.013 | 0.016 | 0.563 | 0.003 | 0.037 | 5 | 49.3 | 0.5 | 11.3 | 0.12 | 2.3 | 21 | 5.5 | 44.7 | 0.7 | 9.7 | 0.06 | 2.3 | 19.5
947 | Э76ХФ | Р65 | 30 | 40.3666667 | 16.6666667 | 40.3666667 | 2.9917355 | 0.350935 | 0.080282 | 0.0185005 | 0.09435 | 0.0403046 | 1569 | 1582 | 8.5034611 | 11818.8 | 116.3 | 1 | 11.397 | 0.08 | 0.05 | 0.375 | 0.073 | 0.02 | 0.050564 | 0.137 | 0.027 | 0.137 | 3283 | 0.002 | 0.495 | 0.357 | 0.107 | 0.771 | 0.009 | 0.009 | 0.08 | 0.014 | 0.019 | 0.484 | 0.002 | 0.003 | 0.004 | 0.767 | 0.0003 | 0.419 | 0.105 | 0.787 | 0.008 | 0.011 | 0.079 | 0.014 | 0.015 | 0.577 | 0.003 | 0.037 | 5.4 | 54.8 | 0.6 | 11.8 | 0.15 | 2.6 | 21.4 | 5.1 | 62 | 0.6 | 6.2 | 0.06 | 2.8 | 22.3
948 | Э76ХФ | Р65 | 28 | 43.0166667 | 20.45 | 43.0166667 | 2 | 0.461495 | 0.099034 | 0.1508255 | 0.119186 | 0.0406505 | 1557 | 1577 | 9.5732662 | 12668.95 | 116.6 | 1 | 13.727 | 0.08 | 0.05 | 0.503 | 0.074 | 0.02 | 0.050998 | 0.119 | 0.235 | 0.169 | 4318 | 0.002 | 0.419 | 0.34 | 0.096 | 0.654 | 0.011 | 0.01 | 0.078 | 0.009 | 0.022 | 0.467 | 0.001 | 0.002 | 0.003 | 0.753 | 0.0002 | 0.418 | 0.096 | 0.787 | 0.01 | 0.012 | 0.078 | 0.01 | 0.016 | 0.571 | 0.003 | 0.037 | 4.7 | 50.1 | 0.4 | 10 | 0.21 | 2.4 | 21 | 5 | 57.9 | 0.4 | 10.2 | 0.08 | 2.3 | 25.4
949 | Э76ХФ | Р65 | 23 | 40.8666667 | 18.7 | 40.8666667 | 2 | 0.468695 | 0.150602 | 0.193837 | 0.153868 | 0.0410251 | 1575 | 1585 | 7.5516313 | 12291.98 | 116.8 | 1 | 10.287 | 0.052 | 0.05 | 0.501 | 0.049 | 0.02 | 0.051468 | 0.154 | 0.302 | 0.257 | 3831 | 0.002 | 0.42 | 0.297 | 0.091 | 0.625 | 0.007 | 0.011 | 0.066 | 0.007 | 0.02 | 0.442 | 0.001 | 0.002 | 0.003 | 0.763 | 0.0003 | 0.414 | 0.092 | 0.791 | 0.006 | 0.011 | 0.066 | 0.009 | 0.016 | 0.566 | 0.003 | 0.037 | 4.4 | 56.9 | 0.4 | 12.4 | 0.17 | 2.2 | 26.1 | 4 | 57.1 | 0.7 | 7.7 | 0.1 | 2.8 | 19.5
950 | Э76ХФ | Р65 | 21 | 50.0333333 | 25.6833333 | 50.0333333 | 3.0243446 | 0.44889 | 0.13478 | 0.1776555 | 0.13181 | 0.0411407 | 1557 | 1571 | 7.0249167 | 12045.17 | 116.7 | 1 | 11.716 | 0.133 | 0.05 | 0.48 | 0.05 | 0.02 | 0.051613 | 0.127 | 0.277 | 0.23 | 5156 | 0.002 | 0.411 | 0.309 | 0.096 | 0.631 | 0.017 | 0.01 | 0.074 | 0.007 | 0.019 | 0.461 | 0.002 | 0.002 | 0.003 | 0.764 | 0.0001 | 0.416 | 0.095 | 0.781 | 0.016 | 0.012 | 0.074 | 0.008 | 0.015 | 0.561 | 0.003 | 0.037 | 4.5 | 57.6 | 0.7 | 10.7 | 0.15 | 2.3 | 24.8 | 5.8 | 47.7 | 1 | 6.8 | 0.08 | 2.5 | 18.9
951 | Э76ХФ | Р65 | 11 | 52.6833333 | 24 | 52.6833333 | 2 | 0.45775 | 0.142984 | 0.1900055 | 0.152158 | 0.0406989 | 1581 | 1580 | 8.9675419 | 12145 | 117.4 | 1 | 15.748 | 0.079 | 0.05 | 0.489 | 0.049 | 0.02 | 0.050998 | 0.153 | 0.296 | 0.244 | 4858 | 0.002 | 0.417 | 0.306 | 0.1 | 0.621 | 0.01 | 0.011 | 0.075 | 0.007 | 0.019 | 0.439 | 0.001 | 0.002 | 0.003 | 0.779 | 0.0004 | 0.418 | 0.101 | 0.785 | 0.009 | 0.012 | 0.075 | 0.009 | 0.016 | 0.572 | 0.003 | 0.037 | 4.7 | 48.6 | 0.7 | 20.1 | 0.12 | 2.2 | 22.3 | 4.8 | 57.7 | 0.4 | 10.6 | 0.13 | 2.2 | 25.7
952 | Э76ХФ | Р65 | 19 | 44.0333333 | 23.15 | 44.0333333 | 2 | 0.43898 | 0.139468 | 0.124537 | 0.14384 | 0.0406611 | 1566 | 1580 | 8.1286147 | 12461.34 | 117.8 | 1 | 11.931 | 0.131 | 0.05 | 0.469 | 0.075 | 0.02 | 0.05089 | 0.168 | 0.193 | 0.238 | 4808 | 0.003 | 0.441 | 0.308 | 0.098 | 0.679 | 0.007 | 0.01 | 0.066 | 0.01 | 0.02 | 0.448 | 0.002 | 0.003 | 0.004 | 0.765 | 0.0002 | 0.417 | 0.098 | 0.787 | 0.006 | 0.011 | 0.066 | 0.011 | 0.014 | 0.574 | 0.003 | 0.037 | 5.4 | 51.7 | 0.4 | 9.8 | 0.11 | 2.6 | 20 | 5.9 | 50.9 | 0.6 | 5.5 | 0.06 | 2.8 | 18.3
953 | Э76ХФ | Р65 | 19 | 42.4 | 16.7166667 | 42.4 | 1.5030377 | 0.46217 | 0.12306 | 0.1393875 | 0.161622 | 0.0404006 | 1608 | 1579 | 11.557783 | 11359.92 | 116 | 1 | 16.335 | 0.222 | 0.05 | 0.5 | 0.074 | 0.02 | 0.050564 | 0.189 | 0.216 | 0.21 | 3165 | 0.002 | 0.414 | 0.32 | 0.104 | 0.664 | 0.008 | 0.009 | 0.07 | 0.01 | 0.022 | 0.427 | 0.002 | 0.002 | 0.004 | 0.756 | 0.0002 | 0.418 | 0.104 | 0.785 | 0.007 | 0.01 | 0.07 | 0.012 | 0.014 | 0.567 | 0.003 | 0.037 | 5.4 | 54.3 | 0.6 | 12.8 | 0.09 | 2.2 | 24.2 | 5 | 60 | 0.8 | 4.8 | 0.08 | 2.3 | 26.2
954 | Э76ХФ | Р65 | 21 | 44.8666667 | 26.5166667 | 44.8666667 | 3.8790698 | 0.306105 | 0.011134 | 0.044998 | 0.084084 | 0.0395337 | 1534 | 1581 | 5.062754 | 12902.07 | 115.4 | 1 | 6.853 | 0.127 | 0.05 | 0.331 | 0.095 | 0.02 | 0.049479 | 0.11 | 0.069 | 0.019 | 5702 | 0.002 | 0.526 | 0.412 | 0.097 | 0.754 | 0.007 | 0.012 | 0.076 | 0.012 | 0.021 | 0.491 | 0.003 | 0.003 | 0.004 | 0.757 | 0.0003 | 0.418 | 0.096 | 0.782 | 0.007 | 0.013 | 0.076 | 0.012 | 0.015 | 0.56 | 0.004 | 0.037 | 5 | 58.9 | 0.4 | 8.6 | 0.07 | 2.8 | 21 | 4.9 | 58.9 | 0.6 | 7 | 0.12 | 2.3 | 25.8
955 | Э76ХФ | Р65 | 21 | 45.3666667 | 22.5333333 | 45.3666667 | 3.2285898 | 0.4159508 | 0.136538 | 0.159439 | 0.144364 | 0.0400826 | 1559 | 1574 | 9.8707965 | 12283.14 | 116.1 | 1 | 14.872 | 0.125 | 0.05 | 0.406 | 0.054 | 0.02 | 0.050166 | 0.154 | 0.248 | 0.233 | 4613 | 0.002 | 0.427 | 0.307 | 0.089 | 0.654 | 0.011 | 0.013 | 0.061 | 0.009 | 0.022 | 0.456 | 0.002 | 0.003 | 0.003 | 0.764 | 0.0003 | 0.415 | 0.089 | 0.789 | 0.01 | 0.014 | 0.062 | 0.011 | 0.016 | 0.549 | 0.003 | 0.037 | 4.1 | 58.5 | 0.2 | 11 | 0.17 | 2.3 | 25.7 | 4.9 | 52.3 | 0.9 | 10.7 | 0.18 | 2.3 | 22.6
956 | Э76ХФ | Р65 | 23 | 42.5 | 20.2333333 | 42.5 | 3.9200372 | 0.38498 | 0.03516 | 0.047251 | 0.108156 | 0.0401122 | 1568 | 1592 | 11.628 | 12798.68 | 113.9 | 1 | 16.473 | 0.181 | 0.05 | 0.424 | 0.097 | 0.02 | 0.050203 | 0.146 | 0.072 | 0.06 | 4316 | 0.002 | 0.468 | 0.39 | 0.099 | 0.744 | 0.008 | 0.011 | 0.07 | 0.012 | 0.019 | 0.478 | 0.002 | 0.003 | 0.004 | 0.758 | 0.0004 | 0.415 | 0.096 | 0.781 | 0.007 | 0.013 | 0.069 | 0.012 | 0.014 | 0.549 | 0.003 | 0.037 | 4.4 | 60.1 | 0.4 | 8.4 | 0.17 | 2.7 | 22.6 | 4.7 | 58.3 | 0.5 | 10.9 | 0.12 | 2.8 | 21.2
957 | Э76ХФ | Р65 | 21 | 42.1833333 | 20.15 | 42.1833333 | 3.4204963 | 0.352143 | 0.088486 | 0.055047 | 0.120732 | 0.0406028 | 1564 | 1586 | 11.6761754 | 12515.14 | 117.6 | 1 | 16.418 | 0.063 | 0.05 | 0.367 | 0.084 | 0.02 | 0.050817 | 0.162 | 0.084 | 0.151 | 4203 | 0.002 | 0.497 | 0.351 | 0.101 | 0.741 | 0.009 | 0.011 | 0.064 | 0.014 | 0.021 | 0.463 | 0.002 | 0.003 | 0.004 | 0.792 | 0.0003 | 0.419 | 0.099 | 0.786 | 0.008 | 0.013 | 0.063 | 0.014 | 0.014 | 0.561 | 0.003 | 0.037 | 3.8 | 51.3 | 1.4 | 9.9 | 0.16 | 2.8 | 18.3 | 4.6 | 53.6 | 0.8 | 8.9 | 0.08 | 2.7 | 19.5
958 | Э90ХАФ | Р65 | 19 | 44.1833333 | 21.85 | 43.5166667 | 3.6013925 | 0.5135 | 0.042192 | 0.0832845 | 0.099222 | 0.0929449 | 1613 | 1620 | 15.4831441 | 12483.3 | 113.9 | 1 | 9.849 | 0.189 | 0.05 | 0.58 | 0.059 | 0.02 | 0.101454 | 0.117 | 0.129 | 0.072 | 4546 | 0.003 | 0.453 | 0.253 | 0.086 | 0.718 | 0.009 | 0.012 | 0.069 | 0.014 | 0.017 | 0.46 | 0.002 | 0.002 | 0.005 | 0.845 | 0.0004 | 0.287 | 0.085 | 0.79 | 0.007 | 0.017 | 0.068 | 0.016 | 0.01 | 0.556 | 0.003 | 0.085 | 6.2 | 53.5 | 0.9 | 10 | 0.09 | 2.6 | 20.7 | 7.3 | 52 | 0.5 | 7.5 | 0.07 | 2.6 | 20
959 | Э90ХАФ | Р65 | 23 | 50.55 | 24.1833333 | 49.8833333 | 3.565096 | 0.495935 | 0.099034 | 0.1640125 | 0.109802 | 0.0943247 | 1561 | 1592 | 10.6149471 | 12911.37 | 115.2 | 1 | 8.088 | 0.198 | 0.05 | 0.545 | 0.039 | 0.02 | 0.10366 | 0.099 | 0.256 | 0.169 | 5204 | 0.003 | 0.474 | 0.207 | 0.092 | 0.648 | 0.01 | 0.012 | 0.063 | 0.008 | 0.018 | 0.453 | 0.002 | 0.002 | 0.003 | 0.864 | 0.0002 | 0.287 | 0.092 | 0.789 | 0.008 | 0.017 | 0.063 | 0.009 | 0.015 | 0.527 | 0.003 | 0.084 | 5.7 | 54.8 | 0.5 | 12.5 | 0.1 | 2.7 | 20.1 | 5.1 | 57.2 | 0.8 | 5.4 | 0.11 | 2.3 | 24.6
960 | Э90ХАФ | Р65 | 22 | 49.6833333 | 22.8333333 | 49.35 | 2.6003976 | 0.50822 | 0.120716 | 0.2492845 | 0.171142 | 0.0940659 | 1588 | 1592 | 12.1221939 | 11869.49 | 116.1 | 1 | 14.55 | 0.259 | 0.05 | 0.553 | 0.024 | 0.02 | 0.102937 | 0.157 | 0.389 | 0.206 | 4517 | 0.002 | 0.446 | 0.19 | 0.106 | 0.578 | 0.009 | 0.012 | 0.08 | 0.006 | 0.032 | 0.404 | 0.001 | 0.002 | 0.003 | 0.845 | 0.0005 | 0.288 | 0.108 | 0.798 | 0.007 | 0.016 | 0.08 | 0.008 | 0.021 | 0.55 | 0.003 | 0.084 | 4.6 | 51.8 | 1.1 | 16 | 0.22 | 2.1 | 24.8 | 4.7 | 56.3 | 0.4 | 10.7 | 0.16 | 2.3 | 25
961 | Э90ХАФ | Р65 | 26 | 49.8666667 | 20.5 | 49.7 | 3.440348 | 0.451945 | 0.076766 | 0.155855 | 0.116016 | 0.0900542 | 1566 | 1590 | 9.4659506 | 12790.24 | 109.5 | 1 | 4.896 | 0.127 | 0.05 | 0.495 | 0.039 | 0.02 | 0.098994 | 0.112 | 0.243 | 0.131 | 4370 | 0.002 | 0.491 | 0.22 | 0.101 | 0.657 | 0.006 | 0.012 | 0.062 | 0.008 | 0.024 | 0.443 | 0.001 | 0.002 | 0.003 | 0.847 | 0.0002 | 0.284 | 0.098 | 0.799 | 0.004 | 0.019 | 0.061 | 0.008 | 0.017 | 0.545 | 0.003 | 0.083 | 3.2 | 54.4 | 0.7 | 17.9 | 0.3 | 2.2 | 24.5 | 4.8 | 53.6 | 0.5 | 12.3 | 0.14 | 2.6 | 20.9
962 | Э90ХАФ | Р65 | 33 | 49.9166667 | 25.7166667 | 49.2833333 | 3.3926972 | 0.52029 | 0.09962 | 0.1889125 | 0.12059 | 0.0951384 | 1551 | 1589 | 11.5723982 | 12792.48 | 116.3 | 1 | 8.525 | 0.128 | 0.05 | 0.574 | 0.058 | 0.02 | 0.104239 | 0.105 | 0.295 | 0.17 | 5483 | 0.002 | 0.437 | 0.203 | 0.109 | 0.628 | 0.007 | 0.013 | 0.078 | 0.007 | 0.022 | 0.439 | 0.002 | 0.002 | 0.003 | 0.849 | 0.0004 | 0.285 | 0.109 | 0.793 | 0.005 | 0.017 | 0.078 | 0.009 | 0.017 | 0.546 | 0.003 | 0.082 | 4.2 | 58.4 | 0.9 | 14 | 0.14 | 2.6 | 22.7 | 5.1 | 57 | 0.9 | 10.8 | 0.09 | 2.6 | 22.3
963 | Э90ХАФ | Р65 | 40 | 50.0166667 | 27.0666667 | 49.6833333 | 5.5152439 | 0.44818 | 0.1172 | 0.184387 | 0.11478 | 0.0912751 | 1515 | 1589 | 9.569396 | 14814.53 | 111.6 | 1 | 11.882 | 0.149 | 0.05 | 0.482 | 0.066 | 0.02 | 0.100043 | 0.098 | 0.288 | 0.2 | 6683 | 0.002 | 0.506 | 0.19 | 0.096 | 0.633 | 0.005 | 0.012 | 0.064 | 0.007 | 0.02 | 0.464 | 0.002 | 0.002 | 0.003 | 0.854 | 0.0002 | 0.29 | 0.096 | 0.801 | 0.004 | 0.017 | 0.065 | 0.009 | 0.017 | 0.554 | 0.003 | 0.085 | 4.6 | 61.5 | 0.5 | 9.3 | 0.1 | 2.7 | 22.5 | 5.4 | 58.8 | 0.9 | 8 | 0.12 | 2.6 | 22.2
964 | Э90ХАФ | Р65 | 32 | 48.2166667 | 23.5 | 47.8833333 | 2.6253041 | 0.489735 | 0.117786 | 0.1898155 | 0.139078 | 0.0942213 | 1570 | 1585 | 12.3443662 | 12217.02 | 116 | 1 | 11.686 | 0.155 | 0.05 | 0.533 | 0.064 | 0.02 | 0.102792 | 0.133 | 0.296 | 0.201 | 4785 | 0.001 | 0.46 | 0.192 | 0.101 | 0.63 | 0.008 | 0.012 | 0.068 | 0.008 | 0.02 | 0.425 | 0.001 | 0.002 | 0.004 | 0.835 | 0.0003 | 0.287 | 0.1 | 0.799 | 0.006 | 0.017 | 0.068 | 0.009 | 0.011 | 0.549 | 0.003 | 0.084 | 4.1 | 56.7 | 0.2 | 13.5 | 0.25 | 2.2 | 25.9 | 6.4 | 53.6 | 0.4 | 10.9 | 0.13 | 2.2 | 24
965 | Э90ХАФ | Р65 | 9 | 46.3833333 | 20.8333333 | 46.05 | 2.9745727 | 0.506995 | 0.089658 | 0.1469465 | 0.114206 | 0.0957478 | 1590 | 1585 | 10.1163911 | 12052.8 | 115.6 | 1 | 5.949 | 0.149 | 0.05 | 0.561 | 0.036 | 0.02 | 0.104962 | 0.113 | 0.229 | 0.153 | 4185 | 0.002 | 0.463 | 0.211 | 0.106 | 0.663 | 0.007 | 0.01 | 0.069 | 0.009 | 0.021 | 0.44 | 0.001 | 0.002 | 0.003 | 0.857 | 0.0002 | 0.288 | 0.106 | 0.792 | 0.005 | 0.016 | 0.07 | 0.01 | 0.016 | 0.547 | 0.003 | 0.076 | 4.8 | 57.3 | 0.4 | 13.6 | 0.1 | 2.5 | 23.2 | 5.1 | 56.9 | 0.4 | 10.4 | 0.09 | 2.6 | 22.2
966 | Э90ХАФ | Р65 | 12 | 46.3666667 | 22.0166667 | 46.0333333 | 3.4369778 | 0.43404 | 0.07618 | 0.1039065 | 0.077562 | 0.0900117 | 1574 | 1594 | 10.472883 | 12576.84 | 109.4 | 1 | 6.115 | 0.144 | 0.05 | 0.475 | 0.067 | 0.02 | 0.098741 | 0.075 | 0.162 | 0.13 | 4615 | 0.002 | 0.513 | 0.223 | 0.1 | 0.698 | 0.007 | 0.011 | 0.071 | 0.008 | 0.019 | 0.475 | 0.002 | 0.002 | 0.003 | 0.874 | 0.0002 | 0.289 | 0.098 | 0.791 | 0.005 | 0.016 | 0.071 | 0.008 | 0.015 | 0.541 | 0.003 | 0.082 | 3.6 | 60 | 0.9 | 13.5 | 0.15 | 2.7 | 22.1 | 4.3 | 52 | 0.9 | 10.3 | 0.09 | 2.6 | 19.9
967 | Э90ХАФ | Р65 | 17 | 44.5333333 | 18.65 | 44.3666667 | 2.3260394 | 0.524785 | 0.101378 | 0.2226435 | 0.258882 | 0.0961199 | 1577 | 1589 | 11.3394551 | 12324.93 | 118.2 | 1 | 6.243 | 0.063 | 0.05 | 0.578 | 0.034 | 0.02 | 0.105288 | 0.303 | 0.345 | 0.173 | 3831 | 0.002 | 0.445 | 0.207 | 0.098 | 0.601 | 0.007 | 0.012 | 0.071 | 0.006 | 0.021 | 0.324 | 0.001 | 0.002 | 0.003 | 0.846 | 0.0004 | 0.286 | 0.1 | 0.783 | 0.005 | 0.016 | 0.072 | 0.008 | 0.018 | 0.531 | 0.003 | 0.081 | 4.1 | 55.4 | 0.5 | 15.7 | 0.11 | 2.2 | 25.1 | 4.7 | 51.6 | 0.5 | 14.1 | 0.15 | 2.2 | 25.1
971 | Э90ХАФ | Р65 | 26 | 48.5666667 | 17.2 | 48.4 | 2 | 0.44002 | 0.132436 | 0.1892265 | 0.09853 | 0.0904541 | 1572 | 1587 | 10.8348269 | 11044.19 | 110.9 | 1 | 5.911 | 0.115 | 0.05 | 0.469 | 0.035 | 0.02 | 0.099175 | 0.071 | 0.296 | 0.226 | 3166 | 0.001 | 0.488 | 0.176 | 0.11 | 0.623 | 0.008 | 0.011 | 0.072 | 0.008 | 0.018 | 0.45 | 0.001 | 0.002 | 0.003 | 0.854 | 0.0001 | 0.289 | 0.111 | 0.792 | 0.007 | 0.016 | 0.073 | 0.008 | 0.015 | 0.536 | 0.003 | 0.083 | 3.5 | 53.5 | 0.4 | 17 | 0.12 | 2.2 | 24.8 | 4 | 52.8 | 0.5 | 16 | 0.14 | 2.2 | 24.6
972 | Э90ХАФ | Р65 | 31 | 44.6833333 | 18.0333333 | 44.5166667 | 2.3685694 | 0.437815 | 0.107238 | 0.1577665 | 0.072902 | 0.094468 | 1550 | 1591 | 9.9848739 | 12200.74 | 116.8 | 1 | 5.941 | 0.053 | 0.05 | 0.472 | 0.037 | 0.02 | 0.102901 | 0.045 | 0.247 | 0.183 | 3667 | 0.002 | 0.487 | 0.203 | 0.097 | 0.652 | 0.007 | 0.01 | 0.065 | 0.009 | 0.021 | 0.461 | 0.002 | 0.003 | 0.003 | 0.864 | 0.0002 | 0.289 | 0.097 | 0.785 | 0.005 | 0.014 | 0.065 | 0.009 | 0.016 | 0.525 | 0.003 | 0.083 | 3.8 | 55.6 | 0.6 | 13.4 | 0.12 | 2.5 | 22.1 | 4.9 | 58.1 | 0.9 | 6.8 | 0.14 | 2.3 | 25.7
973 | Э90ХАФ | Р65 | 33 | 46.4 | 18.5333333 | 46.1 | 2.6610044 | 0.44413 | 0.107824 | 0.175859 | 0.095488 | 0.0923441 | 1559 | 1585 | 10.6648352 | 11619.06 | 114.6 | 1 | 6.47 | 0.049 | 0.05 | 0.479 | 0.038 | 0.02 | 0.101201 | 0.072 | 0.275 | 0.184 | 3589 | 0.002 | 0.486 | 0.198 | 0.109 | 0.633 | 0.009 | 0.011 | 0.072 | 0.009 | 0.022 | 0.454 | 0.001 | 0.003 | 0.003 | 0.87 | 0.0003 | 0.29 | 0.104 | 0.79 | 0.007 | 0.016 | 0.067 | 0.01 | 0.016 | 0.533 | 0.003 | 0.083 | 4.2 | 52 | 0.3 | 14.2 | 0.14 | 2.1 | 24.3 | 4.6 | 57.2 | 1 | 8 | 0.26 | 2.2 | 26.3
974 | Э90ХАФ | Р65 | 42 | 44.7166667 | 22.35 | 44.5666667 | 3.6020682 | 0.43331 | 0.056256 | 0.121362 | 0.099972 | 0.0938199 | 1526 | 1586 | 8.8508982 | 13339.6 | 116.1 | 1 | 4.927 | 0.049 | 0.05 | 0.477 | 0.046 | 0.03 | 0.102973 | 0.102 | 0.189 | 0.096 | 4969 | 0.002 | 0.522 | 0.242 | 0.115 | 0.683 | 0.007 | 0.011 | 0.096 | 0.011 | 0.022 | 0.451 | 0.002 | 0.003 | 0.003 | 0.86 | 0.0001 | 0.288 | 0.114 | 0.788 | 0.005 | 0.015 | 0.096 | 0.012 | 0.018 | 0.531 | 0.003 | 0.083 | 4 | 57.2 | 1.3 | 17.3 | 0.26 | 2.6 | 21.8 | 4.8 | 58.2 | 0.5 | 11.7 | 0.09 | 2.6 | 22.7
975 | Э90ХАФ | Р65 | 41 | 46.85 | 21.6333333 | 46.6833333 | 2.6548186 | 0.48349 | 0.103136 | 0.16136 | 0.101904 | 0.0917746 | 1552 | 1581 | 11.4563636 | 11437.9 | 112.5 | 1 | 6.301 | 0.057 | 0.05 | 0.529 | 0.043 | 0.02 | 0.100369 | 0.088 | 0.252 | 0.176 | 4124 | 0.002 | 0.46 | 0.202 | 0.111 | 0.644 | 0.008 | 0.011 | 0.07 | 0.007 | 0.021 | 0.447 | 0.001 | 0.002 | 0.003 | 0.87 | 0.0002 | 0.288 | 0.112 | 0.784 | 0.007 | 0.015 | 0.07 | 0.009 | 0.017 | 0.519 | 0.002 | 0.084 | 3.9 | 56 | 0.7 | 15 | 0.16 | 2.2 | 25.9 | 4.1 | 59 | 0.7 | 10.8 | 0.09 | 2.7 | 21.8
978 | Э76ХФ | Р65 | 46 | 44.0333333 | 30.3333333 | 44.0333333 | 4.0942408 | 0.414145 | 0.128334 | 0.145834 | 0.124972 | 0.0386281 | 1536 | 1637 | 8.5115064 | 13201.32 | 111.1 | 1 | 12.493 | 0.191 | 0.12 | 0.379 | 0.039 | 0.02 | 0.048394 | 0.13 | 0.227 | 0.219 | 6674 | 0.003 | 0.444 | 0.312 | 0.114 | 0.664 | 0.006 | 0.011 | 0.071 | 0.008 | 0.023 | 0.467 | 0.002 | 0.003 | 0.003 | 0.765 | 0.0002 | 0.42 | 0.115 | 0.796 | 0.005 | 0.013 | 0.071 | 0.009 | 0.018 | 0.567 | 0.003 | 0.037 | 4.8 | 49.1 | 0.6 | 10.5 | 0.2 | 2.3 | 21.3 | 5.1 | 58.9 | 0.9 | 5.4 | 0.12 | 2.2 | 26.7
979 | Э76ХФ | Р65 | 42 | 51.55 | 24.7166667 | 51.55 | 2.2327678 | 0.46496 | 0.150016 | 0.2067955 | 0.17243 | 0.040072 | 1579 | 1595 | 12.2476126 | 11554.96 | 115.9 | 1 | 19.95 | 0.288 | 0.05 | 0.496 | 0.028 | 0.02 | 0.050203 | 0.177 | 0.322 | 0.256 | 4760 | 0.002 | 0.396 | 0.292 | 0.101 | 0.604 | 0.009 | 0.011 | 0.074 | 0.007 | 0.02 | 0.403 | 0.001 | 0.002 | 0.003 | 0.764 | 0.0002 | 0.412 | 0.104 | 0.787 | 0.008 | 0.012 | 0.075 | 0.009 | 0.011 | 0.538 | 0.002 | 0.037 | 4.6 | 48.3 | 0.6 | 18.5 | 0.47 | 1.9 | 25 | 4.5 | 56.9 | 0.3 | 13.1 | 0.16 | 2.2 | 26.4
980 | Э76ХФ | Р65 | 51 | 51.35 | 24.9 | 51.35 | 3.617279 | 0.44065 | 0.15822 | 0.168205 | 0.136364 | 0.0398988 | 1550 | 1589 | 9.2797139 | 13308.43 | 115 | 1 | 15.858 | 0.08 | 0.05 | 0.466 | 0.049 | 0.02 | 0.049986 | 0.138 | 0.262 | 0.27 | 5523 | 0.002 | 0.428 | 0.291 | 0.111 | 0.638 | 0.007 | 0.011 | 0.068 | 0.007 | 0.022 | 0.454 | 0.001 | 0.002 | 0.003 | 0.762 | 0.0007 | 0.417 | 0.111 | 0.785 | 0.006 | 0.013 | 0.068 | 0.008 | 0.015 | 0.565 | 0.003 | 0.037 | 4.8 | 56.3 | 0.2 | 15.2 | 0.17 | 2.2 | 25.9 | 4.9 | 59.2 | 0.9 | 6.1 | 0.16 | 2.3 | 26.3
981 | Э76ХФ | Р65 | 58 | 52.5333333 | 20.65 | 52.5333333 | 2 | 0.409265 | 0.124818 | 0.096709 | 0.106188 | 0.0386281 | 1575 | 1587 | 7.3027919 | 12302.18 | 110 | 1 | 12.788 | 0.107 | 0.05 | 0.436 | 0.048 | 0.02 | 0.048394 | 0.122 | 0.15 | 0.213 | 4234 | 0.002 | 0.433 | 0.312 | 0.104 | 0.697 | 0.007 | 0.01 | 0.073 | 0.009 | 0.02 | 0.475 | 0.002 | 0.002 | 0.004 | 0.759 | 0.0003 | 0.415 | 0.102 | 0.782 | 0.007 | 0.011 | 0.072 | 0.01 | 0.013 | 0.569 | 0.003 | 0.037 | 4.4 | 44.2 | 2.1 | 11.3 | 0.25 | 2.3 | 19.6 | 4.8 | 56.8 | 0.8 | 12 | 0.12 | 2.2 | 25.8
982 | Э76ХФ | Р65 | 65 | 46.2333333 | 22.8666667 | 46.2333333 | 2 | 0.427845 | 0.140054 | 0.1280835 | 0.12593 | 0.0403027 | 1550 | 1585 | 8.088969 | 12943.73 | 113.6 | 1 | 12.466 | 0.133 | 0.05 | 0.455 | 0.072 | 0.02 | 0.050492 | 0.139 | 0.199 | 0.239 | 4933 | 0.002 | 0.448 | 0.306 | 0.113 | 0.673 | 0.006 | 0.01 | 0.071 | 0.008 | 0.021 | 0.468 | 0.002 | 0.002 | 0.003 | 0.763 | 0.0002 | 0.417 | 0.11 | 0.784 | 0.005 | 0.012 | 0.07 | 0.009 | 0.015 | 0.56 | 0.003 | 0.037 | 5 | 52.7 | 0.9 | 14.4 | 0.25 | 2.1 | 24.6 | 4.8 | 56.4 | 1 | 7.9 | 0.2 | 2.2 | 25.9
983 | Э76ХФ | Р65 | 69 | 41.0333333 | 23.7166667 | 41.0333333 | 2.3511777 | 0.47627 | 0.144156 | 0.1295285 | 0.138054 | 0.0402157 | 1536 | 1576 | 10.0155158 | 13458.89 | 116.1 | 1 | 13.699 | 0.162 | 0.05 | 0.514 | 0.074 | 0.02 | 0.050383 | 0.157 | 0.201 | 0.246 | 5320 | 0.002 | 0.423 | 0.304 | 0.115 | 0.674 | 0.007 | 0.009 | 0.081 | 0.01 | 0.022 | 0.448 | 0.002 | 0.002 | 0.003 | 0.764 | 0.0001 | 0.417 | 0.114 | 0.787 | 0.006 | 0.011 | 0.081 | 0.011 | 0.015 | 0.573 | 0.003 | 0.037 | 4.7 | 54.3 | 0.3 | 13.3 | 0.19 | 2.1 | 25.8 | 5.2 | 48.7 | 1 | 8.3 | 0.06 | 2.4 | 20.3
984 | Э76ХФ | Р65 | 63 | 41.3333333 | 16.1666667 | 41.3333333 | 2.3034483 | 0.48474 | 0.155876 | 0.1653235 | 0.200054 | 0.0401582 | 1592 | 1578 | 11.4162097 | 12399.59 | 114.6 | 1 | 15.729 | 0.318 | 0.05 | 0.521 | 0.048 | 0.02 | 0.050311 | 0.237 | 0.256 | 0.266 | 3341 | 0.002 | 0.396 | 0.295 | 0.109 | 0.641 | 0.006 | 0.01 | 0.08 | 0.009 | 0.022 | 0.395 | 0.001 | 0.002 | 0.003 | 0.769 | 0.0005 | 0.417 | 0.107 | 0.785 | 0.005 | 0.011 | 0.08 | 0.01 | 0.015 | 0.567 | 0.003 | 0.036 | 5.2 | 50.9 | 1 | 14.2 | 0.32 | 2 | 25.9 | 4.6 | 56.2 | 0.3 | 14.2 | 0.18 | 2.1 | 26.2
985 | Э76ХФ | Р65 | 62 | 42.1833333 | 22 | 42.1833333 | 2 | 0.45568 | 0.145328 | 0.139083 | 0.136116 | 0.0405917 | 1547 | 1580 | 7.2696958 | 12842.73 | 116.6 | 1 | 10.222 | 0.08 | 0.05 | 0.488 | 0.083 | 0.02 | 0.050854 | 0.15 | 0.216 | 0.248 | 4709 | 0.002 | 0.426 | 0.304 | 0.11 | 0.669 | 0.007 | 0.009 | 0.071 | 0.009 | 0.023 | 0.451 | 0.001 | 0.002 | 0.003 | 0.776 | 0.0002 | 0.429 | 0.112 | 0.781 | 0.008 | 0.012 | 0.076 | 0.01 | 0.018 | 0.577 | 0.003 | 0.038 | 4.6 | 51.3 | 1.9 | 24.3 | 0.5 | 2.1 | 23.9 | 5.4 | 49.5 | 1 | 23.4 | 0.11 | 2 | 24.2
986 | Э76ХФ | Р65 | 35 | 47.7 | 22.95 | 47.7 | 3.1483932 | 0.54922 | 0.157048 | 0.227152 | 0.195544 | 0.041053 | 1557 | 1576 | 10.9329366 | 13372.55 | 118.6 | 1 | 17.353 | 0.304 | 0.05 | 0.598 | 0.093 | 0.02 | 0.051432 | 0.204 | 0.353 | 0.268 | 5115 | 0.002 | 0.349 | 0.295 | 0.11 | 0.583 | 0.007 | 0.009 | 0.066 | 0.007 | 0.036 | 0.396 | 0.001 | 0.002 | 0.003 | 0.766 | 0.0002 | 0.413 | 0.109 | 0.781 | 0.006 | 0.011 | 0.066 | 0.008 | 0.018 | 0.564 | 0.003 | 0.037 | 4.5 | 48.3 | 0.9 | 15.5 | 0.72 | 2 | 24.6 | 4.7 | 51.1 | 0.6 | 12 | 0.15 | 2.1 | 24.7
987 | Э76ХФ | Р65 | 40 | 41.05 | 22.7 | 41.0333333 | 2 | 0.426091 | 0.145478 | 0.1751335 | 0.114102 | 0.0393497 | 1535 | 1576 | 8.7718928 | 13620.26 | 114.3 | 1 | 11.998 | 0.159 | 0.05 | 0.45 | 0.073 | 0.02 | 0.049298 | 0.101 | 0.273 | 0.254 | 5153 | 0.002 | 0.449 | 0.299 | 0.11 | 0.632 | 0.007 | 0.009 | 0.066 | 0.008 | 0.026 | 0.461 | 0.002 | 0.003 | 0.003 | 0.764 | 0.0002 | 0.415 | 0.109 | 0.783 | 0.005 | 0.011 | 0.066 | 0.009 | 0.019 | 0.563 | 0.003 | 0.037 | 5.4 | 54.4 | 0.3 | 15.3 | 0.23 | 2.1 | 25.4 | 4.8 | 57.7 | 0.9 | 11.5 | 0.11 | 2.3 | 25.6
988 | Э76ХФ | Р65 | 37 | 44.3333333 | 20.7333333 | 44.3333333 | 2 | 0.400606 | 0.145512 | 0.111123 | 0.125756 | 0.0404472 | 1554 | 1577 | 7.5809774 | 13019.61 | 117 | 1 | 11.203 | 0.145 | 0.05 | 0.421 | 0.075 | 0.02 | 0.050673 | 0.146 | 0.172 | 0.258 | 4499 | 0.002 | 0.468 | 0.3 | 0.106 | 0.691 | 0.006 | 0.008 | 0.07 | 0.01 | 0.023 | 0.457 | 0.002 | 0.002 | 0.003 | 0.779 | 0.0002 | 0.417 | 0.106 | 0.786 | 0.006 | 0.01 | 0.07 | 0.01 | 0.015 | 0.566 | 0.003 | 0.036 | 4.8 | 57.7 | 0.3 | 12.8 | 0.16 | 2.3 | 25.4 | 6.7 | 57.7 | 1 | 9.9 | 0.08 | 2.6 | 22
989 | Э76ХФ | Р65 | 41 | 41.3666667 | 17.9833333 | 41.3666667 | 2 | 0.406516 | 0.156792 | 0.169154 | 0.096168 | 0.0396099 | 1555 | 1578 | 8.374859 | 13002.04 | 113.8 | 1 | 11.548 | 0.052 | 0.05 | 0.424 | 0.035 | 0.02 | 0.049624 | 0.076 | 0.264 | 0.278 | 3897 | 0.002 | 0.455 | 0.286 | 0.107 | 0.637 | 0.006 | 0.009 | 0.066 | 0.008 | 0.02 | 0.477 | 0.002 | 0.003 | 0.003 | 0.763 | 0.0002 | 0.416 | 0.106 | 0.786 | 0.006 | 0.01 | 0.066 | 0.008 | 0.015 | 0.574 | 0.004 | 0.037 | 5.1 | 58.7 | 0.2 | 11.2 | 0.12 | 2.3 | 25.5 | 5.5 | 50.3 | 0.7 | 5.9 | 0.06 | 2.6 | 19.6
990 | Э76ХФ | Р65 | 34 | 44.8333333 | 20.1666667 | 44.8333333 | 2 | 0.492936 | 0.179352 | 0.237952 | 0.151624 | 0.0406866 | 1564 | 1578 | 7.1130112 | 12954.05 | 117.2 | 1 | 10.63 | 0.133 | 0.05 | 0.524 | 0.034 | 0.02 | 0.050998 | 0.132 | 0.371 | 0.318 | 4354 | 0.001 | 0.396 | 0.272 | 0.107 | 0.579 | 0.005 | 0.009 | 0.065 | 0.007 | 0.022 | 0.42 | 0.001 | 0.002 | 0.003 | 0.762 | 0.0001 | 0.415 | 0.106 | 0.786 | 0.004 | 0.011 | 0.064 | 0.008 | 0.016 | 0.566 | 0.003 | 0.036 | 5.2 | 52 | 0.6 | 16.5 | 0.21 | 2.1 | 24.7 | 5.7 | 53.8 | 0.7 | 14.2 | 0.08 | 2.2 | 24.4
991 | Э76ХФ | Р65 | 38 | 45.5166667 | 23.4333333 | 45.5166667 | 2 | 0.401938 | 0.146076 | 0.1247125 | 0.09889 | 0.0401603 | 1532 | 1579 | 10.3979495 | 13363.02 | 115.8 | 1 | 15.776 | 0.079 | 0.05 | 0.422 | 0.074 | 0.02 | 0.050383 | 0.099 | 0.194 | 0.259 | 5219 | 0.002 | 0.473 | 0.3 | 0.112 | 0.678 | 0.006 | 0.009 | 0.059 | 0.01 | 0.022 | 0.472 | 0.002 | 0.003 | 0.003 | 0.767 | 0.0001 | 0.418 | 0.11 | 0.785 | 0.005 | 0.01 | 0.059 | 0.01 | 0.014 | 0.563 | 0.004 | 0.037 | 4.8 | 50.9 | 0.4 | 11.8 | 0.11 | 2.6 | 19.7 | 6.7 | 58.7 | 0.8 | 8.3 | 0.07 | 2.7 | 22.1
992 | Э76ХФ | Р65 | 41 | 41.7166667 | 20 | 41.7166667 | 2 | 0.439796 | 0.168072 | 0.1453375 | 0.11891 | 0.0402759 | 1559 | 1579 | 9.2063923 | 12822 | 115.4 | 1 | 12.802 | 0.053 | 0.05 | 0.464 | 0.058 | 0.02 | 0.050528 | 0.121 | 0.226 | 0.298 | 4274 | 0.002 | 0.437 | 0.28 | 0.095 | 0.662 | 0.005 | 0.009 | 0.061 | 0.008 | 0.018 | 0.459 | 0.002 | 0.002 | 0.003 | 0.757 | 0.0002 | 0.415 | 0.093 | 0.79 | 0.004 | 0.011 | 0.061 | 0.008 | 0.013 | 0.565 | 0.003 | 0.037 | 4.6 | 50.2 | 0.5 | 11.5 | 0.16 | 2.5 | 20.3 | 4.8 | 58.8 | 0.7 | 9.7 | 0.08 | 2.2 | 26.2
993 | Э76ХФ | Р65 | 44 | 45.7 | 20.05 | 45.7 | 2.6275407 | 0.457484 | 0.178788 | 0.220859 | 0.156028 | 0.0405357 | 1551 | 1576 | 8.9137168 | 13313.72 | 116.4 | 1 | 13.43 | 0.062 | 0.05 | 0.481 | 0.043 | 0.02 | 0.050854 | 0.146 | 0.344 | 0.317 | 4449 | 0.002 | 0.416 | 0.274 | 0.103 | 0.595 | 0.006 | 0.011 | 0.063 | 0.006 | 0.02 | 0.44 | 0.002 | 0.002 | 0.003 | 0.761 | 0.0002 | 0.42 | 0.104 | 0.789 | 0.005 | 0.01 | 0.065 | 0.008 | 0.015 | 0.572 | 0.003 | 0.037 | 5.4 | 52.6 | 0.4 | 13 | 0.15 | 2.2 | 24.4 | 4.8 | 47 | 0.5 | 11.5 | 0.13 | 2.2 | 21.3
995 | Э76ХФ | Р65 | 27 | 48.0333333 | 24.3666667 | 48.0333333 | 2.9321377 | 0.421872 | 0.124644 | 0.162516 | 0.120392 | 0.0395553 | 1571 | 1626 | 7.0844552 | 14217.78 | 113.1 | 1 | 11.343 | 0.128 | 0.05 | 0.449 | 0.032 | 0.02 | 0.049624 | 0.116 | 0.253 | 0.221 | 5774 | 0.002 | 0.446 | 0.314 | 0.089 | 0.652 | 0.006 | 0.011 | 0.061 | 0.007 | 0.017 | 0.477 | 0.002 | 0.002 | 0.003 | 0.764 | 0.0002 | 0.416 | 0.091 | 0.792 | 0.005 | 0.011 | 0.061 | 0.009 | 0.014 | 0.564 | 0.003 | 0.037 | 5.3 | 56.1 | 0.4 | 10.5 | 0.07 | 2.4 | 23.2 | 4.9 | 52.2 | 0.8 | 6.2 | 0.13 | 2.3 | 22.5
996 | Э76ХФ | Р65 | 28 | 47.7 | 18.8333333 | 47.7 | 2.4425329 | 0.369202 | 0.009024 | 0.104086 | 0.122512 | 0.0398725 | 1578 | 1604 | 9.2805771 | 12545.84 | 113.9 | 1 | 14.653 | 0.053 | 0.05 | 0.407 | 0.036 | 0.02 | 0.050022 | 0.144 | 0.161 | 0.016 | 3938 | 0.002 | 0.486 | 0.409 | 0.104 | 0.693 | 0.008 | 0.009 | 0.09 | 0.01 | 0.02 | 0.475 | 0.002 | 0.002 | 0.003 | 0.756 | 0.0002 | 0.412 | 0.103 | 0.779 | 0.007 | 0.011 | 0.09 | 0.01 | 0.016 | 0.56 | 0.002 | 0.036 | 5.3 | 56.5 | 0.6 | 15.7 | 0.12 | 2.4 | 23.8 | 5.3 | 54.8 | 0.2 | 11.1 | 0.1 | 2.5 | 22.2
997 | Э76ХФ | Р65 | 35 | 51.2166667 | 22.3833333 | 51.2166667 | 3.3407407 | 0.41057 | 0.1269 | 0.17918 | 0.1302 | 0.0404488 | 1560 | 1598 | 6.3402547 | 13609.23 | 114.9 | 1 | 10.789 | 0.052 | 0.05 | 0.434 | 0.048 | 0.02 | 0.050745 | 0.124 | 0.279 | 0.225 | 5077 | 0.002 | 0.477 | 0.315 | 0.111 | 0.635 | 0.008 | 0.01 | 0.072 | 0.008 | 0.02 | 0.461 | 0.002 | 0.002 | 0.004 | 0.769 | 0.0002 | 0.419 | 0.109 | 0.786 | 0.007 | 0.012 | 0.072 | 0.008 | 0.016 | 0.57 | 0.003 | 0.037 | 5.3 | 57.1 | 0.5 | 10.8 | 0.09 | 2.3 | 25.3 | 4.7 | 56.8 | 0.8 | 11.3 | 0.18 | 2.2 | 26
998 | Э76ХФ | Р65 | 15 | 49.05 | 23.1833333 | 49.05 | 3.474646 | 0.437154 | 0.105468 | 0.196539 | 0.144108 | 0.0382576 | 1559 | 1587 | 10.1756298 | 13877.21 | 110.4 | 1 | 16.493 | 0.172 | 0.131 | 0.4 | 0.084 | 0.02 | 0.047996 | 0.138 | 0.306 | 0.187 | 5362 | 0.001 | 0.422 | 0.33 | 0.099 | 0.605 | 0.008 | 0.01 | 0.069 | 0.006 | 0.033 | 0.448 | 0.001 | 0.002 | 0.003 | 0.78 | 0.0003 | 0.416 | 0.098 | 0.781 | 0.007 | 0.012 | 0.069 | 0.007 | 0.017 | 0.566 | 0.003 | 0.036 | 4.7 | 50.2 | 1.1 | 12.6 | 0.15 | 2.2 | 23 | 5.6 | 56.4 | 0.4 | 10.6 | 0.1 | 2.5 | 22.9
1000 | Э76ХФ | Р65 | 21 | 41.7 | 18.8666667 | 41.7 | 2.3258786 | 0.4702666 | 0.148332 | 0.1820565 | 0.109498 | 0.0399709 | 1563 | 1585 | 4.3025293 | 13178.8 | 113.7 | 1 | 5.812 | 0.128 | 0.05 | 0.455 | 0.062 | 0.02 | 0.050094 | 0.091 | 0.284 | 0.263 | 4144 | 0.002 | 0.39 | 0.295 | 0.102 | 0.631 | 0.007 | 0.011 | 0.077 | 0.007 | 0.021 | 0.473 | 0.002 | 0.002 | 0.003 | 0.776 | 0.0002 | 0.421 | 0.106 | 0.786 | 0.008 | 0.012 | 0.083 | 0.008 | 0.018 | 0.572 | 0.003 | 0.038 | 4.8 | 55.3 | 0.5 | 10.3 | 0.06 | 2.4 | 23.1 | 5.1 | 56.1 | 0.7 | 6.2 | 0.07 | 2.1 | 26.8
1001 | Э76ХФ | Р65 | 20 | 44.5333333 | 18.1333333 | 44.5333333 | 3.2400649 | 0.432082 | 0.141564 | 0.176905 | 0.10482 | 0.0399676 | 1583 | 1589 | 11.673913 | 13473.53 | 110.5 | 1 | 17.005 | 0.224 | 0.05 | 0.458 | 0.084 | 0.02 | 0.050022 | 0.086 | 0.276 | 0.251 | 4072 | 0.002 | 0.426 | 0.294 | 0.121 | 0.626 | 0.007 | 0.011 | 0.076 | 0.008 | 0.031 | 0.469 | 0.001 | 0.002 | 0.003 | 0.754 | 0.0004 | 0.417 | 0.118 | 0.79 | 0.006 | 0.013 | 0.072 | 0.008 | 0.017 | 0.56 | 0.003 | 0.038 | 4 | 53.4 | 0.2 | 12.6 | 0.12 | 2.3 | 23.4 | 4.9 | 55.1 | 0.4 | 6.1 | 0.07 | 2.2 | 24.9
1002 | Э76ХФ | Р65 | 16 | 41.7 | 17.6333333 | 41.7 | 3 | 0.443138 | 0.123516 | 0.1487745 | 0.136794 | 0.0409208 | 1581 | 1584 | 11.2110777 | 13321.36 | 114.5 | 1 | 15.518 | 0.126 | 0.05 | 0.476 | 0.037 | 0.02 | 0.051215 | 0.147 | 0.231 | 0.219 | 3915 | 0.002 | 0.43 | 0.316 | 0.104 | 0.658 | 0.005 | 0.01 | 0.062 | 0.009 | 0.022 | 0.449 | 0.001 | 0.002 | 0.003 | 0.766 | 0.0003 | 0.418 | 0.104 | 0.787 | 0.004 | 0.012 | 0.062 | 0.01 | 0.016 | 0.555 | 0.003 | 0.037 | 5.1 | 55.3 | 0.4 | 11.4 | 0.1 | 2.5 | 22.6 | 5.4 | 54.9 | 0.7 | 9.6 | 0.18 | 2.3 | 23.8
1003 | Э76ХФ | Р65 | 14 | 40.1666667 | 20.1333333 | 40.1666667 | 3.3572111 | 0.379822 | 0.113364 | 0.1387405 | 0.058466 | 0.0393603 | 1557 | 1586 | 9.8477178 | 13765.23 | 110.4 | 1 | 13.185 | 0.127 | 0.05 | 0.4 | 0.037 | 0.02 | 0.049262 | 0.031 | 0.217 | 0.201 | 4619 | 0.002 | 0.468 | 0.314 | 0.094 | 0.663 | 0.007 | 0.011 | 0.063 | 0.006 | 0.018 | 0.516 | 0.002 | 0.002 | 0.003 | 0.769 | 0.0008 | 0.411 | 0.094 | 0.788 | 0.006 | 0.014 | 0.063 | 0.007 | 0.015 | 0.556 | 0.003 | 0.038 | 4.5 | 56.2 | 0.4 | 10 | 0.08 | 2.7 | 21.1 | 5.4 | 56.5 | 0.7 | 8.7 | 0.18 | 2.3 | 25.1
1004 | Э76ХФ | Р65 | 11 | 41.85 | 19.15 | 41.85 | 2.99082745 | 0.436258 | 0.154536 | 0.1729995 | 0.142174 | 0.0405453 | 1577 | 1586 | 11.6136201 | 13754.57 | 113.8 | 1 | 16.201 | 0.181 | 0.05 | 0.461 | 0.039 | 0.02 | 0.050745 | 0.145 | 0.269 | 0.274 | 4390 | 0.002 | 0.436 | 0.29 | 0.104 | 0.636 | 0.008 | 0.012 | 0.075 | 0.006 | 0.021 | 0.455 | 0.001 | 0.002 | 0.004 | 0.755 | 0.0003 | 0.418 | 0.103 | 0.787 | 0.007 | 0.013 | 0.075 | 0.007 | 0.014 | 0.563 | 0.003 | 0.037 | 5.4 | 55 | 0.5 | 10 | 0.1 | 2.4 | 22.9 | 4.9 | 56.1 | 0.8 | 9.9 | 0.2 | 2.2 | 25.1
1005 | Э76ХФ | Р65 | 7 | 40.55 | 17.5333333 | 40.55 | 2.99082745 | 0.399048 | 0.120696 | 0.1507835 | 0.143862 | 0.0406323 | 1579 | 1582 | 7.7334155 | 13280.99 | 114.2 | 1 | 10.453 | 0.122 | 0.05 | 0.422 | 0.029 | 0.02 | 0.050854 | 0.157 | 0.234 | 0.214 | 3881 | 0.003 | 0.465 | 0.318 | 0.099 | 0.664 | 0.008 | 0.011 | 0.077 | 0.008 | 0.019 | 0.457 | 0.002 | 0.002 | 0.003 | 0.742 | 0.0002 | 0.418 | 0.099 | 0.797 | 0.007 | 0.012 | 0.078 | 0.009 | 0.015 | 0.573 | 0.003 | 0.037 | 4.9 | 60.5 | 1.1 | 7.8 | 0.09 | 2.8 | 21.6 | 5 | 56.8 | 0.7 | 8.9 | 0.17 | 2.2 | 25.7
1006 | Э76ХФ | Р65 | 6 | 41.2 | 16.85 | 41.2 | 2.99082745 | 0.397374 | 0.133668 | 0.139958 | 0.098536 | 0.0389273 | 1584 | 1585 | 11.1480583 | 12669.44 | 110.2 | 1 | 15.31 | 0.129 | 0.05 | 0.418 | 0.034 | 0.02 | 0.04872 | 0.092 | 0.218 | 0.237 | 3558 | 0.002 | 0.455 | 0.301 | 0.118 | 0.671 | 0.008 | 0.012 | 0.09 | 0.007 | 0.02 | 0.492 | 0.002 | 0.002 | 0.003 | 0.762 | 0.0004 | 0.417 | 0.119 | 0.804 | 0.007 | 0.014 | 0.09 | 0.008 | 0.018 | 0.575 | 0.003 | 0.037 | 4.2 | 60.2 | 0.8 | 9.8 | 0.09 | 3 | 20.2 | 5.7 | 58.4 | 0.5 | 11.3 | 0.1 | 2.5 | 23
1007 | Э76ХФ | Р65 | 4 | 41.9 | 15.6 | 41.9 | 2.99082745 | 0.4516066 | 0.142692 | 0.1829795 | 0.129294 | 0.0404006 | 1599 | 1580 | 10.7026253 | 13111.54 | 114.4 | 1 | 14.948 | 0.129 | 0.05 | 0.455 | 0.041 | 0.02 | 0.050564 | 0.121 | 0.285 | 0.253 | 3409 | 0.002 | 0.427 | 0.3 | 0.101 | 0.634 | 0.006 | 0.009 | 0.075 | 0.007 | 0.021 | 0.459 | 0.002 | 0.002 | 0.003 | 0.767 | 0.0003 | 0.416 | 0.099 | 0.794 | 0.005 | 0.013 | 0.074 | 0.008 | 0.016 | 0.569 | 0.003 | 0.037 | 6.5 | 57.2 | 0.4 | 10.9 | 0.1 | 2.7 | 21.6 | 6.1 | 57.6 | 0.8 | 6.1 | 0.16 | 2.3 | 25.4
1008 | Э76ХФ | Р65 | 6 | 40.7 | 22.5666667 | 40.7 | 3.9254167 | 0.3057228 | 0.106596 | 0.053057 | 0.065444 | 0.0384647 | 1542 | 1587 | 9.1135135 | 13525.26 | 110 | 1 | 12.364 | 0.128 | 0.05 | 0.265 | 0.06 | 0.02 | 0.048141 | 0.078 | 0.082 | 0.189 | 5087 | 0.002 | 0.523 | 0.323 | 0.085 | 0.735 | 0.006 | 0.011 | 0.065 | 0.008 | 0.019 | 0.502 | 0.002 | 0.003 | 0.003 | 0.756 | 0.00104 | 0.416 | 0.086 | 0.796 | 0.005 | 0.012 | 0.065 | 0.009 | 0.016 | 0.553 | 0.004 | 0.038 | 5.3 | 60.7 | 0.6 | 7.9 | 0.09 | 2.8 | 22.1 | 4.9 | 57 | 0.6 | 9.2 | 0.17 | 2.2 | 25.6
1009 | Э76ХФ | Р65 | 4 | 44.6833333 | 21.9833333 | 44.6833333 | 3 | 0.4153636 | 0.151152 | 0.151689 | 0.118708 | 0.0409495 | 1570 | 1584 | 10.9161507 | 12767.85 | 114.4 | 1 | 16.259 | 0.124 | 0.05 | 0.389 | 0.044 | 0.02 | 0.051251 | 0.118 | 0.236 | 0.268 | 4678 | 0.002 | 0.441 | 0.293 | 0.09 | 0.658 | 0.005 | 0.011 | 0.078 | 0.006 | 0.019 | 0.475 | 0.002 | 0.002 | 0.003 | 0.767 | 0.0003 | 0.417 | 0.091 | 0.786 | 0.005 | 0.012 | 0.078 | 0.007 | 0.014 | 0.567 | 0.003 | 0.038 | 6.3 | 57.9 | 0.6 | 12.8 | 0.1 | 2.7 | 21.5 | 5.8 | 56.4 | 0.4 | 7.8 | 0.09 | 2.5 | 22.4
1010 | Э76ХФ | Р65 | 6 | 44.7166667 | 18.3333333 | 43.5666667 | 3 | 0.3897044 | 0.093624 | 0.0428665 | 0.107578 | 0.0405165 | 1578 | 1584 | 9.1991519 | 12907.64 | 114.8 | 1 | 13.257 | 0.134 | 0.05 | 0.412 | 0.05 | 0.02 | 0.050709 | 0.147 | 0.065 | 0.166 | 3944 | 0.002 | 0.48 | 0.342 | 0.093 | 0.754 | 0.006 | 0.01 | 0.065 | 0.01 | 0.018 | 0.478 | 0.002 | 0.003 | 0.003 | 0.752 | 0.0003 | 0.415 | 0.09 | 0.787 | 0.005 | 0.01 | 0.065 | 0.01 | 0.015 | 0.566 | 0.003 | 0.037 | 4.3 | 52.5 | 1 | 19.8 | 0.14 | 2.3 | 23 | 4.5 | 54.9 | 1 | 15.3 | 0.1 | 2.2 | 24.8
1011 | Э76ХФ | Р65 | 5 | 42.1833333 | 14 | 42.1833333 | 2.99082745 | 0.316934 | 0.094188 | 0.030765 | 0.0619 | 0.0388977 | 1600 | 1589 | 13.5924633 | 12745.71 | 109.9 | 1 | 19.037 | 0.136 | 0.05 | 0.33 | 0.099 | 0.02 | 0.048683 | 0.082 | 0.047 | 0.167 | 2974 | 0.003 | 0.515 | 0.339 | 0.099 | 0.76 | 0.006 | 0.009 | 0.072 | 0.011 | 0.018 | 0.514 | 0.002 | 0.003 | 0.004 | 0.762 | 0.0005 | 0.416 | 0.097 | 0.782 | 0.005 | 0.009 | 0.072 | 0.011 | 0.013 | 0.551 | 0.003 | 0.037 | 4.7 | 59.4 | 0.5 | 14 | 0.09 | 2.7 | 21.6 | 4.9 | 57.1 | 0.5 | 8.2 | 0.1 | 2.2 | 26
1012 | Э76ХФ | Р65 | 6 | 42.0333333 | 20.05 | 42.0333333 | 2.99082745 | 0.455662 | 0.141564 | 0.154298 | 0.123336 | 0.0412388 | 1579 | 1584 | 9.6007238 | 13376.56 | 114.9 | 1 | 13.265 | 0.122 | 0.05 | 0.488 | 0.048 | 0.02 | 0.051613 | 0.124 | 0.24 | 0.251 | 4470 | 0.002 | 0.427 | 0.296 | 0.101 | 0.647 | 0.007 | 0.01 | 0.07 | 0.007 | 0.019 | 0.459 | 0.002 | 0.002 | 0.003 | 0.765 | 0.0002 | 0.411 | 0.101 | 0.782 | 0.006 | 0.012 | 0.07 | 0.007 | 0.015 | 0.554 | 0.003 | 0.037 | 6.3 | 58.8 | 0.8 | 8.1 | 0.12 | 2.8 | 21.3 | 5.1 | 59.6 | 0.8 | 6.3 | 0.13 | 2.3 | 25.9
1013 | Э76ХФ | Р65 | 8 | 41.5333333 | 19.9 | 41.5333333 | 2.99082745 | 0.3972032 | 0.134796 | 0.127779 | 0.091268 | 0.039505 | 1563 | 1591 | 10.8766268 | 13332.66 | 111.2 | 1 | 14.904 | 0.129 | 0.05 | 0.411 | 0.037 | 0.02 | 0.049443 | 0.086 | 0.199 | 0.239 | 4422 | 0.002 | 0.463 | 0.299 | 0.093 | 0.672 | 0.005 | 0.011 | 0.067 | 0.008 | 0.019 | 0.484 | 0.002 | 0.002 | 0.003 | 0.762 | 0.0002 | 0.414 | 0.094 | 0.789 | 0.004 | 0.011 | 0.068 | 0.008 | 0.016 | 0.56 | 0.003 | 0.037 | 4.9 | 57.1 | 0.5 | 7.3 | 0.11 | 2.7 | 21.1 | 4.6 | 57.2 | 0.8 | 10.3 | 0.21 | 2.2 | 25.9
1015 | Э76ХФ | Р65 | 6 | 47.7 | 22.7 | 47.7 | 3.3492063 | 0.339456 | 0.125772 | 0.060816 | 0.118392 | 0.0377999 | 1594 | 1630 | 6.9609696 | 13852.86 | 110.7 | 1 | 11.008 | 0.145 | 0.05 | 0.351 | 0.035 | 0.02 | 0.047309 | 0.156 | 0.093 | 0.223 | 5241 | 0.002 | 0.517 | 0.308 | 0.087 | 0.74 | 0.005 | 0.012 | 0.059 | 0.012 | 0.018 | 0.468 | 0.002 | 0.003 | 0.003 | 0.771 | 0.0003 | 0.415 | 0.086 | 0.798 | 0.004 | 0.012 | 0.059 | 0.013 | 0.013 | 0.56 | 0.003 | 0.037 | 4.7 | 58.3 | 0.5 | 14.9 | 0.1 | 2.6 | 22.1 | 5.2 | 59.3 | 0.5 | 12.9 | 0.1 | 2.7 | 22.3
1016 | Э76ХФ | Р65 | 12 | 49.0333333 | 19.0666667 | 49.0333333 | 2.4672931 | 0.436172 | 0.104904 | 0.16781 | 0.13488 | 0.0380891 | 1582 | 1600 | 8.9249483 | 13087.76 | 111.9 | 1 | 14.389 | 0.101 | 0.05 | 0.47 | 0.037 | 0.02 | 0.047671 | 0.136 | 0.261 | 0.186 | 4159 | 0.002 | 0.445 | 0.326 | 0.096 | 0.642 | 0.006 | 0.012 | 0.072 | 0.008 | 0.02 | 0.453 | 0.001 | 0.003 | 0.003 | 0.778 | 0.0002 | 0.412 | 0.097 | 0.786 | 0.005 | 0.013 | 0.071 | 0.009 | 0.015 | 0.566 | 0.003 | 0.036 | 3.8 | 54.4 | 1.4 | 14.5 | 0.13 | 2.2 | 24.7 | 4.1 | 56.9 | 0.5 | 8.8 | 0.1 | 2.2 | 25.8
1017 | Э76ХФ | Р65 | 15 | 48.0166667 | 23.1833333 | 48.0166667 | 3.4702602 | 0.41866 | 0.14664 | 0.242893 | 0.185556 | 0.0397942 | 1550 | 1604 | 12.5327221 | 14363.77 | 115 | 1 | 19.746 | 0.297 | 0.05 | 0.438 | 0.033 | 0.02 | 0.049805 | 0.182 | 0.378 | 0.26 | 5550 | 0.001 | 0.463 | 0.296 | 0.112 | 0.581 | 0.007 | 0.011 | 0.08 | 0.005 | 0.034 | 0.409 | 0.002 | 0.002 | 0.003 | 0.776 | 0.0003 | 0.417 | 0.112 | 0.794 | 0.006 | 0.013 | 0.08 | 0.006 | 0.016 | 0.556 | 0.003 | 0.037 | 5.1 | 51 | 1.2 | 12.8 | 0.19 | 2 | 25.5 | 4.4 | 58 | 0.6 | 9.3 | 0.13 | 2.2 | 26.6
1018 | Э76ХФ | Р65 | 17 | 49.5333333 | 23.6833333 | 49.5333333 | 3.3360068 | 0.384078 | 0.131976 | 0.215478 | 0.179296 | 0.0385805 | 1542 | 1596 | 10.7321577 | 13888.25 | 111.2 | 1 | 17.243 | 0.192 | 0.05 | 0.399 | 0.036 | 0.02 | 0.048286 | 0.184 | 0.335 | 0.234 | 5482 | 0.001 | 0.474 | 0.303 | 0.117 | 0.596 | 0.007 | 0.012 | 0.068 | 0.007 | 0.029 | 0.418 | 0.002 | 0.002 | 0.003 | 0.778 | 0.0003 | 0.417 | 0.119 | 0.793 | 0.006 | 0.012 | 0.069 | 0.008 | 0.022 | 0.562 | 0.003 | 0.037 | 4 | 51 | 0.6 | 13.5 | 0.26 | 1.9 | 27 | 4.1 | 57.1 | 0.6 | 9.5 | 0.14 | 2.2 | 26.5
1019 | Э76ХФ | Р65 | 26 | 47.2 | 22.3833333 | 47.2 | 2.6055529 | 0.38111 | 0.12972 | 0.1825695 | 0.144814 | 0.038638 | 1547 | 1583 | 6.4940797 | 13191.06 | 114.1 | 1 | 10.055 | 0.041 | 0.05 | 0.397 | 0.035 | 0.02 | 0.048358 | 0.145 | 0.284 | 0.23 | 4921 | 0.002 | 0.49 | 0.311 | 0.111 | 0.632 | 0.006 | 0.011 | 0.07 | 0.008 | 0.024 | 0.444 | 0.002 | 0.003 | 0.003 | 0.779 | 0.0003 | 0.416 | 0.109 | 0.788 | 0.006 | 0.013 | 0.07 | 0.009 | 0.019 | 0.571 | 0.003 | 0.037 | 4.4 | 55.4 | 0.8 | 12.3 | 0.09 | 2.2 | 25.3 | 4.1 | 58.3 | 0.6 | 7.5 | 0.08 | 2.1 | 27.2
1023 | Э76ХФ | Р65 | 27 | 46.7 | 25.3166667 | 46.7 | 3.5098039 | 0.357108 | 0.100956 | 0.170324 | 0.132968 | 0.037849 | 1505 | 1572 | 9.5506111 | 13802.76 | 111.2 | 1 | 14.761 | 0.041 | 0.05 | 0.373 | 0.047 | 0.02 | 0.047418 | 0.132 | 0.265 | 0.179 | 5824 | 0.002 | 0.48 | 0.332 | 0.118 | 0.636 | 0.008 | 0.011 | 0.072 | 0.007 | 0.024 | 0.449 | 0.002 | 0.003 | 0.003 | 0.771 | 0.0001 | 0.417 | 0.117 | 0.784 | 0.007 | 0.012 | 0.072 | 0.008 | 0.02 | 0.558 | 0.003 | 0.036 | 4.1 | 51.3 | 0.4 | 7.7 | 0.13 | 2.4 | 21.7 | 4.4 | 52.6 | 0.6 | 7.8 | 0.12 | 2.4 | 22.1
1024 | Э76ХФ | Р65 | 27 | 45.7166667 | 19.15 | 45.7166667 | 2.3472222 | 0.382336 | 0.103212 | 0.1896635 | 0.151982 | 0.0394654 | 1545 | 1584 | 7.8577304 | 13560.31 | 116 | 1 | 11.887 | 0.043 | 0.05 | 0.403 | 0.039 | 0.02 | 0.049443 | 0.153 | 0.295 | 0.183 | 4328 | 0.001 | 0.471 | 0.333 | 0.113 | 0.621 | 0.013 | 0.01 | 0.073 | 0.008 | 0.023 | 0.427 | 0.002 | 0.003 | 0.003 | 0.783 | 0.0004 | 0.417 | 0.112 | 0.788 | 0.012 | 0.012 | 0.072 | 0.009 | 0.02 | 0.572 | 0.003 | 0.036 | 4.4 | 54.9 | 0.4 | 12.5 | 0.11 | 2.2 | 25.2 | 4 | 57.6 | 0.5 | 8.5 | 0.12 | 2.1 | 27.5
1026 | Э76ХФ | Р65 | 11 | 44.05 | 14.3833333 | 44.05 | 2 | 0.366678 | 0.078396 | 0.141166 | 0.137952 | 0.039119 | 1582 | 1586 | 11.8889898 | 12806.49 | 115.3 | 1 | 17.457 | 0.052 | 0.05 | 0.39 | 0.067 | 0.02 | 0.049009 | 0.152 | 0.219 | 0.139 | 3070 | 0.002 | 0.492 | 0.354 | 0.099 | 0.667 | 0.009 | 0.01 | 0.077 | 0.009 | 0.025 | 0.459 | 0.002 | 0.003 | 0.004 | 0.754 | 0.0004 | 0.416 | 0.097 | 0.788 | 0.008 | 0.013 | 0.075 | 0.01 | 0.02 | 0.575 | 0.003 | 0.037 | 4.4 | 60.9 | 0.6 | 7.4 | 0.11 | 2.8 | 21.6 | 5.4 | 58.7 | 0.6 | 7.2 | 0.1 | 2.5 | 23.5
1028 | Э76ХФ | Р65 | 7 | 40.7166667 | 13.3166667 | 40.7166667 | 1.3403456 | 0.32882 | 0.0846 | 0.1446995 | 0.118734 | 0.0385706 | 1601 | 1582 | 6.7739203 | 12115.64 | 111.2 | 1 | 9.062 | 0.08 | 0.05 | 0.342 | 0.077 | 0.02 | 0.048322 | 0.121 | 0.225 | 0.15 | 2689 | 0.002 | 0.518 | 0.345 | 0.119 | 0.653 | 0.015 | 0.011 | 0.071 | 0.009 | 0.02 | 0.474 | 0.002 | 0.002 | 0.003 | 0.774 | 0.0005 | 0.417 | 0.119 | 0.784 | 0.014 | 0.012 | 0.072 | 0.009 | 0.015 | 0.568 | 0.003 | 0.036 | 4.6 | 57.8 | 0.5 | 13.7 | 0.11 | 2.5 | 23 | 4.4 | 58.2 | 0.3 | 12.6 | 0.09 | 2.2 | 26.1
1030 | Э76ХФ | Р65 | 7 | 40.6833333 | 16.6333333 | 40.6833333 | 2.4849375 | 0.390104 | 0.142128 | 0.1791515 | 0.128238 | 0.0388883 | 1584 | 1583 | 10.2757067 | 13238.48 | 112.2 | 1 | 13.935 | 0.078 | 0.05 | 0.406 | 0.06 | 0.02 | 0.04872 | 0.121 | 0.279 | 0.252 | 3670 | 0.001 | 0.481 | 0.297 | 0.094 | 0.626 | 0.01 | 0.011 | 0.073 | 0.006 | 0.021 | 0.452 | 0.002 | 0.002 | 0.003 | 0.757 | 0.0001 | 0.417 | 0.095 | 0.787 | 0.009 | 0.011 | 0.074 | 0.007 | 0.017 | 0.573 | 0.003 | 0.037 | 4 | 52.9 | 0.3 | 9.6 | 0.1 | 2.2 | 23.7 | 4.1 | 58 | 0.3 | 12.2 | 0.09 | 2.2 | 26.1
1031 | Э76ХФ | Р65 | 10 | 40.6833333 | 17.05 | 40.6833333 | 2.6535593 | 0.413986 | 0.165252 | 0.213898 | 0.158016 | 0.0403602 | 1584 | 1578 | 8.7035641 | 13133.14 | 115.9 | 1 | 11.803 | 0.133 | 0.05 | 0.43 | 0.047 | 0.02 | 0.050564 | 0.152 | 0.333 | 0.293 | 3732 | 0.001 | 0.476 | 0.279 | 0.092 | 0.602 | 0.006 | 0.012 | 0.061 | 0.006 | 0.02 | 0.432 | 0.002 | 0.002 | 0.003 | 0.765 | 0.0001 | 0.416 | 0.094 | 0.784 | 0.005 | 0.012 | 0.062 | 0.007 | 0.016 | 0.565 | 0.003 | 0.035 | 4.3 | 55.5 | 0.4 | 10.8 | 0.11 | 2.2 | 25.1 | 4.4 | 56.1 | 1 | 6.8 | 0.14 | 2 | 27.4
1032 | Э76ХФ | Р65 | 6 | 44.5333333 | 18.1833333 | 44.5333333 | 3.0423197 | 0.384774 | 0.133668 | 0.1520025 | 0.14029 | 0.0392922 | 1580 | 1576 | 13.9627994 | 13575.07 | 114 | 1 | 20.727 | 0.16 | 0.05 | 0.402 | 0.067 | 0.02 | 0.049226 | 0.151 | 0.236 | 0.237 | 4114 | 0.002 | 0.506 | 0.308 | 0.096 | 0.651 | 0.018 | 0.011 | 0.083 | 0.008 | 0.021 | 0.452 | 0.002 | 0.003 | 0.003 | 0.772 | 0.0001 | 0.419 | 0.096 | 0.781 | 0.017 | 0.013 | 0.083 | 0.009 | 0.015 | 0.561 | 0.003 | 0.035 | 3.9 | 48.2 | 0.3 | 9.5 | 0.13 | 2.3 | 21.2 | 4.6 | 61.6 | 0.7 | 4.1 | 0.13 | 2.4 | 25.4
1033 | Э76ХФ | Р65 | 8 | 41.2166667 | 22.2 | 41.2166667 | 2 | 0.252242 | 0.102084 | 0.0497895 | 0.102974 | 0.036809 | 1535 | 1587 | 9.1142742 | 13575.68 | 112.5 | 1 | 12.522 | 0.08 | 0.05 | 0.248 | 0.077 | 0.02 | 0.046115 | 0.137 | 0.076 | 0.181 | 5023 | 0.002 | 0.583 | 0.331 | 0.085 | 0.743 | 0.007 | 0.009 | 0.065 | 0.014 | 0.022 | 0.484 | 0.002 | 0.005 | 0.003 | 0.767 | 0.0003 | 0.423 | 0.082 | 0.795 | 0.005 | 0.014 | 0.061 | 0.015 | 0.016 | 0.565 | 0.003 | 0.036 | 4.4 | 58.5 | 0.4 | 15.3 | 0.08 | 2.6 | 22.8 | 4.3 | 60 | 0.8 | 10 | 0.07 | 2.6 | 22.8
1034 | Э90ХАФ | Р65 | 13 | 44.5333333 | 23.9 | 44.2 | 2 | 0.400062 | 0.071064 | 0.0770525 | 0.09877 | 0.0931822 | 1585 | 1622 | 8.1751278 | 13757.32 | 113.3 | 1 | 7.998 | 0.079 | 0.05 | 0.435 | 0.076 | 0.02 | 0.102033 | 0.119 | 0.119 | 0.126 | 5480 | 0.002 | 0.533 | 0.23 | 0.1 | 0.72 | 0.011 | 0.012 | 0.075 | 0.012 | 0.019 | 0.45 | 0.002 | 0.003 | 0.003 | 0.838 | 0.0002 | 0.292 | 0.099 | 0.785 | 0.009 | 0.016 | 0.075 | 0.013 | 0.013 | 0.545 | 0.003 | 0.084 | 4.1 | 59.9 | 0.6 | 10.2 | 0.08 | 2.6 | 22.8 | 4.5 | 61 | 1 | 5.7 | 0.07 | 2.6 | 23.2
1035 | Э90ХАФ | Р65 | 17 | 47.7 | 22.5 | 47.5333333 | 3.1182609 | 0.37131 | 0.0423 | 0.0940125 | 0.08521 | 0.0921511 | 1565 | 1579 | 11.6793893 | 12842.67 | 113.4 | 1 | 10.2 | 0.116 | 0.05 | 0.404 | 0.103 | 0.02 | 0.101201 | 0.091 | 0.146 | 0.075 | 4816 | 0.002 | 0.563 | 0.254 | 0.096 | 0.704 | 0.006 | 0.012 | 0.073 | 0.011 | 0.02 | 0.465 | 0.002 | 0.003 | 0.004 | 0.849 | 0.0005 | 0.29 | 0.096 | 0.788 | 0.005 | 0.016 | 0.072 | 0.012 | 0.017 | 0.541 | 0.003 | 0.083 | 3 | 46 | 0.5 | 5.3 | 0.1 | 2.8 | 16.3 | 4 | 59.1 | 1 | 4.5 | 0.31 | 2.2 | 26.3
1036 | Э90ХАФ | Р65 | 23 | 44.2333333 | 22.0166667 | 44.05 | 2 | 0.40077 | 0.0846 | 0.1400435 | 0.104422 | 0.0936526 | 1544 | 1588 | 11.5769042 | 14658.89 | 115.5 | 1 | 7.853 | 0.159 | 0.05 | 0.431 | 0.092 | 0.02 | 0.103082 | 0.101 | 0.218 | 0.15 | 5379 | 0.001 | 0.555 | 0.219 | 0.104 | 0.662 | 0.007 | 0.012 | 0.082 | 0.009 | 0.021 | 0.449 | 0.002 | 0.003 | 0.003 | 0.835 | 0.0002 | 0.289 | 0.104 | 0.786 | 0.005 | 0.015 | 0.081 | 0.01 | 0.015 | 0.536 | 0.003 | 0.083 | 3.4 | 49.8 | 0.4 | 10.2 | 0.11 | 2.3 | 21.4 | 4.3 | 58.2 | 0.5 | 11.7 | 0.1 | 2.2 | 26.3
1037 | Э90ХАФ | Р65 | 23 | 46.55 | 24.2833333 | 46.2333333 | 3 | 0.392032 | 0.099264 | 0.180486 | 0.088872 | 0.0921678 | 1544 | 1583 | 15.3814336 | 14281.4 | 114.8 | 1 | 14.544 | 0.08 | 0.05 | 0.416 | 0.077 | 0.02 | 0.101165 | 0.06 | 0.282 | 0.176 | 5780 | 0.002 | 0.555 | 0.205 | 0.093 | 0.635 | 0.006 | 0.011 | 0.063 | 0.007 | 0.018 | 0.46 | 0.002 | 0.002 | 0.003 | 0.847 | 0.0002 | 0.288 | 0.094 | 0.788 | 0.004 | 0.014 | 0.064 | 0.007 | 0.014 | 0.545 | 0.003 | 0.082 | 3.5 | 53.5 | 0.5 | 8.6 | 0.1 | 2.6 | 20.9 | 4.1 | 62.8 | 0.5 | 3.1 | 0.07 | 2.4 | 25.7
1038 | Э90ХАФ | Р65 | 27 | 49.3666667 | 20.35 | 49.0166667 | 2 | 0.42972 | 0.08178 | 0.146699 | 0.125148 | 0.0932988 | 1569 | 1581 | 13.356674 | 14152.33 | 115.5 | 1 | 15.26 | 0.08 | 0.05 | 0.467 | 0.094 | 0.02 | 0.102358 | 0.13 | 0.228 | 0.145 | 4800 | 0.001 | 0.531 | 0.221 | 0.114 | 0.656 | 0.011 | 0.01 | 0.069 | 0.009 | 0.021 | 0.436 | 0.002 | 0.002 | 0.003 | 0.864 | 0.0003 | 0.289 | 0.115 | 0.785 | 0.009 | 0.013 | 0.07 | 0.01 | 0.015 | 0.54 | 0.003 | 0.083 | 3.7 | 50.2 | 0.5 | 9.7 | 0.14 | 2.4 | 21.2 | 3.8 | 56.8 | 0.6 | 9 | 0.17 | 2.1 | 27.3
1039 | Э90ХАФ | Р65 | 36 | 42.8666667 | 21.3166667 | 42.3666667 | 3.4151786 | 0.407484 | 0.099828 | 0.1799715 | 0.097198 | 0.0937259 | 1546 | 1583 | 7.497992 | 13749.8 | 115.5000001 | 1 | 9.335 | 0.08 | 0.05 | 0.435 | 0.077 | 0.02 | 0.102214 | 0.073 | 0.281 | 0.177 | 4885 | 0.002 | 0.55 | 0.208 | 0.097 | 0.637 | 0.008 | 0.01 | 0.076 | 0.007 | 0.019 | 0.446 | 0.002 | 0.002 | 0.003 | 0.852 | 0.0002 | 0.29 | 0.096 | 0.792 | 0.007 | 0.014 | 0.076 | 0.009 | 0.016 | 0.544 | 0.003 | 0.083 | 3.3 | 58.4 | 0.3 | 12.2 | 0.14 | 2.2 | 26.2 | 4.2 | 56.5 | 0.5 | 10.8 | 0.11 | 2.3 | 25
1040 | Э90ХАФ | Р65 | 37 | 49.0333333 | 23.4833333 | 48.8666667 | 3.5393914 | 0.3346104 | 0.066552 | 0.0772155 | 0.066246 | 0.0917991 | 1542 | 1586 | 11.5753846 | 13809.79 | 113.4 | 1 | 5.852 | 0.125 | 0.05 | 0.31 | 0.086 | 0.02 | 0.100007 | 0.069 | 0.12 | 0.118 | 5405 | 0.002 | 0.595 | 0.23 | 0.103 | 0.713 | 0.006 | 0.009 | 0.067 | 0.011 | 0.02 | 0.474 | 0.002 | 0.003 | 0.003 | 0.87 | 0.0002 | 0.286 | 0.102 | 0.783 | 0.005 | 0.017 | 0.066 | 0.012 | 0.017 | 0.533 | 0.003 | 0.081 | 3.6 | 58.1 | 0.4 | 8.3 | 0.06 | 2.7 | 21.6 | 3.5 | 63.2 | 0.6 | 3.3 | 0.07 | 2.4 | 26.6
1041 | Э90ХАФ | Р65 | 16 | 47.6666667 | 23.5166667 | 47.3333333 | 2.8468677 | 0.383486 | 0.052452 | 0.1771235 | 0.119862 | 0.0938071 | 1553 | 1590 | 14.1726109 | 13147.27 | 115.1 | 1 | 14.46 | 0.128 | 0.05 | 0.414 | 0.034 | 0.02 | 0.102973 | 0.109 | 0.276 | 0.093 | 5153 | 0.002 | 0.567 | 0.247 | 0.099 | 0.643 | 0.007 | 0.012 | 0.069 | 0.009 | 0.02 | 0.45 | 0.002 | 0.003 | 0.004 | 0.854 | 0.0007 | 0.289 | 0.097 | 0.793 | 0.005 | 0.016 | 0.068 | 0.009 | 0.013 | 0.554 | 0.003 | 0.085 | 4.1 | 61.2 | 0.4 | 8.7 | 0.07 | 2.7 | 22.3 | 4.1 | 56.9 | 0.4 | 11.1 | 0.1 | 2.3 | 25.2
1042 | Э90ХАФ | Р65 | 20 | 47.7 | 23.2333333 | 47.5333333 | 3.5134298 | 0.3460862 | 0.066552 | 0.1166275 | 0.11099 | 0.0930703 | 1547 | 1584 | 16.6201058 | 13046.77 | 115.5 | 1 | 7.853 | 0.127 | 0.05 | 0.322 | 0.051 | 0.02 | 0.102033 | 0.121 | 0.181 | 0.118 | 5052 | 0.002 | 0.59 | 0.232 | 0.104 | 0.692 | 0.006 | 0.009 | 0.066 | 0.01 | 0.021 | 0.454 | 0.002 | 0.003 | 0.003 | 0.855 | 0.0005 | 0.286 | 0.102 | 0.791 | 0.005 | 0.017 | 0.065 | 0.01 | 0.015 | 0.54 | 0.003 | 0.083 | 3.7 | 59.2 | 0.4 | 9.2 | 0.09 | 2.7 | 21.8 | 4.7 | 59.3 | 0.5 | 8.5 | 0.12 | 2.6 | 23
1043 | Э90ХАФ | Р65 | 24 | 47.7166667 | 23.0166667 | 47.3833333 | 3.5757009 | 0.400554 | 0.080088 | 0.154241 | 0.119412 | 0.0919905 | 1580 | 1602 | 11.532529 | 13391.17 | 112.5 | 1 | 13.807 | 0.15 | 0.05 | 0.431 | 0.096 | 0.02 | 0.100007 | 0.118 | 0.24 | 0.142 | 5137 | 0.002 | 0.55 | 0.224 | 0.103 | 0.661 | 0.013 | 0.008 | 0.069 | 0.008 | 0.018 | 0.446 | 0.002 | 0.002 | 0.004 | 0.874 | 0.0008 | 0.289 | 0.1 | 0.794 | 0.011 | 0.014 | 0.068 | 0.009 | 0.011 | 0.54 | 0.003 | 0.084 | 3.1 | 56.6 | 0.8 | 12.1 | 0.09 | 2.3 | 24.8 | 3.2 | 57.6 | 0.6 | 13.5 | 0.08 | 2.3 | 25.5
1044 | Э90ХАФ | Р65 | 34 | 44.7166667 | 22.7 | 44.3666667 | 3.8154375 | 0.369052 | 0.090804 | 0.184054 | 0.10538 | 0.0916711 | 1533 | 1584 | 11.3251693 | 14296.92 | 113.5 | 1 | 11.149 | 0.137 | 0.05 | 0.389 | 0.048 | 0.02 | 0.100405 | 0.084 | 0.288 | 0.161 | 5409 | 0.002 | 0.589 | 0.212 | 0.103 | 0.635 | 0.009 | 0.006 | 0.073 | 0.007 | 0.021 | 0.454 | 0.002 | 0.002 | 0.004 | 0.835 | 0.0004 | 0.286 | 0.101 | 0.793 | 0.007 | 0.014 | 0.072 | 0.007 | 0.014 | 0.537 | 0.003 | 0.081 | 4.3 | 60.8 | 0.4 | 10.3 | 0.09 | 2.6 | 23.4 | 3.4 | 58.8 | 0.6 | 12.3 | 0.08 | 2.3 | 25.8
1045 | Э90ХАФ | Р65 | 45 | 41.5166667 | 21.6833333 | 41.3666667 | 3.8928726 | 0.4080784 | 0.091368 | 0.186909 | 0.133504 | 0.0956586 | 1545 | 1581 | 11.9643498 | 14192.47 | 116.3 | 1 | 5.929 | 0.139 | 0.05 | 0.392 | 0.049 | 0.02 | 0.104528 | 0.126 | 0.292 | 0.162 | 5129 | 0.002 | 0.538 | 0.209 | 0.104 | 0.625 | 0.006 | 0.01 | 0.074 | 0.007 | 0.018 | 0.423 | 0.002 | 0.003 | 0.003 | 0.842 | 0.0003 | 0.285 | 0.104 | 0.793 | 0.005 | 0.015 | 0.073 | 0.009 | 0.015 | 0.544 | 0.003 | 0.085 | 4.2 | 55.6 | 0.4 | 10.4 | 0.09 | 2.2 | 24.9 | 5.1 | 57.9 | 0.6 | 7.3 | 0.09 | 2.5 | 23.1
1046 | Э90ХАФ | Р65 | 44 | 48.0166667 | 23.5333333 | 47.85 | 3.900463 | 0.398828 | 0.084036 | 0.1321085 | 0.11126 | 0.0920014 | 1542 | 1582 | 20.7931034 | 14282.72 | 113.1 | 1 | 0.335 | 0.085 | 0.05 | 0.429 | 0.048 | 0.02 | 0.101092 | 0.115 | 0.206 | 0.149 | 5602 | 0.002 | 0.552 | 0.213 | 0.101 | 0.672 | 0.006 | 0.011 | 0.07 | 0.009 | 0.02 | 0.44 | 0.002 | 0.003 | 0.003 | 0.854 | 0.0002 | 0.284 | 0.101 | 0.788 | 0.005 | 0.016 | 0.07 | 0.01 | 0.017 | 0.53 | 0.003 | 0.085 | 3.5 | 59.3 | 0.5 | 11 | 0.1 | 2.3 | 26.3 | 3.6 | 57.1 | 0.6 | 10.3 | 0.13 | 2.2 | 26.4
1047 | Э90ХАФ | Р65 | 14 | 48.8833333 | 17.0666667 | 48.1833333 | 3.8198198 | 0.406148 | 0.086856 | 0.171493 | 0.11884 | 0.0921519 | 1598 | 1590 | 10.9755274 | 13675.78125 | 113.4 | 1 | 13.006 | 0.086 | 0.05 | 0.436 | 0.048 | 0.02 | 0.100911 | 0.11 | 0.268 | 0.154 | 3890 | 0.002 | 0.546 | 0.214 | 0.114 | 0.642 | 0.01 | 0.01 | 0.078 | 0.007 | 0.026 | 0.451 | 0.001 | 0.002 | 0.003 | 0.86 | 0.0003 | 0.286 | 0.113 | 0.792 | 0.008 | 0.015 | 0.077 | 0.007 | 0.02 | 0.548 | 0.003 | 0.084 | 3.6 | 53.5 | 0.5 | 11.7 | 0.06 | 2.6 | 20.7 | 3.4 | 57.2 | 0.6 | 10.5 | 0.11 | 2.2 | 25.7
1048 | Э90ХАФ | Р65 | 36 | 61.5333333 | 31.7166667 | 61.35 | 4.7558366 | 0.392866 | 0.089112 | 0.1247515 | 0.084483 | 0.090137 | 1491 | 1585 | 7.7571647 | 14712.14 | 112.6 | 1 | 8.451 | 0.054 | 0.05 | 0.421 | 0.038 | 0.02 | 0.098488 | 0.077 | 0.195 | 0.158 | 7777 | 0.002 | 0.581 | 0.214 | 0.086 | 0.687 | 0.009 | 0.01 | 0.074 | 0.007 | 0.016 | 0.472 | 0.002 | 0.003 | 0.003 | 0.85 | 0.0002 | 0.288 | 0.087 | 0.79 | 0.008 | 0.014 | 0.074 | 0.008 | 0.016 | 0.541 | 0.003 | 0.083 | 3.4 | 61.8 | 0.7 | 5 | 0.1 | 2.4 | 25.5 | 4 | 58.5 | 0.5 | 11 | 0.12 | 2.2 | 26.4
1050 | Э76ХФ | Р65 | 26 | 47.8666667 | 26.05 | 47.8666667 | 3.2730455 | 0.328522 | 0.130284 | 0.1294885 | 0.105328 | 0.0389365 | 1539 | 1599 | 12.3649721 | 13022.65 | 113.3 | 1 | 19.729 | 0.042 | 0.05 | 0.334 | 0.063 | 0.02 | 0.048756 | 0.107 | 0.202 | 0.231 | 5654 | 0.002 | 0.539 | 0.308 | 0.082 | 0.678 | 0.009 | 0.009 | 0.069 | 0.007 | 0.017 | 0.478 | 0.003 | 0.003 | 0.003 | 0.773 | 0.0002 | 0.414 | 0.081 | 0.782 | 0.008 | 0.011 | 0.069 | 0.008 | 0.015 | 0.565 | 0.003 | 0.037 | 5.2 | 61.1 | 0.3 | 7.7 | 0.06 | 2.7 | 22.4 | 3.7 | 57.3 | 0.6 | 9.3 | 0.15 | 2.2 | 26.7
1052 | Э76ХФ | Р65 | 45 | 43.4 | 23.5333333 | 43.4 | 3.5458398 | 0.322972 | 0.135924 | 0.107523 | 0.119477 | 0.0386187 | 1534 | 1587 | 7.6798146 | 13721.81 | 112.8 | 1 | 11.044 | 0.053 | 0.05 | 0.327 | 0.047 | 0.02 | 0.048358 | 0.138 | 0.167 | 0.241 | 5382 | 0.002 | 0.542 | 0.304 | 0.102 | 0.69 | 0.007 | 0.009 | 0.072 | 0.009 | 0.018 | 0.467 | 0.002 | 0.003 | 0.003 | 0.77 | 0.0001 | 0.416 | 0.101 | 0.779 | 0.006 | 0.01 | 0.072 | 0.009 | 0.016 | 0.566 | 0.003 | 0.036 | 4.7 | 59.9 | 0.4 | 9.7 | 0.08 | 2.6 | 23.1 | 4.1 | 57.2 | 0.5 | 10.6 | 0.12 | 2.2 | 26
1058 | Э76ХФ | Р65 | 48 | 41.2 | 15.8166667 | 41.2 | 3 | 0.326678 | 0.115056 | 0.1161235 | 0.144642 | 0.0385462 | 1559 | 1579 | 10.959466 | 13444.05 | 113.6 | 1 | 15.051 | 0.052 | 0.05 | 0.335 | 0.054 | 0.02 | 0.048358 | 0.173 | 0.18 | 0.204 | 3544 | 0.002 | 0.518 | 0.323 | 0.106 | 0.684 | 0.009 | 0.008 | 0.081 | 0.009 | 0.02 | 0.45 | 0.003 | 0.004 | 0.003 | 0.772 | 0.0003 | 0.419 | 0.105 | 0.788 | 0.008 | 0.009 | 0.081 | 0.01 | 0.015 | 0.565 | 0.003 | 0.037 | 4.2 | 50.8 | 0.4 | 11 | 0.25 | 2.3 | 22.4 | 3.9 | 58.1 | 0.5 | 9.8 | 0.14 | 2.2 | 26.7
1059 | Э76ХФ | Р65 | 41 | 41.5333333 | 12.1333333 | 41.5333333 | 2.99082745 | 0.377606 | 0.134232 | 0.1528785 | 0.145636 | 0.0390651 | 1610 | 1581 | 9.2571429 | 11927.47 | 112.2 | 1 | 12.816 | 0.079 | 0.05 | 0.393 | 0.049 | 0.02 | 0.049009 | 0.159 | 0.238 | 0.238 | 2412 | 0.002 | 0.493 | 0.306 | 0.102 | 0.647 | 0.009 | 0.008 | 0.066 | 0.009 | 0.021 | 0.442 | 0.002 | 0.003 | 0.003 | 0.767 | 0.0002 | 0.417 | 0.102 | 0.781 | 0.008 | 0.012 | 0.067 | 0.009 | 0.013 | 0.572 | 0.003 | 0.036 | 4.2 | 53 | 0.3 | 15.1 | 0.13 | 2.1 | 25.3 | 4.4 | 54.1 | 0.3 | 12.8 | 0.09 | 2.1 | 25.9
1060 | Э76ХФ | Р65 | 35 | 50.3833333 | 15.8 | 50.3833333 | 2 | 0.366922 | 0.144384 | 0.127021 | 0.153503 | 0.0392954 | 1589 | 1581 | 13.4181277 | 13082.28 | 114 | 1 | 22.535 | 0.132 | 0.05 | 0.379 | 0.081 | 0.02 | 0.049298 | 0.182 | 0.197 | 0.256 | 3445 | 0.002 | 0.501 | 0.299 | 0.095 | 0.677 | 0.011 | 0.01 | 0.067 | 0.008 | 0.022 | 0.429 | 0.002 | 0.003 | 0.003 | 0.772 | 0.0002 | 0.417 | 0.095 | 0.787 | 0.01 | 0.011 | 0.067 | 0.009 | 0.012 | 0.57 | 0.003 | 0.037 | 4 | 53.8 | 0.3 | 14.7 | 0.21 | 2.1 | 25.3 | 4.2 | 52.6 | 0.3 | 13.5 | 0.09 | 2.1 | 25.3
1061 | Э76ХФ | Р65 | 44 | 41.0333333 | 18.5166667 | 41.0333333 | 3.3438245 | 0.117676 | 0.122952 | 0.0523045 | 0.068457 | 0.0370468 | 1545 | 1587 | 7.65329 | 13502.43 | 110.6 | 1 | 10.468 | 0.081 | 0.05 | 0.078 | 0.077 | 0.02 | 0.046477 | 0.083 | 0.081 | 0.218 | 4167 | 0.002 | 0.69 | 0.314 | 0.099 | 0.738 | 0.006 | 0.01 | 0.062 | 0.01 | 0.017 | 0.511 | 0.003 | 0.004 | 0.004 | 0.752 | 0.0004 | 0.415 | 0.098 | 0.776 | 0.005 | 0.01 | 0.062 | 0.01 | 0.014 | 0.562 | 0.003 | 0.036 | 4.6 | 57.5 | 0.2 | 13.5 | 0.12 | 2.3 | 25.3 | 5.3 | 57.8 | 0.8 | 12.8 | 0.13 | 2.3 | 25.2
1062 | Э76ХФ | Р65 | 38 | 43.2166667 | 15.35 | 43.2166667 | 2.99082745 | 0.362364 | 0.150588 | 0.1591815 | 0.143462 | 0.0397857 | 1577 | 1578 | 8.9781292 | 12363.52 | 114.2 | 1 | 12.931 | 0.158 | 0.05 | 0.371 | 0.076 | 0.02 | 0.049913 | 0.153 | 0.248 | 0.267 | 3163 | 0.002 | 0.504 | 0.295 | 0.107 | 0.645 | 0.007 | 0.011 | 0.067 | 0.007 | 0.02 | 0.445 | 0.002 | 0.003 | 0.003 | 0.784 | 0.0004 | 0.417 | 0.104 | 0.781 | 0.006 | 0.013 | 0.067 | 0.008 | 0.013 | 0.57 | 0.003 | 0.037 | 3.9 | 44.5 | 0.8 | 9.9 | 0.1 | 2.1 | 20.8 | 4.4 | 52.9 | 0.6 | 8.2 | 0.08 | 2.5 | 21.1
1063 | Э76ХФ | Р65 | 25 | 41.0166667 | 18.3333333 | 41.0166667 | 2 | 0.309934 | 0.113928 | 0.103669 | 0.115811 | 0.0395266 | 1556 | 1581 | 9.2793986 | 13506.55 | 115.6 | 1 | 12.687 | 0.079 | 0.05 | 0.315 | 0.083 | 0.02 | 0.049588 | 0.134 | 0.161 | 0.202 | 4127 | 0.002 | 0.542 | 0.324 | 0.12 | 0.695 | 0.01 | 0.01 | 0.079 | 0.009 | 0.021 | 0.463 | 0.002 | 0.003 | 0.003 | 0.761 | 0.0001 | 0.416 | 0.119 | 0.784 | 0.01 | 0.011 | 0.079 | 0.01 | 0.014 | 0.567 | 0.003 | 0.036 | 4 | 49.7 | 0.6 | 10 | 0.16 | 2.3 | 21.4 | 4.7 | 60 | 0.7 | 7 | 0.09 | 2.6 | 22.8
1064 | Э76ХФ | Р65 | 22 | 40.55 | 19.6833333 | 40.55 | 3.4396303 | 0.351812 | 0.152844 | 0.17342 | 0.120673 | 0.0390651 | 1539 | 1576 | 9.025894 | 13689.75 | 112.1 | 1 | 12.2 | 0.079 | 0.05 | 0.357 | 0.076 | 0.02 | 0.049009 | 0.112 | 0.271 | 0.271 | 4491 | 0.002 | 0.499 | 0.288 | 0.118 | 0.632 | 0.009 | 0.011 | 0.068 | 0.006 | 0.023 | 0.452 | 0.002 | 0.003 | 0.003 | 0.782 | 0.0002 | 0.417 | 0.117 | 0.786 | 0.008 | 0.012 | 0.068 | 0.008 | 0.017 | 0.562 | 0.003 | 0.038 | 3.8 | 55.6 | 0.4 | 12.7 | 0.3 | 2.1 | 26.1 | 4.6 | 57.3 | 1 | 9.7 | 0.24 | 2.4 | 23.4
1065 | Э76ХФ | Р65 | 20 | 40.7166667 | 15.15 | 40.7166667 | 2.99082745 | 0.347556 | 0.156792 | 0.2008255 | 0.175765 | 0.0400742 | 1581 | 1577 | 10.2391812 | 12400 | 114.4 | 1 | 13.894 | 0.214 | 0.05 | 0.35 | 0.048 | 0.02 | 0.050275 | 0.185 | 0.313 | 0.278 | 3131 | 0.001 | 0.512 | 0.289 | 0.137 | 0.611 | 0.007 | 0.011 | 0.076 | 0.006 | 0.022 | 0.421 | 0.002 | 0.003 | 0.003 | 0.767 | 0.0002 | 0.418 | 0.137 | 0.784 | 0.006 | 0.012 | 0.076 | 0.007 | 0.015 | 0.569 | 0.003 | 0.037 | 4.1 | 51 | 0.8 | 16 | 0.16 | 2 | 25.6 | 4.4 | 56.9 | 0.6 | 10.7 | 0.1 | 2.3 | 24.8
1066 | Э76ХФ | Р65 | 18 | 42.7333333 | 21.2 | 42.7333333 | 2 | 0.367558 | 0.151716 | 0.1901175 | 0.136341 | 0.0395266 | 1550 | 1579 | 5.2946958 | 13253.77 | 113.2 | 1 | 7.542 | 0.213 | 0.05 | 0.376 | 0.073 | 0.02 | 0.049588 | 0.129 | 0.297 | 0.269 | 4683 | 0.002 | 0.482 | 0.292 | 0.126 | 0.617 | 0.009 | 0.01 | 0.073 | 0.007 | 0.027 | 0.44 | 0.002 | 0.003 | 0.003 | 0.769 | 0.0002 | 0.417 | 0.126 | 0.789 | 0.008 | 0.012 | 0.074 | 0.007 | 0.018 | 0.569 | 0.004 | 0.037 | 3.4 | 49.3 | 0.3 | 10.6 | 0.1 | 2.3 | 21.6 | 5 | 58.9 | 0.4 | 8.6 | 0.07 | 2.3 | 26
1067 | Э76ХФ | Р65 | 19 | 41.3833333 | 14.2166667 | 41.3833333 | 1.5234522 | 0.337166 | 0.117312 | 0.1815745 | 0.158743 | 0.0391225 | 1595 | 1581 | 9.2000805 | 12724.5 | 114.3 | 1 | 12.691 | 0.16 | 0.05 | 0.345 | 0.083 | 0.02 | 0.049081 | 0.167 | 0.283 | 0.208 | 3015 | 0.002 | 0.519 | 0.321 | 0.126 | 0.626 | 0.009 | 0.01 | 0.076 | 0.008 | 0.023 | 0.434 | 0.002 | 0.003 | 0.003 | 0.762 | 0.0002 | 0.419 | 0.127 | 0.788 | 0.009 | 0.011 | 0.076 | 0.008 | 0.015 | 0.569 | 0.003 | 0.037 | 3.7 | 53.5 | 0.4 | 13.7 | 0.15 | 2.1 | 25.5 | 4.3 | 57.2 | 0.7 | 7.7 | 0.09 | 2.2 | 26.4
1068 | Э90ХАФ | Р65 | 15 | 46.3666667 | 21.3333333 | 46.05 | 2.7405973 | 0.428276 | 0.097572 | 0.1815645 | 0.114446 | 0.0909984 | 1607 | 1619 | 9.3644231 | 13702.5 | 113.2 | 1 | 9.739 | 0.132 | 0.05 | 0.461 | 0.073 | 0.02 | 0.099754 | 0.099 | 0.284 | 0.173 | 4872 | 0.002 | 0.544 | 0.206 | 0.118 | 0.626 | 0.007 | 0.009 | 0.073 | 0.008 | 0.022 | 0.436 | 0.001 | 0.002 | 0.004 | 0.833 | 0.0004 | 0.287 | 0.116 | 0.782 | 0.006 | 0.014 | 0.072 | 0.008 | 0.013 | 0.554 | 0.003 | 0.083 | 3.6 | 51 | 0.6 | 13.2 | 0.1 | 2.2 | 23.7 | 4.1 | 57.6 | 0.4 | 8.7 | 0.07 | 2.2 | 26.1
1069 | Э90ХАФ | Р65 | 19 | 46.0333333 | 18.8166667 | 45.8666667 | 2 | 0.415374 | 0.099828 | 0.1471445 | 0.099764 | 0.0912608 | 1577 | 1589 | 10.145712 | 13491.23 | 112.7 | 1 | 7.164 | 0.08 | 0.05 | 0.446 | 0.077 | 0.02 | 0.099863 | 0.091 | 0.23 | 0.177 | 4231 | 0.002 | 0.534 | 0.204 | 0.105 | 0.653 | 0.006 | 0.009 | 0.064 | 0.009 | 0.02 | 0.447 | 0.002 | 0.003 | 0.003 | 0.871 | 0.0003 | 0.288 | 0.105 | 0.783 | 0.004 | 0.015 | 0.064 | 0.01 | 0.015 | 0.542 | 0.003 | 0.084 | 3.4 | 58.3 | 0.2 | 13.8 | 0.12 | 2.2 | 26.2 | 3.2 | 56.5 | 0.2 | 11.8 | 0.14 | 2.1 | 27.4
1070 | Э90ХАФ | Р65 | 23 | 57.85 | 19.4833333 | 57.6833333 | 2 | 0.445426 | 0.114492 | 0.210963 | 0.132306 | 0.0914539 | 1584 | 1585 | 8.903662 | 13457.66 | 113.5 | 1 | 7.024 | 0.143 | 0.05 | 0.478 | 0.06 | 0.02 | 0.100586 | 0.114 | 0.33 | 0.203 | 4370 | 0.001 | 0.527 | 0.19 | 0.099 | 0.606 | 0.006 | 0.011 | 0.07 | 0.007 | 0.021 | 0.41 | 0.001 | 0.002 | 0.003 | 0.859 | 0.0002 | 0.288 | 0.1 | 0.792 | 0.004 | 0.014 | 0.07 | 0.008 | 0.016 | 0.538 | 0.003 | 0.084 | 3.4 | 50.9 | 0.6 | 17.7 | 0.27 | 1.9 | 26.5 | 4.8 | 56.7 | 0.3 | 14.1 | 0.14 | 2.3 | 24.8
1071 | Э90ХАФ | Р65 | 42 | 48.7333333 | 21.6666667 | 48.3666667 | 2.7386125 | 0.467322 | 0.124644 | 0.190857 | 0.130882 | 0.0906709 | 1561 | 1582 | 5.9079169 | 13666.15 | 112.5 | 1 | 7.421 | 0.08 | 0.05 | 0.504 | 0.048 | 0.02 | 0.099103 | 0.12 | 0.298 | 0.221 | 4935 | 0.001 | 0.504 | 0.181 | 0.097 | 0.614 | 0.007 | 0.008 | 0.061 | 0.006 | 0.019 | 0.421 | 0.001 | 0.003 | 0.003 | 0.861 | 0.0002 | 0.287 | 0.097 | 0.789 | 0.005 | 0.012 | 0.061 | 0.007 | 0.015 | 0.546 | 0.003 | 0.082 | 3.6 | 52 | 0.6 | 16.3 | 0.4 | 2 | 25.8 | 4 | 56.8 | 0.7 | 9.5 | 0.17 | 2.1 | 26.5
1072 | Э90ХАФ | Р65 | 49 | 53.05 | 24.8666667 | 52.9 | 3.3803857 | 0.450408 | 0.123516 | 0.19893 | 0.107885 | 0.0936434 | 1541 | 1578 | 9.5181818 | 13960.86 | 114.8 | 1 | 7.678 | 0.081 | 0.05 | 0.483 | 0.049 | 0.02 | 0.10319 | 0.081 | 0.311 | 0.219 | 5786 | 0.002 | 0.527 | 0.187 | 0.099 | 0.619 | 0.008 | 0.011 | 0.08 | 0.006 | 0.019 | 0.448 | 0.002 | 0.002 | 0.003 | 0.866 | 0.0002 | 0.29 | 0.1 | 0.789 | 0.006 | 0.017 | 0.08 | 0.007 | 0.013 | 0.525 | 0.003 | 0.084 | 3.6 | 52.5 | 0.5 | 13.2 | 0.12 | 2.1 | 25 | 3.8 | 55.5 | 0.4 | 10.6 | 0.14 | 2.2 | 25.6
1073 | Э90ХАФ | Р65 | 57 | 45.2166667 | 21.8333333 | 45.05 | 3.5802935 | 0.454032 | 0.124644 | 0.206346 | 0.12961 | 0.093157 | 1537 | 1583 | 11.4071217 | 14045.5 | 115.5 | 1 | 6.407 | 0.102 | 0.05 | 0.487 | 0.045 | 0.02 | 0.104022 | 0.111 | 0.322 | 0.221 | 5111 | 0.001 | 0.514 | 0.188 | 0.099 | 0.622 | 0.006 | 0.011 | 0.063 | 0.006 | 0.019 | 0.423 | 0.001 | 0.002 | 0.003 | 0.865 | 0.0003 | 0.287 | 0.095 | 0.79 | 0.004 | 0.02 | 0.062 | 0.007 | 0.015 | 0.541 | 0.003 | 0.083 | 3.8 | 53.9 | 1.1 | 11.7 | 0.1 | 2.1 | 26.2 | 4.2 | 58 | 0.4 | 10 | 0.12 | 2.2 | 26.5
1074 | Э90ХАФ | Р65 | 30 | 48.2 | 22.1666667 | 47.8833333 | 3.3925 | 0.434138 | 0.120696 | 0.208918 | 0.13163 | 0.09498 | 1540 | 1575 | 10.1289617 | 13498.65 | 112.6 | 1 | 13.902 | 0.129 | 0.138 | 0.387 | 0.043 | 0.02 | 0.106265 | 0.113 | 0.326 | 0.214 | 4987 | 0.001 | 0.512 | 0.187 | 0.104 | 0.601 | 0.008 | 0.011 | 0.064 | 0.006 | 0.024 | 0.416 | 0.002 | 0.002 | 0.003 | 0.87 | 0.0007 | 0.289 | 0.104 | 0.787 | 0.007 | 0.015 | 0.064 | 0.007 | 0.015 | 0.538 | 0.003 | 0.083 | 3.4 | 53 | 0.8 | 12.9 | 0.16 | 2 | 26.5 | 4 | 56.4 | 0.6 | 8.3 | 0.12 | 2.2 | 25.7
1075 | Э90ХАФ | Р65 | 34 | 51.8833333 | 23.9833333 | 51.8833333 | 3.3838015 | 0.445842 | 0.107724 | 0.153748 | 0.15385 | 0.0900062 | 1533 | 1574 | 14.9365127 | 13634.47 | 112.9 | 1 | 11.136 | 0.059 | 0.05 | 0.482 | 0.039 | 0.02 | 0.099899 | 0.17 | 0.238 | 0.191 | 5450 | 0.001 | 0.511 | 0.198 | 0.1 | 0.648 | 0.005 | 0.011 | 0.062 | 0.008 | 0.021 | 0.399 | 0.001 | 0.004 | 0.003 | 0.853 | 0.0003 | 0.291 | 0.099 | 0.793 | 0.004 | 0.019 | 0.062 | 0.01 | 0.017 | 0.545 | 0.003 | 0.086 | 3.7 | 52 | 0.6 | 14.8 | 0.62 | 2 | 26.2 | 4.3 | 56.1 | 0.4 | 11.5 | 0.14 | 2.2 | 24.9
1076 | Э90ХАФ | Р65 | 42 | 45.7 | 29 | 45.3666667 | 4.7162049 | 0.432692 | 0.099264 | 0.186288 | 0.13787 | 0.0898144 | 1511 | 1578 | 8.833988 | 14253.1 | 112.6 | 1 | 5.747 | 0.188 | 0.05 | 0.466 | 0.044 | 0.02 | 0.099935 | 0.132 | 0.29 | 0.176 | 6889 | 0.001 | 0.528 | 0.207 | 0.093 | 0.637 | 0.007 | 0.01 | 0.061 | 0.007 | 0.022 | 0.441 | 0.002 | 0.003 | 0.003 | 0.858 | 0.0005 | 0.288 | 0.092 | 0.792 | 0.006 | 0.016 | 0.061 | 0.008 | 0.016 | 0.539 | 0.003 | 0.083 | 3.4 | 47.3 | 1.4 | 9.1 | 0.13 | 2.1 | 22.8 | 3.9 | 56.8 | 0.7 | 8.6 | 0.15 | 2.1 | 26.5
1077 | Э90ХАФ | Р65 | 42 | 44.7166667 | 21.2333333 | 44.55 | 3.1325967 | 0.470932 | 0.104904 | 0.191418 | 0.14125 | 0.0926622 | 1534 | 1579 | 8.4784346 | 13153.85 | 114.5 | 1 | 5.657 | 0.175 | 0.05 | 0.512 | 0.048 | 0.02 | 0.102575 | 0.135 | 0.298 | 0.186 | 4655 | 0.001 | 0.504 | 0.198 | 0.122 | 0.616 | 0.01 | 0.009 | 0.072 | 0.007 | 0.022 | 0.417 | 0.001 | 0.003 | 0.003 | 0.864 | 0.0004 | 0.286 | 0.123 | 0.784 | 0.008 | 0.015 | 0.072 | 0.008 | 0.019 | 0.537 | 0.003 | 0.083 | 4 | 51.5 | 0.8 | 13.2 | 0.18 | 2 | 25.5 | 4.1 | 57.2 | 0.6 | 9.8 | 0.14 | 2.2 | 26.3
1078 | Э90ХАФ | Р65 | 38 | 50.3833333 | 25.3333333 | 50.2333333 | 3.2570153 | 0.474078 | 0.126336 | 0.218746 | 0.17764 | 0.0926425 | 1565 | 1604 | 9.7541502 | 13256.05 | 113.9 | 1 | 5.484 | 0.344 | 0.05 | 0.511 | 0.043 | 0.02 | 0.103082 | 0.179 | 0.34 | 0.224 | 5597 | 0.001 | 0.506 | 0.183 | 0.091 | 0.602 | 0.006 | 0.01 | 0.064 | 0.008 | 0.021 | 0.387 | 0.001 | 0.002 | 0.003 | 0.863 | 0.0006 | 0.29 | 0.089 | 0.793 | 0.004 | 0.018 | 0.064 | 0.009 | 0.015 | 0.54 | 0.003 | 0.086 | 5.4 | 47.8 | 1.2 | 19.8 | 0.44 | 1.9 | 25.4 | 4 | 56.8 | 0.6 | 8.7 | 0.13 | 2.1 | 26.6
1079 | Э90ХАФ | Р65 | 45 | 47.05 | 22.7 | 46.7333333 | 3.376799 | 0.443426 | 0.114492 | 0.199686 | 0.143525 | 0.0924956 | 1544 | 1578 | 10.1311621 | 12592.07 | 113.6 | 1 | 7.604 | 0.207 | 0.05 | 0.476 | 0.042 | 0.02 | 0.103154 | 0.135 | 0.311 | 0.203 | 4764 | 0.002 | 0.527 | 0.194 | 0.109 | 0.618 | 0.005 | 0.012 | 0.074 | 0.007 | 0.022 | 0.424 | 0.001 | 0.002 | 0.003 | 0.867 | 0.0005 | 0.283 | 0.115 | 0.781 | 0.007 | 0.016 | 0.08 | 0.008 | 0.019 | 0.537 | 0.002 | 0.083 | 3.6 | 51.5 | 0.8 | 13.9 | 0.18 | 2 | 25.4 | 3.9 | 55.6 | 0.7 | 9.1 | 0.17 | 2.1 | 26.5
1080 | Э90ХАФ | Р65 | 49 | 47.2333333 | 24.2166667 | 47.0666667 | 3.6034232 | 0.398894 | 0.082908 | 0.113468 | 0.073215 | 0.0927234 | 1536 | 1578 | 11.1318801 | 13802.89 | 115.4 | 1 | 6.809 | 0.066 | 0.05 | 0.43 | 0.044 | 0.02 | 0.103479 | 0.064 | 0.177 | 0.147 | 5571 | 0.002 | 0.562 | 0.221 | 0.093 | 0.698 | 0.005 | 0.009 | 0.057 | 0.009 | 0.022 | 0.464 | 0.002 | 0.003 | 0.003 | 0.863 | 0.0002 | 0.289 | 0.09 | 0.791 | 0.004 | 0.016 | 0.057 | 0.01 | 0.019 | 0.528 | 0.003 | 0.084 | 3.7 | 46.8 | 0.6 | 9.1 | 0.09 | 2.4 | 19.8 | 3.8 | 57.6 | 0.7 | 8.9 | 0.14 | 2.1 | 27.2
1081 | Э90ХАФ | Р65 | 53 | 44.7166667 | 22.1833333 | 44.55 | 2.9717949 | 0.429036 | 0.117312 | 0.191752 | 0.09738 | 0.0906512 | 1551 | 1577 | 9.1344917 | 13245.08 | 111.8 | 1 | 5.841 | 0.168 | 0.05 | 0.458 | 0.046 | 0.02 | 0.101273 | 0.068 | 0.3 | 0.208 | 4897 | 0.002 | 0.527 | 0.19 | 0.097 | 0.625 | 0.005 | 0.01 | 0.066 | 0.006 | 0.02 | 0.454 | 0.002 | 0.002 | 0.003 | 0.873 | 0.0002 | 0.291 | 0.097 | 0.793 | 0.004 | 0.015 | 0.067 | 0.007 | 0.016 | 0.543 | 0.003 | 0.084 | 3.6 | 50.5 | 0.8 | 11.3 | 0.09 | 2 | 24.8 | 4 | 57.5 | 0.6 | 10.9 | 0.12 | 2.2 | 26.5
1082 | Э90ХАФ | Р65 | 34 | 50.3833333 | 19.6666667 | 50.2166667 | 2 | 0.444854 | 0.108288 | 0.196128 | 0.12483 | 0.0926773 | 1556 | 1579 | 10.8151643 | 12847.12 | 114.7 | 1 | 7.132 | 0.141 | 0.05 | 0.479 | 0.043 | 0.02 | 0.102973 | 0.108 | 0.306 | 0.192 | 4211 | 0.002 | 0.53 | 0.199 | 0.092 | 0.619 | 0.007 | 0.01 | 0.066 | 0.007 | 0.025 | 0.437 | 0.001 | 0.002 | 0.003 | 0.875 | 0.0002 | 0.289 | 0.09 | 0.789 | 0.005 | 0.017 | 0.066 | 0.007 | 0.019 | 0.547 | 0.003 | 0.084 | 3.8 | 45.8 | 0.3 | 12.5 | 0.07 | 2 | 22.9 | 4 | 57.6 | 0.4 | 11.9 | 0.14 | 2.2 | 26.4
1087 | Э90ХАФ | Р65 | 39 | 43.6833333 | 19.8666667 | 43.5166667 | 2 | 0.470284 | 0.119568 | 0.205262 | 0.108315 | 0.0922668 | 1558 | 1575 | 8.7828261 | 11706.04 | 113.2 | 1 | 4.489 | 0.065 | 0.05 | 0.508 | 0.058 | 0.02 | 0.102539 | 0.079 | 0.321 | 0.212 | 3876 | 0.001 | 0.487 | 0.182 | 0.096 | 0.606 | 0.006 | 0.011 | 0.084 | 0.006 | 0.02 | 0.429 | 0.002 | 0.002 | 0.003 | 0.867 | 0.0002 | 0.287 | 0.1 | 0.789 | 0.004 | 0.014 | 0.085 | 0.008 | 0.017 | 0.539 | 0.003 | 0.084 | 3.6 | 52.7 | 0.3 | 12.4 | 0.09 | 2.1 | 25.4 | 4.1 | 53.3 | 0.4 | 10.4 | 0.07 | 2.2 | 26
1090 | Э76ХФ | Р65 | 43 | 46.1833333 | 22.1666667 | 46.1833333 | 3.1945701 | 0.341776 | 0.137052 | 0.185498 | 0.130435 | 0.0391254 | 1545 | 1591 | 10.6683086 | 12922.11 | 114 | 1 | 16.364 | 0.089 | 0.05 | 0.347 | 0.047 | 0.02 | 0.048864 | 0.121 | 0.289 | 0.243 | 4774 | 0.002 | 0.539 | 0.298 | 0.1 | 0.625 | 0.007 | 0.007 | 0.079 | 0.007 | 0.024 | 0.463 | 0.002 | 0.003 | 0.003 | 0.756 | 0.0002 | 0.414 | 0.101 | 0.782 | 0.007 | 0.012 | 0.079 | 0.008 | 0.016 | 0.559 | 0.003 | 0.037 | 4.2 | 56.9 | 0.3 | 12.6 | 0.09 | 2.2 | 25.8 | 4.6 | 55.7 | 0.5 | 10.6 | 0.07 | 2.2 | 26
1099 | Э76ХФ | Р65 | 37 | 42.5166667 | 14.15 | 40.6833333 | 3.4190391 | 0.336162 | 0.124644 | 0.142132 | 0.14278 | 0.0377938 | 1588 | 1586 | 18.5901275 | 13619.79 | 111.8 | 1 | 25.107 | 0.064 | 0.05 | 0.344 | 0.124 | 0.02 | 0.047201 | 0.158 | 0.22 | 0.221 | 3212 | 0.002 | 0.488 | 0.307 | 0.093 | 0.655 | 0.006 | 0.009 | 0.064 | 0.009 | 0.019 | 0.432 | 0.002 | 0.004 | 0.003 | 0.752 | 0.0004 | 0.414 | 0.093 | 0.794 | 0.005 | 0.01 | 0.064 | 0.01 | 0.013 | 0.557 | 0.003 | 0.038 | 3.8 | 51.4 | 1.6 | 20.9 | 0.87 | 2.1 | 24 | 4.2 | 57.3 | 0.6 | 9.5 | 0.1 | 2.3 | 24.9
1100 | Э76ХФ | Р65 | 31 | 43.6833333 | 18.6833333 | 43.6833333 | 3.6064909 | 0.344916 | 0.142692 | 0.156704 | 0.144165 | 0.038894 | 1560 | 1583 | 13.8121328 | 13378.77 | 113.8 | 1 | 20.112 | 0.149 | 0.05 | 0.351 | 0.105 | 0.02 | 0.048575 | 0.154 | 0.243 | 0.253 | 4166 | 0.001 | 0.513 | 0.301 | 0.096 | 0.652 | 0.007 | 0.01 | 0.067 | 0.008 | 0.02 | 0.445 | 0.001 | 0.003 | 0.003 | 0.764 | 0.0003 | 0.422 | 0.096 | 0.796 | 0.007 | 0.012 | 0.067 | 0.009 | 0.015 | 0.581 | 0.003 | 0.038 | 3.9 | 52.2 | 0.6 | 16.6 | 0.38 | 2.1 | 25 | 4.3 | 45.6 | 0.3 | 12.9 | 0.07 | 2.2 | 20.9
1101 | Э76ХФ | Р65 | 14 | 48.6833333 | 22.3166667 | 48.6833333 | 3.4560647 | 0.046312 | 0.071064 | 0.031794 | 0.038275 | 0.0362877 | 1535 | 1577 | 9.4132921 | 12921.28 | 110.7 | 1 | 15.226 | 0.127 | 0.05 | 0.373 | 0.142 | 0.02 | 0.04532 | 0.045 | 0.049 | 0.126 | 4806 | 0.002 | 0.752 | 0.357 | 0.094 | 0.767 | 0.006 | 0.009 | 0.064 | 0.014 | 0.019 | 0.562 | 0.003 | 0.005 | 0.003 | 0.786 | 0.0003 | 0.412 | 0.097 | 0.777 | 0.007 | 0.009 | 0.069 | 0.014 | 0.014 | 0.542 | 0.003 | 0.038 | 3.7 | 58 | 0.2 | 9 | 0.11 | 2.6 | 22.5 | 4 | 56.3 | 0.6 | 9.5 | 0.13 | 2.2 | 25.5
1102 | Э76ХФ | Р65 | 15 | 47.5333333 | 21.8166667 | 47.5333333 | 2.4741594 | 0.24955 | 0.1269 | 0.158982 | 0.132325 | 0.0385465 | 1573 | 1578 | 11.286196 | 12890.15 | 111.4 | 1 | 17.851 | 0.147 | 0.05 | 0.236 | 0.09 | 0.02 | 0.048141 | 0.135 | 0.247 | 0.225 | 4687 | 0.002 | 0.592 | 0.299 | 0.102 | 0.634 | 0.007 | 0.012 | 0.074 | 0.008 | 0.022 | 0.442 | 0.001 | 0.003 | 0.003 | 0.769 | 0.0002 | 0.416 | 0.1 | 0.795 | 0.006 | 0.011 | 0.071 | 0.009 | 0.011 | 0.558 | 0.003 | 0.037 | 3.6 | 56.3 | 0.3 | 11.8 | 0.12 | 2.1 | 26.5 | 3.6 | 55.5 | 0.7 | 10.9 | 0.17 | 2.2 | 25.5
1103 | Э76ХФ | Р65 | 19 | 41.0166667 | 22.4166667 | 41.0166667 | 3.3980009 | 0.388804 | 0.161868 | 0.227426 | 0.16953 | 0.0400526 | 1548 | 1578 | 8.8581006 | 13682.68 | 115.8 | 1 | 11.892 | 0.109 | 0.05 | 0.399 | 0.047 | 0.02 | 0.050022 | 0.163 | 0.354 | 0.287 | 5112 | 0.001 | 0.482 | 0.283 | 0.114 | 0.594 | 0.007 | 0.011 | 0.08 | 0.006 | 0.027 | 0.425 | 0.001 | 0.003 | 0.003 | 0.766 | 0.0004 | 0.414 | 0.111 | 0.788 | 0.006 | 0.014 | 0.08 | 0.007 | 0.016 | 0.576 | 0.003 | 0.037 | 4.2 | 52.4 | 0.3 | 15.7 | 0.23 | 2.1 | 25.2 | 3.7 | 58.5 | 0.8 | 9.9 | 0.16 | 2.3 | 25.9
1104 | Э76ХФ | Р65 | 17 | 40.7166667 | 21.25 | 40.7166667 | 3.3481013 | 0.3158716 | 0.13254 | 0.118802 | 0.11602 | 0.0391254 | 1547 | 1581 | 12.3244372 | 13146.35 | 112.8 | 1 | 16.727 | 0.087 | 0.05 | 0.273 | 0.037 | 0.02 | 0.048864 | 0.127 | 0.184 | 0.235 | 4656 | 0.002 | 0.526 | 0.306 | 0.087 | 0.692 | 0.008 | 0.012 | 0.077 | 0.009 | 0.022 | 0.477 | 0.002 | 0.003 | 0.003 | 0.78 | 0.0005 | 0.416 | 0.089 | 0.796 | 0.007 | 0.013 | 0.077 | 0.009 | 0.015 | 0.57 | 0.003 | 0.037 | 3.7 | 55.4 | 0.2 | 12.1 | 0.07 | 2.3 | 23.6 | 4.8 | 57.7 | 1 | 10.8 | 0.09 | 2.3 | 25.1
1105 | Э76ХФ | Р65 | 10 | 43.3833333 | 20.2833333 | 43.3833333 | 3.2634902 | 0.331576 | 0.120132 | 0.145318 | 0.11413 | 0.0401391 | 1549 | 1583 | 12.7903007 | 13299.59 | 114.6 | 1 | 18.315 | 0.088 | 0.05 | 0.339 | 0.051 | 0.02 | 0.05013 | 0.113 | 0.226 | 0.213 | 4496 | 0.002 | 0.527 | 0.313 | 0.123 | 0.667 | 0.01 | 0.012 | 0.08 | 0.009 | 0.026 | 0.472 | 0.002 | 0.003 | 0.003 | 0.773 | 0.0003 | 0.412 | 0.122 | 0.793 | 0.009 | 0.012 | 0.08 | 0.01 | 0.017 | 0.564 | 0.003 | 0.038 | 4 | 55.8 | 0.4 | 13.4 | 0.08 | 2.4 | 23.7 | 3.8 | 57.8 | 0.8 | 11.8 | 0.19 | 2.3 | 25.4
1106 | Э76ХФ | Р65 | 9 | 42.7 | 19.5166667 | 42.7 | 3 | 0.347014 | 0.113928 | 0.15019 | 0.135155 | 0.038744 | 1575 | 1589 | 11.7576112 | 12955.08 | 110.9 | 1 | 16.735 | 0.088 | 0.05 | 0.359 | 0.049 | 0.02 | 0.048394 | 0.143 | 0.233 | 0.202 | 4214 | 0.002 | 0.517 | 0.321 | 0.123 | 0.658 | 0.008 | 0.011 | 0.083 | 0.01 | 0.028 | 0.44 | 0.001 | 0.003 | 0.003 | 0.782 | 0.0004 | 0.417 | 0.121 | 0.79 | 0.007 | 0.012 | 0.082 | 0.01 | 0.018 | 0.559 | 0.003 | 0.037 | 4 | 54.1 | 0.5 | 14.8 | 0.11 | 2.3 | 24 | 3.7 | 57.8 | 0.8 | 11.4 | 0.19 | 2.2 | 25.8
1107 | Э76ХФ | Р65 | 9 | 42.6833333 | 22.3333333 | 42.6833333 | 3.537725 | 0.2212444 | 0.047376 | 0.03102 | 0.09121 | 0.0377732 | 1548 | 1582 | 12.4434322 | 13395.22 | 110.6 | 1 | 17.604 | 0.088 | 0.05 | 0.215 | 0.044 | 0.02 | 0.047418 | 0.126 | 0.046 | 0.084 | 4986 | 0.002 | 0.621 | 0.373 | 0.108 | 0.756 | 0.007 | 0.009 | 0.073 | 0.013 | 0.023 | 0.495 | 0.002 | 0.004 | 0.003 | 0.785 | 0.0003 | 0.413 | 0.108 | 0.782 | 0.007 | 0.01 | 0.074 | 0.014 | 0.016 | 0.561 | 0.003 | 0.036 | 3.9 | 58 | 0.5 | 12.7 | 0.09 | 2.4 | 23.9 | 3.6 | 58.1 | 0.5 | 10.5 | 0.12 | 2.2 | 26
1108 | Э76ХФ | Р65 | 6 | 41.5333333 | 21.8666667 | 41.5333333 | 3.3286802 | 0.230465 | 0.097572 | 0.114678 | 0.10045 | 0.0387522 | 1539 | 1593 | 13.0131621 | 13884.15 | 112.7 | 1 | 18.016 | 0.138 | 0.05 | 0.172 | 0.048 | 0.02 | 0.048647 | 0.105 | 0.178 | 0.173 | 5060 | 0.002 | 0.597 | 0.337 | 0.119 | 0.692 | 0.006 | 0.009 | 0.074 | 0.011 | 0.026 | 0.493 | 0.002 | 0.003 | 0.003 | 0.771 | 0.0005 | 0.419 | 0.118 | 0.791 | 0.006 | 0.011 | 0.075 | 0.012 | 0.017 | 0.557 | 0.003 | 0.037 | 4.3 | 60 | 0.3 | 11.6 | 0.07 | 2.6 | 23.1 | 3.9 | 57.5 | 0.6 | 10.7 | 0.11 | 2.2 | 26.4
1109 | Э90ХАФ | Р65 | 6 | 45.0333333 | 21.35 | 44.5166667 | 3.7281896 | 0.3983288 | 0.07896 | 0.117634 | 0.090765 | 0.0924057 | 1601 | 1528 | 13.2253747 | 13880.09 | 110.4 | 1 | 13.725 | 0.228 | 0.05 | 0.384 | 0.048 | 0.02 | 0.102214 | 0.089 | 0.183 | 0.14 | 4939 | 0.002 | 0.536 | 0.219 | 0.104 | 0.692 | 0.006 | 0.009 | 0.068 | 0.012 | 0.022 | 0.47 | 0.001 | 0.003 | 0.004 | 0.864 | 0.0002 | 0.288 | 0.105 | 0.801 | 0.004 | 0.013 | 0.068 | 0.013 | 0.011 | 0.541 | 0.003 | 0.086 | 4 | 56 | 0.3 | 11.4 | 0.07 | 2.4 | 23.2 | 3.8 | 57.1 | 0.6 | 10.7 | 0.13 | 2.2 | 26.6
1110 | Э90ХАФ | Р65 | 6 | 44.05 | 18.2333333 | 43.5666667 | 2.3031387 | 0.449522 | 0.090804 | 0.193878 | 0.13799 | 0.0930731 | 1593 | 1602 | 14.7034014 | 12270.93 | 114.3 | 1 | 10.807 | 0.212 | 0.05 | 0.488 | 0.039 | 0.02 | 0.10319 | 0.129 | 0.302 | 0.161 | 3729 | 0.002 | 0.512 | 0.21 | 0.117 | 0.632 | 0.006 | 0.01 | 0.07 | 0.009 | 0.034 | 0.431 | 0.001 | 0.003 | 0.003 | 0.86 | 0.0005 | 0.288 | 0.118 | 0.806 | 0.004 | 0.016 | 0.071 | 0.01 | 0.022 | 0.547 | 0.003 | 0.081 | 4 | 53.7 | 0.2 | 14.2 | 0.13 | 2 | 26.9 | 3.9 | 55.6 | 0.6 | 10.2 | 0.12 | 2.2 | 25.4
1111 | Э90ХАФ | Р65 | 10 | 47.3833333 | 22.8166667 | 46.3833333 | 3.3077348 | 0.44186 | 0.07896 | 0.159352 | 0.11996 | 0.0915877 | 1567 | 1602 | 11.1313808 | 13726.81 | 112.7 | 1 | 11.824 | 0.239 | 0.05 | 0.482 | 0.044 | 0.02 | 0.101345 | 0.116 | 0.248 | 0.14 | 5220 | 0.001 | 0.519 | 0.222 | 0.117 | 0.645 | 0.006 | 0.009 | 0.076 | 0.01 | 0.028 | 0.434 | 0.001 | 0.002 | 0.003 | 0.871 | 0.0002 | 0.289 | 0.117 | 0.798 | 0.005 | 0.015 | 0.076 | 0.011 | 0.017 | 0.547 | 0.003 | 0.084 | 3.5 | 50.8 | 1.2 | 18.5 | 0.5 | 2 | 25.3 | 3.7 | 47.1 | 0.5 | 15.2 | 0.09 | 2 | 23.6
1112 | Э90ХАФ | Р65 | 15 | 49.3833333 | 20.3333333 | 49.2166667 | 2.7758242 | 0.437272 | 0.102084 | 0.189684 | 0.11912 | 0.0924364 | 1573 | 1594 | 11.503901 | 13753.77 | 113.5 | 1 | 6.717 | 0.084 | 0.05 | 0.471 | 0.046 | 0.02 | 0.103082 | 0.102 | 0.296 | 0.181 | 4661 | 0.001 | 0.533 | 0.197 | 0.086 | 0.615 | 0.005 | 0.01 | 0.057 | 0.007 | 0.019 | 0.432 | 0.001 | 0.002 | 0.003 | 0.858 | 0.0004 | 0.287 | 0.087 | 0.791 | 0.003 | 0.017 | 0.057 | 0.009 | 0.013 | 0.55 | 0.003 | 0.085 | 3.8 | 54.1 | 0.5 | 17.5 | 0.12 | 2.1 | 25.3 | 4.6 | 47.5 | 0.5 | 10.1 | 0.1 | 2.2 | 21.7
1113 | Э90ХАФ | Р65 | 26 | 48.2333333 | 24.5166667 | 45.05 | 3.3807316 | 0.458084 | 0.133668 | 0.242984 | 0.18759 | 0.0905966 | 1535 | 1581 | 12.2638776 | 13518.97 | 111.4 | 1 | 6.677 | 0.312 | 0.05 | 0.489 | 0.038 | 0.02 | 0.101128 | 0.184 | 0.378 | 0.237 | 5524 | 0.001 | 0.507 | 0.172 | 0.1 | 0.56 | 0.006 | 0.01 | 0.066 | 0.007 | 0.023 | 0.368 | 0.001 | 0.002 | 0.002 | 0.864 | 0.0004 | 0.289 | 0.099 | 0.788 | 0.004 | 0.016 | 0.066 | 0.008 | 0.017 | 0.542 | 0.002 | 0.085 | 3 | 46.4 | 1.4 | 14.5 | 1 | 1.6 | 28.2 | 5 | 47.9 | 0.6 | 10 | 0.1 | 2.1 | 23
1114 | Э90ХАФ | Р65 | 28 | 44.6666667 | 19.8333333 | 44.5 | 2.7843666 | 0.41352 | 0.10998 | 0.170072 | 0.08879 | 0.0914503 | 1552 | 1585 | 10.6941917 | 13020.5 | 113.7 | 1 | 8.49 | 0.051 | 0.05 | 0.441 | 0.04 | 0.02 | 0.102358 | 0.064 | 0.266 | 0.195 | 4304 | 0.002 | 0.533 | 0.197 | 0.089 | 0.646 | 0.006 | 0.008 | 0.057 | 0.008 | 0.019 | 0.461 | 0.002 | 0.002 | 0.003 | 0.873 | 0.0004 | 0.289 | 0.088 | 0.788 | 0.004 | 0.015 | 0.057 | 0.008 | 0.013 | 0.545 | 0.003 | 0.083 | 4.1 | 50.6 | 0.4 | 9 | 0.06 | 2.6 | 19.5 | 4.2 | 50.2 | 0.6 | 9.3 | 0.08 | 2.6 | 19.5
1116 | Э90ХАФ | Р65 | 31 | 47.2 | 15.3166667 | 47.0333333 | 2.5982641 | 0.408472 | 0.110544 | 0.084576 | 0.082325 | 0.0898085 | 1574 | 1584 | 9.5969104 | 13142.55 | 111.5 | 1 | 5.177 | 0.21 | 0.05 | 0.438 | 0.068 | 0.02 | 0.100297 | 0.09 | 0.131 | 0.196 | 3355 | 0.002 | 0.527 | 0.191 | 0.078 | 0.711 | 0.004 | 0.01 | 0.049 | 0.008 | 0.017 | 0.451 | 0.002 | 0.003 | 0.003 | 0.875 | 0.0002 | 0.286 | 0.078 | 0.786 | 0.003 | 0.016 | 0.049 | 0.01 | 0.014 | 0.532 | 0.003 | 0.083 | 3.2 | 47.8 | 0.3 | 13.7 | 0.08 | 2.1 | 22.4 | 3.8 | 59.6 | 0.3 | 12.8 | 0.05 | 2.5 | 23.6
1117 | Э90ХАФ | Р65 | 37 | 46.35 | 22.3666667 | 46.35 | 3.3574514 | 0.370962 | 0.104904 | 0.12748 | 0.0482 | 0.0884396 | 1549 | 1586 | 18.5048512 | 13635.47 | 110.6 | 1 | 12.609 | 0.044 | 0.05 | 0.391 | 0.044 | 0.02 | 0.099031 | 0.02 | 0.2 | 0.186 | 5083 | 0.002 | 0.557 | 0.199 | 0.09 | 0.676 | 0.005 | 0.009 | 0.054 | 0.008 | 0.019 | 0.485 | 0.002 | 0.003 | 0.003 | 0.871 | 0.0002 | 0.29 | 0.091 | 0.791 | 0.003 | 0.014 | 0.054 | 0.009 | 0.014 | 0.532 | 0.003 | 0.083 | 3.7 | 51.1 | 0.5 | 9.2 | 0.07 | 2.6 | 20 | 4.5 | 59.7 | 0.3 | 10.3 | 0.06 | 2.5 | 23.5
1118 | Э90ХАФ | Р65 | 41 | 46.8666667 | 21.3666667 | 46.7 | 3.4842429 | 0.40816 | 0.05602 | 0.09689 | 0.066685 | 0.0898044 | 1538 | 1581 | 10.5942346 | 14015.29 | 111.9 | 1 | 5.921 | 0.073 | 0.05 | 0.447 | 0.044 | 0.02 | 0.099899 | 0.061 | 0.151 | 0.098 | 4991 | 0.002 | 0.525 | 0.24 | 0.106 | 0.707 | 0.007 | 0.009 | 0.07 | 0.012 | 0.02 | 0.475 | 0.002 | 0.003 | 0.003 | 0.862 | 0.0002 | 0.287 | 0.106 | 0.791 | 0.006 | 0.014 | 0.07 | 0.012 | 0.017 | 0.543 | 0.003 | 0.083 | 3.5 | 58.7 | 0.2 | 12.4 | 0.05 | 2.2 | 26.5 | 4.1 | 60.3 | 0.4 | 6.5 | 0.07 | 2.2 | 27.1
1119 | Э90ХАФ | Р65 | 42 | 43.55 | 17.7 | 43.3833333 | 2.4418696 | 0.445759 | 0.066218 | 0.091438 | 0.048125 | 0.0911189 | 1559 | 1583 | 9.1047785 | 12938.98 | 113.2 | 1 | 5.822 | 0.049 | 0.05 | 0.492 | 0.038 | 0.02 | 0.101743 | 0.035 | 0.143 | 0.113 | 3817 | 0.002 | 0.494 | 0.233 | 0.104 | 0.704 | 0.006 | 0.008 | 0.06 | 0.011 | 0.02 | 0.482 | 0.002 | 0.002 | 0.003 | 0.856 | 0.0001 | 0.286 | 0.103 | 0.782 | 0.004 | 0.015 | 0.06 | 0.012 | 0.015 | 0.529 | 0.003 | 0.082 | 3.8 | 48.6 | 0.5 | 6.1 | 0.08 | 2.6 | 18.8 | 4.4 | 49.6 | 0.7 | 6.6 | 0.08 | 2.6 | 18.9
1120 | Э90ХАФ | Р65 | 47 | 45.8166667 | 16.5 | 45.65 | 2.516565 | 0.515642 | 0.113684 | 0.194828 | 0.12316 | 0.0906733 | 1558 | 1578 | 9.3282627 | 13592.73 | 112.6 | 1 | 5.996 | 0.125 | 0.05 | 0.566 | 0.038 | 0.02 | 0.101165 | 0.106 | 0.304 | 0.194 | 3738 | 0.002 | 0.467 | 0.194 | 0.107 | 0.624 | 0.008 | 0.008 | 0.076 | 0.008 | 0.019 | 0.438 | 0.001 | 0.002 | 0.003 | 0.848 | 0.0003 | 0.286 | 0.103 | 0.788 | 0.006 | 0.017 | 0.074 | 0.009 | 0.014 | 0.55 | 0.003 | 0.083 | 3.4 | 44.3 | 0.5 | 11.8 | 0.14 | 2.1 | 20.8 | 4.4 | 48.8 | 0.3 | 8.9 | 0.06 | 2.3 | 21.4
1121 | Э90ХАФ | Р65 | 51 | 49.2666667 | 17.3833333 | 49.1 | 2.4566639 | 0.456013 | 0.088486 | 0.111672 | 0.07797 | 0.090232 | 1552 | 1580 | 10.7727707 | 13254.07 | 110.7 | 1 | 7.517 | 0.039 | 0.05 | 0.5 | 0.044 | 0.02 | 0.099863 | 0.072 | 0.174 | 0.151 | 3840 | 0.002 | 0.482 | 0.212 | 0.1 | 0.685 | 0.005 | 0.008 | 0.062 | 0.008 | 0.019 | 0.467 | 0.002 | 0.002 | 0.003 | 0.855 | 0.0002 | 0.287 | 0.103 | 0.79 | 0.004 | 0.02 | 0.063 | 0.01 | 0.016 | 0.547 | 0.003 | 0.085 | 3 | 57.1 | 0.2 | 16.5 | 0.08 | 2.2 | 26.2 | 3.8 | 48.9 | 0.3 | 10.8 | 0.07 | 2.2 | 21.8
1122 | Э90ХАФ | Р65 | 34 | 46.0333333 | 16.7 | 45.8666667 | 3.0403507 | 0.54481 | 0.09376 | 0.15634 | 0.127005 | 0.0916805 | 1570 | 1582 | 13.3723461 | 12959.28 | 113.4 | 1 | 8.328 | 0.243 | 0.05 | 0.607 | 0.039 | 0.02 | 0.10225 | 0.128 | 0.243 | 0.16 | 3607 | 0.001 | 0.423 | 0.211 | 0.107 | 0.647 | 0.006 | 0.013 | 0.066 | 0.008 | 0.029 | 0.425 | 0.001 | 0.002 | 0.003 | 0.859 | 0.0002 | 0.288 | 0.108 | 0.79 | 0.004 | 0.021 | 0.065 | 0.009 | 0.013 | 0.541 | 0.003 | 0.083 | 4.1 | 51.6 | 0.3 | 18.3 | 0.27 | 2 | 25.7 | 4.8 | 55.4 | 0.4 | 12.8 | 0.12 | 2.2 | 24.8
1123 | Э90ХАФ | Р65 | 38 | 44.8333333 | 18.2666667 | 44.6666667 | 3.0403507 | 0.509985 | 0.10841 | 0.16713 | 0.099135 | 0.0916836 | 1565 | 1577 | 10.8414 | 13128.83 | 112.7 | 1 | 6.023 | 0.233 | 0.05 | 0.561 | 0.039 | 0.02 | 0.102214 | 0.081 | 0.261 | 0.185 | 3997 | 0.002 | 0.453 | 0.199 | 0.095 | 0.642 | 0.006 | 0.012 | 0.062 | 0.007 | 0.022 | 0.444 | 0.001 | 0.002 | 0.003 | 0.871 | 0.0002 | 0.288 | 0.095 | 0.79 | 0.004 | 0.019 | 0.061 | 0.008 | 0.014 | 0.54 | 0.003 | 0.084 | 4.1 | 53.4 | 0.3 | 15.4 | 0.13 | 2 | 26.1 | 4.8 | 55.4 | 0.4 | 12.4 | 0.09 | 2.2 | 25.3
1124 | Э90ХАФ | Р65 | 43 | 49.5166667 | 26.7833333 | 49.35 | 4.0753525 | 0.443046 | 0.089072 | 0.082366 | 0.037755 | 0.0913503 | 1521 | 1572 | 11.4545455 | 14254.39 | 113.8 | 1 | 7 | 0.052 | 0.05 | 0.485 | 0.055 | 0.02 | 0.102033 | 0.023 | 0.129 | 0.152 | 6363 | 0.002 | 0.5 | 0.22 | 0.085 | 0.717 | 0.005 | 0.012 | 0.06 | 0.008 | 0.016 | 0.5 | 0.002 | 0.003 | 0.004 | 0.852 | 0.0003 | 0.293 | 0.088 | 0.792 | 0.004 | 0.021 | 0.061 | 0.01 | 0.015 | 0.549 | 0.004 | 0.083 | 3.9 | 59.6 | 0.9 | 9 | 0.08 | 2.6 | 22.5 | 4.9 | 61.7 | 1 | 4.6 | 0.1 | 2.7 | 23
1125 | Э90ХАФ | Р65 | 57 | 41.85 | 14.8333333 | 41.5 | 3.0403507 | 0.47466 | 0.04688 | 0.067886 | 0.070515 | 0.0897836 | 1581 | 1580 | 11.3245383 | 12802.25 | 111.7 | 1 | 10.73 | 0.081 | 0.05 | 0.532 | 0.073 | 0.02 | 0.100188 | 0.079 | 0.105 | 0.08 | 3165 | 0.002 | 0.474 | 0.248 | 0.102 | 0.726 | 0.006 | 0.012 | 0.073 | 0.013 | 0.021 | 0.472 | 0.002 | 0.003 | 0.003 | 0.841 | 0.0002 | 0.287 | 0.102 | 0.786 | 0.004 | 0.017 | 0.072 | 0.014 | 0.015 | 0.541 | 0.003 | 0.084 | 3.2 | 50.8 | 0.4 | 12.9 | 0.13 | 2.4 | 21 | 3.8 | 56.4 | 0.3 | 12 | 0.07 | 2.3 | 24.9
1126 | Э76ХФ | Р65 | 44 | 42.5166667 | 23.5 | 42.5166667 | 2 | 0.414771 | 0.127162 | 0.13754 | 0.134955 | 0.0368758 | 1570 | 1620 | 11.0399059 | 14405.11 | 108 | 1 | 15.646 | 0.225 | 0.05 | 0.45 | 0.037 | 0.02 | 0.046043 | 0.148 | 0.213 | 0.217 | 5642 | 0.002 | 0.435 | 0.304 | 0.092 | 0.658 | 0.006 | 0.011 | 0.066 | 0.009 | 0.021 | 0.443 | 0.001 | 0.003 | 0.003 | 0.749 | 0.0002 | 0.422 | 0.086 | 0.792 | 0.004 | 0.012 | 0.059 | 0.011 | 0.012 | 0.573 | 0.003 | 0.037 | 4.5 | 46.3 | 0.3 | 11.4 | 0.21 | 2.1 | 22.1 | 4 | 54.3 | 0.6 | 11.6 | 0.24 | 2 | 26.5
1127 | Э76ХФ | Р65 | 45 | 41.0333333 | 21 | 41.0333333 | 3.4660147 | 0.459877 | 0.116614 | 0.10843 | 0.10398 | 0.0386723 | 1563 | 1591 | 12.9630838 | 13745.71 | 112.8 | 1 | 17.655 | 0.166 | 0.05 | 0.5 | 0.049 | 0.02 | 0.048286 | 0.113 | 0.168 | 0.199 | 4811 | 0.002 | 0.425 | 0.323 | 0.107 | 0.697 | 0.008 | 0.011 | 0.069 | 0.012 | 0.021 | 0.47 | 0.002 | 0.003 | 0.004 | 0.758 | 0.0003 | 0.418 | 0.105 | 0.79 | 0.007 | 0.013 | 0.068 | 0.013 | 0.017 | 0.572 | 0.004 | 0.037 | 5.4 | 56.6 | 0.4 | 9.9 | 0.1 | 2.5 | 22.3 | 6.1 | 61.4 | 0.6 | 4.8 | 0.06 | 2.8 | 21.8
1128 | Э76ХФ | Р65 | 38 | 48.6833333 | 17.1666667 | 48.6833333 | 2.7181308 | 0.44799 | 0.14064 | 0.112352 | 0.139835 | 0.0388749 | 1585 | 1590 | 10.8234166 | 13582.14 | 112.1 | 1 | 17.564 | 0.162 | 0.05 | 0.481 | 0.081 | 0.02 | 0.048539 | 0.166 | 0.173 | 0.24 | 3886 | 0.002 | 0.427 | 0.302 | 0.107 | 0.693 | 0.006 | 0.01 | 0.068 | 0.012 | 0.023 | 0.452 | 0.002 | 0.003 | 0.003 | 0.76 | 0.0003 | 0.416 | 0.106 | 0.787 | 0.005 | 0.011 | 0.068 | 0.013 | 0.011 | 0.57 | 0.003 | 0.037 | 4 | 51.5 | 1 | 15.5 | 0.28 | 2.1 | 25 | 4.4 | 53.7 | 0.4 | 12.6 | 0.08 | 2.2 | 24.9
1129 | Э76ХФ | Р65 | 36 | 56.3833333 | 21.4166667 | 56.3833333 | 2 | 0.505717 | 0.122474 | 0.123912 | 0.148265 | 0.0399177 | 1587 | 1582 | 8.3460834 | 13223.35 | 116.2 | 1 | 15.686 | 0.154 | 0.05 | 0.555 | 0.076 | 0.02 | 0.049841 | 0.174 | 0.191 | 0.209 | 4720 | 0.002 | 0.404 | 0.321 | 0.105 | 0.68 | 0.005 | 0.011 | 0.063 | 0.013 | 0.023 | 0.432 | 0.002 | 0.002 | 0.004 | 0.781 | 0.0002 | 0.415 | 0.101 | 0.781 | 0.005 | 0.013 | 0.062 | 0.014 | 0.013 | 0.568 | 0.003 | 0.037 | 5.4 | 53.3 | 0.5 | 15.5 | 0.13 | 2.2 | 24.2 | 5.9 | 58 | 0.6 | 7.9 | 0.06 | 2.2 | 25.9
1130 | Э76ХФ | Р65 | 55 | 40.85 | 19.0166667 | 40.85 | 2.6116505 | 0.402682 | 0.119544 | 0.053888 | 0.09619 | 0.0388164 | 1552 | 1579 | 8.5924113 | 12904.47 | 113.7 | 1 | 11.7 | 0.147 | 0.05 | 0.431 | 0.082 | 0.02 | 0.048466 | 0.124 | 0.082 | 0.204 | 4090 | 0.002 | 0.461 | 0.326 | 0.099 | 0.745 | 0.005 | 0.011 | 0.066 | 0.014 | 0.019 | 0.483 | 0.002 | 0.003 | 0.005 | 0.76 | 0.0005 | 0.42 | 0.098 | 0.793 | 0.005 | 0.011 | 0.066 | 0.014 | 0.015 | 0.582 | 0.004 | 0.037 | 4.7 | 59.3 | 0.5 | 11.8 | 0.09 | 2.7 | 21.7 | 5.6 | 59.9 | 0.7 | 7.5 | 0.09 | 2.6 | 23
1131 | Э76ХФ | Р65 | 48 | 47.0666667 | 14.5 | 47.0666667 | 2.0413068 | 0.519105 | 0.16701 | 0.23981 | 0.140837 | 0.0394251 | 1573 | 1566 | 10.5773395 | 14180.69 | 111.8 | 1 | 16.389 | 0.082 | 0.05 | 0.559 | 0.047 | 0.02 | 0.049226 | 0.109 | 0.383 | 0.285 | 3427 | 0.002 | 0.357 | 0.28 | 0.096 | 0.569 | 0.007 | 0.01 | 0.072 | 0.007 | 0.016 | 0.44 | 0.002 | 0.002 | 0.004 | 0.772 | 0.0002 | 0.42 | 0.095 | 0.787 | 0.006 | 0.013 | 0.072 | 0.009 | 0.014 | 0.572 | 0.004 | 0.037 | 3.9 | 58.4 | 0.2 | 12.9 | 0.1 | 2.2 | 26.2 | 4.5 | 58.3 | 0.3 | 10.1 | 0.08 | 2.2 | 26.4
1132 | Э76ХФ | Р65 | 52 | 43.7333333 | 18.9833333 | 43.7333333 | 2 | 0.421346 | 0.1465 | 0.153545 | 0.133445 | 0.0410181 | 1561 | 1577 | 9.1941311 | 13148.38 | 117.5 | 1 | 13.403 | 0.086 | 0.05 | 0.399 | 0.05 | 0.02 | 0.051215 | 0.135 | 0.245 | 0.2500001 | 4160 | 0.002 | 0.438 | 0.306 | 0.111 | 0.663 | 0.007 | 0.01 | 0.077 | 0.009 | 0.018 | 0.453 | 0.002 | 0.003 | 0.004 | 0.764 | 0.0004 | 0.422 | 0.112 | 0.805 | 0.006 | 0.014 | 0.076 | 0.01 | 0.015 | 0.578 | 0.004 | 0.037 | 3.8 | 46.6 | 0.7 | 9.4 | 0.17 | 2.9 | 16.2 | 5.3 | 57.2 | 0.5 | 5.2 | 0.07 | 2.7 | 21.1
1133 | Э76ХФ | Р65 | 22 | 47.3833333 | 20.3333333 | 47.3833333 | 2.5024205 | 0.440014 | 0.127748 | 0.144372 | 0.13601 | 0.0397439 | 1578 | 1578 | 12.1359128 | 12768.2 | 113.6 | 1 | 19.168 | 0.123 | 0.05 | 0.472 | 0.06 | 0.02 | 0.049624 | 0.143 | 0.23 | 0.218 | 4327 | 0.002 | 0.43 | 0.315 | 0.108 | 0.672 | 0.007 | 0.01 | 0.074 | 0.009 | 0.019 | 0.448 | 0.002 | 0.003 | 0.003 | 0.775 | 0.0002 | 0.419 | 0.106 | 0.803 | 0.006 | 0.012 | 0.073 | 0.009 | 0.015 | 0.573 | 0.004 | 0.038 | 4.9 | 47.7 | 0.5 | 8.1 | 0.11 | 2.5 | 19.1 | 5.3 | 54.5 | 0.3 | 7.9 | 0.09 | 2.5 | 21.8
1134 | Э76ХФ | Р65 | 28 | 42.0333333 | 20.1666667 | 42.0333333 | 3 | 0.463689 | 0.130678 | 0.162099 | 0.130699 | 0.03986 | 1564 | 1579 | 9.4519666 | 13093.88 | 113.8 | 1 | 13.217 | 0.13 | 0.05 | 0.5 | 0.038 | 0.02 | 0.049769 | 0.127 | 0.259 | 0.223 | 4401 | 0.002 | 0.419 | 0.313 | 0.106 | 0.651 | 0.006 | 0.013 | 0.069 | 0.009 | 0.021 | 0.459 | 0.002 | 0.002 | 0.003 | 0.794 | 0.0002 | 0.418 | 0.108 | 0.791 | 0.006 | 0.011 | 0.07 | 0.01 | 0.016 | 0.567 | 0.003 | 0.037 | 4.7 | 58.2 | 0.3 | 10.9 | 0.07 | 2.4 | 24.1 | 4.8 | 58.8 | 0.4 | 9.6 | 0.08 | 2.3 | 25.3
1135 | Э76ХФ | Р65 | 29 | 42.15 | 19.2 | 42.15 | 2.5119909 | 0.4708544 | 0.137124 | 0.167558 | 0.127048 | 0.0404102 | 1571 | 1579 | 9.8754448 | 13012.5 | 114.7 | 1 | 13.875 | 0.129 | 0.05 | 0.5 | 0.047 | 0.02 | 0.050456 | 0.119 | 0.268 | 0.234 | 4164 | 0.002 | 0.41 | 0.308 | 0.107 | 0.644 | 0.006 | 0.01 | 0.075 | 0.008 | 0.023 | 0.453 | 0.002 | 0.002 | 0.003 | 0.761 | 0.0003 | 0.415 | 0.106 | 0.789 | 0.005 | 0.012 | 0.075 | 0.009 | 0.017 | 0.573 | 0.003 | 0.037 | 5 | 56.4 | 0.2 | 11.7 | 0.08 | 2.3 | 24.6 | 5.2 | 55.3 | 0.4 | 9.8 | 0.08 | 2.4 | 23.4
1136 | Э76ХФ | Р65 | 26 | 43 | 13.3166667 | 43 | 3 | 0.430707 | 0.093174 | 0.082979 | 0.112811 | 0.0392513 | 1615 | 1587 | 12.6913953 | 12291.36 | 111.9 | 1 | 18.191 | 0.129 | 0.05 | 0.469 | 0.049 | 0.02 | 0.049009 | 0.135 | 0.131 | 0.159 | 2728 | 0.002 | 0.427 | 0.337 | 0.086 | 0.723 | 0.005 | 0.009 | 0.063 | 0.011 | 0.018 | 0.477 | 0.002 | 0.003 | 0.003 | 0.769 | 0.0002 | 0.413 | 0.084 | 0.791 | 0.004 | 0.012 | 0.062 | 0.011 | 0.014 | 0.565 | 0.003 | 0.035 | 5.3 | 54 | 0.3 | 10.5 | 0.09 | 2.3 | 23.7 | 5.3 | 47.3 | 0.4 | 8.9 | 0.1 | 2.3 | 20.3
1137 | Э76ХФ | Р65 | 18 | 40.8833333 | 18.2 | 40.8833333 | 2.777439 | 0.449256 | 0.118372 | 0.145204 | 0.117232 | 0.040439 | 1576 | 1585 | 10.3527858 | 12965.93 | 113.2 | 1 | 13.936 | 0.153 | 0.05 | 0.485 | 0.072 | 0.02 | 0.050492 | 0.114 | 0.232 | 0.202 | 3933 | 0.002 | 0.419 | 0.321 | 0.1 | 0.668 | 0.005 | 0.012 | 0.067 | 0.008 | 0.02 | 0.473 | 0.002 | 0.002 | 0.004 | 0.754 | 0.0004 | 0.418 | 0.096 | 0.799 | 0.004 | 0.015 | 0.065 | 0.009 | 0.013 | 0.584 | 0.003 | 0.038 | 4 | 56.7 | 0.5 | 12.8 | 0.11 | 2.6 | 22.1 | 4.6 | 58.3 | 0.5 | 11.4 | 0.1 | 2.6 | 22.4
1138 | Э76ХФ | Р65 | 16 | 43.3666667 | 19.0333333 | 43.3666667 | 2.692909 | 0.442338 | 0.114856 | 0.09786 | 0.147334 | 0.0418871 | 1572 | 1581 | 8.4891135 | 13302.98 | 119.4 | 1 | 12.13 | 0.123 | 0.05 | 0.479 | 0.07 | 0.02 | 0.0523 | 0.181 | 0.154 | 0.196 | 4220 | 0.002 | 0.435 | 0.324 | 0.099 | 0.701 | 0.009 | 0.01 | 0.074 | 0.012 | 0.021 | 0.436 | 0.002 | 0.004 | 0.003 | 0.76 | 0.0006 | 0.415 | 0.099 | 0.792 | 0.009 | 0.012 | 0.075 | 0.013 | 0.017 | 0.56 | 0.004 | 0.039 | 4.9 | 57.7 | 0.8 | 11.5 | 0.15 | 2.6 | 22 | 3.6 | 53.7 | 0.3 | 11.6 | 0.23 | 2.1 | 25.4
1139 | Э76ХФ | Р65 | 18 | 44.8833333 | 18.1833333 | 44.8833333 | 3 | 0.428578 | 0.132436 | 0.120304 | 0.103392 | 0.0402076 | 1574 | 1582 | 7.3481204 | 13083.41 | 112.9 | 1 | 10.914 | 0.086 | 0.05 | 0.458 | 0.088 | 0.02 | 0.050203 | 0.104 | 0.192 | 0.226 | 3965 | 0.003 | 0.438 | 0.31 | 0.101 | 0.689 | 0.006 | 0.01 | 0.065 | 0.009 | 0.02 | 0.484 | 0.003 | 0.003 | 0.003 | 0.756 | 0.0003 | 0.419 | 0.099 | 0.796 | 0.005 | 0.012 | 0.065 | 0.01 | 0.017 | 0.584 | 0.004 | 0.038 | 4.6 | 59.6 | 0.4 | 7.9 | 0.07 | 2.8 | 21.5 | 5.4 | 55.1 | 0.4 | 9.7 | 0.11 | 2.3 | 23.8
1140 | Э76ХФ | Р65 | 18 | 46.7166667 | 19.6666667 | 46.7166667 | 2.7072419 | 0.4370084 | 0.125404 | 0.12918 | 0.115826 | 0.040584 | 1583 | 1595 | 11.1050303 | 13170.51 | 115.1 | 1 | 17.293 | 0.087 | 0.05 | 0.464 | 0.048 | 0.02 | 0.050673 | 0.119 | 0.206 | 0.214 | 4317 | 0.003 | 0.438 | 0.316 | 0.109 | 0.677 | 0.006 | 0.011 | 0.07 | 0.009 | 0.02 | 0.473 | 0.002 | 0.003 | 0.003 | 0.754 | 0.0003 | 0.418 | 0.111 | 0.792 | 0.005 | 0.011 | 0.071 | 0.011 | 0.014 | 0.567 | 0.003 | 0.038 | 5.1 | 56.8 | 0.4 | 9.1 | 0.07 | 2.5 | 22.7 | 5.2 | 52 | 1 | 5.5 | 0.1 | 2.5 | 21.1
1141 | Э76ХФ | Р65 | 25 | 43.85 | 23.85 | 43.85 | 3.6952811 | 0.4120868 | 0.106066 | 0.119447 | 0.091991 | 0.0391063 | 1590 | 1629 | 10.0908407 | 13788.68 | 109.4 | 1 | 13.404 | 0.194 | 0.05 | 0.435 | 0.054 | 0.02 | 0.048828 | 0.087 | 0.191 | 0.181 | 5481 | 0.002 | 0.444 | 0.328 | 0.117 | 0.69 | 0.006 | 0.01 | 0.072 | 0.01 | 0.021 | 0.496 | 0.002 | 0.003 | 0.004 | 0.745 | 0.0005 | 0.417 | 0.115 | 0.794 | 0.005 | 0.012 | 0.072 | 0.011 | 0.015 | 0.567 | 0.003 | 0.036 | 4.5 | 56.1 | 0.4 | 8.5 | 0.07 | 2.4 | 23.5 | 4.4 | 60 | 1 | 4.6 | 0.17 | 2.3 | 26.3
1142 | Э76ХФ | Р65 | 29 | 51.1833333 | 22.6666667 | 51.1833333 | 3.421095 | 0.372007 | 0.087314 | 0.071711 | 0.103613 | 0.0389037 | 1564 | 1592 | 8.5416477 | 13455 | 112.8 | 1 | 14.573 | 0.141 | 0.05 | 0.398 | 0.082 | 0.02 | 0.048575 | 0.126 | 0.113 | 0.149 | 5083 | 0.002 | 0.47 | 0.349 | 0.11 | 0.73 | 0.006 | 0.011 | 0.069 | 0.013 | 0.02 | 0.486 | 0.002 | 0.003 | 0.003 | 0.774 | 0.0005 | 0.422 | 0.111 | 0.8 | 0.005 | 0.011 | 0.07 | 0.015 | 0.017 | 0.57 | 0.003 | 0.037 | 4.1 | 57.5 | 0.7 | 8 | 0.1 | 2.8 | 20.8 | 4.2 | 57.2 | 0.4 | 7.1 | 0.12 | 2.2 | 26.3
1144 | Э76ХФ | Р65 | 50 | 45.85 | 20.5166667 | 45.85 | 3.4012346 | 0.433471 | 0.121302 | 0.095541 | 0.125011 | 0.0381685 | 1580 | 1598 | 5.7608146 | 13461.25 | 112.9 | 1 | 8.486 | 0.086 | 0.05 | 0.467 | 0.076 | 0.02 | 0.047562 | 0.148 | 0.151 | 0.207 | 4603 | 0.002 | 0.422 | 0.315 | 0.106 | 0.713 | 0.006 | 0.01 | 0.071 | 0.011 | 0.02 | 0.451 | 0.002 | 0.004 | 0.004 | 0.767 | 0.001 | 0.413 | 0.103 | 0.79 | 0.005 | 0.012 | 0.07 | 0.013 | 0.016 | 0.552 | 0.004 | 0.038 | 4.9 | 52.6 | 0.4 | 10.9 | 0.25 | 2.2 | 23.5 | 4.4 | 55.7 | 1 | 7.5 | 0.09 | 2.1 | 26.9
1146 | Э76ХФ | Р65 | 13 | 43.4 | 24.0666667 | 43.4 | 2.9899194 | 0.429976 | 0.159392 | 0.145343 | 0.089909 | 0.0384879 | 1575 | 1624 | 12.8868664 | 14135.73 | 110.9 | 1 | 18.643 | 0.135 | 0.05 | 0.454 | 0.048 | 0.02 | 0.04796 | 0.072 | 0.233 | 0.272 | 5670 | 0.002 | 0.418 | 0.282 | 0.081 | 0.659 | 0.005 | 0.014 | 0.055 | 0.007 | 0.019 | 0.502 | 0.002 | 0.002 | 0.003 | 0.78 | 0.0006 | 0.417 | 0.082 | 0.782 | 0.004 | 0.014 | 0.056 | 0.008 | 0.012 | 0.549 | 0.003 | 0.036 | 5.4 | 50.4 | 0.6 | 11.1 | 0.17 | 2.4 | 20.8 | 5.9 | 50 | 0.4 | 6.8 | 0.1 | 2.5 | 20.1
1147 | Э76ХФ | Р65 | 8 | 41.5666667 | 20.8666667 | 41.5666667 | 2 | 0.476866 | 0.182832 | 0.1663135 | 0.145426 | 0.0407229 | 1574 | 1595 | 10.032077 | 13830.67 | 115.5 | 1 | 13.9 | 0.079 | 0.05 | 0.507 | 0.075 | 0.02 | 0.050745 | 0.147 | 0.265 | 0.312 | 4810 | 0.002 | 0.401 | 0.27 | 0.086 | 0.641 | 0.005 | 0.013 | 0.059 | 0.007 | 0.017 | 0.448 | 0.002 | 0.002 | 0.005 | 0.761 | 0.0007 | 0.414 | 0.086 | 0.787 | 0.004 | 0.014 | 0.06 | 0.008 | 0.011 | 0.567 | 0.003 | 0.036 | 5.9 | 55.2 | 1.2 | 17.9 | 0.19 | 2.6 | 21.2 | 6.5 | 49.1 | 0.8 | 8.7 | 0.06 | 2.5 | 19.3
1148 | Э76ХФ | Р65 | 10 | 52.1833333 | 25.2333333 | 52.1833333 | 3.6993007 | 0.408742 | 0.137124 | 0.08818 | 0.116653 | 0.0396202 | 1557 | 1588 | 9.6654685 | 13753.24 | 115.6 | 1 | 16.732 | 0.132 | 0.05 | 0.434 | 0.101 | 0.02 | 0.049371 | 0.138 | 0.139 | 0.234 | 5784 | 0.003 | 0.452 | 0.307 | 0.082 | 0.71 | 0.006 | 0.011 | 0.057 | 0.01 | 0.017 | 0.47 | 0.003 | 0.003 | 0.003 | 0.764 | 0.0002 | 0.418 | 0.083 | 0.789 | 0.005 | 0.011 | 0.058 | 0.01 | 0.011 | 0.554 | 0.004 | 0.036 | 4.3 | 54.3 | 0.5 | 7.7 | 0.12 | 3 | 18.1 | 4 | 51.6 | 0.6 | 8.4 | 0.1 | 2.6 | 19.6
1149 | Э76ХФ | Р65 | 20 | 47.85 | 25.75 | 47.85 | 2.9719101 | 0.354079 | 0.136538 | 0.04974 | 0.102779 | 0.0385457 | 1537 | 1588 | 4.4658307 | 13141.75 | 113.8 | 1 | 7.123 | 0.068 | 0.395 | 0.07 | 0.044 | 0.02 | 0.048032 | 0.134 | 0.077 | 0.233 | 5640 | 0.002 | 0.456 | 0.317 | 0.084 | 0.753 | 0.005 | 0.009 | 0.06 | 0.011 | 0.018 | 0.463 | 0.002 | 0.003 | 0.004 | 0.764 | 0.0003 | 0.431 | 0.085 | 0.797 | 0.005 | 0.012 | 0.064 | 0.013 | 0.015 | 0.571 | 0.004 | 0.037 | 5.1 | 57.2 | 0.4 | 15.1 | 0.13 | 2.5 | 23.2 | 6.2 | 60.1 | 0.2 | 9.9 | 0.04 | 2.7 | 22
1152 | Э76ХФ | Р65 | 21 | 54.5166667 | 22.1666667 | 54.5166667 | 3.6229097 | 0.47556 | 0.14064 | 0.1856265 | 0.156341 | 0.0406362 | 1542 | 1579 | 8.6085028 | 13585.26 | 116.1 | 1 | 15.524 | 0.052 | 0.05 | 0.512 | 0.043 | 0.02 | 0.050637 | 0.155 | 0.296 | 0.24 | 5019 | 0.001 | 0.396 | 0.304 | 0.113 | 0.628 | 0.007 | 0.012 | 0.074 | 0.007 | 0.022 | 0.441 | 0.001 | 0.002 | 0.003 | 0.78 | 0.0002 | 0.417 | 0.112 | 0.79 | 0.006 | 0.015 | 0.074 | 0.008 | 0.015 | 0.566 | 0.003 | 0.037 | 5.1 | 56.1 | 0.4 | 13.2 | 0.12 | 2.2 | 25.3 | 5.3 | 57.1 | 0.8 | 8.1 | 0.13 | 2.2 | 26.2
1153 | Э76ХФ | Р65 | 34 | 43.6666667 | 20.9666667 | 43.6666667 | 3.4682247 | 0.471025 | 0.13185 | 0.158932 | 0.145243 | 0.0409845 | 1530 | 1579 | 8.8535125 | 13776.15 | 115.8 | 1 | 12.813 | 0.052 | 0.05 | 0.509 | 0.046 | 0.02 | 0.051071 | 0.15 | 0.253 | 0.225 | 4814 | 0.002 | 0.411 | 0.311 | 0.095 | 0.648 | 0.006 | 0.012 | 0.064 | 0.007 | 0.021 | 0.44 | 0.001 | 0.002 | 0.003 | 0.776 | 0.0001 | 0.416 | 0.094 | 0.788 | 0.005 | 0.014 | 0.064 | 0.008 | 0.015 | 0.567 | 0.003 | 0.037 | 4.6 | 55.1 | 1 | 14.1 | 0.15 | 2.3 | 23.6 | 5.1 | 52 | 0.9 | 8.5 | 0.07 | 2.3 | 22.2
1154 | Э76ХФ | Р65 | 35 | 43.7 | 21.5333333 | 43.7 | 3.551655 | 0.47645 | 0.12306 | 0.138968 | 0.106482 | 0.0392423 | 1542 | 1574 | 6.838891 | 13447.06 | 113.3 | 1 | 9.867 | 0.063 | 0.05 | 0.518 | 0.045 | 0.02 | 0.0489 | 0.1 | 0.222 | 0.21 | 4826 | 0.002 | 0.38 | 0.32 | 0.111 | 0.666 | 0.008 | 0.012 | 0.075 | 0.008 | 0.021 | 0.466 | 0.002 | 0.002 | 0.005 | 0.762 | 0.0006 | 0.417 | 0.107 | 0.784 | 0.007 | 0.014 | 0.074 | 0.009 | 0.014 | 0.576 | 0.004 | 0.036 | 3.9 | 57.1 | 0.3 | 11.2 | 0.11 | 2.3 | 25 | 5 | 49.4 | 0.8 | 7.8 | 0.06 | 2.5 | 20
1156 | Э76ХФ | Р65 | 43 | 44.0333333 | 21.35 | 44.0333333 | 3.8678377 | 0.47769 | 0.10548 | 0.079545 | 0.115445 | 0.0403457 | 1532 | 1577 | 11.3024844 | 14096.49 | 116.5 | 1 | 16.555 | 0.053 | 0.05 | 0.525 | 0.048 | 0.02 | 0.050275 | 0.14 | 0.125 | 0.18 | 5016 | 0.002 | 0.411 | 0.337 | 0.11 | 0.714 | 0.007 | 0.011 | 0.068 | 0.011 | 0.022 | 0.461 | 0.002 | 0.002 | 0.003 | 0.776 | 0.0002 | 0.42 | 0.108 | 0.784 | 0.006 | 0.012 | 0.068 | 0.012 | 0.017 | 0.573 | 0.004 | 0.037 | 5.9 | 55.4 | 0.8 | 10.9 | 0.12 | 2.3 | 24 | 6.6 | 51 | 0.6 | 7.1 | 0.08 | 2.5 | 20.6
1157 | Э76ХФ | Р65 | 42 | 41.55 | 18.3833333 | 41.55 | 3.6134677 | 0.44714 | 0.11134 | 0.1119355 | 0.159815 | 0.0399396 | 1548 | 1577 | 10.13213 | 14027.92 | 116.2 | 1 | 14.033 | 0.066 | 0.05 | 0.485 | 0.047 | 0.02 | 0.049769 | 0.193 | 0.176 | 0.19 | 4298 | 0.002 | 0.431 | 0.331 | 0.099 | 0.693 | 0.006 | 0.009 | 0.069 | 0.009 | 0.02 | 0.434 | 0.001 | 0.002 | 0.004 | 0.771 | 0.0004 | 0.421 | 0.102 | 0.794 | 0.006 | 0.012 | 0.07 | 0.01 | 0.015 | 0.577 | 0.003 | 0.037 | 6.1 | 53.4 | 0.6 | 14.6 | 0.34 | 2.2 | 24 | 5.7 | 58 | 1 | 6.5 | 0.08 | 2.2 | 26.1
1158 | Э76ХФ | Р65 | 26 | 42.8666667 | 18.3833333 | 42.8666667 | 2.5741049 | 0.485751 | 0.133022 | 0.158747 | 0.163626 | 0.0399974 | 1572 | 1575 | 12.349636 | 12960.65 | 115 | 1 | 17.437 | 0.165 | 0.05 | 0.527 | 0.038 | 0.02 | 0.049841 | 0.178 | 0.252 | 0.227 | 3971 | 0.002 | 0.4 | 0.313 | 0.104 | 0.641 | 0.007 | 0.013 | 0.071 | 0.008 | 0.022 | 0.428 | 0.002 | 0.002 | 0.003 | 0.787 | 0.0003 | 0.419 | 0.103 | 0.775 | 0.006 | 0.013 | 0.071 | 0.008 | 0.014 | 0.562 | 0.003 | 0.037 | 4.9 | 50.2 | 0.6 | 18.2 | 0.33 | 2 | 24.7 | 5 | 46.9 | 0.9 | 11 | 0.09 | 2.3 | 20.6
1159 | Э76ХФ | Р65 | 5 | 45.1833333 | 18.0166667 | 45.1833333 | 2 | 0.472067 | 0.122474 | 0.1572765 | 0.153319 | 0.0391267 | 1573 | 1579 | 10.6240502 | 12778.17 | 113.5 | 1 | 16.001 | 0.053 | 0.05 | 0.512 | 0.04 | 0.02 | 0.048756 | 0.163 | 0.25 | 0.209 | 3837 | 0.002 | 0.404 | 0.319 | 0.113 | 0.647 | 0.007 | 0.012 | 0.072 | 0.008 | 0.023 | 0.435 | 0.002 | 0.002 | 0.003 | 0.778 | 0.0002 | 0.418 | 0.112 | 0.789 | 0.006 | 0.013 | 0.071 | 0.009 | 0.016 | 0.562 | 0.003 | 0.037 | 5.2 | 47.6 | 0.8 | 8.5 | 0.08 | 2.3 | 20.4 | 5.4 | 52.3 | 0.9 | 8.8 | 0.09 | 2.5 | 21.2
1160 | Э76ХФ | Р65 | 5 | 44.8833333 | 13.3333333 | 44.8833333 | 2.614082 | 0.409978 | 0.097276 | 0.0503035 | 0.108537 | 0.0387784 | 1599 | 1575 | 12.662771 | 12168 | 112.5 | 1 | 18.66 | 0.077 | 0.05 | 0.444 | 0.063 | 0.02 | 0.048322 | 0.143 | 0.078 | 0.166 | 2704 | 0.002 | 0.444 | 0.34 | 0.105 | 0.732 | 0.005 | 0.01 | 0.067 | 0.012 | 0.021 | 0.468 | 0.002 | 0.003 | 0.003 | 0.769 | 0.0001 | 0.417 | 0.104 | 0.779 | 0.005 | 0.012 | 0.067 | 0.012 | 0.013 | 0.551 | 0.003 | 0.036 | 5.3 | 57.8 | 0.7 | 14.6 | 0.13 | 2.7 | 21.7 | 5.5 | 57.7 | 1 | 8.7 | 0.1 | 2.3 | 25.6
1162 | Э76ХФ | Р65 | 10 | 41.3666667 | 15.3666667 | 41.3666667 | 2 | 0.499283 | 0.123646 | 0.167076 | 0.162326 | 0.0402582 | 1605 | 1584 | 8.7433794 | 11975.27 | 117.4 | 1 | 11.959 | 0.064 | 0.05 | 0.545 | 0.061 | 0.02 | 0.050166 | 0.173 | 0.266 | 0.211 | 3067 | 0.002 | 0.401 | 0.316 | 0.106 | 0.636 | 0.005 | 0.012 | 0.067 | 0.008 | 0.02 | 0.43 | 0.001 | 0.003 | 0.003 | 0.756 | 0.0002 | 0.414 | 0.109 | 0.791 | 0.004 | 0.011 | 0.067 | 0.009 | 0.013 | 0.544 | 0.003 | 0.037 | 5.6 | 53.2 | 0.8 | 12.7 | 0.19 | 2.3 | 23.1 | 5.3 | 48.3 | 0.6 | 11.1 | 0.17 | 2.4 | 20.5
1166 | Э90ХАФ | Р65 | 10 | 46.5333333 | 26.1666667 | 46.3666667 | 3.1414944 | 0.533454 | 0.104308 | 0.179773 | 0.093889 | 0.0948524 | 1566 | 1622 | 13.5689095 | 13714.39 | 117.7 | 1 | 3.249 | 0.064 | 0.05 | 0.59 | 0.037 | 0.02 | 0.106047 | 0.063 | 0.289 | 0.178 | 5981 | 0.002 | 0.443 | 0.202 | 0.113 | 0.642 | 0.007 | 0.011 | 0.07 | 0.007 | 0.018 | 0.451 | 0.002 | 0.003 | 0.003 | 0.878 | 0.0002 | 0.286 | 0.11 | 0.79 | 0.005 | 0.019 | 0.07 | 0.008 | 0.017 | 0.538 | 0.003 | 0.08 | 4.1 | 41.9 | 1.2 | 11.2 | 0.16 | 2.7 | 15.8 | 5.1 | 50.7 | 0.3 | 13.2 | 0.13 | 2.2 | 23.3
1175 | Э90ХАФ | Р65 | 48 | 46.1666667 | 19.0166667 | 45.6666667 | 2.9618321 | 0.452094 | 0.116028 | 0.167995 | 0.118649 | 0.0913862 | 1570 | 1577 | 13.3712183 | 13197.9 | 111.9 | 1 | 9.085 | 0.147 | 0.05 | 0.488 | 0.05 | 0.02 | 0.101092 | 0.106 | 0.269 | 0.198 | 4183 | 0.002 | 0.469 | 0.19 | 0.087 | 0.644 | 0.004 | 0.011 | 0.054 | 0.008 | 0.017 | 0.443 | 0.001 | 0.002 | 0.003 | 0.853 | 0.0002 | 0.289 | 0.087 | 0.804 | 0.003 | 0.018 | 0.054 | 0.008 | 0.012 | 0.534 | 0.003 | 0.084 | 3.7 | 56 | 0.4 | 12.2 | 0.17 | 2.2 | 25.2 | 4.3 | 55.7 | 0.3 | 11.6 | 0.08 | 2.1 | 26.7
1176 | Э90ХАФ | Р65 | 47 | 45.1833333 | 20.3833333 | 45.0166667 | 3.4482143 | 0.359659 | 0.083798 | 0.130547 | 0.093269 | 0.0956634 | 1550 | 1575 | 11.7291523 | 13770.07 | 119.5 | 1 | 9.455 | 0.074 | 0.05 | 0.381 | 0.044 | 0.02 | 0.107133 | 0.084 | 0.209 | 0.143 | 4678 | 0.002 | 0.557 | 0.221 | 0.099 | 0.686 | 0.006 | 0.008 | 0.066 | 0.011 | 0.017 | 0.458 | 0.002 | 0.003 | 0.004 | 0.847 | 0.0002 | 0.287 | 0.097 | 0.802 | 0.004 | 0.014 | 0.065 | 0.011 | 0.015 | 0.548 | 0.003 | 0.085 | 4.8 | 58.4 | 0.3 | 8.9 | 0.11 | 2.7 | 21.3 | 3.7 | 56.1 | 0.7 | 10.2 | 0.17 | 2.1 | 27.1
1177 | Э90ХАФ | Р65 | 49 | 42.5333333 | 19.5333333 | 42.2166667 | 3.0403507 | 0.4631556 | 0.055084 | 0.106053 | 0.098569 | 0.0938746 | 1563 | 1580 | 13.871875 | 13549.15 | 116.8 | 1 | 8.878 | 0.085 | 0.05 | 0.487 | 0.052 | 0.02 | 0.104058 | 0.103 | 0.169 | 0.094 | 4411 | 0.002 | 0.471 | 0.244 | 0.101 | 0.7 | 0.007 | 0.01 | 0.069 | 0.013 | 0.021 | 0.45 | 0.002 | 0.004 | 0.003 | 0.87 | 0.0003 | 0.289 | 0.101 | 0.806 | 0.006 | 0.016 | 0.069 | 0.014 | 0.018 | 0.538 | 0.003 | 0.087 | 4.5 | 48 | 0.6 | 4.9 | 0.12 | 2.7 | 17.5 | 4.2 | 55.8 | 0.5 | 11.3 | 0.13 | 2.2 | 25.7
1178 | Э90ХАФ | Р65 | 45 | 50.1833333 | 23.1666667 | 50.0166667 | 3.8915112 | 0.429111 | 0.074422 | 0.114834 | 0.077524 | 0.0945947 | 1554 | 1575 | 10.5934426 | 13061.01 | 115.7 | 1 | 3.59 | 0.085 | 0.05 | 0.469 | 0.05 | 0.02 | 0.104962 | 0.067 | 0.184 | 0.127 | 5043 | 0.002 | 0.525 | 0.23 | 0.094 | 0.696 | 0.006 | 0.009 | 0.068 | 0.009 | 0.018 | 0.466 | 0.002 | 0.002 | 0.003 | 0.862 | 0.0005 | 0.292 | 0.095 | 0.804 | 0.004 | 0.016 | 0.068 | 0.01 | 0.015 | 0.532 | 0.003 | 0.085 | 3.9 | 61.4 | 0.3 | 7.8 | 0.07 | 2.7 | 22.9 | 4 | 59.6 | 1 | 4 | 0.1 | 2.3 | 25.7
1179 | Э90ХАФ | Р65 | 10 | 44.05 | 12.3833333 | 43.8833333 | 3.0403507 | 0.3827148 | 0.045708 | 0.078131 | 0.058265 | 0.0924863 | 1596 | 1574 | 17.3125984 | 12113.06 | 112.8 | 1 | 12.215 | 0.086 | 0.05 | 0.401 | 0.064 | 0.02 | 0.102177 | 0.054 | 0.125 | 0.078 | 2500 | 0.002 | 0.529 | 0.248 | 0.093 | 0.726 | 0.006 | 0.01 | 0.061 | 0.011 | 0.015 | 0.494 | 0.002 | 0.003 | 0.003 | 0.859 | 0.0001 | 0.286 | 0.094 | 0.799 | 0.004 | 0.014 | 0.061 | 0.012 | 0.012 | 0.546 | 0.003 | 0.086 | 3.7 | 62.2 | 0.4 | 7.1 | 0.07 | 3 | 21 | 4 | 60.5 | 0.8 | 3.6 | 0.12 | 2.4 | 25
1180 | Э90ХАФ | Р65 | 10 | 46.0166667 | 15.3666667 | 45.3333333 | 3.0403507 | 0.496256 | 0.100792 | 0.197525 | 0.118757 | 0.0947202 | 1606 | 1579 | 18.1840909 | 12291.54 | 117 | 1 | 9.779 | 0.086 | 0.05 | 0.544 | 0.056 | 0.02 | 0.105179 | 0.093 | 0.317 | 0.172 | 3148 | 0.002 | 0.468 | 0.201 | 0.116 | 0.625 | 0.007 | 0.01 | 0.08 | 0.008 | 0.02 | 0.443 | 0.001 | 0.003 | 0.004 | 0.854 | 0.0005 | 0.296 | 0.114 | 0.803 | 0.005 | 0.017 | 0.077 | 0.009 | 0.013 | 0.552 | 0.003 | 0.085 | 4.5 | 60.3 | 0.5 | 9.7 | 0.08 | 2.8 | 21.9 | 5.8 | 55.9 | 0.5 | 7.4 | 0.07 | 2.6 | 21.2
1181 | Э90ХАФ | Р65 | 14 | 42.85 | 16.1833333 | 41.05 | 2.2806452 | 0.2961168 | 0.072664 | 0.117352 | 0.080228 | 0.0965382 | 1570 | 1574 | 20.2014706 | 12679.71 | 115.8 | 1 | 4.579 | 0.087 | 0.05 | 0.279 | 0.097 | 0.02 | 0.107856 | 0.07 | 0.188 | 0.124 | 3420 | 0.003 | 0.608 | 0.232 | 0.103 | 0.697 | 0.007 | 0.01 | 0.07 | 0.01 | 0.018 | 0.479 | 0.002 | 0.003 | 0.004 | 0.867 | 0.0005 | 0.29 | 0.103 | 0.803 | 0.005 | 0.017 | 0.07 | 0.011 | 0.013 | 0.543 | 0.003 | 0.088 | 4 | 60.3 | 0.9 | 7.7 | 0.11 | 3.1 | 19.6 | 4.2 | 61.8 | 0.5 | 3.7 | 0.07 | 2.5 | 24.3
1182 | Э90ХАФ | Р65 | 12 | 45.7 | 22.9833333 | 45.3666667 | 3.3428342 | 0.43339 | 0.093174 | 0.111302 | 0.085018 | 0.091119 | 1552 | 1578 | 8.8180404 | 13256.56 | 113.5 | 1 | 9.45 | 0.093 | 0.05 | 0.448 | 0.083 | 0.02 | 0.100441 | 0.08 | 0.178 | 0.159 | 5078 | 0.002 | 0.49 | 0.218 | 0.102 | 0.693 | 0.006 | 0.011 | 0.069 | 0.009 | 0.019 | 0.47 | 0.002 | 0.003 | 0.003 | 0.864 | 0.0002 | 0.292 | 0.1 | 0.791 | 0.005 | 0.014 | 0.068 | 0.009 | 0.015 | 0.549 | 0.003 | 0.083 | 3.5 | 60.1 | 0.4 | 7.8 | 0.1 | 3 | 20.2 | 4.5 | 63.2 | 0.3 | 4 | 0.07 | 2.6 | 24.1
1183 | Э76ХФ | Р65 | 17 | 44.0666667 | 26.7166667 | 44.0666667 | 4.2242125 | 0.349842 | 0.160564 | 0.117811 | 0.130867 | 0.0388727 | 1575 | 1632 | 9.615888 | 14045.17 | 117.5 | 1 | 14.122 | 0.153 | 0.05 | 0.356 | 0.048 | 0.02 | 0.04872 | 0.147 | 0.187 | 0.274 | 6254 | 0.002 | 0.517 | 0.292 | 0.1 | 0.693 | 0.005 | 0.01 | 0.062 | 0.011 | 0.016 | 0.456 | 0.002 | 0.003 | 0.004 | 0.768 | 0.0003 | 0.416 | 0.1 | 0.796 | 0.005 | 0.01 | 0.062 | 0.012 | 0.01 | 0.557 | 0.003 | 0.036 | 4.4 | 59.6 | 0.4 | 6.7 | 0.09 | 2.8 | 21.1 | 5.1 | 62 | 0.5 | 5 | 0.09 | 2.8 | 21.9
1184 | Э76ХФ | Р65 | 19 | 58.2166667 | 22.3666667 | 58.2166667 | 3.0119948 | 0.4505682 | 0.10548 | 0.1136055 | 0.126063 | 0.0400076 | 1582 | 1594 | 9.5334889 | 13166.02 | 116.5 | 1 | 18.156 | 0.159 | 0.05 | 0.482 | 0.048 | 0.02 | 0.050022 | 0.141 | 0.18 | 0.18 | 4908 | 0.002 | 0.421 | 0.34 | 0.104 | 0.694 | 0.013 | 0.012 | 0.074 | 0.013 | 0.019 | 0.463 | 0.002 | 0.002 | 0.004 | 0.783 | 0.0003 | 0.423 | 0.102 | 0.799 | 0.012 | 0.013 | 0.073 | 0.014 | 0.011 | 0.556 | 0.003 | 0.037 | 4.9 | 61.8 | 0.6 | 7.3 | 0.08 | 3 | 20.6 | 4.2 | 56.9 | 0.7 | 10.2 | 0.18 | 2.1 | 26.7
1185 | Э76ХФ | Р65 | 28 | 48.3666667 | 24.3333333 | 48.3666667 | 3.499087 | 0.431117 | 0.157634 | 0.1635575 | 0.106429 | 0.0395445 | 1572 | 1603 | 10.2039405 | 13714.52 | 113.4 | 1 | 16.4 | 0.075 | 0.05 | 0.455 | 0.038 | 0.02 | 0.049443 | 0.089 | 0.262 | 0.269 | 5562 | 0.002 | 0.432 | 0.288 | 0.114 | 0.634 | 0.009 | 0.011 | 0.083 | 0.008 | 0.02 | 0.466 | 0.002 | 0.002 | 0.003 | 0.762 | 0.0001 | 0.414 | 0.113 | 0.781 | 0.008 | 0.013 | 0.083 | 0.008 | 0.012 | 0.559 | 0.003 | 0.037 | 4.7 | 57.7 | 0.4 | 12 | 0.09 | 2.3 | 25.2 | 5.2 | 47.1 | 1 | 5.3 | 0.07 | 2.3 | 20.8
1186 | Э76ХФ | Р65 | 31 | 53.2333333 | 20.65 | 53.2333333 | 3.0672823 | 0.481517 | 0.157634 | 0.170167 | 0.152479 | 0.0369124 | 1566 | 1599 | 8.4476086 | 13717.19 | 114.2 | 1 | 14.964 | 0.153 | 0.05 | 0.517 | 0.044 | 0.02 | 0.046152 | 0.156 | 0.271 | 0.269 | 4721 | 0.001 | 0.39 | 0.289 | 0.109 | 0.631 | 0.006 | 0.011 | 0.068 | 0.008 | 0.026 | 0.435 | 0.001 | 0.003 | 0.004 | 0.765 | 0.0002 | 0.415 | 0.107 | 0.79 | 0.006 | 0.013 | 0.067 | 0.009 | 0.012 | 0.568 | 0.003 | 0.035 | 4.6 | 53.9 | 0.4 | 12.1 | 0.34 | 2.2 | 25 | 4.8 | 50.4 | 0.5 | 8.1 | 0.19 | 2.3 | 21.6
1188 | Э76ХФ | Р65 | 40 | 47.3666667 | 20.35 | 47.3666667 | 3.458153 | 0.472331 | 0.133022 | 0.1445255 | 0.160126 | 0.0415984 | 1550 | 1588 | 7.0444084 | 14190.66 | 119.3 | 1 | 10.866 | 0.062 | 0.05 | 0.511 | 0.036 | 0.02 | 0.052011 | 0.179 | 0.229 | 0.227 | 4813 | 0.002 | 0.425 | 0.315 | 0.096 | 0.658 | 0.007 | 0.009 | 0.068 | 0.009 | 0.02 | 0.436 | 0.002 | 0.002 | 0.003 | 0.761 | 0.0002 | 0.417 | 0.095 | 0.787 | 0.006 | 0.012 | 0.067 | 0.01 | 0.014 | 0.571 | 0.003 | 0.038 | 5.1 | 47.9 | 0.5 | 8.5 | 0.11 | 2.3 | 20.9 | 5.7 | 59.6 | 0.6 | 6.5 | 0.08 | 2.3 | 25.4
1189 | Э76ХФ | Р65 | 22 | 44.85 | 16.65 | 44.85 | 2.2030568 | 0.477842 | 0.101964 | 0.125352 | 0.155178 | 0.0401524 | 1587 | 1579 | 10.9711387 | 12493.69 | 115.3 | 1 | 16.219 | 0.088 | 0.05 | 0.524 | 0.036 | 0.02 | 0.050203 | 0.18 | 0.198 | 0.174 | 3467 | 0.002 | 0.385 | 0.336 | 0.098 | 0.665 | 0.008 | 0.011 | 0.073 | 0.009 | 0.019 | 0.435 | 0.001 | 0.002 | 0.003 | 0.773 | 0.0003 | 0.416 | 0.098 | 0.782 | 0.007 | 0.012 | 0.073 | 0.01 | 0.015 | 0.568 | 0.003 | 0.038 | 5 | 52.7 | 1.4 | 13 | 0.21 | 2.2 | 23.7 | 5.1 | 59.4 | 0.8 | 5.2 | 0.1 | 2.3 | 25.3
1190 | Э76ХФ | Р65 | 22 | 44.7166667 | 18.5 | 44.7166667 | 3.6304079 | 0.447036 | 0.100792 | 0.1286 | 0.110035 | 0.0396317 | 1548 | 1577 | 9.465237 | 13890.81 | 114.4 | 1 | 13.977 | 0.047 | 0.05 | 0.486 | 0.039 | 0.02 | 0.049552 | 0.11 | 0.205 | 0.172 | 4283 | 0.002 | 0.42 | 0.338 | 0.109 | 0.671 | 0.006 | 0.01 | 0.071 | 0.008 | 0.02 | 0.475 | 0.002 | 0.002 | 0.003 | 0.762 | 0.0001 | 0.412 | 0.103 | 0.773 | 0.005 | 0.013 | 0.069 | 0.008 | 0.015 | 0.573 | 0.003 | 0.037 | 4.7 | 47.1 | 0.7 | 9.1 | 0.09 | 2.6 | 18.3 | 5.4 | 59.9 | 0.4 | 5.4 | 0.07 | 2.3 | 25.9
1191 | Э76ХФ | Р65 | 25 | 43.0333333 | 18.8666667 | 43.0333333 | 2.9322196 | 0.430815 | 0.09669 | 0.0459175 | 0.097052 | 0.0395733 | 1551 | 1579 | 8.1602341 | 12851.24 | 114.4 | 1 | 11.617 | 0.041 | 0.05 | 0.47 | 0.039 | 0.02 | 0.049479 | 0.127 | 0.071 | 0.165 | 4041 | 0.002 | 0.442 | 0.34 | 0.088 | 0.74 | 0.005 | 0.009 | 0.064 | 0.009 | 0.016 | 0.485 | 0.002 | 0.003 | 0.003 | 0.772 | 0.0001 | 0.416 | 0.087 | 0.779 | 0.005 | 0.01 | 0.064 | 0.01 | 0.012 | 0.564 | 0.003 | 0.037 | 5.4 | 59.5 | 0.4 | 10.9 | 0.13 | 2.6 | 23 | 5.8 | 49.2 | 0.3 | 4.5 | 0.05 | 2.6 | 19.1
1192 | Э76ХФ | Р65 | 22 | 43.85 | 14 | 43.85 | 2.5834248 | 0.438571 | 0.115442 | 0.104337 | 0.15035 | 0.0407306 | 1577 | 1578 | 8.1933216 | 13285.71 | 118.8 | 1 | 11.655 | 0.048 | 0.05 | 0.474 | 0.042 | 0.02 | 0.050926 | 0.182 | 0.164 | 0.197 | 3100 | 0.002 | 0.45 | 0.329 | 0.095 | 0.692 | 0.006 | 0.009 | 0.064 | 0.011 | 0.019 | 0.447 | 0.002 | 0.003 | 0.003 | 0.767 | 0.0002 | 0.417 | 0.094 | 0.789 | 0.005 | 0.01 | 0.064 | 0.012 | 0.015 | 0.567 | 0.003 | 0.037 | 5.7 | 57.5 | 1 | 11.4 | 0.26 | 2.7 | 21.4 | 6 | 56.2 | 0.9 | 9.3 | 0.13 | 2.5 | 22.4
1193 | Э76ХФ | Р65 | 22 | 45.7333333 | 22.2833333 | 45.7333333 | 3.616693 | 0.417283 | 0.094346 | 0.0876985 | 0.069761 | 0.0383872 | 1532 | 1571 | 8.5295043 | 13449.51 | 110.6 | 1 | 12.953 | 0.041 | 0.05 | 0.452 | 0.046 | 0.02 | 0.047996 | 0.067 | 0.14 | 0.161 | 4995 | 0.002 | 0.426 | 0.34 | 0.117 | 0.71 | 0.008 | 0.009 | 0.077 | 0.008 | 0.018 | 0.496 | 0.002 | 0.003 | 0.003 | 0.772 | 0.0001 | 0.416 | 0.115 | 0.781 | 0.007 | 0.01 | 0.077 | 0.01 | 0.015 | 0.562 | 0.004 | 0.037 | 4.8 | 59.2 | 0.9 | 11.8 | 0.2 | 2.7 | 21.8 | 5.6 | 59.6 | 0.7 | 6 | 0.08 | 2.3 | 25.5
1194 | Э76ХФ | Р65 | 20 | 45.0333333 | 24.3 | 45.0333333 | 2.9383535 | 0.447821 | 0.094068 | 0.086538 | 0.072714 | 0.0397181 | 1543 | 1577 | 5.5273204 | 12911.11 | 115.2 | 1 | 8.205 | 0.04 | 0.05 | 0.489 | 0.043 | 0.02 | 0.04966 | 0.072 | 0.138 | 0.165 | 5229 | 0.002 | 0.423 | 0.347 | 0.111 | 0.713 | 0.007 | 0.011 | 0.075 | 0.01 | 0.02 | 0.493 | 0.003 | 0.003 | 0.004 | 0.767 | 0.0002 | 0.417 | 0.112 | 0.784 | 0.005 | 0.012 | 0.072 | 0.011 | 0.016 | 0.57 | 0.004 | 0.037 | 5.1 | 50.1 | 1.2 | 7.5 | 0.16 | 2.6 | 19.1 | 5.5 | 57.9 | 0.7 | 5.7 | 0.08 | 2.3 | 24.9
1195 | Э76ХФ | Р65 | 18 | 45.55 | 14.8833333 | 45.55 | 2.5511887 | 0.43573 | 0.108864 | 0.091925 | 0.119065 | 0.0389079 | 1580 | 1585 | 10.346185 | 12831.8 | 114.5 | 1 | 15.594 | 0.042 | 0.05 | 0.471 | 0.043 | 0.02 | 0.048647 | 0.14 | 0.145 | 0.192 | 3183 | 0.002 | 0.448 | 0.331 | 0.095 | 0.699 | 0.006 | 0.011 | 0.061 | 0.011 | 0.018 | 0.465 | 0.002 | 0.003 | 0.003 | 0.768 | 0.0003 | 0.417 | 0.094 | 0.782 | 0.005 | 0.013 | 0.061 | 0.011 | 0.013 | 0.567 | 0.003 | 0.037 | 5.5 | 58.3 | 0.9 | 12 | 0.16 | 2.5 | 23.3 | 5.1 | 60.2 | 0.6 | 6.5 | 0.1 | 2.3 | 26.2
1196 | Э76ХФ | Р65 | 23 | 49.55 | 24.6666667 | 49.55 | 3.5679643 | 0.402115 | 0.115101 | 0.099506 | 0.075189 | 0.0390526 | 1525 | 1573 | 6.7907164 | 13701.89 | 113.5000001 | 1 | 11.216 | 0.039 | 0.05 | 0.428 | 0.048 | 0.02 | 0.048828 | 0.07 | 0.159 | 0.203 | 5633 | 0.002 | 0.472 | 0.321 | 0.1 | 0.692 | 0.006 | 0.011 | 0.065 | 0.01 | 0.019 | 0.492 | 0.003 | 0.004 | 0.003 | 0.774 | 0.0002 | 0.415 | 0.1 | 0.779 | 0.006 | 0.014 | 0.065 | 0.011 | 0.015 | 0.57 | 0.005 | 0.038 | 5.6 | 58.8 | 0.5 | 11.3 | 0.13 | 2.6 | 23 | 7.1 | 57.3 | 0.4 | 4.4 | 0.06 | 2.7 | 21.2
1197 | Э76ХФ | Р65 | 21 | 42.5 | 16.55 | 42.5 | 2.7346251 | 0.49564 | 0.128142 | 0.1523555 | 0.153197 | 0.0415696 | 1577 | 1577 | 6.5767059 | 13424.77 | 119.2 | 1 | 9.317 | 0.079 | 0.05 | 0.539 | 0.075 | 0.02 | 0.051975 | 0.165 | 0.242 | 0.226 | 3703 | 0.002 | 0.386 | 0.316 | 0.109 | 0.658 | 0.006 | 0.011 | 0.065 | 0.01 | 0.021 | 0.439 | 0.002 | 0.003 | 0.003 | 0.79 | 0.0001 | 0.417 | 0.108 | 0.796 | 0.005 | 0.013 | 0.064 | 0.011 | 0.016 | 0.573 | 0.004 | 0.038 | 5.3 | 54.4 | 0.8 | 10.4 | 0.28 | 2.3 | 23.4 | 5.6 | 58 | 0.2 | 8 | 0.07 | 2.3 | 25.4
1198 | Э76ХФ | Р65 | 22 | 40.6833333 | 18.6166667 | 40.6833333 | 2.7175355 | 0.3734 | 0.077112 | 0.039216 | 0.073363 | 0.0389367 | 1558 | 1572 | 9.7130684 | 13165.62 | 111.4 | 1 | 13.172 | 0.159 | 0.05 | 0.402 | 0.076 | 0.02 | 0.048683 | 0.094 | 0.061 | 0.136 | 4085 | 0.002 | 0.496 | 0.352 | 0.092 | 0.749 | 0.005 | 0.01 | 0.065 | 0.012 | 0.018 | 0.496 | 0.002 | 0.003 | 0.003 | 0.767 | 0.0002 | 0.418 | 0.092 | 0.789 | 0.004 | 0.012 | 0.065 | 0.012 | 0.015 | 0.574 | 0.004 | 0.038 | 5 | 59.1 | 0.4 | 12 | 0.15 | 2.7 | 22.2 | 6.4 | 59.2 | 0.8 | 7.2 | 0.05 | 2.7 | 22.1
1199 | Э76ХФ | Р65 | 14 | 41.8833333 | 15.05 | 41.8833333 | 1.4772727 | 0.433405 | 0.090153 | 0.1063625 | 0.105508 | 0.0403547 | 1589 | 1577 | 7.7614148 | 11912.29 | 115.2 | 1 | 10.728 | 0.078 | 0.05 | 0.471 | 0.075 | 0.02 | 0.050456 | 0.113 | 0.169 | 0.159 | 2988 | 0.002 | 0.431 | 0.347 | 0.113 | 0.693 | 0.008 | 0.01 | 0.078 | 0.01 | 0.021 | 0.474 | 0.002 | 0.003 | 0.003 | 0.782 | 0.0006 | 0.419 | 0.111 | 0.79 | 0.007 | 0.013 | 0.078 | 0.01 | 0.015 | 0.57 | 0.003 | 0.038 | 4.8 | 50 | 0.6 | 9.7 | 0.09 | 2.6 | 19.4 | 5.3 | 49.8 | 0.4 | 7.1 | 0.06 | 2.5 | 20
1200 | Э76ХФ | Р65 | 15 | 40.3666667 | 20.45 | 40.3666667 | 2 | 0.303535 | 0.118503 | 0.066421 | 0.080001 | 0.0393422 | 1532 | 1575 | 9.4206441 | 13725.18 | 113.5 | 1 | 12.676 | 0.08 | 0.05 | 0.307 | 0.075 | 0.02 | 0.04919 | 0.092 | 0.105 | 0.209 | 4678 | 0.002 | 0.544 | 0.321 | 0.102 | 0.727 | 0.006 | 0.011 | 0.066 | 0.012 | 0.018 | 0.493 | 0.003 | 0.004 | 0.004 | 0.772 | 0.0009 | 0.416 | 0.1 | 0.78 | 0.005 | 0.012 | 0.066 | 0.013 | 0.014 | 0.559 | 0.004 | 0.039 | 5.2 | 58.6 | 0.6 | 10.8 | 0.09 | 2.7 | 21.6 | 5.2 | 52 | 0.8 | 6.4 | 0.08 | 2.6 | 20.1
1201 | Э76ХФ | Р65 | 8 | 44.7 | 18.2 | 44.7 | 2.3327961 | 0.42674 | 0.151956 | 0.139742 | 0.113293 | 0.040094 | 1570 | 1578 | 7.7167785 | 13104.4 | 115.2 | 1 | 11.498 | 0.08 | 0.05 | 0.45 | 0.073 | 0.02 | 0.05013 | 0.11 | 0.223 | 0.268 | 3975 | 0.002 | 0.442 | 0.293 | 0.098 | 0.664 | 0.007 | 0.011 | 0.067 | 0.009 | 0.021 | 0.466 | 0.002 | 0.003 | 0.003 | 0.759 | 0.0002 | 0.417 | 0.097 | 0.785 | 0.006 | 0.012 | 0.067 | 0.01 | 0.014 | 0.566 | 0.004 | 0.038 | 4.8 | 59.8 | 0.4 | 10.4 | 0.11 | 2.8 | 21.7 | 5.1 | 60 | 1 | 6.8 | 0.08 | 2.7 | 22
1202 | Э76ХФ | Р65 | 6 | 45.2 | 19.6833333 | 45.2 | 2 | 0.497945 | 0.154791 | 0.124701 | 0.127332 | 0.0404123 | 1633 | 1621 | 10.3227876 | 12488.74 | 115.7 | 1 | 15.553 | 0.212 | 0.05 | 0.538 | 0.074 | 0.02 | 0.050528 | 0.138 | 0.198 | 0.273 | 4097 | 0.002 | 0.401 | 0.295 | 0.085 | 0.678 | 0.005 | 0.011 | 0.059 | 0.011 | 0.02 | 0.441 | 0.002 | 0.003 | 0.004 | 0.789 | 0.0003 | 0.421 | 0.085 | 0.787 | 0.004 | 0.012 | 0.059 | 0.013 | 0.013 | 0.561 | 0.004 | 0.038 | 4.8 | 48.5 | 0.7 | 11.3 | 0.1 | 2.4 | 20.1 | 5.8 | 49 | 1 | 7.5 | 0.07 | 2.5 | 19.9
1203 | Э76ХФ | Р65 | 6 | 42.5333333 | 18.8166667 | 42.5333333 | 2 | 0.356205 | 0.147987 | 0.131138 | 0.113411 | 0.0395509 | 1590 | 1589 | 7.8912226 | 12745.08 | 113.1 | 1 | 11.188 | 0.145 | 0.05 | 0.364 | 0.111 | 0.02 | 0.049479 | 0.114 | 0.209 | 0.261 | 3997 | 0.002 | 0.488 | 0.295 | 0.094 | 0.67 | 0.007 | 0.009 | 0.067 | 0.009 | 0.017 | 0.474 | 0.002 | 0.002 | 0.004 | 0.761 | 0.0004 | 0.417 | 0.094 | 0.784 | 0.006 | 0.01 | 0.067 | 0.01 | 0.012 | 0.561 | 0.003 | 0.037 | 4.2 | 62.9 | 0.2 | 8.4 | 0.09 | 2.7 | 23.6 | 5.2 | 57.7 | 0.7 | 11.1 | 0.1 | 2.3 | 24.9
1204 | Э76ХФ | Р65 | 9 | 50.8666667 | 20.0333333 | 50.8666667 | 2.3043732 | 0.43361 | 0.138348 | 0.090347 | 0.130456 | 0.040552 | 1586 | 1584 | 6.6155308 | 12731.78 | 116.2 | 1 | 11.217 | 0.081 | 0.05 | 0.463 | 0.077 | 0.02 | 0.050817 | 0.158 | 0.142 | 0.244 | 4251 | 0.002 | 0.42 | 0.307 | 0.102 | 0.708 | 0.005 | 0.011 | 0.062 | 0.01 | 0.018 | 0.457 | 0.002 | 0.003 | 0.004 | 0.781 | 0.0003 | 0.419 | 0.102 | 0.788 | 0.004 | 0.012 | 0.062 | 0.011 | 0.013 | 0.567 | 0.004 | 0.038 | 4.9 | 59.6 | 1 | 12.7 | 0.18 | 2.7 | 22.2 | 5.8 | 60.4 | 0.6 | 8.1 | 0.07 | 2.7 | 22.3
1205 | Э76ХФ | Р65 | 18 | 52.8833333 | 25.1666667 | 52.8666667 | 2.8863636 | 0.401685 | 0.125307 | 0.0896495 | 0.100621 | 0.0398593 | 1545 | 1590 | 8.6084489 | 13258.01 | 114 | 1 | 15.17 | 0.081 | 0.05 | 0.426 | 0.075 | 0.02 | 0.049949 | 0.113 | 0.142 | 0.221 | 5561 | 0.002 | 0.454 | 0.316 | 0.098 | 0.707 | 0.006 | 0.01 | 0.063 | 0.009 | 0.019 | 0.474 | 0.002 | 0.003 | 0.003 | 0.786 | 0.0001 | 0.418 | 0.097 | 0.786 | 0.005 | 0.013 | 0.064 | 0.01 | 0.013 | 0.568 | 0.004 | 0.038 | 4.5 | 52.2 | 0.7 | 7.6 | 0.11 | 2.9 | 18 | 5.3 | 62.1 | 0.9 | 4.8 | 0.09 | 2.8 | 22.2
1206 | Э76ХФ | Р65 | 29 | 40.5166667 | 17.8333333 | 40.5166667 | 3.4319593 | 0.4516 | 0.12474 | 0.1336925 | 0.143789 | 0.0393398 | 1561 | 1580 | 9.300617 | 13902.06 | 115.8 | 1 | 12.561 | 0.162 | 0.05 | 0.486 | 0.078 | 0.02 | 0.049298 | 0.159 | 0.212 | 0.22 | 4132 | 0.002 | 0.435 | 0.317 | 0.106 | 0.667 | 0.007 | 0.011 | 0.071 | 0.009 | 0.018 | 0.438 | 0.002 | 0.003 | 0.004 | 0.774 | 0.0002 | 0.418 | 0.104 | 0.785 | 0.006 | 0.013 | 0.071 | 0.01 | 0.012 | 0.567 | 0.004 | 0.037 | 4.9 | 56 | 0.3 | 11.9 | 0.19 | 2.3 | 24.9 | 5.2 | 58.7 | 0.3 | 8.5 | 0.06 | 2.3 | 25.4
1207 | Э76ХФ | Р65 | 29 | 42.6833333 | 20.0166667 | 42.6833333 | 2 | 0.32815 | 0.131544 | 0.0664995 | 0.109655 | 0.0395712 | 1549 | 1583 | 7.4228036 | 13797.5 | 116.5 | 1 | 10.561 | 0.081 | 0.05 | 0.335 | 0.076 | 0.02 | 0.049588 | 0.137 | 0.104 | 0.232 | 4603 | 0.002 | 0.499 | 0.312 | 0.104 | 0.727 | 0.006 | 0.011 | 0.072 | 0.011 | 0.016 | 0.472 | 0.002 | 0.003 | 0.003 | 0.785 | 0.0002 | 0.419 | 0.106 | 0.785 | 0.006 | 0.011 | 0.074 | 0.013 | 0.014 | 0.565 | 0.004 | 0.037 | 5.9 | 59.7 | 0.6 | 10.2 | 0.09 | 2.7 | 21.7 | 5.6 | 61.2 | 0.3 | 5.9 | 0.06 | 2.8 | 21.8
1208 | Э76ХФ | Р65 | 23 | 43.7333333 | 16.0333333 | 43.7333333 | 2.99082745 | 0.384055 | 0.119637 | 0.0721635 | 0.115262 | 0.0381859 | 1584 | 1582 | 9.2373476 | 12311.85 | 113.2 | 1 | 13.466 | 0.082 | 0.05 | 0.406 | 0.075 | 0.02 | 0.047852 | 0.143 | 0.113 | 0.211 | 3290 | 0.002 | 0.473 | 0.32 | 0.102 | 0.72 | 0.006 | 0.01 | 0.067 | 0.01 | 0.016 | 0.471 | 0.002 | 0.003 | 0.004 | 0.782 | 0.0003 | 0.418 | 0.102 | 0.78 | 0.006 | 0.012 | 0.068 | 0.011 | 0.012 | 0.564 | 0.003 | 0.036 | 4.3 | 51.3 | 0.7 | 10.6 | 0.21 | 2.8 | 18.4 | 5.2 | 59.5 | 0.8 | 8.8 | 0.08 | 2.6 | 22.5
1209 | Э76ХФ | Р65 | 22 | 46.2 | 21.1833333 | 46.2 | 2 | 0.40663 | 0.117936 | 0.0517675 | 0.110615 | 0.0404083 | 1545 | 1572 | 8.0194805 | 13765.54 | 117.2 | 1 | 12.35 | 0.081 | 0.05 | 0.435 | 0.082 | 0.02 | 0.050637 | 0.145 | 0.08 | 0.208 | 4860 | 0.003 | 0.464 | 0.325 | 0.096 | 0.742 | 0.006 | 0.009 | 0.062 | 0.012 | 0.016 | 0.474 | 0.003 | 0.003 | 0.004 | 0.79 | 0.0005 | 0.42 | 0.094 | 0.787 | 0.005 | 0.011 | 0.062 | 0.013 | 0.014 | 0.574 | 0.004 | 0.038 | 4.1 | 60.3 | 0.4 | 8.5 | 0.18 | 2.5 | 24.1 | 5.2 | 62.1 | 0.9 | 5.1 | 0.09 | 2.8 | 22.5
1210 | Э76ХФ | Р65 | 22 | 41.3666667 | 16.3666667 | 41.3666667 | 2.0032895 | 0.4017112 | 0.144585 | 0.107678 | 0.109185 | 0.0391379 | 1606 | 1593 | 14.374566 | 12031.77 | 115 | 1 | 19.781 | 0.19 | 0.05 | 0.418 | 0.074 | 0.02 | 0.049045 | 0.118 | 0.171 | 0.255 | 3282 | 0.003 | 0.449 | 0.302 | 0.094 | 0.702 | 0.005 | 0.01 | 0.068 | 0.009 | 0.014 | 0.468 | 0.002 | 0.003 | 0.005 | 0.77 | 0.0002 | 0.421 | 0.094 | 0.799 | 0.004 | 0.011 | 0.068 | 0.01 | 0.007 | 0.565 | 0.003 | 0.037 | 4.9 | 57.6 | 0.7 | 8.4 | 0.09 | 2.8 | 20.6 | 4.8 | 57.4 | 0.4 | 6.9 | 0.06 | 2.3 | 25
1211 | Э76ХФ | Р65 | 25 | 43.85 | 21.1666667 | 43.85 | 3.4974359 | 0.421945 | 0.159327 | 0.157321 | 0.10263 | 0.0377526 | 1546 | 1573 | 9.828648 | 13498.58 | 115.3 | 1 | 14.257 | 0.088 | 0.05 | 0.442 | 0.069 | 0.02 | 0.047309 | 0.086 | 0.252 | 0.281 | 4762 | 0.002 | 0.44 | 0.287 | 0.098 | 0.653 | 0.006 | 0.012 | 0.061 | 0.008 | 0.017 | 0.47 | 0.002 | 0.004 | 0.004 | 0.768 | 0.0002 | 0.417 | 0.099 | 0.791 | 0.005 | 0.013 | 0.062 | 0.009 | 0.012 | 0.557 | 0.004 | 0.036 | 4.8 | 60.1 | 0.4 | 9.3 | 0.13 | 2.8 | 21.4 | 5.7 | 53.3 | 0.5 | 6.2 | 0.06 | 2.7 | 19.8
1212 | Э76ХФ | Р65 | 19 | 46.85 | 24.8666667 | 46.85 | 3.3918297 | 0.4611376 | 0.179172 | 0.1372505 | 0.111906 | 0.0389073 | 1561 | 1592 | 7.5364486 | 13697.86 | 116.1 | 1 | 11.648 | 0.166 | 0.05 | 0.484 | 0.1 | 0.02 | 0.048756 | 0.109 | 0.219 | 0.316 | 5677 | 0.002 | 0.423 | 0.29 | 0.085 | 0.673 | 0.005 | 0.011 | 0.056 | 0.008 | 0.02 | 0.467 | 0.002 | 0.003 | 0.003 | 0.784 | 0.0004 | 0.435 | 0.086 | 0.789 | 0.004 | 0.012 | 0.056 | 0.009 | 0.015 | 0.548 | 0.003 | 0.036 | 5.5 | 51.5 | 0.8 | 25.2 | 0.15 | 2.7 | 19.3 | 5 | 55.7 | 0.6 | 11.2 | 0.11 | 2.8 | 20.2
1213 | Э76ХФ | Р65 | 24 | 46.7333333 | 26 | 46.1833333 | 4.2957099 | 0.28625 | 0.150822 | 0.059397 | 0.121406 | 0.0397731 | 1520 | 1573 | 11.2726073 | 14349.23 | 120 | 1 | 17.078 | 0.087 | 0.05 | 0.28 | 0.108 | 0.02 | 0.049841 | 0.158 | 0.092 | 0.266 | 6218 | 0.003 | 0.559 | 0.294 | 0.101 | 0.747 | 0.006 | 0.008 | 0.068 | 0.012 | 0.019 | 0.47 | 0.003 | 0.038 | 0.004 | 0.778 | 0.0008 | 0.422 | 0.097 | 0.784 | 0.005 | 0.009 | 0.063 | 0.013 | 0.013 | 0.556 | 0.004 | 0.037 | 4.3 | 52.5 | 1 | 16.6 | 0.13 | 2.4 | 21.7 | 5 | 56.6 | 0.6 | 10.2 | 0.09 | 2.3 | 24.7
1214 | Э76ХФ | Р65 | 27 | 40.15 | 20.0166667 | 39.6833333 | 3.6655104 | 0.355745 | 0.130977 | 0.070352 | 0.090369 | 0.0372331 | 1552 | 1578 | 12.2280554 | 13584.68 | 112.9 | 1 | 16.175 | 0.102 | 0.05 | 0.369 | 0.075 | 0.02 | 0.046658 | 0.106 | 0.111 | 0.231 | 4532 | 0.002 | 0.496 | 0.307 | 0.099 | 0.726 | 0.005 | 0.01 | 0.064 | 0.011 | 0.017 | 0.476 | 0.002 | 0.019 | 0.004 | 0.777 | 0.0003 | 0.417 | 0.099 | 0.795 | 0.005 | 0.012 | 0.064 | 0.011 | 0.011 | 0.555 | 0.003 | 0.036 | 3.9 | 57.5 | 0.4 | 12.2 | 0.22 | 2.3 | 25.4 | 4.7 | 57.2 | 0.3 | 11 | 0.1 | 2.3 | 24.9
1215 | Э76ХФ | Р65 | 21 | 53.7 | 30.1833333 | 53.7 | 3.0819741 | 0.399 | 0.117936 | 0.063729 | 0.096334 | 0.0388203 | 1533 | 1575 | 9.24738 | 12660.63 | 115.2 | 1 | 16.373 | 0.209 | 0.366 | 0.152 | 0.06 | 0.02 | 0.048647 | 0.118 | 0.1 | 0.208 | 6369 | 0.002 | 0.465 | 0.321 | 0.098 | 0.737 | 0.005 | 0.01 | 0.062 | 0.015 | 0.019 | 0.472 | 0.003 | 0.037 | 0.004 | 0.766 | 0.0009 | 0.414 | 0.097 | 0.788 | 0.004 | 0.011 | 0.062 | 0.016 | 0.016 | 0.554 | 0.004 | 0.037 | 3.9 | 47.1 | 0.5 | 10.8 | 0.07 | 2.5 | 18.5 | 4.4 | 57.4 | 0.3 | 11.5 | 0.11 | 2.3 | 25.4
1216 | Э76ХФ | Р65 | 10 | 42.7333333 | 21.3333333 | 40.05 | 3.7554222 | 0.395595 | 0.135513 | 0.055095 | 0.121465 | 0.0769479 | 1543 | 1581 | 13.7224507 | 14062.5 | 115 | 1 | 18.167 | 0.162 | 0.05 | 0.418 | 0.06 | 0.02 | 0.096426 | 0.16 | 0.085 | 0.239 | 5000 | 0.002 | 0.467 | 0.307 | 0.094 | 0.743 | 0.004 | 0.011 | 0.058 | 0.013 | 0.019 | 0.458 | 0.002 | 0.066 | 0.006 | 0.766 | 0.0011 | 0.418 | 0.093 | 0.798 | 0.004 | 0.012 | 0.058 | 0.014 | 0.013 | 0.578 | 0.004 | 0.072 | 4.9 | 59.4 | 0.3 | 11.6 | 0.08 | 2.7 | 22.1 | 4.4 | 56 | 0.3 | 10.7 | 0.11 | 2.3 | 24.7
1217 | Э76ХФ | Р65 | 9 | 42.8666667 | 18 | 42.8666667 | 3.4359085 | 0.316585 | 0.119637 | 0.015077 | 0.118982 | 0.0383008 | 1571 | 1588 | 11.8084759 | 13536.67 | 115.9 | 1 | 16.873 | 0.087 | 0.05 | 0.325 | 0.049 | 0.02 | 0.047996 | 0.174 | 0.02 | 0.211 | 4061 | 0.002 | 0.537 | 0.322 | 0.106 | 0.782 | 0.006 | 0.01 | 0.063 | 0.015 | 0.016 | 0.468 | 0.002 | 0.007 | 0.004 | 0.77 | 0.0007 | 0.417 | 0.104 | 0.791 | 0.005 | 0.011 | 0.063 | 0.015 | 0.014 | 0.563 | 0.003 | 0.037 | 5.2 | 53.1 | 0.5 | 17.7 | 0.13 | 2.8 | 19.2 | 5.8 | 57.8 | 0.5 | 15.2 | 0.09 | 2.8 | 20.5
1218 | Э76ХФ | Р65 | 4 | 46.2 | 19.4166667 | 46.2 | 2.99082745 | 0.474835 | 0.150255 | 0.1572135 | 0.124328 | 0.0399176 | 1575 | 1586 | 8.7720779 | 13590.39 | 120.1 | 1 | 13.509 | 0.092 | 0.05 | 0.509 | 0.044 | 0.02 | 0.050022 | 0.119 | 0.251 | 0.265 | 4398 | 0.002 | 0.414 | 0.3 | 0.108 | 0.663 | 0.006 | 0.01 | 0.072 | 0.01 | 0.019 | 0.451 | 0.002 | 0.034 | 0.003 | 0.759 | 0.0002 | 0.417 | 0.109 | 0.793 | 0.006 | 0.012 | 0.072 | 0.011 | 0.015 | 0.555 | 0.003 | 0.035 | 5.2 | 58.3 | 0.4 | 13 | 0.09 | 2.8 | 20.9 | 6.5 | 56.6 | 0.7 | 11.1 | 0.07 | 2.6 | 22.1
1219 | Э76ХФ | Р65 | 5 | 41.0166667 | 16.3833333 | 41.0166667 | 3 | 0.41113 | 0.108864 | 0.082299 | 0.101764 | 0.0375794 | 1594 | 1593 | 13.8546358 | 12806.92 | 112.2 | 1 | 18.596 | 0.087 | 0.05 | 0.441 | 0.049 | 0.02 | 0.047092 | 0.118 | 0.13 | 0.192 | 3497 | 0.002 | 0.446 | 0.328 | 0.118 | 0.721 | 0.007 | 0.011 | 0.08 | 0.01 | 0.018 | 0.467 | 0.002 | 0.003 | 0.004 | 0.784 | 0.0004 | 0.418 | 0.117 | 0.796 | 0.006 | 0.012 | 0.08 | 0.011 | 0.012 | 0.559 | 0.004 | 0.037 | 5.1 | 56 | 0.6 | 13.6 | 0.1 | 2.6 | 21.9 | 5.3 | 50.1 | 0.5 | 9.2 | 0.07 | 2.3 | 21.5
1220 | Э76ХФ | Р65 | 6 | 45.85 | 22.0333333 | 45.25 | 2.3225058 | 0.04718 | 0.07938 | 0.0104795 | 0.080105 | 0.0377239 | 1554 | 1590 | 6.6354244 | 12978.52 | 115 | 1 | 9.99 | 0.137 | 0.05 | 0.373 | 0.071 | 0.02 | 0.047273 | 0.117 | 0.014 | 0.14 | 4766 | 0.003 | 0.76 | 0.347 | 0.114 | 0.781 | 0.005 | 0.008 | 0.068 | 0.016 | 0.017 | 0.5 | 0.004 | 0.038 | 0.004 | 0.8 | 0.0007 | 0.409 | 0.112 | 0.782 | 0.005 | 0.009 | 0.068 | 0.015 | 0.014 | 0.539 | 0.004 | 0.038 | 4.9 | 60.1 | 0.4 | 9.1 | 0.07 | 2.7 | 22 | 4.6 | 55.7 | 0.4 | 8.7 | 0.09 | 2.3 | 24.1
1221 | Э76ХФ | Р65 | 8 | 43.8666667 | 20.9 | 43.8666667 | 3 | 0.41479 | 0.145152 | 0.127238 | 0.104369 | 0.0383295 | 1559 | 1588 | 12.4954528 | 13627.75 | 115.1 | 1 | 18.167 | 0.087 | 0.05 | 0.437 | 0.049 | 0.02 | 0.048032 | 0.102 | 0.203 | 0.256 | 4747 | 0.002 | 0.455 | 0.295 | 0.102 | 0.674 | 0.006 | 0.01 | 0.065 | 0.008 | 0.015 | 0.466 | 0.002 | 0.003 | 0.004 | 0.759 | 0.0004 | 0.412 | 0.103 | 0.782 | 0.005 | 0.012 | 0.065 | 0.009 | 0.012 | 0.547 | 0.003 | 0.036 | 4.8 | 61 | 0.9 | 7.8 | 0.1 | 2.8 | 22 | 6 | 56.4 | 0.5 | 6.9 | 0.08 | 2.8 | 20.4
1222 | Э76ХФ | Р65 | 6 | 44.9166667 | 17.3 | 44.1833333 | 2.2866608 | 0.4609802 | 0.157059 | 0.196907 | 0.139227 | 0.0380415 | 1615 | 1590 | 11.4891156 | 12388.44 | 115.8 | 1 | 16.889 | 0.087 | 0.05 | 0.482 | 0.05 | 0.02 | 0.047671 | 0.124 | 0.315 | 0.277 | 3572 | 0.002 | 0.418 | 0.286 | 0.108 | 0.618 | 0.007 | 0.012 | 0.084 | 0.007 | 0.017 | 0.432 | 0.001 | 0.034 | 0.003 | 0.779 | 0.0004 | 0.413 | 0.109 | 0.788 | 0.007 | 0.012 | 0.084 | 0.009 | 0.013 | 0.545 | 0.003 | 0.035 | 4.8 | 52.8 | 0.5 | 17.3 | 0.14 | 2.2 | 23.8 | 4 | 54.7 | 0.4 | 13.8 | 0.14 | 2.1 | 26.6
1223 | Э76ХФ | Р65 | 6 | 46.7 | 26.85 | 46.7 | 4.6515539 | 0.460125 | 0.176337 | 0.227486 | 0.158704 | 0.0391763 | 1576 | 1637 | 7.0554295 | 14817.88 | 116.5000001 | 1 | 10.883 | 0.143 | 0.365 | 0.211 | 0.05 | 0.02 | 0.0489 | 0.14 | 0.364 | 0.311 | 6631 | 0.001 | 0.418 | 0.274 | 0.128 | 0.584 | 0.006 | 0.01 | 0.064 | 0.007 | 0.02 | 0.432 | 0.001 | 0.002 | 0.003 | 0.771 | 0.0003 | 0.417 | 0.127 | 0.783 | 0.005 | 0.012 | 0.064 | 0.008 | 0.016 | 0.563 | 0.003 | 0.036 | 5.1 | 57.5 | 0.5 | 12.6 | 0.1 | 2.5 | 23.3 | 6.4 | 57.8 | 0.4 | 9.4 | 0.09 | 2.5 | 22.7
1230 | Э76ХФ | Р65 | 33 | 41.7 | 19.6833333 | 41.7 | 2.99082745 | 0.42487 | 0.16443 | 0.1745765 | 0.130722 | 0.0398522 | 1565 | 1578 | 8.1316547 | 11357.83 | 116.8 | 1 | 11.303 | 0.066 | 0.05 | 0.444 | 0.071 | 0.02 | 0.04966 | 0.121 | 0.279 | 0.29 | 3726 | 0.003 | 0.455 | 0.28 | 0.11 | 0.638 | 0.006 | 0.015 | 0.062 | 0.007 | 0.024 | 0.458 | 0.003 | 0.002 | 0.003 | 0.763 | 0.0001 | 0.413 | 0.11 | 0.779 | 0.005 | 0.013 | 0.063 | 0.008 | 0.015 | 0.556 | 0.004 | 0.036 | 5.1 | 46 | 1.1 | 9.1 | 0.12 | 2.3 | 19.9 | 5 | 59.9 | 0.6 | 4.7 | 0.1 | 2.3 | 25.7
1234 | Э76ХФ | Р65 | 30 | 42.0333333 | 15.15 | 39.6833333 | 2.99082745 | 0.396455 | 0.144585 | 0.1412155 | 0.202617 | 0.0388362 | 1602 | 1576 | 13.9353859 | 11940.59 | 113.7 | 1 | 18.356 | 0.179 | 0.05 | 0.414 | 0.07 | 0.02 | 0.048394 | 0.245 | 0.222 | 0.255 | 3015 | 0.002 | 0.435 | 0.295 | 0.114 | 0.659 | 0.007 | 0.011 | 0.068 | 0.01 | 0.018 | 0.375 | 0.002 | 0.004 | 0.003 | 0.744 | 0.0003 | 0.413 | 0.113 | 0.79 | 0.006 | 0.011 | 0.068 | 0.012 | 0.012 | 0.544 | 0.003 | 0.038 | 4.5 | 51.5 | 0.4 | 15.6 | 0.38 | 2 | 25.9 | 4.9 | 59.7 | 0.6 | 4.7 | 0.1 | 2.4 | 25.4
1237 | Э76ХФ | Р65 | 21 | 45.1833333 | 17.4666667 | 45.1833333 | 2 | 0.45542 | 0.149688 | 0.1858735 | 0.14061 | 0.038894 | 1587 | 1576 | 6.4151973 | 13362.6 | 114.8 | 1 | 9.662 | 0.241 | 0.05 | 0.484 | 0.066 | 0.02 | 0.048466 | 0.131 | 0.297 | 0.264 | 3890 | 0.001 | 0.43 | 0.296 | 0.098 | 0.622 | 0.008 | 0.013 | 0.067 | 0.009 | 0.02 | 0.438 | 0.001 | 0.003 | 0.003 | 0.757 | 0.0001 | 0.416 | 0.097 | 0.788 | 0.007 | 0.014 | 0.067 | 0.01 | 0.014 | 0.566 | 0.003 | 0.037 | 4.6 | 51.7 | 0.5 | 17.2 | 0.2 | 2.1 | 25 | 5.1 | 52 | 0.4 | 14.4 | 0.08 | 2.1 | 24.8
1238 | Э76ХФ | Р65 | 20 | 41.0666667 | 16.3833333 | 41.0666667 | 2 | 0.444945 | 0.160461 | 0.1881025 | 0.157065 | 0.0400841 | 1584 | 1573 | 7.0056818 | 13290.34 | 118.3 | 1 | 9.59 | 0.079 | 0.05 | 0.469 | 0.036 | 0.02 | 0.049949 | 0.155 | 0.3 | 0.283 | 3629 | 0.002 | 0.44 | 0.291 | 0.094 | 0.625 | 0.006 | 0.012 | 0.064 | 0.007 | 0.019 | 0.439 | 0.002 | 0.002 | 0.004 | 0.746 | 0.0002 | 0.415 | 0.092 | 0.787 | 0.005 | 0.014 | 0.063 | 0.008 | 0.014 | 0.577 | 0.004 | 0.036 | 4.9 | 56.6 | 0.3 | 13.7 | 0.09 | 2.2 | 25.6 | 5.8 | 57.9 | 0.3 | 9.1 | 0.06 | 2.2 | 25.8
1239 | Э76ХФ | Р65 | 14 | 42.2 | 17.0666667 | 42.2 | 2 | 0.413945 | 0.130977 | 0.1170715 | 0.116541 | 0.0381107 | 1576 | 1575 | 9.1379147 | 12642.1875 | 112.5 | 1 | 12.854 | 0.08 | 0.05 | 0.439 | 0.05 | 0.02 | 0.04749 | 0.125 | 0.186 | 0.231 | 3596 | 0.002 | 0.454 | 0.31 | 0.093 | 0.681 | 0.007 | 0.013 | 0.066 | 0.008 | 0.018 | 0.468 | 0.002 | 0.002 | 0.003 | 0.763 | 0.0002 | 0.417 | 0.092 | 0.785 | 0.006 | 0.014 | 0.066 | 0.009 | 0.014 | 0.573 | 0.003 | 0.035 | 4.7 | 56 | 0.2 | 14.6 | 0.12 | 2.2 | 25.9 | 4.7 | 56.6 | 0.3 | 12.5 | 0.07 | 2.2 | 25.9
1240 | Э76ХФ | Р65 | 17 | 41.0333333 | 19.2 | 41.0333333 | 2 | 0.425715 | 0.155925 | 0.1898655 | 0.127291 | 0.0397944 | 1566 | 1576 | 8.5649878 | 13562.5 | 116.8 | 1 | 11.715 | 0.079 | 0.05 | 0.446 | 0.048 | 0.02 | 0.049588 | 0.109 | 0.304 | 0.275 | 4340 | 0.002 | 0.437 | 0.292 | 0.086 | 0.623 | 0.005 | 0.013 | 0.06 | 0.008 | 0.017 | 0.456 | 0.002 | 0.003 | 0.003 | 0.766 | 0.0001 | 0.418 | 0.087 | 0.793 | 0.004 | 0.015 | 0.061 | 0.009 | 0.015 | 0.576 | 0.004 | 0.037 | 5.3 | 57.5 | 0.3 | 11.4 | 0.13 | 2.3 | 25.3 | 6.1 | 53.2 | 0.5 | 4.4 | 0.07 | 2.8 | 19
1241 | Э76ХФ | Р65 | 19 | 42.5166667 | 16.0166667 | 42.5166667 | 2 | 0.38919 | 0.134946 | 0.1092715 | 0.098457 | 0.0399974 | 1577 | 1577 | 10.880439 | 12837.88 | 115.5 | 1 | 15.42 | 0.08 | 0.05 | 0.408 | 0.049 | 0.02 | 0.049841 | 0.101 | 0.174 | 0.238 | 3427 | 0.002 | 0.468 | 0.31 | 0.093 | 0.689 | 0.006 | 0.013 | 0.063 | 0.011 | 0.017 | 0.472 | 0.002 | 0.003 | 0.003 | 0.776 | 0.0002 | 0.418 | 0.093 | 0.785 | 0.005 | 0.013 | 0.063 | 0.012 | 0.014 | 0.572 | 0.004 | 0.038 | 6.2 | 57 | 0.7 | 11.8 | 0.09 | 2.6 | 22.2 | 6.6 | 59 | 0.6 | 6.4 | 0.06 | 2.6 | 22.4
1242 | Э76ХФ | Р65 | 20 | 42.5166667 | 17.3333333 | 42.5166667 | 2 | 0.36493 | 0.125874 | 0.053021 | 0.11164 | 0.0398522 | 1581 | 1583 | 9.7204234 | 12188.08 | 116.2 | 1 | 13.776 | 0.08 | 0.05 | 0.382 | 0.075 | 0.02 | 0.04966 | 0.146 | 0.082 | 0.222 | 3521 | 0.002 | 0.499 | 0.318 | 0.091 | 0.741 | 0.005 | 0.011 | 0.057 | 0.014 | 0.015 | 0.47 | 0.002 | 0.003 | 0.004 | 0.769 | 0.0005 | 0.419 | 0.09 | 0.792 | 0.005 | 0.014 | 0.057 | 0.014 | 0.012 | 0.572 | 0.004 | 0.038 | 4.6 | 58.8 | 0.7 | 13.8 | 0.13 | 2.7 | 21.9 | 5 | 59.9 | 0.7 | 7.4 | 0.06 | 2.7 | 21.9
1243 | Э76ХФ | Р65 | 41 | 45.5166667 | 20.5166667 | 45.5166667 | 3.8437226 | 0.46608 | 0.112266 | 0.116407 | 0.16482 | 0.037675 | 1594 | 1629 | 8.7941719 | 14180.67 | 111.2 | 1 | 13.245 | 0.121 | 0.05 | 0.507 | 0.048 | 0.02 | 0.046947 | 0.2 | 0.179 | 0.198 | 4849 | 0.002 | 0.398 | 0.321 | 0.109 | 0.684 | 0.017 | 0.013 | 0.067 | 0.01 | 0.019 | 0.431 | 0.001 | 0.003 | 0.004 | 0.758 | 0.0003 | 0.418 | 0.113 | 0.8 | 0.018 | 0.01 | 0.072 | 0.011 | 0.012 | 0.577 | 0.004 | 0.038 | 4.4 | 49.2 | 0.4 | 19.4 | 0.47 | 2 | 25 | 4.7 | 46.5 | 0.5 | 10.4 | 0.06 | 2.1 | 22
1244 | Э76ХФ | Р65 | 40 | 57.8833333 | 27.85 | 57.8833333 | 2.7310513 | 0.399265 | 0.079947 | 0.077174 | 0.12732 | 0.0404909 | 1568 | 1593 | 10.1965348 | 12693.72 | 119.7 | 1 | 19.617 | 0.065 | 0.05 | 0.432 | 0.049 | 0.02 | 0.050456 | 0.16 | 0.118 | 0.141 | 5892 | 0.002 | 0.482 | 0.351 | 0.115 | 0.718 | 0.009 | 0.007 | 0.08 | 0.012 | 0.019 | 0.456 | 0.002 | 0.003 | 0.004 | 0.778 | 0.0008 | 0.418 | 0.114 | 0.79 | 0.008 | 0.011 | 0.075 | 0.013 | 0.016 | 0.568 | 0.003 | 0.036 | 6.3 | 55.8 | 0.5 | 12.5 | 0.12 | 2.6 | 21.6 | 7.2 | 60.5 | 0.9 | 6.6 | 0.1 | 2.7 | 22.4
1245 | Э76ХФ | Р65 | 53 | 44.35 | 25.7 | 44.35 | 3.5694444 | 0.42354 | 0.082782 | 0.036055 | 0.06294 | 0.0378202 | 1501 | 1594 | 9.7165049 | 13400.78 | 111.7 | 1 | 14.178 | 0.054 | 0.05 | 0.463 | 0.044 | 0.02 | 0.047128 | 0.08 | 0.055 | 0.146 | 5740 | 0.002 | 0.445 | 0.347 | 0.103 | 0.752 | 0.006 | 0.012 | 0.066 | 0.011 | 0.02 | 0.511 | 0.003 | 0.002 | 0.003 | 0.749 | 0.0002 | 0.417 | 0.103 | 0.782 | 0.005 | 0.012 | 0.065 | 0.012 | 0.016 | 0.571 | 0.004 | 0.036 | 4.5 | 57.3 | 0.3 | 13.6 | 0.12 | 2.3 | 25.4 | 6.9 | 60.3 | 1 | 6.2 | 0.11 | 2.7 | 22.4
1246 | Э76ХФ | Р65 | 36 | 50.55 | 23.6333333 | 50.55 | 3.200316 | 0.46802 | 0.100926 | 0.076523 | 0.099474 | 0.0386043 | 1559 | 1590 | 8.5851632 | 13300.71 | 114.1 | 1 | 14.466 | 0.064 | 0.05 | 0.513 | 0.044 | 0.02 | 0.048105 | 0.118 | 0.118 | 0.178 | 5239 | 0.002 | 0.412 | 0.336 | 0.105 | 0.719 | 0.008 | 0.01 | 0.086 | 0.01 | 0.02 | 0.479 | 0.002 | 0.002 | 0.004 | 0.765 | 0.0004 | 0.419 | 0.104 | 0.787 | 0.007 | 0.012 | 0.085 | 0.011 | 0.015 | 0.565 | 0.004 | 0.036 | 4.8 | 47.1 | 1 | 13.8 | 0.3 | 2.4 | 19.6 | 5.3 | 55.4 | 1 | 10.3 | 0.08 | 2.2 | 25.4
1248 | Э76ХФ | Р65 | 42 | 44.5333333 | 13.55 | 44.5333333 | 2.99082745 | 0.44568 | 0.112266 | 0.0859145 | 0.151539 | 0.0401138 | 1591 | 1580 | 10.9731029 | 12925.46 | 117.3 | 1 | 16.228 | 0.042 | 0.05 | 0.483 | 0.044 | 0.02 | 0.049986 | 0.193 | 0.131 | 0.198 | 2919 | 0.002 | 0.422 | 0.328 | 0.097 | 0.71 | 0.006 | 0.011 | 0.067 | 0.013 | 0.019 | 0.447 | 0.001 | 0.002 | 0.003 | 0.767 | 0.0002 | 0.421 | 0.099 | 0.8 | 0.005 | 0.013 | 0.068 | 0.015 | 0.016 | 0.58 | 0.003 | 0.037 | 5.3 | 53.3 | 0.7 | 14.1 | 0.55 | 2.3 | 23.5 | 5.8 | 46.5 | 0.5 | 9.9 | 0.11 | 2.1 | 22
1249 | Э76ХФ | Р65 | 46 | 46.5166667 | 20 | 46.5166667 | 3.5751244 | 0.501325 | 0.129843 | 0.147357 | 0.116982 | 0.0380818 | 1549 | 1581 | 9.0628963 | 13932 | 112.1 | 1 | 13.977 | 0.107 | 0.05 | 0.546 | 0.04 | 0.02 | 0.047454 | 0.114 | 0.23 | 0.229 | 4644 | 0.002 | 0.393 | 0.31 | 0.11 | 0.654 | 0.005 | 0.011 | 0.067 | 0.008 | 0.021 | 0.453 | 0.001 | 0.002 | 0.003 | 0.78 | 0.0003 | 0.416 | 0.108 | 0.78 | 0.005 | 0.014 | 0.066 | 0.009 | 0.015 | 0.557 | 0.003 | 0.035 | 5.3 | 49.9 | 0.4 | 11.6 | 0.08 | 2 | 24.4 | 5.8 | 54.6 | 0.9 | 11.5 | 0.11 | 2.4 | 22.4
1250 | Э76ХФ | Р65 | 47 | 47.7 | 23.4 | 47.7 | 3.1551577 | 0.51938 | 0.1134 | 0.1306845 | 0.130023 | 0.0386332 | 1539 | 1579 | 6.9225372 | 13612.82 | 112.8 | 1 | 10.853 | 0.087 | 0.05 | 0.572 | 0.045 | 0.02 | 0.048141 | 0.141 | 0.203 | 0.2 | 5309 | 0.002 | 0.378 | 0.324 | 0.115 | 0.66 | 0.006 | 0.01 | 0.069 | 0.008 | 0.02 | 0.447 | 0.001 | 0.002 | 0.003 | 0.771 | 0.0003 | 0.419 | 0.114 | 0.78 | 0.005 | 0.012 | 0.069 | 0.009 | 0.015 | 0.581 | 0.004 | 0.036 | 4.4 | 49 | 0.3 | 17.2 | 0.46 | 2 | 24.7 | 5.4 | 55.8 | 0.2 | 13.6 | 0.05 | 2.2 | 25.9
1251 | Э76ХФ | Р65 | 54 | 45.2 | 21.2333333 | 45.2 | 3.4736206 | 0.522325 | 0.125307 | 0.116296 | 0.133176 | 0.0394164 | 1543 | 1584 | 6.8714366 | 13761.38 | 116 | 1 | 10.164 | 0.088 | 0.05 | 0.574 | 0.044 | 0.02 | 0.049117 | 0.152 | 0.18 | 0.221 | 4870 | 0.002 | 0.375 | 0.317 | 0.113 | 0.687 | 0.006 | 0.009 | 0.069 | 0.01 | 0.021 | 0.44 | 0.002 | 0.003 | 0.003 | 0.785 | 0.0002 | 0.418 | 0.111 | 0.784 | 0.005 | 0.012 | 0.068 | 0.01 | 0.016 | 0.562 | 0.004 | 0.035 | 5.4 | 52.4 | 1 | 13 | 0.16 | 2.1 | 24.7 | 4.3 | 56.5 | 0.4 | 11.9 | 0.15 | 2.2 | 25.5
1263 | Э90ХАФ | Р65 | 24 | 48.3833333 | 16 | 48.05 | 1.4173719 | 0.56118 | 0.075978 | 0.2149535 | 0.184281 | 0.0937678 | 1626 | 1589 | 12.7656513 | 12258.75 | 116.4 | 1 | 10.943 | 0.39 | 0.129 | 0.559 | 0.047 | 0.02 | 0.104348 | 0.187 | 0.335 | 0.134 | 3269 | 0.002 | 0.426 | 0.228 | 0.097 | 0.601 | 0.007 | 0.011 | 0.072 | 0.009 | 0.019 | 0.378 | 0.001 | 0.002 | 0.003 | 0.874 | 0.0002 | 0.291 | 0.095 | 0.785 | 0.005 | 0.021 | 0.07 | 0.01 | 0.013 | 0.539 | 0.003 | 0.084 | 3.8 | 48.6 | 1.3 | 12.8 | 0.51 | 1.9 | 25.7 | 5.4 | 55.6 | 0.3 | 12.8 | 0.06 | 2.2 | 26
1265 | Э90ХАФ | Р65 | 26 | 45.5333333 | 17.85 | 45.1833333 | 2.546621 | 0.44149 | 0.108864 | 0.1725505 | 0.091875 | 0.0909203 | 1591 | 1587 | 9.9369775 | 12867.23 | 112.8 | 1 | 7.726 | 0.065 | 0.05 | 0.475 | 0.062 | 0.02 | 0.100911 | 0.065 | 0.271 | 0.192 | 3828 | 0.002 | 0.465 | 0.192 | 0.089 | 0.649 | 0.006 | 0.01 | 0.068 | 0.008 | 0.019 | 0.459 | 0.001 | 0.003 | 0.003 | 0.853 | 0.0005 | 0.294 | 0.088 | 0.798 | 0.004 | 0.016 | 0.063 | 0.009 | 0.014 | 0.553 | 0.003 | 0.081 | 3.9 | 52.2 | 0.7 | 15.7 | 0.09 | 2.4 | 21.4 | 4 | 54.7 | 0.4 | 12.9 | 0.1 | 2.1 | 26.2
1267 | Э90ХАФ | Р65 | 9 | 42.8333333 | 19.0166667 | 42.6666667 | 2.2730812 | 0.50533 | 0.103194 | 0.195341 | 0.125358 | 0.0951757 | 1577 | 1583 | 12.2536151 | 13223.14 | 118.3 | 1 | 6.12 | 0.087 | 0.05 | 0.554 | 0.055 | 0.02 | 0.105794 | 0.106 | 0.306 | 0.182 | 4191 | 0.002 | 0.464 | 0.202 | 0.097 | 0.633 | 0.01 | 0.011 | 0.081 | 0.008 | 0.019 | 0.432 | 0.001 | 0.002 | 0.003 | 0.845 | 0.0003 | 0.287 | 0.095 | 0.805 | 0.008 | 0.018 | 0.08 | 0.009 | 0.016 | 0.557 | 0.003 | 0.085 | 3.2 | 57.3 | 0.3 | 13.4 | 0.09 | 2.3 | 25.4 | 4.4 | 50.5 | 0.5 | 8.3 | 0.08 | 2.4 | 21.3
1268 | Э90ХАФ | Р65 | 8 | 43.7166667 | 17.85 | 43.3833333 | 2.323738 | 0.3707548 | 0.084483 | 0.0407005 | 0.046479 | 0.0901498 | 1581 | 1579 | 11.46 | 12739.5 | 111.9 | 1 | 7.067 | 0.086 | 0.05 | 0.355 | 0.084 | 0.02 | 0.100224 | 0.053 | 0.063 | 0.149 | 3790 | 0.002 | 0.539 | 0.216 | 0.098 | 0.757 | 0.005 | 0.01 | 0.063 | 0.013 | 0.019 | 0.497 | 0.002 | 0.003 | 0.004 | 0.863 | 0.0005 | 0.288 | 0.096 | 0.797 | 0.003 | 0.017 | 0.062 | 0.013 | 0.013 | 0.552 | 0.003 | 0.085 | 3.7 | 52.7 | 0.5 | 8.5 | 0.07 | 2.7 | 19.5 | 5.5 | 59.5 | 0.3 | 7.7 | 0.05 | 2.7 | 22.3
1269 | Э90ХАФ | Р65 | 12 | 48.0333333 | 18.8333333 | 47.35 | 3 | 0.431695 | 0.099225 | 0.1393425 | 0.096921 | 0.0907699 | 1582 | 1586 | 12.9170518 | 13214.87 | 113.9 | 1 | 11.489 | 0.087 | 0.05 | 0.466 | 0.048 | 0.02 | 0.100586 | 0.087 | 0.218 | 0.175 | 4148 | 0.002 | 0.469 | 0.205 | 0.096 | 0.68 | 0.008 | 0.011 | 0.073 | 0.009 | 0.018 | 0.463 | 0.002 | 0.002 | 0.003 | 0.848 | 0.0004 | 0.291 | 0.097 | 0.805 | 0.007 | 0.016 | 0.074 | 0.01 | 0.012 | 0.538 | 0.003 | 0.083 | 3.9 | 58.4 | 0.4 | 12.3 | 0.1 | 2.6 | 22.2 | 4.5 | 54.9 | 0.7 | 10.4 | 0.11 | 2.4 | 22.6
1270 | Э90ХАФ | Р65 | 18 | 46.8833333 | 21.5166667 | 46.7 | 3.3251513 | 0.45389 | 0.105462 | 0.145626 | 0.096732 | 0.0925105 | 1555 | 1581 | 16.9802281 | 13479.78 | 115.9 | 1 | 7.443 | 0.088 | 0.05 | 0.492 | 0.047 | 0.02 | 0.102177 | 0.084 | 0.228 | 0.186 | 4834 | 0.002 | 0.496 | 0.201 | 0.097 | 0.676 | 0.006 | 0.011 | 0.063 | 0.009 | 0.018 | 0.459 | 0.002 | 0.002 | 0.004 | 0.862 | 0.0004 | 0.289 | 0.097 | 0.802 | 0.004 | 0.019 | 0.063 | 0.01 | 0.011 | 0.539 | 0.003 | 0.083 | 3.8 | 58.3 | 0.6 | 10.1 | 0.11 | 2.7 | 21.8 | 5.2 | 56.7 | 0.6 | 9.1 | 0.09 | 2.7 | 21.4
1271 | Э90ХАФ | Р65 | 20 | 48.05 | 16.3666667 | 47.8833333 | 2.8920954 | 0.4551612 | 0.090153 | 0.1114905 | 0.089001 | 0.0914363 | 1594 | 1586 | 15.1345876 | 12731.98 | 114 | 1 | 5.81 | 0.088 | 0.05 | 0.49 | 0.055 | 0.02 | 0.099646 | 0.087 | 0.174 | 0.159 | 3473 | 0.002 | 0.485 | 0.212 | 0.101 | 0.704 | 0.011 | 0.011 | 0.08 | 0.011 | 0.018 | 0.469 | 0.002 | 0.002 | 0.004 | 0.857 | 0.0005 | 0.289 | 0.1 | 0.802 | 0.009 | 0.017 | 0.08 | 0.011 | 0.014 | 0.552 | 0.003 | 0.084 | 4.5 | 57.6 | 0.8 | 11.3 | 0.09 | 2.6 | 21.8 | 4.6 | 56.8 | 0.5 | 10.2 | 0.11 | 2.3 | 24.3
1272 | Э90ХАФ | Р65 | 29 | 49.0166667 | 22.0333333 | 48.5166667 | 3.5419204 | 0.28286 | 0.066906 | 0.1195955 | 0.086037 | 0.0942237 | 1545 | 1583 | 17.1767442 | 13517.7 | 118.2 | 1 | 23.389 | 0.089 | 0.05 | 0.289 | 0.076 | 0.02 | 0.102792 | 0.079 | 0.187 | 0.118 | 4964 | 0.003 | 0.663 | 0.233 | 0.106 | 0.697 | 0.008 | 0.009 | 0.074 | 0.012 | 0.02 | 0.471 | 0.003 | 0.003 | 0.004 | 0.874 | 0.0005 | 0.289 | 0.105 | 0.803 | 0.006 | 0.012 | 0.073 | 0.012 | 0.014 | 0.544 | 0.003 | 0.084 | 3.7 | 60 | 0.3 | 9.1 | 0.07 | 2.8 | 21.2 | 4.5 | 58.4 | 0.6 | 9.9 | 0.12 | 2.3 | 25.5
1273 | Э90ХАФ | Р65 | 37 | 46.3833333 | 23.2 | 46.2 | 3.6586799 | 0.3773173 | 0.07371 | 0.077045 | 0.06801 | 0.0909568 | 1531 | 1577 | 10.1272311 | 13606.03 | 113.7 | 1 | 7.376 | 0.146 | 0.05 | 0.358 | 0.108 | 0.02 | 0.099465 | 0.07 | 0.12 | 0.13 | 5261 | 0.003 | 0.545 | 0.227 | 0.111 | 0.732 | 0.011 | 0.009 | 0.079 | 0.01 | 0.017 | 0.484 | 0.003 | 0.003 | 0.004 | 0.858 | 0.0004 | 0.289 | 0.109 | 0.796 | 0.01 | 0.016 | 0.078 | 0.011 | 0.013 | 0.531 | 0.003 | 0.084 | 3.6 | 61.5 | 0.5 | 8.4 | 0.11 | 2.9 | 21.5 | 4.3 | 58.6 | 0.7 | 9.2 | 0.13 | 2.3 | 25.4
1274 | Э90ХАФ | Р65 | 41 | 43.6833333 | 23.2166667 | 42.85 | 3.5667564 | 0.4611294 | 0.084483 | 0.1068735 | 0.079785 | 0.0907427 | 1557 | 1594 | 12.0371831 | 13503.23 | 112.8 | 1 | 4.748 | 0.215 | 0.05 | 0.459 | 0.12 | 0.02 | 0.098958 | 0.075 | 0.167 | 0.149 | 5225 | 0.002 | 0.481 | 0.222 | 0.097 | 0.707 | 0.007 | 0.011 | 0.067 | 0.01 | 0.017 | 0.493 | 0.002 | 0.003 | 0.004 | 0.86 | 0.0006 | 0.293 | 0.099 | 0.792 | 0.005 | 0.016 | 0.068 | 0.012 | 0.013 | 0.539 | 0.003 | 0.083 | 4.4 | 51.3 | 1.1 | 29.4 | 0.1 | 2.9 | 17.8 | 5.5 | 57.9 | 0.6 | 14.7 | 0.1 | 2.7 | 21.4
1275 | Э90ХАФ | Р65 | 18 | 49.2166667 | 19.9666667 | 49.0666667 | 2.9276596 | 0.48588 | 0.07371 | 0.1552605 | 0.105399 | 0.0912102 | 1580 | 1571 | 10.9598456 | 12756.26 | 114.1 | 1 | 7.885 | 0.089 | 0.05 | 0.537 | 0.057 | 0.02 | 0.099682 | 0.093 | 0.243 | 0.13 | 4245 | 0.002 | 0.459 | 0.223 | 0.107 | 0.667 | 0.01 | 0.01 | 0.085 | 0.008 | 0.018 | 0.455 | 0.002 | 0.002 | 0.003 | 0.866 | 0.0003 | 0.287 | 0.106 | 0.805 | 0.009 | 0.015 | 0.085 | 0.01 | 0.013 | 0.56 | 0.003 | 0.084 | 3.5 | 56.1 | 0.6 | 16.4 | 0.09 | 2.2 | 25.2 | 5.7 | 53.3 | 1 | 12.8 | 0.19 | 2.1 | 25.1
1276 | Э90ХАФ | Р65 | 25 | 45.2 | 20.3333333 | 44.8666667 | 3.0403507 | 0.506125 | 0.110565 | 0.159335 | 0.09141 | 0.093204 | 1570 | 1572 | 11.581474 | 12942.3 | 116.8 | 1 | 15.976 | 0.076 | 0.05 | 0.555 | 0.07 | 0.02 | 0.101816 | 0.07 | 0.2500001 | 0.195 | 4386 | 0.002 | 0.474 | 0.198 | 0.098 | 0.653 | 0.006 | 0.011 | 0.071 | 0.008 | 0.017 | 0.45 | 0.002 | 0.002 | 0.004 | 0.864 | 0.0003 | 0.288 | 0.095 | 0.792 | 0.004 | 0.014 | 0.07 | 0.008 | 0.012 | 0.543 | 0.003 | 0.083 | 4.3 | 58.3 | 0.4 | 12.3 | 0.07 | 2.6 | 22.6 | 5.2 | 60.3 | 0.5 | 8.3 | 0.07 | 2.6 | 23.1
1277 | Э90ХАФ | Р65 | 27 | 45.2166667 | 20.4 | 45.0666667 | 3.5531365 | 0.517805 | 0.111699 | 0.189794 | 0.076362 | 0.091293 | 1554 | 1567 | 13.8681388 | 13720.59 | 114 | 1 | 7.327 | 0.051 | 0.05 | 0.568 | 0.045 | 0.02 | 0.099646 | 0.034 | 0.299 | 0.197 | 4665 | 0.002 | 0.45 | 0.193 | 0.102 | 0.626 | 0.008 | 0.011 | 0.071 | 0.007 | 0.017 | 0.461 | 0.002 | 0.002 | 0.003 | 0.847 | 0.0001 | 0.29 | 0.103 | 0.797 | 0.006 | 0.015 | 0.071 | 0.009 | 0.014 | 0.544 | 0.003 | 0.084 | 4 | 57.9 | 0.5 | 12.2 | 0.07 | 2.4 | 23.7 | 4.9 | 59.1 | 0.9 | 6.5 | 0.07 | 2.4 | 24.7
1278 | Э90ХАФ | Р65 | 29 | 47.5333333 | 22.1833333 | 47.3666667 | 3.4203864 | 0.56808 | 0.12474 | 0.217403 | 0.12768 | 0.0975706 | 1552 | 1579 | 12.2435326 | 13740.05 | 120.6 | 1 | 7.625 | 0.044 | 0.178 | 0.516 | 0.044 | 0.02 | 0.106518 | 0.1 | 0.341 | 0.22 | 5080 | 0.002 | 0.427 | 0.188 | 0.114 | 0.612 | 0.007 | 0.009 | 0.066 | 0.007 | 0.019 | 0.439 | 0.002 | 0.002 | 0.003 | 0.867 | 0.0004 | 0.289 | 0.113 | 0.793 | 0.005 | 0.015 | 0.066 | 0.008 | 0.014 | 0.548 | 0.003 | 0.084 | 3.9 | 48.8 | 0.7 | 9.2 | 0.1 | 2.6 | 19 | 4.5 | 51 | 0.6 | 6.7 | 0.07 | 2.5 | 20.7
1279 | Э90ХАФ | Р65 | 25 | 45.5166667 | 16.85 | 45.35 | 2.5659856 | 0.490305 | 0.092421 | 0.1032435 | 0.058995 | 0.0905825 | 1568 | 1565 | 9.6688073 | 12726.41 | 113.9 | 1 | 5.855 | 0.044 | 0.05 | 0.541 | 0.045 | 0.02 | 0.099356 | 0.045 | 0.162 | 0.163 | 3574 | 0.002 | 0.447 | 0.209 | 0.101 | 0.697 | 0.006 | 0.009 | 0.066 | 0.01 | 0.02 | 0.475 | 0.002 | 0.002 | 0.003 | 0.877 | 0.0004 | 0.29 | 0.102 | 0.793 | 0.005 | 0.016 | 0.066 | 0.012 | 0.017 | 0.543 | 0.003 | 0.083 | 3.2 | 46.9 | 0.7 | 8.3 | 0.08 | 2.8 | 16.7 | 4.5 | 54 | 0.8 | 4.9 | 0.06 | 2.8 | 19.2
1280 | Э76ХФ | Р65 | 26 | 51.0333333 | 30.5 | 51.0333333 | 3.4102983 | 0.379865 | 0.052731 | 0.053102 | 0.092814 | 0.0375482 | 1557 | 1631 | 7.4896484 | 13664.26 | 111.3 | 1 | 12.722 | 0.105 | 0.05 | 0.414 | 0.049 | 0.02 | 0.046947 | 0.118 | 0.081 | 0.093 | 6946 | 0.002 | 0.451 | 0.375 | 0.085 | 0.744 | 0.007 | 0.013 | 0.07 | 0.011 | 0.017 | 0.489 | 0.002 | 0.003 | 0.003 | 0.747 | 0.0002 | 0.423 | 0.086 | 0.795 | 0.007 | 0.012 | 0.072 | 0.012 | 0.012 | 0.552 | 0.003 | 0.037 | 4.9 | 59.2 | 0.6 | 11.8 | 0.11 | 2.6 | 22.4 | 5.3 | 60.1 | 0.7 | 7.2 | 0.1 | 2.7 | 22.4
1281 | Э76ХФ | Р65 | 35 | 49.8666667 | 25.55 | 49.8666667 | 3.8100847 | 0.50639 | 0.115668 | 0.1441145 | 0.112767 | 0.0389367 | 1554 | 1599 | 9.9882826 | 14028.96 | 115 | 1 | 16.575 | 0.084 | 0.05 | 0.555 | 0.043 | 0.02 | 0.048683 | 0.109 | 0.225 | 0.204 | 5974 | 0.002 | 0.394 | 0.32 | 0.127 | 0.657 | 0.007 | 0.011 | 0.072 | 0.009 | 0.022 | 0.453 | 0.001 | 0.003 | 0.004 | 0.761 | 0.0003 | 0.417 | 0.123 | 0.784 | 0.005 | 0.013 | 0.068 | 0.01 | 0.013 | 0.577 | 0.004 | 0.036 | 4.7 | 48.3 | 0.3 | 11.3 | 0.14 | 2.1 | 22.5 | 5.2 | 47.7 | 0.3 | 6.3 | 0.05 | 2.4 | 20.1
1282 | Э76ХФ | Р65 | 44 | 45 | 29.1666667 | 45 | 3.7025921 | 0.52553 | 0.11907 | 0.1438975 | 0.103485 | 0.0381273 | 1536 | 1600 | 9.9180669 | 13754.06 | 113 | 1 | 14.822 | 0.128 | 0.05 | 0.578 | 0.044 | 0.02 | 0.047671 | 0.095 | 0.225 | 0.21 | 6686 | 0.002 | 0.374 | 0.32 | 0.115 | 0.66 | 0.006 | 0.012 | 0.078 | 0.007 | 0.02 | 0.463 | 0.001 | 0.002 | 0.003 | 0.756 | 0.0001 | 0.419 | 0.114 | 0.787 | 0.006 | 0.014 | 0.077 | 0.008 | 0.016 | 0.585 | 0.004 | 0.036 | 4.4 | 51.7 | 1.1 | 12.4 | 0.3 | 2.1 | 24.7 | 4.7 | 59.2 | 0.7 | 6.1 | 0.09 | 2.2 | 26.4
1283 | Э76ХФ | Р65 | 48 | 47.5166667 | 28.6166667 | 47.5166667 | 3.656859 | 0.48557 | 0.133812 | 0.1173295 | 0.123591 | 0.0410201 | 1525 | 1589 | 11.091285 | 13976.47 | 120 | 1 | 17.287 | 0.045 | 0.05 | 0.527 | 0.044 | 0.02 | 0.051288 | 0.137 | 0.182 | 0.236 | 6666 | 0.002 | 0.431 | 0.314 | 0.104 | 0.69 | 0.005 | 0.011 | 0.065 | 0.008 | 0.019 | 0.451 | 0.002 | 0.002 | 0.004 | 0.78 | 0.0002 | 0.419 | 0.1 | 0.783 | 0.004 | 0.012 | 0.064 | 0.009 | 0.015 | 0.572 | 0.004 | 0.037 | 5 | 49.9 | 1 | 9.3 | 0.17 | 2.4 | 20.8 | 6.6 | 58.9 | 0.8 | 4.9 | 0.07 | 2.7 | 22.2
1285 | Э76ХФ | Р65 | 54 | 47.5166667 | 18.3833333 | 47.5166667 | 3 | 0.466695 | 0.109431 | 0.096779 | 0.105234 | 0.0383296 | 1565 | 1567 | 10.162731 | 13704.81 | 113.4 | 1 | 16.043 | 0.065 | 0.05 | 0.509 | 0.04 | 0.02 | 0.047924 | 0.118 | 0.15 | 0.193 | 4199 | 0.002 | 0.409 | 0.326 | 0.09 | 0.7 | 0.005 | 0.012 | 0.061 | 0.01 | 0.019 | 0.466 | 0.001 | 0.003 | 0.004 | 0.775 | 0.0003 | 0.418 | 0.09 | 0.786 | 0.005 | 0.012 | 0.061 | 0.011 | 0.016 | 0.572 | 0.004 | 0.037 | 5 | 53.5 | 1.3 | 15.3 | 0.29 | 2.2 | 24.5 | 5.4 | 50.7 | 0.3 | 9.5 | 0.11 | 2.1 | 23.8
1286 | Э76ХФ | Р65 | 54 | 42.4 | 20.5166667 | 42.4 | 3.4745383 | 0.49552 | 0.121338 | 0.08052 | 0.08217 | 0.0392838 | 1552 | 1566 | 8.2342541 | 13771.24 | 115.4 | 1 | 11.592 | 0.066 | 0.05 | 0.543 | 0.045 | 0.02 | 0.049117 | 0.09 | 0.125 | 0.214 | 4709 | 0.002 | 0.38 | 0.318 | 0.083 | 0.711 | 0.005 | 0.011 | 0.057 | 0.009 | 0.014 | 0.481 | 0.002 | 0.003 | 0.004 | 0.772 | 0.0002 | 0.417 | 0.084 | 0.779 | 0.004 | 0.012 | 0.058 | 0.01 | 0.013 | 0.564 | 0.004 | 0.037 | 4.7 | 53.2 | 0.8 | 13.9 | 0.36 | 2.2 | 24.2 | 4.9 | 55.1 | 0.6 | 7.6 | 0.24 | 2.1 | 26.8
1287 | Э76ХФ | Р65 | 30 | 43.0333333 | 16.35 | 43.0333333 | 2.9384711 | 0.583355 | 0.143451 | 0.143383 | 0.215958 | 0.039255 | 1573 | 1575 | 15.003718 | 13482.57 | 115.3 | 1 | 21.522 | 0.149 | 0.05 | 0.645 | 0.044 | 0.02 | 0.049081 | 0.266 | 0.22 | 0.253 | 3674 | 0.001 | 0.325 | 0.3 | 0.1 | 0.637 | 0.006 | 0.013 | 0.061 | 0.011 | 0.022 | 0.385 | 0.001 | 0.004 | 0.003 | 0.776 | 0.0004 | 0.419 | 0.098 | 0.783 | 0.005 | 0.014 | 0.061 | 0.012 | 0.016 | 0.58 | 0.004 | 0.039 | 4.2 | 46.3 | 1.4 | 18.1 | 1.2 | 1.9 | 23.9 | 5.4 | 47.4 | 0.3 | 20.6 | 0.18 | 2 | 24.6
1289 | Э76ХФ | Р65 | 17 | 43.55 | 16.8 | 43.55 | 1.2925014 | 0.50936 | 0.100926 | 0.103512 | 0.124272 | 0.0387055 | 1590 | 1579 | 9.9113662 | 12671.43 | 112.5 | 1 | 14.388 | 0.082 | 0.05 | 0.563 | 0.075 | 0.02 | 0.048394 | 0.144 | 0.16 | 0.178 | 3548 | 0.002 | 0.37 | 0.332 | 0.105 | 0.694 | 0.006 | 0.011 | 0.071 | 0.011 | 0.02 | 0.465 | 0.001 | 0.003 | 0.003 | 0.799 | 0.0002 | 0.416 | 0.103 | 0.812 | 0.005 | 0.012 | 0.07 | 0.013 | 0.015 | 0.568 | 0.003 | 0.039 | 4.1 | 48.9 | 2.1 | 18.6 | 2.1 | 2 | 24.4 | 6.2 | 41.4 | 1.4 | 17.1 | 1.45 | 1.7 | 25.1
1291 | Э76ХФ | Р65 | 31 | 52.2 | 28.7333333 | 52.2 | 2.6224178 | 0.50929 | 0.150822 | 0.184921 | 0.136884 | 0.0406722 | 1584 | 1605 | 6.354023 | 12025.75 | 113.8 | 1 | 11.056 | 0.081 | 0.687 | 0.373 | 0.046 | 0.02 | 0.050853 | 0.128 | 0.289 | 0.266 | 5759 | 0.001 | 0.334 | 0.295 | 0.094 | 0.621 | 0.007 | 0.012 | 0.064 | 0.009 | 0.023 | 0.435 | 0.001 | 0.002 | 0.002 | 0.773 | 0.0001 | 0.422 | 0.095 | 0.791 | 0.006 | 0.014 | 0.065 | 0.01 | 0.02 | 0.572 | 0.003 | 0.038 | 4 | 48.5 | 0.3 | 13.7 | 0.13 | 2.1 | 22.8 | 5 | 58.3 | 0.3 | 8.8 | 0.11 | 2.2 | 26.7
1292 | Э76ХФ | Р65 | 40 | 50.1333333 | 31.3333333 | 49.8666667 | 3.4162728 | 0.4293844 | 0.168399 | 0.155754 | 0.099612 | 0.0392659 | 1542 | 1573 | 5.6914992 | 11558.3 | 113.9 | 1 | 9.206 | 0.248 | 0.05 | 0.391 | 0.095 | 0.02 | 0.049298 | 0.084 | 0.244 | 0.297 | 6036 | 0.002 | 0.417 | 0.276 | 0.093 | 0.659 | 0.006 | 0.012 | 0.073 | 0.008 | 0.017 | 0.475 | 0.002 | 0.035 | 0.005 | 0.753 | 0.0005 | 0.415 | 0.092 | 0.794 | 0.006 | 0.012 | 0.073 | 0.009 | 0.015 | 0.569 | 0.004 | 0.036 | 5.2 | 57.5 | 0.7 | 11.5 | 0.08 | 2.6 | 22.3 | 4.6 | 57.4 | 0.3 | 8.5 | 0.09 | 2.2 | 25.9
1293 | Э76ХФ | Р65 | 46 | 43.9833333 | 22.75 | 43.0166667 | 3.2948944 | 0.404845 | 0.166099 | 0.151354 | 0.099678 | 0.0388915 | 1546 | 1578 | 12.5957993 | 12596.04 | 115.4 | 1 | 17.991 | 0.087 | 0.05 | 0.42 | 0.059 | 0.02 | 0.048828 | 0.086 | 0.237 | 0.293 | 4776 | 0.002 | 0.441 | 0.281 | 0.097 | 0.662 | 0.005 | 0.011 | 0.06 | 0.009 | 0.016 | 0.477 | 0.002 | 0.036 | 0.003 | 0.762 | 0.0002 | 0.417 | 0.096 | 0.789 | 0.004 | 0.012 | 0.06 | 0.009 | 0.013 | 0.552 | 0.003 | 0.036 | 4.2 | 57.3 | 0.4 | 13.4 | 0.1 | 2.3 | 25.2 | 4.4 | 55.8 | 0.5 | 8.6 | 0.11 | 2.2 | 25.9
1294 | Э76ХФ | Р65 | 46 | 42.0333333 | 19.7333333 | 41.4 | 2.8468233 | 0.4580241 | 0.173455 | 0.171256 | 0.117192 | 0.0389489 | 1567 | 1572 | 11.6985449 | 12283.78 | 114.9 | 1 | 16.079 | 0.088 | 0.05 | 0.475 | 0.069 | 0.02 | 0.0489 | 0.104 | 0.268 | 0.307 | 4040 | 0.002 | 0.42 | 0.278 | 0.095 | 0.649 | 0.008 | 0.012 | 0.068 | 0.009 | 0.017 | 0.461 | 0.001 | 0.032 | 0.003 | 0.77 | 0.0002 | 0.418 | 0.094 | 0.792 | 0.008 | 0.013 | 0.068 | 0.01 | 0.013 | 0.555 | 0.003 | 0.035 | 4.2 | 54.2 | 0.5 | 15.5 | 0.16 | 2.2 | 24.5 | 4.5 | 57.7 | 0.4 | 7.7 | 0.11 | 2.2 | 26.3
1295 | Э76ХФ | Р65 | 45 | 43.5333333 | 25.9166667 | 43.5333333 | 4.2273535 | 0.2912027 | 0.1469 | 0.129584 | 0.08295 | 0.0379413 | 1523 | 1578 | 11.484097 | 13020.19 | 113.1 | 1 | 16.569 | 0.145 | 0.05 | 0.241 | 0.133 | 0.02 | 0.047635 | 0.07 | 0.203 | 0.26 | 5624 | 0.002 | 0.531 | 0.293 | 0.091 | 0.677 | 0.008 | 0.009 | 0.069 | 0.009 | 0.016 | 0.49 | 0.002 | 0.036 | 0.003 | 0.772 | 0.0003 | 0.417 | 0.088 | 0.796 | 0.006 | 0.012 | 0.065 | 0.009 | 0.012 | 0.563 | 0.003 | 0.036 | 4 | 58.9 | 0.5 | 13 | 0.1 | 2.6 | 22.5 | 4.2 | 62.2 | 0.4 | 6.7 | 0.08 | 2.8 | 21.5
1296 | Э76ХФ | Р65 | 45 | 41.7666667 | 19.65 | 41.0333333 | 2.870229 | 0.43147 | 0.17515 | 0.1792525 | 0.109587 | 0.0396984 | 1571 | 1576 | 8.5019865 | 12473.28 | 114.1 | 1 | 11.532 | 0.149 | 0.05 | 0.45 | 0.072 | 0.02 | 0.049841 | 0.089 | 0.281 | 0.31 | 4085 | 0.002 | 0.429 | 0.272 | 0.089 | 0.639 | 0.005 | 0.012 | 0.058 | 0.008 | 0.015 | 0.479 | 0.002 | 0.036 | 0.004 | 0.765 | 0.0002 | 0.418 | 0.088 | 0.796 | 0.004 | 0.013 | 0.059 | 0.009 | 0.01 | 0.566 | 0.003 | 0.037 | 5.1 | 56.4 | 0.4 | 11.6 | 0.08 | 2.4 | 23.6 | 4.4 | 57.1 | 0.4 | 8.3 | 0.11 | 2.1 | 26.7
1297 | Э76ХФ | Р65 | 43 | 44.8166667 | 22.5166667 | 44.3833333 | 3.3062241 | 0.3678628 | 0.145205 | 0.148822 | 0.098958 | 0.0384017 | 1558 | 1573 | 4.0185102 | 11860.55 | 113.9 | 1 | 5.934 | 0.162 | 0.05 | 0.345 | 0.071 | 0.02 | 0.048213 | 0.086 | 0.233 | 0.257 | 4451 | 0.002 | 0.456 | 0.299 | 0.099 | 0.666 | 0.005 | 0.009 | 0.058 | 0.007 | 0.016 | 0.478 | 0.002 | 0.021 | 0.003 | 0.778 | 0.0002 | 0.419 | 0.098 | 0.789 | 0.005 | 0.012 | 0.058 | 0.008 | 0.014 | 0.566 | 0.003 | 0.036 | 4.6 | 58.2 | 0.4 | 12.5 | 0.13 | 2.5 | 23.1 | 6 | 59.5 | 0.4 | 8.4 | 0.06 | 2.8 | 21.6
1298 | Э76ХФ | Р65 | 38 | 42.05 | 21.7 | 42.0166667 | 3.547421 | 0.361615 | 0.164415 | 0.224986 | 0.15618 | 0.0391798 | 1554 | 1583 | 10.8452514 | 12340.09 | 113.8 | 1 | 15.099 | 0.142 | 0.05 | 0.364 | 0.058 | 0.02 | 0.04919 | 0.14 | 0.352 | 0.291 | 4463 | 0.001 | 0.492 | 0.28 | 0.106 | 0.597 | 0.007 | 0.011 | 0.078 | 0.007 | 0.017 | 0.431 | 0.002 | 0.036 | 0.003 | 0.764 | 0.0003 | 0.416 | 0.106 | 0.788 | 0.006 | 0.012 | 0.078 | 0.008 | 0.013 | 0.557 | 0.003 | 0.036 | 4.1 | 53.5 | 0.6 | 15.9 | 0.18 | 2.2 | 24.5 | 4.2 | 56.8 | 0.6 | 8.5 | 0.14 | 2.1 | 26.5
1299 | Э76ХФ | Р65 | 36 | 44.9833333 | 24.5166667 | 44.9833333 | 3.5786988 | 0.3274194 | 0.139555 | 0.12313 | 0.075846 | 0.0393527 | 1534 | 1580 | 7.764174 | 11974.71 | 114.4 | 1 | 11.45 | 0.088 | 0.05 | 0.283 | 0.084 | 0.02 | 0.049407 | 0.062 | 0.193 | 0.247 | 4893 | 0.002 | 0.505 | 0.302 | 0.103 | 0.687 | 0.005 | 0.01 | 0.074 | 0.009 | 0.018 | 0.494 | 0.002 | 0.017 | 0.004 | 0.784 | 0.0005 | 0.418 | 0.103 | 0.796 | 0.005 | 0.011 | 0.074 | 0.01 | 0.013 | 0.573 | 0.004 | 0.036 | 3.5 | 52.2 | 0.5 | 9 | 0.11 | 2.7 | 19.6 | 3.7 | 53 | 0.5 | 10 | 0.13 | 2.3 | 23.2
1300 | Э76ХФ | Р65 | 37 | 43.4 | 18.8166667 | 43.4 | 2.9447768 | 0.383182 | 0.145205 | 0.146073 | 0.088956 | 0.0391217 | 1567 | 1578 | 10.6369969 | 11775.73 | 113.1 | 1 | 15.27 | 0.085 | 0.05 | 0.354 | 0.06 | 0.02 | 0.049117 | 0.072 | 0.229 | 0.257 | 3693 | 0.002 | 0.456 | 0.297 | 0.107 | 0.664 | 0.006 | 0.01 | 0.074 | 0.009 | 0.016 | 0.488 | 0.002 | 0.036 | 0.003 | 0.785 | 0.0002 | 0.42 | 0.107 | 0.797 | 0.005 | 0.013 | 0.073 | 0.009 | 0.013 | 0.572 | 0.003 | 0.037 | 3.5 | 52.2 | 0.5 | 9 | 0.11 | 2.7 | 19.6 | 4.6 | 52.8 | 0.3 | 7.1 | 0.06 | 2.6 | 20.4
1301 | Э76ХФ | Р65 | 36 | 41.6833333 | 18.2666667 | 41.6833333 | 3.5085951 | 0.3980897 | 0.155375 | 0.2019345 | 0.138429 | 0.0394968 | 1565 | 1577 | 7.47493 | 12291.24 | 114.4 | 1 | 10.386 | 0.086 | 0.05 | 0.405 | 0.059 | 0.02 | 0.049588 | 0.123 | 0.316 | 0.275 | 3742 | 0.002 | 0.461 | 0.286 | 0.11 | 0.618 | 0.005 | 0.011 | 0.064 | 0.007 | 0.017 | 0.448 | 0.001 | 0.036 | 0.003 | 0.778 | 0.0002 | 0.417 | 0.11 | 0.796 | 0.005 | 0.012 | 0.065 | 0.008 | 0.014 | 0.565 | 0.003 | 0.037 | 4 | 52.4 | 0.4 | 10 | 0.1 | 2.3 | 22.4 | 5.2 | 57.8 | 0.5 | 8.5 | 0.08 | 2.7 | 21.7
1302 | Э76ХФ | Р65 | 35 | 43.6833333 | 20.8166667 | 43.6833333 | 3.5339416 | 0.3518484 | 0.153115 | 0.189458 | 0.115782 | 0.0388055 | 1556 | 1577 | 6.83533 | 12921.38 | 113.9 | 1 | 9.953 | 0.086 | 0.05 | 0.324 | 0.06 | 0.02 | 0.04872 | 0.094 | 0.297 | 0.271 | 4483 | 0.002 | 0.467 | 0.288 | 0.104 | 0.63 | 0.006 | 0.011 | 0.065 | 0.007 | 0.016 | 0.458 | 0.002 | 0.033 | 0.003 | 0.755 | 0.0002 | 0.417 | 0.102 | 0.795 | 0.005 | 0.011 | 0.065 | 0.008 | 0.013 | 0.56 | 0.003 | 0.036 | 4.7 | 59.9 | 0.4 | 10 | 0.09 | 2.7 | 22 | 3.6 | 54.8 | 1 | 8.1 | 0.15 | 2.1 | 27.3
1303 | Э76ХФ | Р65 | 30 | 46.7166667 | 21.1833333 | 46.55 | 3.008 | 0.368405 | 0.147465 | 0.160973 | 0.107682 | 0.040044 | 1560 | 1582 | 7.0904409 | 12238.87 | 114.3 | 1 | 10.096 | 0.086 | 0.05 | 0.378 | 0.073 | 0.02 | 0.050275 | 0.094 | 0.252 | 0.261 | 4321 | 0.002 | 0.473 | 0.296 | 0.099 | 0.645 | 0.005 | 0.01 | 0.061 | 0.008 | 0.016 | 0.469 | 0.002 | 0.035 | 0.003 | 0.769 | 0.0002 | 0.417 | 0.099 | 0.784 | 0.005 | 0.011 | 0.061 | 0.008 | 0.014 | 0.557 | 0.003 | 0.036 | 3.1 | 57.1 | 0.5 | 11.1 | 0.15 | 2.3 | 24.7 | 3.5 | 59.6 | 0.5 | 10.7 | 0.08 | 2.3 | 26
1306 | Э76ХФ | Р65 | 42 | 40.7166667 | 24.2333333 | 40.7166667 | 2 | 0.432175 | 0.165545 | 0.221741 | 0.124962 | 0.0389783 | 1557 | 1574 | 21.2323373 | 12354.88 | 115.2 | 1 | 28.817 | 0.064 | 0.05 | 0.451 | 0.059 | 0.02 | 0.048937 | 0.094 | 0.348 | 0.293 | 4990 | 0.002 | 0.377 | 0.285 | 0.115 | 0.584 | 0.008 | 0.009 | 0.079 | 0.007 | 0.021 | 0.436 | 0.002 | 0.002 | 0.003 | 0.777 | 0.0003 | 0.423 | 0.113 | 0.779 | 0.007 | 0.012 | 0.079 | 0.008 | 0.016 | 0.546 | 0.003 | 0.036 | 3.6 | 49.8 | 0.7 | 7.7 | 0.13 | 2.4 | 20.6 | 3.5 | 59.2 | 0.5 | 9.8 | 0.11 | 2.3 | 26.1
1321 | Э76ХФ | Р65 | 20 | 42.0333333 | 14.7166667 | 42.0333333 | 1.296063 | 0.38029 | 0.16159 | 0.162314 | 0.143082 | 0.039715 | 1601 | 1576 | 13.6513085 | 10714.38 | 115.9 | 1 | 19.127 | 0.054 | 0.05 | 0.39 | 0.048 | 0.02 | 0.049588 | 0.148 | 0.254 | 0.286 | 2628 | 0.002 | 0.448 | 0.285 | 0.088 | 0.645 | 0.006 | 0.011 | 0.061 | 0.008 | 0.016 | 0.447 | 0.001 | 0.002 | 0.003 | 0.754 | 0.0001 | 0.415 | 0.088 | 0.786 | 0.005 | 0.011 | 0.061 | 0.009 | 0.011 | 0.564 | 0.003 | 0.036 | 5 | 58.2 | 0.6 | 14.4 | 0.15 | 2.6 | 22.1 | 4.4 | 58.1 | 0.5 | 10.4 | 0.09 | 2.2 | 26.3
1323 | Э76ХФ | Р65 | 18 | 43.5333333 | 20.9833333 | 43.5333333 | 2 | 0.41326 | 0.14351 | 0.138436 | 0.139008 | 0.03986 | 1597 | 1601 | 12.7912694 | 11835.11 | 115.3 | 1 | 18.558 | 0.08 | 0.05 | 0.435 | 0.081 | 0.02 | 0.049769 | 0.152 | 0.216 | 0.254 | 4139 | 0.002 | 0.431 | 0.301 | 0.084 | 0.671 | 0.005 | 0.009 | 0.059 | 0.009 | 0.014 | 0.452 | 0.002 | 0.002 | 0.003 | 0.758 | 0.0002 | 0.415 | 0.084 | 0.781 | 0.004 | 0.011 | 0.059 | 0.009 | 0.01 | 0.554 | 0.003 | 0.036 | 4.4 | 63.2 | 0.4 | 10 | 0.11 | 3 | 20.9 | 4.8 | 58.8 | 0.7 | 12.7 | 0.13 | 2.8 | 21.2
1325 | Э76ХФ | Р65 | 14 | 42.5333333 | 13.3333333 | 42.5333333 | 1.4876126 | 0.387585 | 0.157635 | 0.180904 | 0.135132 | 0.039715 | 1606 | 1575 | 19.2865204 | 11628 | 114.6 | 1 | 27.344 | 0.053 | 0.05 | 0.399 | 0.047 | 0.02 | 0.049588 | 0.128 | 0.284 | 0.279 | 2584 | 0.002 | 0.431 | 0.287 | 0.096 | 0.627 | 0.005 | 0.012 | 0.06 | 0.007 | 0.016 | 0.454 | 0.002 | 0.002 | 0.003 | 0.762 | 0.0001 | 0.416 | 0.096 | 0.783 | 0.004 | 0.012 | 0.06 | 0.008 | 0.012 | 0.576 | 0.003 | 0.036 | 3.7 | 55.2 | 0.4 | 6.4 | 0.09 | 3.1 | 18 | 6 | 60.6 | 0.5 | 7.2 | 0.07 | 2.8 | 21.7
1326 | Э76ХФ | Р65 | 15 | 41.3666667 | 18.35 | 41.3666667 | 2 | 0.37331 | 0.14464 | 0.0989575 | 0.110133 | 0.0401779 | 1570 | 1575 | 14.8706688 | 12006.54 | 116.2 | 1 | 20.505 | 0.081 | 0.05 | 0.387 | 0.081 | 0.02 | 0.050166 | 0.125 | 0.154 | 0.256 | 3672 | 0.002 | 0.456 | 0.302 | 0.104 | 0.707 | 0.005 | 0.009 | 0.061 | 0.013 | 0.019 | 0.468 | 0.002 | 0.003 | 0.004 | 0.796 | 0.0002 | 0.418 | 0.105 | 0.791 | 0.005 | 0.011 | 0.061 | 0.014 | 0.015 | 0.567 | 0.004 | 0.037 | 4 | 62.9 | 0.2 | 7.9 | 0.08 | 2.7 | 23 | 4.9 | 62 | 0.6 | 5 | 0.06 | 2.8 | 21.5
1328 | Э76ХФ | Р65 | 11 | 44.0166667 | 27.7166667 | 44.0166667 | 2.3995772 | 0.319855 | 0.145205 | 0.0961275 | 0.096165 | 0.0389037 | 1581 | 1642 | 17.4724725 | 12657.37 | 112.6 | 1 | 25.636 | 0.161 | 0.05 | 0.321 | 0.081 | 0.02 | 0.048575 | 0.105 | 0.15 | 0.257 | 5847 | 0.002 | 0.471 | 0.297 | 0.105 | 0.7 | 0.005 | 0.009 | 0.058 | 0.01 | 0.016 | 0.482 | 0.002 | 0.003 | 0.004 | 0.762 | 0.0003 | 0.417 | 0.103 | 0.782 | 0.004 | 0.01 | 0.058 | 0.011 | 0.01 | 0.539 | 0.003 | 0.037 | 3.8 | 54.8 | 0.4 | 8.3 | 0.12 | 3 | 18.1 | 5.9 | 61.4 | 0.8 | 6.8 | 0.08 | 2.8 | 22
1329 | Э76ХФ | Р65 | 9 | 45.2 | 22.15 | 45.2 | 2.3051559 | 0.33377 | 0.14577 | 0.14804 | 0.067938 | 0.0391936 | 1587 | 1603 | 19.804646 | 11991.87 | 113.1 | 1 | 29.839 | 0.052 | 0.05 | 0.336 | 0.076 | 0.02 | 0.048937 | 0.04 | 0.234 | 0.258 | 4427 | 0.002 | 0.467 | 0.297 | 0.112 | 0.66 | 0.006 | 0.01 | 0.064 | 0.008 | 0.015 | 0.502 | 0.002 | 0.002 | 0.004 | 0.767 | 0.0003 | 0.418 | 0.112 | 0.786 | 0.005 | 0.011 | 0.064 | 0.009 | 0.011 | 0.573 | 0.004 | 0.037 | 4.3 | 61.2 | 0.5 | 9.3 | 0.1 | 2.9 | 20.8 | 5.5 | 58.9 | 0.5 | 7.5 | 0.08 | 2.7 | 21.9
1336 | Э76ХФ | Р65 | 45 | 47.5333333 | 21.0166667 | 47.5333333 | 3.3419936 | 0.46975 | 0.11865 | 0.1735975 | 0.170622 | 0.0394724 | 1555 | 1570 | 13.2193922 | 14103.09 | 115.8 | 1 | 20.905 | 0.075 | 0.05 | 0.508 | 0.043 | 0.02 | 0.05013 | 0.185 | 0.271 | 0.21 | 4940 | 0.002 | 0.401 | 0.314 | 0.121 | 0.642 | 0.009 | 0.012 | 0.08 | 0.009 | 0.022 | 0.42 | 0.001 | 0.003 | 0.004 | 0.756 | 0.0003 | 0.418 | 0.116 | 0.791 | 0.007 | 0.014 | 0.074 | 0.01 | 0.014 | 0.588 | 0.003 | 0.037 | 4.6 | 45.2 | 0.3 | 11.8 | 0.25 | 2.1 | 21.6 | 5.6 | 59 | 0.6 | 8 | 0.07 | 2.5 | 23.6
1337 | Э76ХФ | Р65 | 48 | 41.3833333 | 22.7 | 41.3833333 | 3.1505824 | 0.42519 | 0.09379 | 0.1116505 | 0.117651 | 0.039159 | 1553 | 1574 | 8.7133712 | 12367.4 | 114.9 | 1 | 11.947 | 0.082 | 0.05 | 0.46 | 0.049 | 0.02 | 0.049732 | 0.131 | 0.174 | 0.166 | 4679 | 0.002 | 0.398 | 0.342 | 0.119 | 0.691 | 0.007 | 0.011 | 0.073 | 0.014 | 0.025 | 0.451 | 0.001 | 0.003 | 0.004 | 0.817 | 0.0004 | 0.419 | 0.119 | 0.79 | 0.007 | 0.012 | 0.073 | 0.015 | 0.018 | 0.579 | 0.004 | 0.037 | 4.1 | 46.6 | 1.1 | 7.5 | 0.09 | 2.4 | 19.5 | 5.2 | 51.7 | 0.7 | 5.1 | 0.07 | 2.6 | 20.2
1340 | Э76ХФ | Р65 | 9 | 45.5333333 | 21.55 | 45.5333333 | 3.1460815 | 0.39014 | 0.11526 | 0.130411 | 0.116994 | 0.0390739 | 1578 | 1578 | 11.3338504 | 12022.27 | 114.4 | 1 | 17.048 | 0.064 | 0.05 | 0.412 | 0.038 | 0.02 | 0.049624 | 0.122 | 0.204 | 0.204 | 4318 | 0.002 | 0.456 | 0.325 | 0.108 | 0.675 | 0.008 | 0.01 | 0.083 | 0.01 | 0.02 | 0.473 | 0.002 | 0.002 | 0.003 | 0.754 | 0.0002 | 0.417 | 0.109 | 0.79 | 0.006 | 0.014 | 0.083 | 0.01 | 0.015 | 0.571 | 0.003 | 0.036 | 4.6 | 52.2 | 0.7 | 7 | 0.15 | 2.7 | 19.1 | 5 | 55 | 0.8 | 4.7 | 0.08 | 2.7 | 20.1
1341 | Э76ХФ | Р65 | 11 | 44.8833333 | 21.55 | 44.8833333 | 2.9682986 | 0.199155 | 0.122605 | 0.126631 | 0.115932 | 0.0390739 | 1558 | 1572 | 10.8524503 | 12222.74 | 114.6 | 1 | 15.932 | 0.053 | 0.05 | 0.175 | 0.044 | 0.02 | 0.049624 | 0.122 | 0.198 | 0.217 | 4390 | 0.002 | 0.594 | 0.318 | 0.109 | 0.673 | 0.007 | 0.01 | 0.069 | 0.008 | 0.02 | 0.461 | 0.002 | 0.003 | 0.003 | 0.775 | 0.0002 | 0.418 | 0.107 | 0.782 | 0.006 | 0.012 | 0.069 | 0.008 | 0.016 | 0.573 | 0.003 | 0.037 | 4.3 | 50.6 | 0.5 | 8.1 | 0.08 | 2.5 | 20 | 5.8 | 53.6 | 0.5 | 4.7 | 0.06 | 2.6 | 20.4
1352 | Э76ХФ | Р65 | 27 | 47.3333333 | 26.3 | 47.3333333 | 1.8600858 | 0.3878051 | 0.166675 | 0.18666 | 0.131238 | 0.0394648 | 1551 | 1570 | 8.6814894 | 11466.16 | 115.9 | 1 | 13.601 | 0.043 | 0.05 | 0.373 | 0.06 | 0.02 | 0.04966 | 0.12 | 0.294 | 0.295 | 5026 | 0.002 | 0.48 | 0.282 | 0.09 | 0.624 | 0.007 | 0.008 | 0.063 | 0.007 | 0.018 | 0.439 | 0.002 | 0.003 | 0.003 | 0.78 | 0.0003 | 0.414 | 0.088 | 0.772 | 0.006 | 0.01 | 0.063 | 0.007 | 0.017 | 0.569 | 0.004 | 0.037 | 4.2 | 50.1 | 0.9 | 8 | 0.12 | 2.3 | 21.6 | 4.3 | 58.4 | 1 | 5.6 | 0.09 | 2.2 | 26.8
1357 | Э76ХФ | Р65 | 31 | 43.2666667 | 19.1166667 | 42.2 | 4.1020942 | 0.3202733 | 0.166675 | 0.157817 | 0.139725 | 0.0407586 | 1549 | 1571 | 15.1009357 | 13690.67 | 117 | 1 | 21.07 | 0.084 | 0.05 | 0.274 | 0.071 | 0.02 | 0.051288 | 0.146 | 0.245 | 0.295 | 4362 | 0.002 | 0.514 | 0.275 | 0.099 | 0.656 | 0.007 | 0.008 | 0.073 | 0.007 | 0.015 | 0.437 | 0.002 | 0.039 | 0.003 | 0.774 | 0.0004 | 0.418 | 0.098 | 0.789 | 0.006 | 0.012 | 0.069 | 0.008 | 0.011 | 0.559 | 0.003 | 0.038 | 4.2 | 60.1 | 0.3 | 8.2 | 0.1 | 2.5 | 24 | 4.7 | 55.6 | 0.6 | 7.4 | 0.1 | 2.5 | 22.1
1358 | Э76ХФ | Р65 | 7 | 46.3833333 | 23.1666667 | 46.3833333 | 3.7665076 | 0.30606 | 0.13108 | 0.111978 | 0.093498 | 0.0382863 | 1554 | 1580 | 9.0097897 | 12377.27 | 110.6 | 1 | 13.805 | 0.127 | 0.05 | 0.306 | 0.084 | 0.02 | 0.048177 | 0.095 | 0.174 | 0.232 | 4779 | 0.002 | 0.534 | 0.303 | 0.102 | 0.693 | 0.007 | 0.008 | 0.07 | 0.009 | 0.018 | 0.476 | 0.002 | 0.035 | 0.003 | 0.772 | 0.0007 | 0.415 | 0.099 | 0.789 | 0.007 | 0.009 | 0.07 | 0.009 | 0.014 | 0.562 | 0.003 | 0.036 | 3.6 | 48.9 | 0.6 | 17.5 | 0.16 | 2.2 | 22.7 | 3.6 | 45.8 | 0.6 | 12.1 | 0.09 | 2.4 | 19
1359 | Э76ХФ | Р65 | 8 | 44.2166667 | 21.8 | 44.2166667 | 3.721144 | 0.333255 | 0.161025 | 0.189536 | 0.106512 | 0.0390913 | 1564 | 1578 | 12.0098361 | 12765.14 | 114.4 | 1 | 17.501 | 0.078 | 0.05 | 0.331 | 0.059 | 0.02 | 0.04919 | 0.082 | 0.296 | 0.285 | 4638 | 0.002 | 0.511 | 0.277 | 0.106 | 0.627 | 0.008 | 0.01 | 0.072 | 0.007 | 0.019 | 0.449 | 0.001 | 0.035 | 0.003 | 0.755 | 0.0003 | 0.42 | 0.104 | 0.796 | 0.006 | 0.012 | 0.069 | 0.007 | 0.011 | 0.556 | 0.003 | 0.036 | 3.7 | 59 | 0.3 | 13.7 | 0.1 | 2.6 | 23.1 | 4.8 | 55.2 | 0.2 | 9 | 0.08 | 2.5 | 21.9
1360 | Э76ХФ | Р65 | 10 | 41.05 | 19.2166667 | 41.05 | 4 | 0.37816 | 0.15933 | 0.183658 | 0.131802 | 0.0396945 | 1581 | 1581 | 12.3395808 | 12779.53 | 115.9 | 1 | 16.679 | 0.086 | 0.05 | 0.387 | 0.058 | 0.02 | 0.049949 | 0.123 | 0.286 | 0.282 | 4093 | 0.001 | 0.483 | 0.286 | 0.106 | 0.637 | 0.007 | 0.01 | 0.069 | 0.007 | 0.018 | 0.446 | 0.001 | 0.035 | 0.003 | 0.764 | 0.0005 | 0.415 | 0.103 | 0.789 | 0.007 | 0.012 | 0.068 | 0.008 | 0.015 | 0.567 | 0.003 | 0.036 | 4.2 | 55.5 | 0.7 | 16.3 | 0.08 | 2.4 | 22.9 | 4.4 | 50 | 0.8 | 14.1 | 0.08 | 2.3 | 21.4
1362 | Э76ХФ | Р65 | 15 | 43.0333333 | 21.4 | 43.0333333 | 3.3287879 | 0.3209446 | 0.145205 | 0.179764 | 0.12678 | 0.0402412 | 1572 | 1583 | 13.61433 | 12700.93 | 117 | 1 | 19.529 | 0.065 | 0.05 | 0.28 | 0.069 | 0.02 | 0.050637 | 0.117 | 0.28 | 0.257 | 4530 | 0.002 | 0.513 | 0.294 | 0.106 | 0.635 | 0.009 | 0.01 | 0.081 | 0.008 | 0.018 | 0.439 | 0.002 | 0.028 | 0.003 | 0.776 | 0.0002 | 0.414 | 0.106 | 0.791 | 0.008 | 0.012 | 0.08 | 0.009 | 0.014 | 0.555 | 0.003 | 0.036 | 4 | 55.3 | 1.4 | 7.2 | 0.08 | 2.7 | 20.3 | 4.1 | 51.7 | 0.7 | 15.6 | 0.07 | 2.5 | 20.7
1363 | Э76ХФ | Р65 | 9 | 47.1666667 | 26.5 | 46.7166667 | 3.9068991 | 0.3770527 | 0.157635 | 0.198237 | 0.131913 | 0.0390333 | 1556 | 1597 | 15.4983378 | 12692.83 | 115.1 | 1 | 24.087 | 0.231 | 0.05 | 0.331 | 0.074 | 0.02 | 0.049117 | 0.117 | 0.309 | 0.279 | 5606 | 0.002 | 0.473 | 0.287 | 0.104 | 0.624 | 0.007 | 0.01 | 0.074 | 0.007 | 0.019 | 0.45 | 0.002 | 0.035 | 0.003 | 0.764 | 0.0002 | 0.417 | 0.105 | 0.792 | 0.007 | 0.01 | 0.074 | 0.008 | 0.014 | 0.551 | 0.003 | 0.036 | 3.2 | 55.5 | 0.3 | 13.2 | 0.11 | 2.2 | 25.7 | 4.2 | 50.6 | 0.4 | 9.8 | 0.07 | 2.4 | 21
1364 | Э76ХФ | Р65 | 11 | 46.1166667 | 26.8666667 | 45.7166667 | 3.3180412 | 0.3608897 | 0.153115 | 0.176363 | 0.114015 | 0.0390333 | 1540 | 1583 | 16.3456799 | 12852.36 | 111.1 | 1 | 24.909 | 0.171 | 0.05 | 0.315 | 0.068 | 0.02 | 0.049117 | 0.099 | 0.275 | 0.271 | 5755 | 0.002 | 0.475 | 0.286 | 0.131 | 0.634 | 0.005 | 0.009 | 0.069 | 0.007 | 0.02 | 0.463 | 0.002 | 0.024 | 0.003 | 0.771 | 0.0002 | 0.415 | 0.128 | 0.788 | 0.005 | 0.011 | 0.07 | 0.007 | 0.017 | 0.569 | 0.003 | 0.036 | 2.9 | 59.7 | 0.2 | 10.9 | 0.08 | 2.3 | 26.4 | 4 | 60.5 | 0.4 | 6.1 | 0.05 | 2.6 | 23.6
1365 | Э76ХФ | Р65 | 19 | 43.9 | 23.8666667 | 43.9 | 3.403307 | 0.346115 | 0.156505 | 0.156724 | 0.114468 | 0.0384015 | 1552 | 1584 | 13.6512722 | 12833.8 | 113.4 | 1 | 19.673 | 0.173 | 0.05 | 0.349 | 0.072 | 0.02 | 0.048322 | 0.108 | 0.244 | 0.277 | 5105 | 0.002 | 0.5 | 0.285 | 0.11 | 0.651 | 0.008 | 0.01 | 0.075 | 0.008 | 0.018 | 0.461 | 0.002 | 0.003 | 0.004 | 0.773 | 0.0003 | 0.417 | 0.11 | 0.788 | 0.007 | 0.012 | 0.075 | 0.009 | 0.014 | 0.554 | 0.003 | 0.035 | 3.7 | 52.8 | 0.2 | 9.5 | 0.07 | 2.3 | 23.2 | 4.5 | 58.6 | 0.6 | 9.6 | 0.13 | 2.3 | 25.5
1366 | Э76ХФ | Р65 | 20 | 45.4 | 27.0333333 | 45.4 | 4 | 0.3073497 | 0.140685 | 0.09163 | 0.089814 | 0.0382577 | 1541 | 1590 | 15.7856452 | 13274.72 | 115.2 | 1 | 23.582 | 0.172 | 0.05 | 0.3 | 0.089 | 0.02 | 0.048141 | 0.098 | 0.142 | 0.249 | 5981 | 0.002 | 0.542 | 0.301 | 0.106 | 0.711 | 0.008 | 0.007 | 0.073 | 0.011 | 0.018 | 0.473 | 0.002 | 0.003 | 0.003 | 0.767 | 0.0004 | 0.42 | 0.108 | 0.796 | 0.008 | 0.01 | 0.074 | 0.012 | 0.014 | 0.555 | 0.003 | 0.035 | 3.9 | 60.1 | 0.3 | 10.7 | 0.09 | 2.5 | 24.3 | 4.2 | 57.6 | 0.8 | 7.7 | 0.14 | 2.2 | 26
1367 | Э76ХФ | Р65 | 12 | 42.55 | 23.4 | 42.55 | 3.4387044 | 0.354155 | 0.140685 | 0.127506 | 0.110946 | 0.0381138 | 1623 | 1635 | 18.3064884 | 12097.44 | 112.9 | 1 | 25.863 | 0.41 | 0.05 | 0.363 | 0.07 | 0.02 | 0.04796 | 0.115 | 0.198 | 0.249 | 4718 | 0.002 | 0.492 | 0.301 | 0.104 | 0.68 | 0.006 | 0.008 | 0.063 | 0.011 | 0.018 | 0.47 | 0.002 | 0.003 | 0.004 | 0.75 | 0.0004 | 0.417 | 0.102 | 0.784 | 0.005 | 0.009 | 0.063 | 0.012 | 0.012 | 0.555 | 0.003 | 0.036 | 4.1 | 56.8 | 0.6 | 9.8 | 0.09 | 2.3 | 24.9 | 4.8 | 56.8 | 0.6 | 7.9 | 0.1 | 2.5 | 22.7
1368 | Э76ХФ | Р65 | 15 | 55.2166667 | 36.35 | 55.2166667 | 4.027307 | 0.1762285 | 0.105655 | 0.072207 | 0.102147 | 0.0388036 | 1516 | 1606 | 20.3325493 | 11668.23 | 114.2 | 1 | 36.977 | 0.166 | 0.05 | 0.119 | 0.081 | 0.02 | 0.048828 | 0.125 | 0.111 | 0.187 | 7069 | 0.002 | 0.632 | 0.324 | 0.098 | 0.723 | 0.006 | 0.009 | 0.065 | 0.012 | 0.017 | 0.493 | 0.003 | 0.005 | 0.003 | 0.766 | 0.0003 | 0.414 | 0.098 | 0.785 | 0.005 | 0.009 | 0.065 | 0.012 | 0.011 | 0.551 | 0.003 | 0.037 | 3.3 | 53.5 | 0.7 | 10.4 | 0.12 | 2.7 | 19.6 | 4.1 | 61 | 0.5 | 6.8 | 0.11 | 2.3 | 26.3
1369 | Э76ХФ | Р65 | 25 | 54.05 | 22.2166667 | 54.05 | 2.6272966 | 0.28597 | 0.11978 | 0.068337 | 0.098445 | 0.0377403 | 1585 | 1597 | 18.5378353 | 11434.66 | 111.8 | 1 | 33.399 | 0.058 | 0.05 | 0.285 | 0.043 | 0.02 | 0.04749 | 0.121 | 0.105 | 0.212 | 4234 | 0.002 | 0.524 | 0.315 | 0.111 | 0.719 | 0.007 | 0.008 | 0.067 | 0.011 | 0.017 | 0.479 | 0.002 | 0.003 | 0.003 | 0.762 | 0.0002 | 0.418 | 0.109 | 0.78 | 0.007 | 0.01 | 0.067 | 0.011 | 0.013 | 0.574 | 0.003 | 0.036 | 3.9 | 52.3 | 0.6 | 7.6 | 0.08 | 2.5 | 21.1 | 3.9 | 58.4 | 0.8 | 8.9 | 0.15 | 2.2 | 26.1
1370 | Э76ХФ | Р65 | 32 | 46.2 | 30.1833333 | 46.2 | 3.9252188 | 0.249815 | 0.128255 | 0.088397 | 0.086289 | 0.0388036 | 1522 | 1592 | 10.9238893 | 12736.17 | 114.2 | 1 | 16.665 | 0.047 | 0.05 | 0.238 | 0.023 | 0.02 | 0.048828 | 0.094 | 0.137 | 0.227 | 6407 | 0.002 | 0.567 | 0.313 | 0.102 | 0.714 | 0.006 | 0.008 | 0.068 | 0.011 | 0.018 | 0.491 | 0.003 | 0.004 | 0.004 | 0.747 | 0.0002 | 0.419 | 0.102 | 0.788 | 0.006 | 0.01 | 0.068 | 0.011 | 0.014 | 0.576 | 0.004 | 0.037 | 3.7 | 63.8 | 0.4 | 6.8 | 0.06 | 2.7 | 23.6 | 5 | 63.9 | 0.9 | 4 | 0.07 | 2.8 | 23
1371 | Э76ХФ | Р65 | 34 | 48.3666667 | 29.6666667 | 48.3666667 | 3.7279245 | 0.36797 | 0.14577 | 0.156003 | 0.109671 | 0.0391992 | 1523 | 1583 | 10.7334496 | 12941.8 | 115.6 | 1 | 17.096 | 0.068 | 0.05 | 0.378 | 0.044 | 0.02 | 0.049479 | 0.101 | 0.243 | 0.258 | 6399 | 0.002 | 0.494 | 0.3 | 0.115 | 0.656 | 0.006 | 0.008 | 0.077 | 0.008 | 0.019 | 0.46 | 0.002 | 0.003 | 0.003 | 0.753 | 0.0001 | 0.42 | 0.115 | 0.788 | 0.006 | 0.01 | 0.076 | 0.009 | 0.015 | 0.575 | 0.003 | 0.036 | 4.3 | 59.5 | 0.5 | 8.4 | 0.07 | 2.6 | 23.1 | 5 | 61.6 | 0.5 | 3.7 | 0.07 | 2.7 | 23.2
1372 | Э76ХФ | Р65 | 38 | 49.35 | 34.55 | 49.35 | 3.4191591 | 0.297795 | 0.114695 | 0.081909 | 0.091119 | 0.039013 | 1503 | 1579 | 17.0128038 | 12517.51 | 115.3 | 1 | 27.608 | 0.03 | 0.05 | 0.3 | 0.024 | 0.02 | 0.049371 | 0.104 | 0.127 | 0.203 | 7208 | 0.002 | 0.552 | 0.326 | 0.107 | 0.724 | 0.007 | 0.009 | 0.066 | 0.008 | 0.017 | 0.493 | 0.003 | 0.005 | 0.004 | 0.741 | 0.0003 | 0.418 | 0.107 | 0.784 | 0.007 | 0.01 | 0.066 | 0.009 | 0.011 | 0.576 | 0.004 | 0.038 | 3.9 | 65.3 | 1.1 | 5.9 | 0.14 | 2.8 | 23 | 5 | 62.6 | 0.5 | 3.8 | 0.09 | 2.6 | 23.6
1374 | Э76ХФ | Р65 | 50 | 42.3666667 | 15.4833333 | 41.3666667 | 2 | 0.373985 | 0.141815 | 0.149922 | 0.144555 | 0.0382409 | 1578 | 1573 | 18.612087 | 12574.81 | 112.4 | 1 | 25.664 | 0.125 | 0.04 | 0.395 | 0.048 | 0.02 | 0.048394 | 0.156 | 0.235 | 0.251 | 3245 | 0.002 | 0.478 | 0.3 | 0.096 | 0.651 | 0.006 | 0.008 | 0.066 | 0.008 | 0.018 | 0.435 | 0.002 | 0.003 | 0.003 | 0.757 | 0.0001 | 0.419 | 0.098 | 0.784 | 0.005 | 0.01 | 0.067 | 0.008 | 0.013 | 0.566 | 0.003 | 0.037 | 4.9 | 51 | 0.5 | 14.3 | 0.16 | 2 | 25.4 | 6.9 | 59.8 | 0.7 | 5.9 | 0.07 | 2.5 | 23.6
1382 | Э76ХФ | Р65 | 19 | 49.7166667 | 23.8333333 | 49.7166667 | 3 | 0.279185 | 0.096615 | 0.06588 | 0.107154 | 0.0387838 | 1569 | 1589 | 9.5961783 | 11935.38 | 114.7 | 1 | 15.903 | 0.132 | 0.05 | 0.281 | 0.06 | 0.02 | 0.049081 | 0.135 | 0.102 | 0.171 | 4741 | 0.002 | 0.555 | 0.337 | 0.101 | 0.732 | 0.008 | 0.009 | 0.075 | 0.01 | 0.018 | 0.487 | 0.002 | 0.003 | 0.004 | 0.757 | 0.0005 | 0.417 | 0.102 | 0.79 | 0.007 | 0.01 | 0.075 | 0.011 | 0.015 | 0.541 | 0.003 | 0.036 | 8.7 | 53.9 | 0.7 | 23.4 | 0.1 | 2.7 | 19.8 | 6.9 | 57.7 | 0.5 | 6.8 | 0.11 | 2.3 | 24.8
1384 | Э76ХФ | Р65 | 27 | 41.5166667 | 16.1333333 | 41.5166667 | 1.4413057 | 0.240245 | 0.084185 | 0.045978 | 0.081207 | 0.0380695 | 1579 | 1574 | 8.5714974 | 11525.21 | 112.7 | 1 | 11.862 | 0.08 | 0.05 | 0.236 | 0.077 | 0.02 | 0.048177 | 0.104 | 0.071 | 0.149 | 3099 | 0.002 | 0.589 | 0.347 | 0.104 | 0.75 | 0.007 | 0.009 | 0.067 | 0.012 | 0.018 | 0.51 | 0.002 | 0.004 | 0.003 | 0.749 | 0.0006 | 0.418 | 0.104 | 0.786 | 0.007 | 0.009 | 0.068 | 0.013 | 0.013 | 0.57 | 0.003 | 0.037 | 5.6 | 59.3 | 0.7 | 12.8 | 0.12 | 2.8 | 21.4 | 7 | 59.9 | 0.8 | 9.7 | 0.1 | 2.8 | 21.4
1385 | Э76ХФ | Р65 | 28 | 43.3333333 | 19.8333333 | 43.3333333 | 2 | 0.3286 | 0.10961 | 0.080544 | 0.086322 | 0.0384409 | 1559 | 1571 | 11.0783077 | 12255.13 | 113.7 | 1 | 16.002 | 0.08 | 0.05 | 0.339 | 0.077 | 0.02 | 0.048647 | 0.097 | 0.126 | 0.194 | 4051 | 0.002 | 0.532 | 0.33 | 0.114 | 0.716 | 0.007 | 0.009 | 0.064 | 0.011 | 0.019 | 0.49 | 0.002 | 0.003 | 0.003 | 0.752 | 0.0001 | 0.42 | 0.113 | 0.787 | 0.006 | 0.011 | 0.065 | 0.012 | 0.014 | 0.565 | 0.003 | 0.037 | 4.4 | 59.9 | 0.3 | 12.5 | 0.09 | 2.6 | 23.4 | 4.4 | 60.9 | 1 | 8.6 | 0.08 | 2.7 | 22.9
1386 | Э76ХФ | Р65 | 27 | 40.5 | 19.85 | 40.5 | 2 | 0.25864 | 0.14238 | 0.094464 | 0.093516 | 0.039013 | 1565 | 1581 | 8.82 | 11942.57 | 114.7 | 1 | 11.907 | 0.079 | 0.05 | 0.246 | 0.075 | 0.02 | 0.049371 | 0.102 | 0.148 | 0.252 | 3951 | 0.002 | 0.582 | 0.302 | 0.083 | 0.706 | 0.006 | 0.008 | 0.055 | 0.011 | 0.016 | 0.492 | 0.002 | 0.003 | 0.004 | 0.773 | 0.0005 | 0.419 | 0.083 | 0.786 | 0.005 | 0.01 | 0.056 | 0.011 | 0.012 | 0.565 | 0.003 | 0.037 | 4.4 | 56.8 | 0.5 | 10.3 | 0.1 | 2.7 | 21.3 | 4.2 | 62.6 | 0.8 | 6.9 | 0.11 | 2.8 | 22.3
1387 | Э76ХФ | Р65 | 24 | 45.85 | 31.6333333 | 45.85 | 2 | 0.295245 | 0.151985 | 0.07944 | 0.094548 | 0.0389268 | 1559 | 1619 | 10.9917121 | 12520.34 | 115.5 | 1 | 16.799 | 0.16 | 0.05 | 0.29 | 0.075 | 0.02 | 0.049262 | 0.11 | 0.124 | 0.269 | 6601 | 0.002 | 0.555 | 0.295 | 0.084 | 0.724 | 0.006 | 0.008 | 0.058 | 0.012 | 0.015 | 0.489 | 0.003 | 0.004 | 0.004 | 0.782 | 0.0003 | 0.42 | 0.084 | 0.792 | 0.005 | 0.01 | 0.058 | 0.013 | 0.01 | 0.568 | 0.003 | 0.037 | 4.8 | 58.6 | 0.8 | 12.6 | 0.1 | 2.8 | 20.9 | 4.3 | 57.8 | 0.4 | 11.1 | 0.09 | 2.7 | 21.6
1388 | Э76ХФ | Р65 | 24 | 44.05 | 24.65 | 44.05 | 2 | 0.31154 | 0.13786 | 0.098064 | 0.084678 | 0.0382125 | 1545 | 1595 | 8.661521 | 13282.76 | 112.8 | 1 | 12.718 | 0.079 | 0.05 | 0.312 | 0.077 | 0.02 | 0.048358 | 0.087 | 0.154 | 0.244 | 5457 | 0.002 | 0.522 | 0.303 | 0.09 | 0.701 | 0.006 | 0.01 | 0.057 | 0.01 | 0.016 | 0.499 | 0.002 | 0.003 | 0.003 | 0.759 | 0.0002 | 0.418 | 0.09 | 0.787 | 0.005 | 0.011 | 0.057 | 0.01 | 0.012 | 0.567 | 0.003 | 0.037 | 3.1 | 62.8 | 0.3 | 9.7 | 0.11 | 2.5 | 24.8 | 3.5 | 61.8 | 1 | 3.5 | 0.15 | 2.3 | 26.5
1389 | Э76ХФ | Р65 | 25 | 62.7166667 | 26.8833333 | 62.7166667 | 2 | 0.29987 | 0.15255 | 0.11979 | 0.073053 | 0.0385839 | 1560 | 1584 | 8.3327133 | 11657.04 | 112.9 | 1 | 17.42 | 0.08 | 0.05 | 0.294 | 0.077 | 0.02 | 0.048828 | 0.06 | 0.189 | 0.27 | 5223 | 0.002 | 0.518 | 0.29 | 0.097 | 0.681 | 0.006 | 0.009 | 0.061 | 0.007 | 0.014 | 0.495 | 0.002 | 0.003 | 0.003 | 0.76 | 0.0002 | 0.418 | 0.095 | 0.786 | 0.005 | 0.011 | 0.061 | 0.008 | 0.01 | 0.559 | 0.003 | 0.037 | 4.4 | 54.7 | 0.6 | 8.9 | 0.11 | 2.7 | 20.2 | 4.5 | 59.6 | 0.6 | 10.3 | 0.09 | 2.6 | 22.7
1390 | Э76ХФ | Р65 | 41 | 45.2 | 21.1666667 | 45.2 | 2 | 0.37079 | 0.16837 | 0.187182 | 0.125475 | 0.0400418 | 1576 | 1583 | 8.3230088 | 11990.55 | 116.2 | 1 | 12.54 | 0.082 | 0.05 | 0.376 | 0.048 | 0.02 | 0.050673 | 0.111 | 0.295 | 0.298 | 4230 | 0.001 | 0.484 | 0.281 | 0.105 | 0.624 | 0.008 | 0.01 | 0.074 | 0.007 | 0.015 | 0.457 | 0.001 | 0.003 | 0.003 | 0.764 | 0.0002 | 0.415 | 0.103 | 0.782 | 0.007 | 0.012 | 0.074 | 0.007 | 0.013 | 0.565 | 0.003 | 0.037 | 3.9 | 57.7 | 0.6 | 10.5 | 0.09 | 2.6 | 22.2 | 3.5 | 60.8 | 0.9 | 3.3 | 0.1 | 2.3 | 26.3
1391 | Э76ХФ | Р65 | 44 | 40.7 | 18.5 | 40.7 | 2 | 0.37327 | 0.15368 | 0.15615 | 0.117612 | 0.0388699 | 1559 | 1572 | 9.1175916 | 13757.84 | 115.7 | 1 | 12.367 | 0.084 | 0.05 | 0.383 | 0.075 | 0.02 | 0.04919 | 0.111 | 0.246 | 0.272 | 4242 | 0.002 | 0.485 | 0.289 | 0.103 | 0.651 | 0.006 | 0.009 | 0.068 | 0.007 | 0.016 | 0.459 | 0.002 | 0.003 | 0.003 | 0.781 | 0.0003 | 0.417 | 0.102 | 0.794 | 0.006 | 0.011 | 0.068 | 0.008 | 0.014 | 0.57 | 0.003 | 0.036 | 3.5 | 58.6 | 0.2 | 11.6 | 0.09 | 2.3 | 25.9 | 4 | 59.8 | 0.6 | 7.5 | 0.11 | 2.3 | 26
1392 | Э76ХФ | Р65 | 42 | 43.0333333 | 20.55 | 43.0333333 | 3.483965 | 0.226165 | 0.127125 | 0.06209 | 0.082829 | 0.0396704 | 1541 | 1575 | 7.4860177 | 12452.55 | 115.4 | 1 | 10.574 | 0.053 | 0.05 | 0.21 | 0.077 | 0.02 | 0.050203 | 0.098 | 0.097 | 0.225 | 4265 | 0.002 | 0.567 | 0.316 | 0.095 | 0.733 | 0.006 | 0.009 | 0.068 | 0.011 | 0.016 | 0.493 | 0.002 | 0.004 | 0.003 | 0.758 | 0.0003 | 0.417 | 0.091 | 0.781 | 0.005 | 0.012 | 0.067 | 0.011 | 0.013 | 0.564 | 0.003 | 0.038 | 4.3 | 54.3 | 0.5 | 9.9 | 0.07 | 2.7 | 19.9 | 5.5 | 61 | 0.6 | 8 | 0.06 | 2.7 | 22.8
1394 | Э76ХФ | Р65 | 13 | 44.2166667 | 20.7333333 | 44.2166667 | 2 | 0.29977 | 0.13334 | 0.08008 | 0.069202 | 0.0373836 | 1555 | 1575 | 10.1093102 | 11954.66 | 110.6 | 1 | 14.9 | 0.055 | 0.05 | 0.299 | 0.08 | 0.02 | 0.047309 | 0.07 | 0.126 | 0.236 | 4131 | 0.002 | 0.528 | 0.305 | 0.099 | 0.718 | 0.006 | 0.01 | 0.064 | 0.01 | 0.016 | 0.507 | 0.002 | 0.004 | 0.003 | 0.775 | 0.0001 | 0.419 | 0.098 | 0.787 | 0.005 | 0.01 | 0.065 | 0.011 | 0.013 | 0.568 | 0.003 | 0.037 | 3.4 | 56.5 | 0.3 | 6.4 | 0.07 | 2.9 | 19.2 | 6.2 | 60.1 | 0.5 | 8.8 | 0.1 | 2.8 | 21.7
1396 | Э76ХФ | Р65 | 11 | 44.1666667 | 17.1333333 | 44.1666667 | 2.7055016 | 0.2883777 | 0.147521 | 0.09126 | 0.103701 | 0.0396127 | 1583 | 1576 | 11.8517241 | 12011.67 | 116.5 | 1 | 17.185 | 0.146 | 0.05 | 0.248 | 0.077 | 0.02 | 0.05013 | 0.117 | 0.143 | 0.261 | 3430 | 0.003 | 0.532 | 0.296 | 0.095 | 0.708 | 0.005 | 0.011 | 0.061 | 0.012 | 0.016 | 0.479 | 0.002 | 0.003 | 0.003 | 0.77 | 0.0004 | 0.418 | 0.097 | 0.791 | 0.004 | 0.012 | 0.062 | 0.013 | 0.011 | 0.552 | 0.003 | 0.037 | 4.2 | 57 | 0.9 | 7.1 | 0.1 | 2.3 | 24.8 | 4.5 | 48.4 | 0.7 | 8.2 | 0.1 | 2.4 | 20.4
1397 | Э76ХФ | Р65 | 8 | 43.1666667 | 23.0166667 | 43.1666667 | 3.175584 | 0.336954 | 0.158067 | 0.14663 | 0.15662 | 0.0402986 | 1559 | 1578 | 10.4723438 | 12072.12 | 117.9 | 1 | 14.894 | 0.088 | 0.05 | 0.305 | 0.065 | 0.02 | 0.050998 | 0.173 | 0.23 | 0.273 | 4631 | 0.002 | 0.496 | 0.29 | 0.095 | 0.674 | 0.006 | 0.011 | 0.068 | 0.009 | 0.018 | 0.436 | 0.002 | 0.003 | 0.004 | 0.77 | 0.0005 | 0.419 | 0.097 | 0.804 | 0.006 | 0.011 | 0.068 | 0.01 | 0.013 | 0.56 | 0.003 | 0.037 | 4.1 | 58.6 | 0.5 | 11.5 | 0.1 | 2.6 | 22.5 | 6.4 | 57.5 | 0.5 | 6.5 | 0.1 | 2.3 | 24.6
1398 | Э76ХФ | Р65 | 11 | 44.2166667 | 24.7666667 | 44.2166667 | 3.5669574 | 0.281627 | 0.138381 | 0.128782 | 0.092704 | 0.0389553 | 1545 | 1584 | 11.395703 | 12302.02 | 115 | 1 | 16.796 | 0.087 | 0.05 | 0.275 | 0.118 | 0.02 | 0.049298 | 0.085 | 0.202 | 0.239 | 5078 | 0.002 | 0.558 | 0.302 | 0.095 | 0.682 | 0.006 | 0.01 | 0.063 | 0.009 | 0.017 | 0.477 | 0.002 | 0.004 | 0.003 | 0.763 | 0.0003 | 0.415 | 0.096 | 0.791 | 0.005 | 0.01 | 0.063 | 0.01 | 0.013 | 0.559 | 0.003 | 0.038 | 3.5 | 62.5 | 0.5 | 7.5 | 0.11 | 2.6 | 23.7 | 3.2 | 65.2 | 0.6 | 3.4 | 0.1 | 2.8 | 23
1399 | Э76ХФ | Р65 | 13 | 41.3833333 | 23.55 | 41.3833333 | 4.3537811 | 0.24169 | 0.15054 | 0.143458 | 0.091238 | 0.0388123 | 1534 | 1579 | 11.6023069 | 12833.12 | 114.5 | 1 | 15.647 | 0.152 | 0.05 | 0.223 | 0.071 | 0.02 | 0.049117 | 0.077 | 0.224 | 0.26 | 5037 | 0.002 | 0.59 | 0.294 | 0.095 | 0.67 | 0.005 | 0.01 | 0.06 | 0.008 | 0.017 | 0.488 | 0.002 | 0.004 | 0.003 | 0.774 | 0.0002 | 0.415 | 0.097 | 0.79 | 0.005 | 0.009 | 0.06 | 0.009 | 0.013 | 0.557 | 0.003 | 0.037 | 4.9 | 60.9 | 1.6 | 5 | 0.2 | 2.7 | 22.9 | 6.3 | 57.6 | 0.6 | 6.1 | 0.1 | 2.3 | 24.6
1400 | Э76ХФ | Р65 | 13 | 45.8833333 | 22.9833333 | 45.8833333 | 2.99082745 | 0.35279 | 0.16791 | 0.172036 | 0.135876 | 0.0394413 | 1575 | 1587 | 10.1357065 | 12008.7 | 116.8 | 1 | 15.502 | 0.22 | 0.05 | 0.356 | 0.069 | 0.02 | 0.049913 | 0.132 | 0.268 | 0.29 | 4600 | 0.002 | 0.513 | 0.282 | 0.084 | 0.645 | 0.005 | 0.01 | 0.054 | 0.007 | 0.015 | 0.458 | 0.002 | 0.003 | 0.003 | 0.758 | 0.0005 | 0.417 | 0.083 | 0.796 | 0.004 | 0.012 | 0.054 | 0.008 | 0.011 | 0.55 | 0.003 | 0.037 | 3.8 | 59.4 | 0.3 | 10 | 0.09 | 2.5 | 23.8 | 4 | 51.7 | 0.4 | 9.4 | 0.08 | 2.5 | 20.3
1401 | Э76ХФ | Р65 | 19 | 41.2333333 | 22.8833333 | 41.2333333 | 3.5486399 | 0.372453 | 0.162699 | 0.177222 | 0.143322 | 0.0395843 | 1577 | 1607 | 9.2745392 | 12522.65 | 116.3 | 1 | 12.719 | 0.239 | 0.05 | 0.381 | 0.113 | 0.02 | 0.050094 | 0.141 | 0.276 | 0.281 | 4776 | 0.002 | 0.49 | 0.287 | 0.091 | 0.646 | 0.006 | 0.009 | 0.063 | 0.008 | 0.016 | 0.452 | 0.002 | 0.003 | 0.004 | 0.759 | 0.0007 | 0.419 | 0.09 | 0.795 | 0.006 | 0.01 | 0.063 | 0.009 | 0.013 | 0.554 | 0.003 | 0.037 | 4.6 | 53.6 | 0.7 | 26.7 | 0.09 | 2.7 | 20.1 | 5.9 | 58.1 | 0.6 | 6.6 | 0.11 | 2.3 | 25.4
1402 | Э76ХФ | Р65 | 20 | 43.85 | 21.05 | 43.85 | 3.2874049 | 0.111796 | 0.134328 | 0.130908 | 0.100428 | 0.038384 | 1551 | 1583 | 10.6800457 | 12547.27 | 113.3 | 1 | 15.581 | 0.164 | 0.05 | 0.066 | 0.117 | 0.02 | 0.048575 | 0.096 | 0.204 | 0.232 | 4402 | 0.002 | 0.696 | 0.307 | 0.116 | 0.684 | 0.007 | 0.009 | 0.069 | 0.012 | 0.017 | 0.492 | 0.003 | 0.005 | 0.004 | 0.776 | 0.0004 | 0.417 | 0.112 | 0.791 | 0.006 | 0.009 | 0.069 | 0.012 | 0.013 | 0.561 | 0.003 | 0.036 | 4.1 | 54.5 | 0.4 | 12.1 | 0.09 | 2.7 | 20.2 | 6.2 | 58.6 | 0.6 | 6.2 | 0.11 | 2.3 | 25.6
1403 | Э76ХФ | Р65 | 7 | 41.6833333 | 20.5166667 | 41.6833333 | 3.2715537 | 0.382804 | 0.172542 | 0.204196 | 0.165496 | 0.0379549 | 1577 | 1585 | 11.8032787 | 12273.92 | 113.1 | 1 | 16.4 | 0.172 | 0.05 | 0.391 | 0.062 | 0.02 | 0.048032 | 0.163 | 0.318 | 0.298 | 4197 | 0.001 | 0.49 | 0.274 | 0.107 | 0.615 | 0.007 | 0.011 | 0.073 | 0.007 | 0.02 | 0.424 | 0.001 | 0.003 | 0.003 | 0.761 | 0.0003 | 0.417 | 0.107 | 0.801 | 0.006 | 0.01 | 0.073 | 0.007 | 0.013 | 0.571 | 0.003 | 0.037 | 3.3 | 51.8 | 0.5 | 14.8 | 0.18 | 2.1 | 24.7 | 3.6 | 52.6 | 0.4 | 11.4 | 0.12 | 2.1 | 24.8
1404 | Э76ХФ | Р65 | 8 | 43.7 | 17.65 | 43.7 | 3 | 0.348194 | 0.149382 | 0.161394 | 0.102894 | 0.039156 | 1590 | 1583 | 11.864613 | 11700.85 | 115.5 | 1 | 17.118 | 0.087 | 0.05 | 0.354 | 0.06 | 0.02 | 0.049552 | 0.087 | 0.252 | 0.258 | 3442 | 0.002 | 0.506 | 0.292 | 0.103 | 0.652 | 0.006 | 0.01 | 0.065 | 0.008 | 0.017 | 0.476 | 0.002 | 0.003 | 0.003 | 0.775 | 0.0003 | 0.414 | 0.103 | 0.798 | 0.005 | 0.011 | 0.065 | 0.008 | 0.012 | 0.566 | 0.003 | 0.037 | 3.5 | 47.2 | 0.4 | 7.4 | 0.07 | 2.7 | 17.5 | 4.9 | 57.7 | 0.6 | 6.4 | 0.09 | 2.7 | 21.3
1405 | Э76ХФ | Р65 | 11 | 41.85 | 21.0333333 | 41.85 | 3.2618182 | 0.342471 | 0.160383 | 0.135397 | 0.103677 | 0.0389268 | 1560 | 1579 | 9.1957464 | 12662.76 | 114 | 1 | 12.731 | 0.133 | 0.05 | 0.346 | 0.059 | 0.02 | 0.049262 | 0.099 | 0.211 | 0.277 | 4439 | 0.002 | 0.509 | 0.283 | 0.101 | 0.664 | 0.007 | 0.009 | 0.066 | 0.007 | 0.017 | 0.464 | 0.002 | 0.003 | 0.003 | 0.754 | 0.0004 | 0.415 | 0.101 | 0.779 | 0.007 | 0.01 | 0.067 | 0.008 | 0.011 | 0.558 | 0.003 | 0.037 | 4 | 57.8 | 0.5 | 8.9 | 0.08 | 2.7 | 21.8 | 3.5 | 48.1 | 0.5 | 6.6 | 0.07 | 2.8 | 17.4
1406 | Э76ХФ | Р65 | 12 | 42.05 | 24.9333333 | 42.05 | 3.8191945 | 0.348567 | 0.161541 | 0.143908 | 0.121388 | 0.0391844 | 1550 | 1591 | 9.4758621 | 12602.41 | 115.1 | 1 | 13.282 | 0.176 | 0.05 | 0.353 | 0.105 | 0.02 | 0.049588 | 0.122 | 0.224 | 0.279 | 5237 | 0.002 | 0.504 | 0.28 | 0.085 | 0.657 | 0.006 | 0.01 | 0.055 | 0.007 | 0.018 | 0.444 | 0.002 | 0.003 | 0.003 | 0.772 | 0.0003 | 0.414 | 0.086 | 0.788 | 0.005 | 0.011 | 0.056 | 0.007 | 0.014 | 0.545 | 0.003 | 0.036 | 3.3 | 55.6 | 0.6 | 13.2 | 0.12 | 2.3 | 24.6 | 3.5 | 56.2 | 0.6 | 13.5 | 0.12 | 2.3 | 24.3
1407 | Э76ХФ | Р65 | 15 | 43.3666667 | 22.35 | 43.3666667 | 4.235696 | 0.34779 | 0.16212 | 0.168154 | 0.130794 | 0.0392129 | 1547 | 1584 | 10.275 | 13264.43 | 116 | 1 | 14.796 | 0.161 | 0.05 | 0.351 | 0.059 | 0.02 | 0.049624 | 0.126 | 0.262 | 0.28 | 4941 | 0.002 | 0.511 | 0.288 | 0.098 | 0.651 | 0.006 | 0.009 | 0.063 | 0.008 | 0.018 | 0.465 | 0.002 | 0.004 | 0.004 | 0.772 | 0.0005 | 0.418 | 0.097 | 0.797 | 0.006 | 0.01 | 0.063 | 0.009 | 0.01 | 0.567 | 0.003 | 0.037 | 3.6 | 58.5 | 0.3 | 10.8 | 0.06 | 2.4 | 24 | 3.4 | 59.9 | 0.5 | 8.5 | 0.07 | 2.4 | 24.8
1408 | Э76 | Рельсы трамвайные | 16 | 46.3833333 | 22.0166667 | 46.3833333 | 3.483871 | 0.53084 | 0.000572 | 0.159673 | 0.115093 | 0.0408981 | 1619 | 1634 | 12.7823931 | 12985.62 | 109.9 | 1 | 19.763 | 0.173 | 0.05 | 0.606 | 0.058 | 0.02 | 0.051613 | 0.106 | 0.249 | 0.001 | 4765 | 0.001 | 0.323 | 0.074 | 0.091 | 0.699 | 0.006 | 0.007 | 0.056 | 0.011 | 0.016 | 0.174 | 0.001 | 0.002 | 0.003 | 0.737 | 0.0004 | 0.076 | 0.09 | 0.846 | 0.005 | 0.011 | 0.055 | 0.012 | 0.009 | 0.264 | 0.002 | 0.003 | 3.6 | 59.4 | 0.5 | 12.6 | 0.11 | 2.6 | 22.7 | 5.4 | 57.3 | 0.6 | 13.6 | 0.17 | 2.6 | 22.1
1409 | Э76 | Рельсы трамвайные | 44 | 44.6833333 | 26.3166667 | 44.6833333 | 4.2586976 | 0.40899 | 0.000572 | 0.174264 | 0.115144 | 0.0408981 | 1516 | 1593 | 8.2681835 | 13551.87 | 112.8 | 1 | 12.315 | 0.162 | 0.05 | 0.455 | 0.069 | 0.02 | 0.051613 | 0.1 | 0.272 | 0.001 | 5944 | 0.001 | 0.412 | 0.076 | 0.095 | 0.661 | 0.005 | 0.01 | 0.058 | 0.01 | 0.022 | 0.182 | 0.001 | 0.003 | 0.002 | 0.722 | 0.0002 | 0.078 | 0.095 | 0.815 | 0.005 | 0.012 | 0.058 | 0.012 | 0.018 | 0.256 | 0.002 | 0.003 | 5.6 | 53 | 3.1 | 11.7 | 0.15 | 2.6 | 20.1 | 4.8 | 59.5 | 0.8 | 5.4 | 0.09 | 2.3 | 26
1415 | Э76ХФ | Р65 | 35 | 41.5333333 | 19.65 | 41.5333333 | 2 | 0.335957 | 0.097851 | 0.136174 | 0.113234 | 0.0389007 | 1561 | 1577 | 13.4934992 | 12485.5 | 113.1 | 1 | 18.681 | 0.135 | 0.05 | 0.349 | 0.074 | 0.02 | 0.049117 | 0.113 | 0.212 | 0.169 | 4089 | 0.002 | 0.515 | 0.34 | 0.099 | 0.663 | 0.007 | 0.009 | 0.065 | 0.009 | 0.018 | 0.47 | 0.002 | 0.003 | 0.003 | 0.767 | 0.0001 | 0.417 | 0.097 | 0.778 | 0.006 | 0.011 | 0.064 | 0.009 | 0.016 | 0.578 | 0.003 | 0.037 | 3.6 | 58.1 | 0.2 | 11.3 | 0.09 | 2.2 | 26.5 | 4.2 | 53.2 | 0.8 | 5 | 0.06 | 2.5 | 21.7
1416 | Э76ХФ | Р65 | 15 | 41.7 | 16.8166667 | 41.7 | 2 | 0.28987 | 0.08106 | 0.138175 | 0.119795 | 0.0382425 | 1579 | 1576 | 10.6568345 | 11752.63 | 112.3 | 1 | 14.813 | 0.054 | 0.05 | 0.295 | 0.061 | 0.02 | 0.048286 | 0.122 | 0.215 | 0.14 | 3294 | 0.002 | 0.514 | 0.35 | 0.087 | 0.662 | 0.007 | 0.009 | 0.065 | 0.009 | 0.018 | 0.466 | 0.001 | 0.003 | 0.003 | 0.768 | 0.0002 | 0.414 | 0.088 | 0.784 | 0.006 | 0.01 | 0.065 | 0.009 | 0.013 | 0.572 | 0.003 | 0.036 | 3 | 59.4 | 0.2 | 11.9 | 0.1 | 2.3 | 26.3 | 3.2 | 61.4 | 0.3 | 7.1 | 0.06 | 2.3 | 26.9
1417 | Э76ХФ | Р65 | 16 | 46.2333333 | 23.5666667 | 46.2333333 | 2 | 0.290382 | 0.123906 | 0.139479 | 0.122159 | 0.0388436 | 1546 | 1569 | 9.2958904 | 12521.07 | 114.4 | 1 | 14.326 | 0.081 | 0.05 | 0.288 | 0.05 | 0.02 | 0.049045 | 0.125 | 0.217 | 0.214 | 4918 | 0.002 | 0.545 | 0.317 | 0.09 | 0.664 | 0.007 | 0.009 | 0.063 | 0.009 | 0.018 | 0.46 | 0.002 | 0.003 | 0.003 | 0.766 | 0.0002 | 0.415 | 0.091 | 0.782 | 0.006 | 0.01 | 0.064 | 0.009 | 0.013 | 0.567 | 0.003 | 0.037 | 3.7 | 53.9 | 0.3 | 9.1 | 0.07 | 2.7 | 20.2 | 4.4 | 61.6 | 0.6 | 4 | 0.05 | 2.4 | 25.5
1418 | Э76ХФ | Р65 | 18 | 41.2 | 15.8666667 | 41.2 | 1.4031621 | 0.339709 | 0.158067 | 0.135917 | 0.138517 | 0.0392452 | 1592 | 1576 | 9.0349515 | 11624.37 | 115.2 | 1 | 12.408 | 0.054 | 0.05 | 0.343 | 0.05 | 0.02 | 0.049552 | 0.151 | 0.211 | 0.273 | 3074 | 0.002 | 0.509 | 0.291 | 0.092 | 0.669 | 0.005 | 0.009 | 0.061 | 0.009 | 0.017 | 0.447 | 0.002 | 0.003 | 0.003 | 0.779 | 0.0002 | 0.418 | 0.091 | 0.785 | 0.005 | 0.011 | 0.061 | 0.01 | 0.014 | 0.572 | 0.003 | 0.036 | 3.2 | 57.3 | 0.3 | 11.8 | 0.08 | 2.3 | 25.2 | 3.7 | 57.5 | 0.4 | 11.6 | 0.11 | 2.2 | 25.7
1419 | Э76ХФ | Р65 | 17 | 45.2 | 19.35 | 45.2 | 2 | 0.276741 | 0.148803 | 0.081922 | 0.133522 | 0.0396744 | 1572 | 1573 | 11.2871681 | 12151.94 | 115.8 | 1 | 17.006 | 0.08 | 0.05 | 0.269 | 0.047 | 0.02 | 0.050094 | 0.166 | 0.126 | 0.257 | 3919 | 0.002 | 0.558 | 0.297 | 0.093 | 0.716 | 0.007 | 0.008 | 0.069 | 0.011 | 0.017 | 0.451 | 0.002 | 0.004 | 0.003 | 0.772 | 0.0003 | 0.415 | 0.091 | 0.777 | 0.006 | 0.009 | 0.069 | 0.011 | 0.014 | 0.574 | 0.003 | 0.037 | 3.9 | 52.2 | 0.3 | 10 | 0.08 | 2.5 | 20.6 | 4.4 | 61.9 | 0.6 | 5.6 | 0.05 | 2.7 | 23.2
1420 | Э76ХФ | Р65 | 18 | 42.8333333 | 17.8 | 42.8333333 | 2 | 0.332412 | 0.141276 | 0.109103 | 0.127063 | 0.0389007 | 1578 | 1574 | 8.5027237 | 11470.79 | 113.2 | 1 | 12.14 | 0.084 | 0.05 | 0.338 | 0.074 | 0.02 | 0.049117 | 0.145 | 0.169 | 0.244 | 3403 | 0.002 | 0.503 | 0.301 | 0.089 | 0.691 | 0.005 | 0.009 | 0.061 | 0.01 | 0.018 | 0.451 | 0.001 | 0.003 | 0.003 | 0.767 | 0.0006 | 0.416 | 0.088 | 0.785 | 0.004 | 0.011 | 0.06 | 0.01 | 0.014 | 0.568 | 0.003 | 0.035 | 3.3 | 58.6 | 0.2 | 12.6 | 0.14 | 2.3 | 26.1 | 3.8 | 59.3 | 0.4 | 7 | 0.06 | 2.2 | 26.7
1421 | Э76ХФ | Р65 | 20 | 40.55 | 21.1166667 | 40.55 | 3.3467012 | 0.119283 | 0.110589 | 0.03955 | 0.09973 | 0.039044 | 1545 | 1581 | 10.5307028 | 12016.1 | 113 | 1 | 14.234 | 0.081 | 0.05 | 0.083 | 0.082 | 0.02 | 0.049298 | 0.133 | 0.06 | 0.191 | 4229 | 0.002 | 0.664 | 0.325 | 0.105 | 0.751 | 0.006 | 0.008 | 0.068 | 0.013 | 0.017 | 0.485 | 0.002 | 0.004 | 0.003 | 0.765 | 0.0003 | 0.417 | 0.102 | 0.782 | 0.005 | 0.008 | 0.069 | 0.014 | 0.014 | 0.568 | 0.003 | 0.037 | 3.2 | 52 | 0.5 | 8.7 | 0.12 | 2.7 | 19 | 3.5 | 63.7 | 0.7 | 5.4 | 0.09 | 2.7 | 23.8
1422 | Э76ХФ | Р65 | 20 | 40.55 | 20.4 | 40.55 | 2.99082745 | 0.294633 | 0.156909 | 0.072894 | 0.123674 | 0.0404482 | 1555 | 1576 | 11.6382244 | 12205.88 | 116.2 | 1 | 15.731 | 0.081 | 0.05 | 0.29 | 0.075 | 0.02 | 0.051071 | 0.155 | 0.112 | 0.271 | 4150 | 0.002 | 0.54 | 0.292 | 0.11 | 0.726 | 0.006 | 0.009 | 0.065 | 0.013 | 0.018 | 0.455 | 0.002 | 0.004 | 0.003 | 0.749 | 0.0003 | 0.414 | 0.11 | 0.783 | 0.006 | 0.009 | 0.065 | 0.012 | 0.014 | 0.563 | 0.003 | 0.036 | 4 | 56.8 | 0.2 | 8.4 | 0.09 | 2.7 | 21.2 | 4.3 | 62.1 | 0.5 | 5 | 0.05 | 2.8 | 22.3
1423 | Э76ХФ | Р65 | 15 | 42.85 | 21.5333333 | 42.85 | 2.99082745 | 0.371946 | 0.163278 | 0.132692 | 0.134952 | 0.0406771 | 1571 | 1577 | 10.1201867 | 11087 | 116.4 | 1 | 14.455 | 0.081 | 0.05 | 0.382 | 0.076 | 0.02 | 0.05136 | 0.147 | 0.206 | 0.282 | 3979 | 0.002 | 0.487 | 0.286 | 0.092 | 0.678 | 0.005 | 0.008 | 0.058 | 0.009 | 0.019 | 0.455 | 0.002 | 0.003 | 0.002 | 0.771 | 0.0002 | 0.415 | 0.092 | 0.787 | 0.004 | 0.011 | 0.058 | 0.01 | 0.016 | 0.569 | 0.003 | 0.036 | 3.2 | 59.4 | 0.1 | 11.2 | 0.09 | 2.3 | 25.5 | 3.3 | 60.5 | 0.5 | 4.1 | 0.06 | 2.3 | 26.3
1424 | Э76ХФ | Р65 | 17 | 43.8833333 | 22.0333333 | 43.8833333 | 2 | 0.191506 | 0.169068 | 0.112158 | 0.119238 | 0.0405338 | 1557 | 1578 | 11.2546145 | 12098.94 | 116.4 | 1 | 16.463 | 0.082 | 0.05 | 0.159 | 0.074 | 0.02 | 0.051179 | 0.132 | 0.174 | 0.292 | 4443 | 0.002 | 0.617 | 0.281 | 0.087 | 0.69 | 0.005 | 0.008 | 0.058 | 0.009 | 0.015 | 0.474 | 0.002 | 0.003 | 0.003 | 0.751 | 0.0002 | 0.418 | 0.09 | 0.784 | 0.004 | 0.008 | 0.06 | 0.01 | 0.012 | 0.567 | 0.003 | 0.035 | 3.4 | 61.3 | 0.2 | 9.2 | 0.08 | 2.4 | 25.1 | 4.1 | 63.1 | 0.5 | 3.6 | 0.06 | 2.5 | 25.1
1427 | Э76ХФ | Р65 | 28 | 51.8833333 | 35.2333333 | 51.8833333 | 3.9309177 | 0.358975 | 0.136065 | 0.07633 | 0.117976 | 0.0381847 | 1540 | 1631 | 9.9251738 | 12545.51 | 111.5 | 1 | 17.052 | 0.139 | 0.05 | 0.373 | 0.031 | 0.02 | 0.048213 | 0.145 | 0.117 | 0.235 | 7367 | 0.002 | 0.494 | 0.305 | 0.099 | 0.714 | 0.005 | 0.01 | 0.064 | 0.009 | 0.02 | 0.472 | 0.002 | 0.003 | 0.004 | 0.766 | 0.0005 | 0.411 | 0.099 | 0.77 | 0.005 | 0.013 | 0.064 | 0.011 | 0.019 | 0.575 | 0.003 | 0.037 | 5.4 | 50.3 | 0.4 | 10.4 | 0.11 | 2.3 | 21.4 | 4.8 | 56.9 | 0.7 | 7.4 | 0.12 | 2.1 | 27.4
1429 | Э76ХФ | Р65 | 49 | 43.0333333 | 22.05 | 43.0333333 | 1.6424632 | 0.335854 | 0.132012 | 0.08082 | 0.119892 | 0.0388151 | 1558 | 1571 | 14.2424477 | 11259.86 | 115.7 | 1 | 20.43 | 0.042 | 0.05 | 0.345 | 0.059 | 0.02 | 0.049009 | 0.146 | 0.124 | 0.228 | 4138 | 0.002 | 0.504 | 0.31 | 0.115 | 0.714 | 0.01 | 0.009 | 0.094 | 0.01 | 0.017 | 0.457 | 0.002 | 0.003 | 0.004 | 0.755 | 0.0002 | 0.415 | 0.115 | 0.78 | 0.01 | 0.011 | 0.094 | 0.011 | 0.013 | 0.567 | 0.003 | 0.037 | 5.3 | 55.2 | 0.4 | 9.9 | 0.13 | 2.2 | 24.8 | 6 | 58.4 | 0.9 | 5 | 0.08 | 2.3 | 25.4
1431 | Э76ХФ | Р65 | 49 | 40.0333333 | 23.5166667 | 40.0333333 | 2.8728996 | 0.351052 | 0.135486 | 0.13613 | 0.110588 | 0.0387288 | 1531 | 1578 | 14.0830142 | 11751.67 | 115.4 | 1 | 18.793 | 0.053 | 0.05 | 0.361 | 0.059 | 0.02 | 0.0489 | 0.109 | 0.211 | 0.234 | 4606 | 0.002 | 0.512 | 0.31 | 0.111 | 0.673 | 0.014 | 0.011 | 0.114 | 0.008 | 0.016 | 0.467 | 0.003 | 0.003 | 0.003 | 0.769 | 0.0003 | 0.416 | 0.109 | 0.781 | 0.013 | 0.011 | 0.113 | 0.008 | 0.016 | 0.558 | 0.003 | 0.036 | 4.4 | 51.1 | 0.7 | 6.9 | 0.07 | 2.4 | 21.5 | 5.5 | 56.6 | 0.7 | 7.6 | 0.13 | 2.1 | 26.5
1433 | Э76ХФ | Р65 | 33 | 39.5166667 | 16.5166667 | 39.5166667 | 2.99082745 | 0.380844 | 0.137802 | 0.14563 | 0.106558 | 0.0384409 | 1584 | 1574 | 16.4626692 | 10927.14 | 114.1 | 1 | 21.278 | 0.053 | 0.05 | 0.397 | 0.047 | 0.02 | 0.048647 | 0.099 | 0.226 | 0.238 | 3008 | 0.002 | 0.469 | 0.304 | 0.115 | 0.655 | 0.013 | 0.009 | 0.117 | 0.008 | 0.02 | 0.457 | 0.002 | 0.003 | 0.003 | 0.78 | 0.0001 | 0.415 | 0.114 | 0.783 | 0.012 | 0.011 | 0.116 | 0.009 | 0.018 | 0.563 | 0.003 | 0.037 | 4.2 | 46.9 | 1 | 6.4 | 0.12 | 2.3 | 20.5 | 4.8 | 58.9 | 0.2 | 6 | 0.06 | 2.2 | 26.7
1437 | Э76ХФ | Р65 | 32 | 47.2 | 23.2833333 | 44.8666667 | 1.6340977 | 0.357828 | 0.148224 | 0.15443 | 0.141032 | 0.0392413 | 1580 | 1589 | 11.7973154 | 11294.77 | 115.6 | 1 | 17.578 | 0.103 | 0.15 | 0.28 | 0.049 | 0.02 | 0.04966 | 0.147 | 0.239 | 0.256 | 4383 | 0.002 | 0.514 | 0.302 | 0.105 | 0.664 | 0.007 | 0.008 | 0.073 | 0.008 | 0.017 | 0.463 | 0.002 | 0.003 | 0.003 | 0.745 | 0.0001 | 0.418 | 0.105 | 0.788 | 0.007 | 0.01 | 0.074 | 0.009 | 0.017 | 0.56 | 0.003 | 0.037 | 5 | 45.7 | 2.2 | 9.3 | 0.14 | 2.5 | 18.2 | 5.9 | 58.3 | 0.8 | 6.4 | 0.12 | 2.2 | 26
1439 | Э76ХФ | Р65 | 20 | 86.55 | 43.45 | 86.55 | 2.7062051 | 0.354104 | 0.143592 | 0.17101 | 0.14164 | 0.0383271 | 1580 | 1605 | 10.9644247 | 10021.17 | 113.8 | 1 | 31.608 | 0.261 | 0.05 | 0.362 | 0.027 | 0.02 | 0.048503 | 0.141 | 0.265 | 0.248 | 7257 | 0.002 | 0.491 | 0.306 | 0.12 | 0.633 | 0.021 | 0.008 | 0.118 | 0.008 | 0.018 | 0.447 | 0.001 | 0.002 | 0.004 | 0.77 | 0.0002 | 0.427 | 0.12 | 0.788 | 0.02 | 0.011 | 0.117 | 0.009 | 0.011 | 0.552 | 0.002 | 0.037 | 8.5 | 53.1 | 0.6 | 14.9 | 0.11 | 2.3 | 23 | 8.6 | 51.8 | 1 | 15.4 | 0.22 | 2.3 | 22.9
1441 | Э76ХФ | Р65 | 61 | 52.0333333 | 25.3666667 | 52.0333333 | 3.415536 | 0.375958 | 0.078744 | 0.10528 | 0.136036 | 0.0388123 | 1546 | 1593 | 12.454132 | 12578.71 | 114.7 | 1 | 21.601 | 0.142 | 0.05 | 0.403 | 0.023 | 0.02 | 0.049117 | 0.16 | 0.162 | 0.136 | 5318 | 0.002 | 0.461 | 0.356 | 0.122 | 0.689 | 0.01 | 0.008 | 0.096 | 0.01 | 0.019 | 0.446 | 0.002 | 0.003 | 0.005 | 0.763 | 0.0003 | 0.42 | 0.124 | 0.783 | 0.009 | 0.01 | 0.096 | 0.011 | 0.015 | 0.573 | 0.003 | 0.036 | 8.5 | 55.9 | 0.4 | 12.1 | 0.13 | 2.5 | 22.8 | 9.9 | 57.6 | 0.3 | 10.5 | 0.1 | 2.7 | 21
1442 | Э76ХФ | Р65 | 50 | 47.2166667 | 24.4666667 | 47.2166667 | 3.4785441 | 0.427958 | 0.130854 | 0.1564 | 0.144916 | 0.0399841 | 1551 | 1578 | 15.3657607 | 13011.99 | 117.2 | 1 | 24.184 | 0.069 | 0.05 | 0.456 | 0.024 | 0.02 | 0.0506 | 0.152 | 0.242 | 0.226 | 5306 | 0.001 | 0.469 | 0.322 | 0.114 | 0.668 | 0.008 | 0.008 | 0.074 | 0.008 | 0.022 | 0.454 | 0.002 | 0.003 | 0.003 | 0.776 | 0.0001 | 0.421 | 0.113 | 0.787 | 0.007 | 0.01 | 0.074 | 0.009 | 0.019 | 0.57 | 0.003 | 0.036 | 5.4 | 54.9 | 0.3 | 12.7 | 0.09 | 2.2 | 24.9 | 5.1 | 60.9 | 0.5 | 5.5 | 0.07 | 2.3 | 26.4
1447 | Э76ХФ | Р65 | 31 | 44.8666667 | 11.8833333 | 44.8666667 | 2.99082745 | 0.466876 | 0.134328 | 0.14217 | 0.173652 | 0.0398126 | 1604 | 1573 | 21.9907186 | 12031.98 | 117 | 1 | 32.644 | 0.063 | 0.05 | 0.504 | 0.03 | 0.02 | 0.050383 | 0.201 | 0.219 | 0.232 | 2383 | 0.002 | 0.389 | 0.31 | 0.117 | 0.661 | 0.006 | 0.01 | 0.07 | 0.01 | 0.022 | 0.416 | 0.001 | 0.002 | 0.003 | 0.789 | 0.0002 | 0.418 | 0.118 | 0.784 | 0.005 | 0.011 | 0.07 | 0.011 | 0.014 | 0.568 | 0.003 | 0.036 | 4.7 | 39.9 | 1.1 | 8.2 | 0.1 | 2.2 | 18 | 5 | 60.2 | 0.7 | 5.3 | 0.1 | 2.3 | 26.4
1449 | Э76ХФ | Р65 | 26 | 52.8666667 | 24.2333333 | 52.8666667 | 2.673564 | 0.358 | 0.11001 | 0.11308 | 0.146212 | 0.0393275 | 1553 | 1565 | 15.2971627 | 11735.9 | 116.3 | 1 | 26.957 | 0.158 | 0.05 | 0.375 | 0.079 | 0.02 | 0.049769 | 0.172 | 0.174 | 0.19 | 4740 | 0.002 | 0.481 | 0.333 | 0.104 | 0.69 | 0.006 | 0.01 | 0.061 | 0.009 | 0.021 | 0.45 | 0.002 | 0.003 | 0.004 | 0.766 | 0.0003 | 0.422 | 0.104 | 0.793 | 0.005 | 0.012 | 0.062 | 0.009 | 0.021 | 0.574 | 0.003 | 0.037 | 5.3 | 53.5 | 0.8 | 6.9 | 0.16 | 2.6 | 20.9 | 5.7 | 59.6 | 0.4 | 6.2 | 0.09 | 2.3 | 26.2
1450 | Э76ХФ | Р65 | 25 | 41.3666667 | 13.9166667 | 41.3666667 | 1.4290466 | 0.350619 | 0.152277 | 0.14966 | 0.163058 | 0.0387269 | 1608 | 1572 | 15.790975 | 11002.63 | 111.9 | 1 | 21.774 | 0.236 | 0.05 | 0.357 | 0.047 | 0.02 | 0.049009 | 0.182 | 0.231 | 0.263 | 2552 | 0.002 | 0.498 | 0.29 | 0.098 | 0.649 | 0.006 | 0.012 | 0.065 | 0.008 | 0.02 | 0.431 | 0.001 | 0.002 | 0.003 | 0.737 | 0.0002 | 0.418 | 0.098 | 0.786 | 0.005 | 0.013 | 0.065 | 0.009 | 0.016 | 0.574 | 0.003 | 0.036 | 4.8 | 54.5 | 0.5 | 12.3 | 0.11 | 2.1 | 26 | 5 | 54.3 | 0.6 | 11.8 | 0.15 | 2.1 | 26
1451 | Э76ХФ | Р65 | 21 | 46.0333333 | 25.15 | 46.0333333 | 3.3477905 | 0.351838 | 0.119274 | 0.10604 | 0.101552 | 0.0384772 | 1541 | 1574 | 12.2989138 | 12427.04 | 113.2 | 1 | 18.872 | 0.142 | 0.05 | 0.366 | 0.076 | 0.02 | 0.048539 | 0.108 | 0.164 | 0.206 | 5209 | 0.002 | 0.474 | 0.321 | 0.094 | 0.692 | 0.005 | 0.009 | 0.061 | 0.006 | 0.016 | 0.474 | 0.002 | 0.002 | 0.004 | 0.757 | 0.0001 | 0.418 | 0.094 | 0.784 | 0.005 | 0.01 | 0.061 | 0.007 | 0.014 | 0.578 | 0.003 | 0.037 | 4.8 | 57.7 | 1.1 | 7.9 | 0.11 | 2.7 | 21.1 | 6.3 | 63 | 0.6 | 4.5 | 0.06 | 2.8 | 21.2
1452 | Э76ХФ | Р65 | 8 | 41.0333333 | 15.0166667 | 41.0333333 | 1.2397364 | 0.357843 | 0.075849 | 0.1089 | 0.122364 | 0.0399285 | 1596 | 1575 | 16.316247 | 10959.82 | 116.2 | 1 | 22.317 | 0.137 | 0.05 | 0.381 | 0.103 | 0.02 | 0.05013 | 0.138 | 0.168 | 0.131 | 2743 | 0.002 | 0.488 | 0.357 | 0.098 | 0.693 | 0.009 | 0.01 | 0.073 | 0.008 | 0.022 | 0.469 | 0.002 | 0.002 | 0.003 | 0.756 | 0.0002 | 0.417 | 0.098 | 0.788 | 0.009 | 0.011 | 0.072 | 0.009 | 0.016 | 0.573 | 0.003 | 0.034 | 3.9 | 44.1 | 0.9 | 6.5 | 0.09 | 2.8 | 15.6 | 9.4 | 57.8 | 0.4 | 5.9 | 0.08 | 2.4 | 24.4
1453 | Э76ХФ | Р65 | 6 | 44.2166667 | 17.9 | 44.2166667 | 2 | 0.213598 | 0.113484 | 0.14121 | 0.109332 | 0.0402456 | 1577 | 1570 | 17.8174896 | 11728.49 | 114 | 1 | 26.261 | 0.08 | 0.05 | 0.195 | 0.076 | 0.02 | 0.050528 | 0.105 | 0.219 | 0.196 | 3499 | 0.003 | 0.581 | 0.325 | 0.113 | 0.664 | 0.007 | 0.008 | 0.069 | 0.008 | 0.018 | 0.472 | 0.002 | 0.002 | 0.005 | 0.771 | 0.0006 | 0.419 | 0.112 | 0.786 | 0.006 | 0.009 | 0.069 | 0.008 | 0.015 | 0.572 | 0.003 | 0.037 | 4.2 | 45.1 | 1 | 4.7 | 0.12 | 3 | 14.8 | 5.6 | 62.6 | 0.8 | 4.2 | 0.17 | 2.8 | 22.4
1454 | Э76ХФ | Р65 | 6 | 45.0333333 | 16.6666667 | 45.0333333 | 1.3751634 | 0.359651 | 0.114063 | 0.12113 | 0.130436 | 0.0406199 | 1593 | 1570 | 19.8426351 | 11487.6 | 115.7 | 1 | 29.786 | 0.079 | 0.05 | 0.376 | 0.073 | 0.02 | 0.050998 | 0.145 | 0.187 | 0.197 | 3191 | 0.002 | 0.445 | 0.328 | 0.111 | 0.682 | 0.007 | 0.009 | 0.07 | 0.009 | 0.019 | 0.452 | 0.002 | 0.002 | 0.003 | 0.771 | 0.0004 | 0.417 | 0.111 | 0.782 | 0.006 | 0.011 | 0.07 | 0.01 | 0.017 | 0.566 | 0.003 | 0.036 | 3.9 | 40.9 | 1.7 | 5.4 | 0.26 | 2.6 | 15.5 | 5.9 | 59.5 | 0.4 | 6.4 | 0.1 | 2.3 | 25.9
1455 | Э76ХФ | Р65 | 8 | 114.0833333 | 38.1833333 | 114.0833333 | 2 | 0.319522 | 0.077586 | 0.09253 | 0.093124 | 0.0377684 | 1607 | 1630 | 10.8218262 | 11463.12 | 106 | 1 | 41.153 | 0.239 | 0.05 | 0.334 | 0.073 | 0.02 | 0.047418 | 0.101 | 0.143 | 0.134 | 7295 | 0.002 | 0.491 | 0.349 | 0.107 | 0.706 | 0.006 | 0.009 | 0.078 | 0.01 | 0.019 | 0.488 | 0.002 | 0.002 | 0.003 | 0.774 | 0.0004 | 0.418 | 0.105 | 0.79 | 0.005 | 0.011 | 0.077 | 0.01 | 0.011 | 0.55 | 0.002 | 0.035 | 4 | 46.2 | 1.4 | 6.2 | 0.33 | 2.8 | 16.3 | 6.5 | 58.6 | 0.6 | 5.3 | 0.16 | 2.4 | 24.4
1456 | Э76ХФ | Р65 | 8 | 45.8833333 | 20.3166667 | 45.8833333 | 1.369201 | 0.403278 | 0.142434 | 0.19562 | 0.210536 | 0.0412826 | 1622 | 1611 | 23.5124591 | 11653.49 | 117.7 | 1 | 35.961 | 0.249 | 0.05 | 0.422 | 0.075 | 0.02 | 0.05183 | 0.234 | 0.302 | 0.246 | 3946 | 0.001 | 0.463 | 0.305 | 0.1 | 0.618 | 0.008 | 0.008 | 0.075 | 0.008 | 0.019 | 0.403 | 0.001 | 0.002 | 0.004 | 0.768 | 0.0002 | 0.419 | 0.1 | 0.794 | 0.007 | 0.01 | 0.074 | 0.01 | 0.012 | 0.568 | 0.003 | 0.037 | 4.5 | 48.2 | 1.7 | 11.1 | 0.27 | 2.4 | 20.5 | 5.7 | 59.6 | 0.4 | 6.3 | 0.1 | 2.3 | 26.1
1457 | Э76ХФ | Р65 | 12 | 53.2333333 | 28.05 | 53.2333333 | 2 | 0.345281 | 0.125643 | 0.15249 | 0.139158 | 0.0413981 | 1569 | 1588 | 23.6462743 | 11801.07 | 116.5 | 1 | 41.959 | 0.073 | 0.05 | 0.355 | 0.046 | 0.02 | 0.051975 | 0.145 | 0.236 | 0.217 | 5517 | 0.002 | 0.449 | 0.314 | 0.116 | 0.656 | 0.006 | 0.008 | 0.068 | 0.01 | 0.019 | 0.447 | 0.002 | 0.002 | 0.003 | 0.794 | 0.0004 | 0.414 | 0.116 | 0.787 | 0.006 | 0.011 | 0.068 | 0.01 | 0.013 | 0.542 | 0.003 | 0.037 | 4.2 | 51.9 | 0.8 | 5 | 0.15 | 2.9 | 17.6 | 5 | 59.9 | 0.7 | 5.4 | 0.11 | 2.3 | 26.4
1458 | Э76ХФ | Р65 | 21 | 47.0333333 | 24 | 47.0333333 | 3.5717675 | 0.30675 | 0.12159 | 0.10479 | 0.145908 | 0.0413981 | 1551 | 1584 | 20.3183381 | 12960 | 116.2 | 1 | 31.516 | 0.083 | 0.05 | 0.31 | 0.06 | 0.02 | 0.051975 | 0.175 | 0.161 | 0.21 | 5184 | 0.002 | 0.543 | 0.32 | 0.092 | 0.696 | 0.005 | 0.009 | 0.061 | 0.011 | 0.017 | 0.449 | 0.002 | 0.002 | 0.003 | 0.744 | 0.0002 | 0.417 | 0.092 | 0.783 | 0.005 | 0.01 | 0.062 | 0.011 | 0.014 | 0.561 | 0.003 | 0.037 | 4.9 | 61.7 | 0.5 | 8.8 | 0.11 | 2.8 | 22.1 | 5.2 | 63 | 0.4 | 7.9 | 0.09 | 2.8 | 22
1460 | Э76ХФ | Р65 | 13 | 41.55 | 22.0166667 | 41.55 | 3.5623827 | 0.341019 | 0.152277 | 0.20462 | 0.130304 | 0.0386326 | 1559 | 1580 | 18.7629525 | 12655.87 | 113.2 | 1 | 25.773 | 0.156 | 0.05 | 0.343 | 0.047 | 0.02 | 0.048503 | 0.11 | 0.318 | 0.263 | 4644 | 0.002 | 0.5 | 0.291 | 0.11 | 0.616 | 0.008 | 0.009 | 0.076 | 0.007 | 0.017 | 0.458 | 0.002 | 0.002 | 0.003 | 0.77 | 0.0002 | 0.418 | 0.114 | 0.802 | 0.007 | 0.011 | 0.077 | 0.008 | 0.013 | 0.56 | 0.003 | 0.036 | 5.3 | 58.5 | 0.6 | 7.7 | 0.09 | 2.7 | 22 | 5.3 | 59.1 | 0.7 | 5.4 | 0.11 | 2.7 | 21.5
1461 | Э76ХФ | Р65 | 14 | 43.0333333 | 25.0166667 | 43.0333333 | 4.6972128 | 0.3272545 | 0.126222 | 0.1073 | 0.14327 | 0.0399285 | 1539 | 1583 | 20.796096 | 13260.76 | 117.4 | 1 | 29.594 | 0.129 | 0.05 | 0.308 | 0.063 | 0.02 | 0.05013 | 0.17 | 0.165 | 0.218 | 5529 | 0.003 | 0.501 | 0.321 | 0.1 | 0.704 | 0.007 | 0.008 | 0.069 | 0.01 | 0.017 | 0.443 | 0.002 | 0.003 | 0.003 | 0.772 | 0.0002 | 0.42 | 0.098 | 0.788 | 0.006 | 0.009 | 0.068 | 0.011 | 0.013 | 0.561 | 0.003 | 0.037 | 5.2 | 59.3 | 0.5 | 8.2 | 0.08 | 2.7 | 22.2 | 5.7 | 60.6 | 0.5 | 4.5 | 0.08 | 2.8 | 21
1462 | Э76ХФ | Р65 | 15 | 43.5166667 | 19.8333333 | 43.5166667 | 3.8625592 | 0.3274393 | 0.148224 | 0.17377 | 0.155752 | 0.0398425 | 1569 | 1581 | 15.4051993 | 13111.26 | 118.1 | 1 | 22.222 | 0.132 | 0.05 | 0.307 | 0.07 | 0.02 | 0.050022 | 0.161 | 0.269 | 0.256 | 4334 | 0.002 | 0.506 | 0.299 | 0.099 | 0.641 | 0.006 | 0.009 | 0.065 | 0.008 | 0.019 | 0.431 | 0.002 | 0.002 | 0.004 | 0.77 | 0.0005 | 0.415 | 0.105 | 0.786 | 0.007 | 0.011 | 0.07 | 0.01 | 0.013 | 0.545 | 0.003 | 0.037 | 4.7 | 47.9 | 0.7 | 7.8 | 0.07 | 2.5 | 19.2 | 4.9 | 51 | 0.6 | 7 | 0.1 | 2.5 | 20.4
1463 | Э76ХФ | Р65 | 9 | 44.3833333 | 20.85 | 44.3833333 | 3.3113443 | 0.274837 | 0.121011 | 0.09652 | 0.104242 | 0.0389489 | 1568 | 1579 | 9.9922644 | 12204.32 | 112.7 | 1 | 14.783 | 0.194 | 0.05 | 0.271 | 0.059 | 0.02 | 0.0489 | 0.116 | 0.149 | 0.209 | 4241 | 0.002 | 0.552 | 0.314 | 0.091 | 0.705 | 0.014 | 0.01 | 0.074 | 0.009 | 0.013 | 0.472 | 0.002 | 0.003 | 0.005 | 0.767 | 0.0002 | 0.414 | 0.09 | 0.786 | 0.014 | 0.01 | 0.074 | 0.009 | 0.008 | 0.542 | 0.003 | 0.037 | 6.3 | 59.8 | 0.9 | 8.4 | 0.1 | 3.2 | 18.5 | 9.4 | 57.6 | 0.7 | 10.3 | 0.1 | 2.8 | 19.8
1464 | Э76ХФ | Р65 | 10 | 43.25 | 21.6666667 | 43.25 | 2.5292683 | 0.269924 | 0.116958 | 0.08993 | 0.089732 | 0.0382288 | 1555 | 1587 | 11.1412717 | 11688.92 | 112.6 | 1 | 16.062 | 0.152 | 0.05 | 0.237 | 0.09 | 0.02 | 0.047996 | 0.097 | 0.139 | 0.202 | 4221 | 0.003 | 0.534 | 0.317 | 0.11 | 0.712 | 0.008 | 0.012 | 0.071 | 0.009 | 0.019 | 0.487 | 0.003 | 0.003 | 0.003 | 0.783 | 0.0002 | 0.413 | 0.107 | 0.785 | 0.007 | 0.013 | 0.071 | 0.009 | 0.013 | 0.552 | 0.003 | 0.036 | 4.4 | 61.7 | 0.6 | 7.9 | 0.07 | 3.1 | 20 | 4.2 | 60.8 | 0.6 | 4.4 | 0.08 | 2.5 | 24.1
1465 | Э76ХФ | Р65 | 9 | 41.5 | 21.9833333 | 41.5 | 3.9541512 | 0.358022 | 0.152856 | 0.17606 | 0.138374 | 0.0397557 | 1565 | 1588 | 10.2462651 | 12915.24 | 117.1 | 1 | 14.174 | 0.204 | 0.05 | 0.365 | 0.055 | 0.02 | 0.049913 | 0.134 | 0.273 | 0.264 | 4732 | 0.002 | 0.489 | 0.296 | 0.11 | 0.642 | 0.007 | 0.011 | 0.07 | 0.008 | 0.018 | 0.45 | 0.002 | 0.003 | 0.004 | 0.775 | 0.0004 | 0.42 | 0.109 | 0.797 | 0.006 | 0.013 | 0.071 | 0.009 | 0.014 | 0.563 | 0.003 | 0.036 | 4.6 | 57.7 | 0.5 | 8.4 | 0.08 | 2.8 | 20.3 | 5.5 | 59.4 | 0.3 | 6.5 | 0.06 | 2.8 | 20.5
1466 | Э76ХФ | Р65 | 8 | 46.7166667 | 25.5166667 | 46.7166667 | 3.8158416 | 0.315657 | 0.119274 | 0.10807 | 0.109456 | 0.0396984 | 1549 | 1585 | 16.32 | 12965.64 | 117.5 | 1 | 25.228 | 0.23 | 0.05 | 0.296 | 0.053 | 0.02 | 0.049841 | 0.119 | 0.167 | 0.206 | 5514 | 0.002 | 0.508 | 0.318 | 0.101 | 0.692 | 0.01 | 0.011 | 0.073 | 0.009 | 0.018 | 0.457 | 0.002 | 0.003 | 0.004 | 0.768 | 0.0004 | 0.414 | 0.103 | 0.786 | 0.009 | 0.011 | 0.073 | 0.01 | 0.012 | 0.539 | 0.003 | 0.036 | 5.1 | 57.8 | 0.3 | 9.1 | 0.06 | 2.8 | 20.5 | 5.7 | 58.9 | 0.4 | 6.1 | 0.09 | 2.3 | 25.6
1467 | Э76ХФ | Р65 | 7 | 42.55 | 21.1666667 | 42.55 | 3.8713219 | 0.3336975 | 0.159225 | 0.16898 | 0.133736 | 0.039641 | 1573 | 1588 | 11.9922444 | 12634.02 | 116.5 | 1 | 17.009 | 0.207 | 0.05 | 0.315 | 0.058 | 0.02 | 0.049769 | 0.13 | 0.262 | 0.275 | 4457 | 0.002 | 0.491 | 0.285 | 0.096 | 0.642 | 0.006 | 0.012 | 0.07 | 0.008 | 0.017 | 0.454 | 0.002 | 0.003 | 0.003 | 0.753 | 0.0004 | 0.416 | 0.099 | 0.795 | 0.005 | 0.013 | 0.072 | 0.009 | 0.013 | 0.551 | 0.003 | 0.036 | 5.1 | 57.7 | 0.5 | 11.4 | 0.08 | 2.6 | 22.6 | 5.3 | 52.9 | 0.6 | 9 | 0.09 | 2.7 | 19.9
1468 | Э76ХФ | Р65 | 9 | 48.05 | 17.8333333 | 46.0333333 | 3.5582586 | 0.3405061 | 0.12159 | 0.11712 | 0.117978 | 0.039093 | 1573 | 1587 | 20.805221 | 12687.48 | 114.5 | 1 | 30.994 | 0.161 | 0.05 | 0.315 | 0.054 | 0.02 | 0.049081 | 0.128 | 0.181 | 0.21 | 3771 | 0.002 | 0.485 | 0.318 | 0.115 | 0.694 | 0.006 | 0.01 | 0.082 | 0.01 | 0.019 | 0.462 | 0.002 | 0.003 | 0.004 | 0.761 | 0.0004 | 0.417 | 0.114 | 0.801 | 0.006 | 0.013 | 0.082 | 0.011 | 0.016 | 0.56 | 0.003 | 0.037 | 5.5 | 51.7 | 1.1 | 10.8 | 0.17 | 2.7 | 18.9 | 6.3 | 59.5 | 0.6 | 7.1 | 0.08 | 2.8 | 20.6
1469 | Э76ХФ | Р65 | 12 | 41.3666667 | 23.5333333 | 41.3666667 | 3.6110319 | 0.333944 | 0.143592 | 0.09525 | 0.061854 | 0.038776 | 1544 | 1581 | 15.3388692 | 12809.07 | 113.6 | 1 | 20.422 | 0.145 | 0.05 | 0.34 | 0.12 | 0.02 | 0.048683 | 0.053 | 0.148 | 0.248 | 5024 | 0.002 | 0.507 | 0.297 | 0.099 | 0.706 | 0.007 | 0.011 | 0.065 | 0.009 | 0.018 | 0.494 | 0.002 | 0.003 | 0.005 | 0.765 | 0.0004 | 0.416 | 0.098 | 0.791 | 0.006 | 0.014 | 0.064 | 0.01 | 0.013 | 0.562 | 0.003 | 0.038 | 3.7 | 63.7 | 0.5 | 8 | 0.08 | 2.9 | 21.7 | 5.7 | 59.2 | 0.9 | 6.2 | 0.09 | 2.8 | 21.1
1470 | Э76ХФ | Р65 | 9 | 41.0166667 | 20.35 | 41.0166667 | 4.3458458 | 0.346912 | 0.164436 | 0.1565 | 0.151616 | 0.0397844 | 1568 | 1584 | 8.748395 | 13889.93 | 118.4 | 1 | 11.961 | 0.2 | 0.05 | 0.35 | 0.057 | 0.02 | 0.049949 | 0.162 | 0.242 | 0.284 | 4711 | 0.003 | 0.509 | 0.288 | 0.097 | 0.662 | 0.006 | 0.011 | 0.068 | 0.008 | 0.016 | 0.449 | 0.002 | 0.003 | 0.004 | 0.77 | 0.0004 | 0.418 | 0.097 | 0.792 | 0.005 | 0.012 | 0.068 | 0.008 | 0.013 | 0.561 | 0.003 | 0.036 | 4.7 | 61.2 | 0.6 | 6.6 | 0.06 | 2.8 | 21.7 | 5.3 | 61.9 | 0.4 | 6 | 0.07 | 2.8 | 21
1471 | Э76ХФ | Р65 | 5 | 45.05 | 19.5 | 45.05 | 3.581565 | 0.4061487 | 0.177753 | 0.1997 | 0.14228 | 0.0404431 | 1579 | 1581 | 13.0792098 | 12289.23 | 118.2 | 1 | 19.31 | 0.208 | 0.05 | 0.415 | 0.06 | 0.02 | 0.050926 | 0.13 | 0.31 | 0.307 | 3994 | 0.002 | 0.46 | 0.274 | 0.103 | 0.62 | 0.006 | 0.012 | 0.071 | 0.007 | 0.016 | 0.441 | 0.001 | 0.003 | 0.003 | 0.766 | 0.0002 | 0.415 | 0.105 | 0.792 | 0.006 | 0.012 | 0.071 | 0.008 | 0.013 | 0.556 | 0.003 | 0.037 | 4.3 | 58.5 | 0.3 | 11 | 0.11 | 2.4 | 24.8 | 5.2 | 53.8 | 0.3 | 8.5 | 0.08 | 2.3 | 23.8
1472 | Э76ХФ | Р65 | 6 | 47.3833333 | 28.5166667 | 47.3833333 | 4.7980214 | 0.278105 | 0.141855 | 0.10538 | 0.100034 | 0.0394313 | 1510 | 1574 | 10.9138874 | 12765.17 | 116 | 1 | 16.962 | 0.083 | 0.05 | 0.271 | 0.061 | 0.02 | 0.049913 | 0.106 | 0.163 | 0.245 | 6067 | 0.002 | 0.524 | 0.301 | 0.104 | 0.696 | 0.006 | 0.01 | 0.065 | 0.009 | 0.019 | 0.484 | 0.002 | 0.004 | 0.003 | 0.778 | 0.0002 | 0.417 | 0.104 | 0.787 | 0.005 | 0.011 | 0.066 | 0.01 | 0.013 | 0.557 | 0.003 | 0.037 | 4.2 | 58.9 | 0.4 | 9.3 | 0.1 | 2.6 | 22.6 | 6.2 | 59.3 | 0.9 | 5.1 | 0.14 | 2.7 | 22
1473 | Э76ХФ | Р65 | 9 | 44.55 | 17.95 | 44.55 | 1.0366437 | 0.296644 | 0.120432 | 0.04545 | 0.098712 | 0.0388885 | 1568 | 1573 | 4.9390202 | 10499.16 | 114.4 | 1 | 7.141 | 0.062 | 0.05 | 0.3 | 0.069 | 0.02 | 0.049226 | 0.129 | 0.069 | 0.208 | 3141 | 0.002 | 0.508 | 0.31 | 0.102 | 0.735 | 0.005 | 0.009 | 0.065 | 0.013 | 0.021 | 0.457 | 0.002 | 0.037 | 0.003 | 0.754 | 0.0002 | 0.406 | 0.1 | 0.771 | 0.005 | 0.012 | 0.065 | 0.013 | 0.016 | 0.543 | 0.003 | 0.037 | 4.8 | 44.1 | 0.9 | 6.4 | 0.16 | 2.7 | 16.6 | 6.2 | 57.6 | 0.9 | 8.3 | 0.07 | 2.7 | 21.1
1474 | Э76ХФ | Р65 | 5 | 74.2333333 | 46.5 | 74.2333333 | 3.0331635 | 0.3851943 | 0.129696 | 0.09261 | 0.098484 | 0.0377454 | 1602 | 1576 | 11.5229192 | 11668.39 | 111.7 | 2 | 28.42 | 0.194 | 0.295 | 0.165 | 0.035 | 0.02 | 0.047779 | 0.109 | 0.143 | 0.224 | 9043 | 0.002 | 0.423 | 0.309 | 0.1 | 0.7 | 0.007 | 0.012 | 0.067 | 0.011 | 0.021 | 0.477 | 0.002 | 0.003 | 0.004 | 0.805 | 0.0004 | 0.416 | 0.101 | 0.785 | 0.006 | 0.009 | 0.069 | 0.012 | 0.011 | 0.535 | 0.003 | 0.037 | 4.2 | 61.3 | 0.4 | 7 | 0.1 | 3 | 20.8 | 5.6 | 62.8 | 0.5 | 5.4 | 0.08 | 2.8 | 22.3
1475 | Э76ХФ | Р65 | 6 | 109.4333333 | 29.95 | 109.4333333 | 2.1284517 | 0.457784 | 0.137802 | 0.17211 | 0.172638 | 0.0399456 | 1628 | 1591 | 6.2427379 | 11877.8 | 116 | 3 | 22.649 | 0.239 | 0.05 | 0.491 | 0.075 | 0.02 | 0.050564 | 0.187 | 0.266 | 0.238 | 5929 | 0.002 | 0.422 | 0.306 | 0.104 | 0.636 | 0.008 | 0.011 | 0.069 | 0.01 | 0.024 | 0.434 | 0.001 | 0.002 | 0.004 | 0.762 | 0.0003 | 0.417 | 0.1 | 0.788 | 0.007 | 0.012 | 0.068 | 0.011 | 0.011 | 0.565 | 0.003 | 0.038 | 5.2 | 55.4 | 0.3 | 12.8 | 0.15 | 2.2 | 25.5 | 7.3 | 58.9 | 0.5 | 8.4 | 0.11 | 2.4 | 24.4
1476 | Э76ХФ | Р65 | 11 | 56.2166667 | 26.6833333 | 56.2166667 | 2.9334342 | 0.480186 | 0.134328 | 0.12674 | 0.121988 | 0.0388601 | 1579 | 1579 | 11.318943 | 11980.51 | 114.6 | 1 | 21.179 | 0.158 | 0.05 | 0.521 | 0.08 | 0.02 | 0.04919 | 0.13 | 0.196 | 0.232 | 5328 | 0.002 | 0.395 | 0.31 | 0.12 | 0.682 | 0.009 | 0.011 | 0.072 | 0.012 | 0.027 | 0.469 | 0.002 | 0.003 | 0.003 | 0.772 | 0.0002 | 0.42 | 0.117 | 0.793 | 0.008 | 0.014 | 0.071 | 0.013 | 0.017 | 0.582 | 0.003 | 0.037 | 5.1 | 57.9 | 0.5 | 10.4 | 0.11 | 2.3 | 24.8 | 6 | 58.9 | 0.5 | 6.7 | 0.06 | 2.7 | 22
1477 | Э76ХФ | Р65 | 24 | 47.2 | 25.4666667 | 47.2 | 3.9926698 | 0.364753 | 0.122169 | 0.10942 | 0.157204 | 0.0403745 | 1545 | 1576 | 11.2099576 | 13370.42 | 116.8 | 1 | 17.637 | 0.24 | 0.401 | 0.078 | 0.092 | 0.02 | 0.051107 | 0.19 | 0.168 | 0.211 | 5675 | 0.002 | 0.447 | 0.322 | 0.115 | 0.693 | 0.008 | 0.011 | 0.068 | 0.012 | 0.027 | 0.442 | 0.002 | 0.004 | 0.003 | 0.779 | 0.0004 | 0.421 | 0.115 | 0.79 | 0.007 | 0.014 | 0.068 | 0.014 | 0.021 | 0.548 | 0.003 | 0.038 | 3.7 | 50.5 | 0.3 | 9.3 | 0.17 | 2.4 | 21 | 4.7 | 61.1 | 1 | 5.7 | 0.1 | 2.7 | 22.9
1478 | Э76ХФ | Р65 | 26 | 40.6833333 | 16.8333333 | 40.6833333 | 3.4747275 | 0.385614 | 0.137802 | 0.16914 | 0.144456 | 0.0388885 | 1578 | 1578 | 7.7375465 | 12304.16 | 114.5 | 1 | 10.407 | 0.159 | 0.05 | 0.402 | 0.079 | 0.02 | 0.049226 | 0.146 | 0.262 | 0.238 | 3452 | 0.002 | 0.449 | 0.305 | 0.121 | 0.638 | 0.009 | 0.011 | 0.075 | 0.008 | 0.027 | 0.453 | 0.001 | 0.002 | 0.003 | 0.772 | 0.0002 | 0.412 | 0.122 | 0.786 | 0.008 | 0.012 | 0.078 | 0.009 | 0.019 | 0.569 | 0.003 | 0.037 | 4.1 | 55.1 | 0.4 | 12.2 | 0.16 | 2.1 | 26.6 | 4.3 | 57.6 | 0.6 | 10.2 | 0.07 | 2.2 | 26.6
1479 | Э76ХФ | Р65 | 20 | 40.85 | 21.5 | 40.85 | 3.496572 | 0.418432 | 0.147066 | 0.16587 | 0.138876 | 0.0394597 | 1558 | 1581 | 14.2986536 | 12633.49 | 116.9 | 1 | 19.47 | 0.161 | 0.05 | 0.441 | 0.086 | 0.02 | 0.049949 | 0.139 | 0.257 | 0.254 | 4527 | 0.002 | 0.428 | 0.3 | 0.119 | 0.644 | 0.008 | 0.012 | 0.072 | 0.009 | 0.027 | 0.452 | 0.002 | 0.003 | 0.003 | 0.764 | 0.0001 | 0.417 | 0.118 | 0.787 | 0.007 | 0.012 | 0.072 | 0.01 | 0.019 | 0.572 | 0.003 | 0.036 | 4.7 | 51 | 1.1 | 10 | 0.1 | 2.5 | 20.8 | 4.7 | 59.8 | 0.6 | 5.5 | 0.06 | 2.3 | 26.3
1480 | Э76ХФ | Р65 | 18 | 40.7333333 | 18.5666667 | 40.7333333 | 2.7806763 | 0.36142 | 0.15054 | 0.1143 | 0.142548 | 0.0384311 | 1584 | 1583 | 10.4398527 | 12044.17 | 112.5 | 1 | 14.175 | 0.161 | 0.05 | 0.372 | 0.075 | 0.02 | 0.048647 | 0.166 | 0.176 | 0.26 | 3727 | 0.002 | 0.489 | 0.291 | 0.105 | 0.685 | 0.007 | 0.011 | 0.069 | 0.009 | 0.02 | 0.44 | 0.001 | 0.003 | 0.003 | 0.759 | 0.0003 | 0.416 | 0.103 | 0.795 | 0.005 | 0.012 | 0.068 | 0.01 | 0.017 | 0.57 | 0.003 | 0.037 | 3.5 | 47.6 | 0.7 | 9.7 | 0.12 | 2.3 | 20.7 | 3.8 | 52.3 | 0.4 | 8.3 | 0.06 | 2.4 | 21.6
1481 | Э76ХФ | Р65 | 8 | 42.8666667 | 20.25 | 42.8666667 | 2 | 0.365627 | 0.149961 | 0.12173 | 0.127934 | 0.0387773 | 1575 | 1576 | 9.5136858 | 11697.78 | 114.6 | 1 | 13.594 | 0.088 | 0.05 | 0.377 | 0.072 | 0.02 | 0.049045 | 0.141 | 0.188 | 0.259 | 3948 | 0.002 | 0.489 | 0.294 | 0.095 | 0.681 | 0.009 | 0.013 | 0.077 | 0.008 | 0.019 | 0.459 | 0.002 | 0.003 | 0.003 | 0.786 | 0.0003 | 0.417 | 0.095 | 0.794 | 0.008 | 0.013 | 0.077 | 0.009 | 0.016 | 0.577 | 0.003 | 0.037 | 3.7 | 49.8 | 1 | 6.7 | 0.1 | 2.9 | 17 | 4.9 | 53.9 | 0.4 | 5.5 | 0.07 | 2.7 | 20.2
1482 | Э76ХФ | Р65 | 7 | 43.0166667 | 19.65 | 43.0166667 | 2.444666 | 0.373008 | 0.159804 | 0.13161 | 0.149364 | 0.0389507 | 1591 | 1580 | 8.5815575 | 11343.51 | 114.2 | 1 | 12.305 | 0.112 | 0.05 | 0.384 | 0.076 | 0.02 | 0.049081 | 0.169 | 0.203 | 0.276 | 3715 | 0.002 | 0.484 | 0.285 | 0.097 | 0.67 | 0.005 | 0.011 | 0.066 | 0.008 | 0.018 | 0.44 | 0.001 | 0.002 | 0.003 | 0.785 | 0.0004 | 0.415 | 0.097 | 0.792 | 0.005 | 0.011 | 0.067 | 0.009 | 0.015 | 0.572 | 0.003 | 0.037 | 4.5 | 44.3 | 1.5 | 21.9 | 0.16 | 2.4 | 18.2 | 6.4 | 58.8 | 0.6 | 8.4 | 0.11 | 2.4 | 24.8
1483 | Э76ХФ | Р65 | 6 | 41.8666667 | 17.5333333 | 41.8666667 | 1.3743753 | 0.362625 | 0.165015 | 0.16396 | 0.139012 | 0.0393816 | 1600 | 1576 | 8.2397293 | 10385.93 | 115.9 | 1 | 11.499 | 0.091 | 0.05 | 0.369 | 0.06 | 0.02 | 0.049624 | 0.14 | 0.254 | 0.285 | 3035 | 0.002 | 0.494 | 0.283 | 0.107 | 0.643 | 0.009 | 0.011 | 0.08 | 0.007 | 0.019 | 0.449 | 0.001 | 0.002 | 0.003 | 0.782 | 0.0003 | 0.414 | 0.108 | 0.788 | 0.008 | 0.012 | 0.08 | 0.008 | 0.013 | 0.568 | 0.003 | 0.036 | 5 | 56.8 | 0.7 | 16.1 | 0.08 | 2.6 | 21.9 | 5.7 | 51.4 | 0.5 | 5.9 | 0.05 | 2.6 | 19.7
1484 | Э76ХФ | Р65 | 6 | 41.6833333 | 18.2833333 | 41.6833333 | 2.2077922 | 0.403965 | 0.188175 | 0.18866 | 0.171236 | 0.0399839 | 1591 | 1585 | 9.6290284 | 11758.25 | 118 | 1 | 13.379 | 0.089 | 0.05 | 0.415 | 0.073 | 0.02 | 0.050383 | 0.178 | 0.292 | 0.325 | 3583 | 0.002 | 0.452 | 0.269 | 0.094 | 0.624 | 0.008 | 0.011 | 0.078 | 0.007 | 0.019 | 0.427 | 0.001 | 0.002 | 0.003 | 0.792 | 0.0007 | 0.414 | 0.093 | 0.785 | 0.006 | 0.012 | 0.077 | 0.008 | 0.014 | 0.574 | 0.003 | 0.036 | 5 | 58.3 | 0.6 | 12.9 | 0.09 | 2.6 | 22.3 | 4.9 | 59.3 | 0.6 | 13 | 0.08 | 2.6 | 22.9
1491 | Э76ХФ | Р65 | 9 | 42.5333333 | 25.1333333 | 42.5333333 | 4.5637088 | 0.277603 | 0.106769 | 0.07764 | 0.120342 | 0.0385491 | 1533 | 1571 | 11.9778703 | 12604.77 | 114.3 | 1 | 16.779 | 0.065 | 0.05 | 0.277 | 0.048 | 0.02 | 0.048575 | 0.148 | 0.119 | 0.191 | 5280 | 0.002 | 0.533 | 0.33 | 0.102 | 0.727 | 0.008 | 0.009 | 0.079 | 0.009 | 0.018 | 0.47 | 0.002 | 0.003 | 0.004 | 0.766 | 0.0002 | 0.417 | 0.101 | 0.794 | 0.008 | 0.011 | 0.079 | 0.009 | 0.014 | 0.568 | 0.003 | 0.036 | 4.7 | 57.6 | 0.4 | 12.6 | 0.08 | 2.8 | 20.3 | 4.7 | 58.4 | 0.7 | 7.2 | 0.09 | 2.2 | 26
1495 | Э76ХФ | Р65 | 11 | 55.5333333 | 28.05 | 55.5333333 | 3.8134965 | 0.340686 | 0.118508 | 0.12206 | 0.107342 | 0.0394967 | 1561 | 1595 | 13.0891778 | 12500.53 | 116.7 | 1 | 24.055 | 0.15 | 0.05 | 0.351 | 0.048 | 0.02 | 0.049769 | 0.11 | 0.189 | 0.212 | 5844 | 0.002 | 0.476 | 0.321 | 0.099 | 0.688 | 0.007 | 0.009 | 0.074 | 0.009 | 0.02 | 0.472 | 0.002 | 0.003 | 0.003 | 0.756 | 0.0003 | 0.416 | 0.097 | 0.793 | 0.006 | 0.011 | 0.073 | 0.009 | 0.016 | 0.564 | 0.003 | 0.036 | 4.8 | 52 | 1.1 | 6 | 0.15 | 2.6 | 20.1 | 5.5 | 63.7 | 0.6 | 5.4 | 0.07 | 2.8 | 22.5
1497 | Э76ХФ | Р65 | 24 | 45.7 | 22.4666667 | 45.7 | 2.2891853 | 0.3352602 | 0.107328 | 0.10968 | 0.131922 | 0.0392665 | 1581 | 1586 | 12.0019769 | 11259.35 | 114.5 | 1 | 18.213 | 0.064 | 0.05 | 0.325 | 0.049 | 0.02 | 0.049479 | 0.152 | 0.169 | 0.192 | 4216 | 0.002 | 0.484 | 0.325 | 0.1 | 0.684 | 0.012 | 0.012 | 0.076 | 0.009 | 0.018 | 0.456 | 0.002 | 0.003 | 0.003 | 0.784 | 0.0004 | 0.415 | 0.103 | 0.782 | 0.012 | 0.009 | 0.077 | 0.01 | 0.013 | 0.549 | 0.003 | 0.037 | 5 | 51.9 | 0.6 | 10.1 | 0.13 | 2.5 | 20.7 | 4.6 | 59.1 | 0.9 | 3.7 | 0.08 | 2.3 | 25.8
1498 | Э76ХФ | Р65 | 24 | 47.35 | 22.2666667 | 47.35 | 2.1015129 | 0.3627839 | 0.121862 | 0.12318 | 0.096978 | 0.0382047 | 1576 | 1574 | 8.1389652 | 11112.57 | 112.8 | 1 | 12.846 | 0.076 | 0.05 | 0.356 | 0.048 | 0.02 | 0.048141 | 0.094 | 0.191 | 0.218 | 4124 | 0.002 | 0.455 | 0.314 | 0.122 | 0.668 | 0.008 | 0.01 | 0.084 | 0.009 | 0.02 | 0.458 | 0.002 | 0.003 | 0.003 | 0.796 | 0.0003 | 0.414 | 0.121 | 0.782 | 0.008 | 0.011 | 0.083 | 0.01 | 0.015 | 0.554 | 0.004 | 0.037 | 3.7 | 41.4 | 0.7 | 10.2 | 0.22 | 2.1 | 20.1 | 5.5 | 55 | 0.5 | 9.2 | 0.07 | 2.5 | 22.5
1501 | Э90ХАФ | Р65 | 27 | 51.2166667 | 29.5 | 50.8833333 | 2.9921977 | 0.577075 | 0.131365 | 0.21198 | 0.111 | 0.0930636 | 1568 | 1589 | 10.6860534 | 12296.95 | 116.1 | 1 | 6.002 | 0.062 | 0.05 | 0.637 | 0.038 | 0.02 | 0.102575 | 0.078 | 0.33 | 0.235 | 6046 | 0.002 | 0.432 | 0.181 | 0.113 | 0.611 | 0.009 | 0.011 | 0.071 | 0.007 | 0.021 | 0.434 | 0.001 | 0.003 | 0.003 | 0.832 | 0.0002 | 0.288 | 0.111 | 0.787 | 0.007 | 0.016 | 0.071 | 0.008 | 0.016 | 0.56 | 0.004 | 0.084 | 4.8 | 53.1 | 0.5 | 13.6 | 0.26 | 2.1 | 24.8 | 5.8 | 58.8 | 0.2 | 6 | 0.06 | 2.3 | 25.9
1502 | Э90ХАФ | Р65 | 34 | 43.1833333 | 24.35 | 43.0166667 | 2.987608 | 0.53047 | 0.1118 | 0.16127 | 0.086888 | 0.0922218 | 1548 | 1589 | 17.0383333 | 12303.08 | 115 | 1 | 10.223 | 0.09 | 0.05 | 0.585 | 0.049 | 0.02 | 0.101816 | 0.063 | 0.251 | 0.2 | 4993 | 0.002 | 0.441 | 0.192 | 0.09 | 0.646 | 0.01 | 0.011 | 0.072 | 0.007 | 0.019 | 0.446 | 0.002 | 0.002 | 0.003 | 0.855 | 0.0002 | 0.28 | 0.09 | 0.761 | 0.008 | 0.018 | 0.073 | 0.008 | 0.013 | 0.525 | 0.003 | 0.08 | 4.9 | 51.1 | 0.4 | 9.4 | 0.11 | 2.4 | 21.4 | 4.2 | 54.5 | 0.3 | 8.7 | 0.11 | 2 | 27
1503 | Э90ХАФ | Р65 | 30 | 48.3666667 | 32.0166667 | 47.3666667 | 3.3760208 | 0.4572622 | 0.100061 | 0.124 | 0.066514 | 0.0920432 | 1526 | 1585 | 13.3910924 | 11789.48 | 113.4 | 1 | 8.853 | 0.192 | 0.05 | 0.48 | 0.058 | 0.02 | 0.102214 | 0.048 | 0.193 | 0.179 | 6291 | 0.003 | 0.466 | 0.204 | 0.104 | 0.69 | 0.007 | 0.009 | 0.074 | 0.008 | 0.019 | 0.482 | 0.003 | 0.003 | 0.004 | 0.868 | 0.0007 | 0.288 | 0.103 | 0.795 | 0.005 | 0.016 | 0.074 | 0.01 | 0.013 | 0.528 | 0.004 | 0.085 | 3.4 | 46.6 | 0.9 | 7.7 | 0.17 | 2.6 | 17.6 | 5.2 | 58.7 | 0.4 | 5.9 | 0.12 | 2.2 | 26.5
1504 | Э90ХАФ | Р65 | 33 | 48.8833333 | 32.0333333 | 48.7166667 | 3.1663613 | 0.071337 | 0.083291 | 0.06763 | 0.0475 | 0.090346 | 1512 | 1583 | 14.6216028 | 11787.1 | 112.8 | 1 | 6.994 | 0.306 | 0.05 | 0.027 | 0.046 | 0.02 | 0.099573 | 0.043 | 0.105 | 0.149 | 6293 | 0.003 | 0.777 | 0.216 | 0.093 | 0.738 | 0.008 | 0.009 | 0.071 | 0.012 | 0.018 | 0.503 | 0.003 | 0.004 | 0.004 | 0.88 | 0.0004 | 0.291 | 0.094 | 0.8 | 0.006 | 0.013 | 0.071 | 0.013 | 0.014 | 0.54 | 0.004 | 0.085 | 7 | 54.4 | 0.8 | 7.9 | 0.16 | 2.4 | 22.3 | 5.6 | 59.4 | 0.3 | 6.3 | 0.07 | 2.3 | 26.2
1508 | Э90ХАФ | Р65 | 51 | 40.8833333 | 21.0333333 | 40.7166667 | 3.8866466 | 0.4975932 | 0.110123 | 0.15023 | 0.073142 | 0.0897269 | 1551 | 1574 | 18.9740132 | 12987.96 | 111.9 | 1 | 12.818 | 0.145 | 0.05 | 0.506 | 0.055 | 0.02 | 0.098994 | 0.047 | 0.234 | 0.197 | 4553 | 0.002 | 0.438 | 0.195 | 0.097 | 0.666 | 0.008 | 0.009 | 0.075 | 0.007 | 0.023 | 0.483 | 0.002 | 0.002 | 0.004 | 0.872 | 0.0006 | 0.287 | 0.097 | 0.798 | 0.006 | 0.016 | 0.075 | 0.008 | 0.015 | 0.538 | 0.003 | 0.082 | 5.6 | 52.5 | 0.3 | 10.4 | 0.09 | 2.4 | 21.7 | 5.9 | 57.1 | 0.7 | 9.7 | 0.15 | 2.3 | 25.2
1509 | Э90ХАФ | Р65 | 44 | 49.2 | 29.2 | 49.0333333 | 3.8228833 | 0.3501027 | 0.081055 | 0.12646 | 0.103228 | 0.0930122 | 1536 | 1574 | 10.7890244 | 12433.56 | 116.4 | 1 | 7.864 | 0.196 | 0.05 | 0.332 | 0.058 | 0.02 | 0.102792 | 0.102 | 0.196 | 0.145 | 6051 | 0.003 | 0.579 | 0.219 | 0.121 | 0.694 | 0.009 | 0.008 | 0.076 | 0.01 | 0.021 | 0.457 | 0.002 | 0.003 | 0.005 | 0.855 | 0.0003 | 0.286 | 0.119 | 0.802 | 0.007 | 0.013 | 0.076 | 0.011 | 0.014 | 0.555 | 0.004 | 0.083 | 7.4 | 58.9 | 0.3 | 9.9 | 0.08 | 3 | 19.8 | 5.3 | 57.2 | 0.7 | 6.7 | 0.12 | 2.2 | 25.9
1510 | Э90ХАФ | Р65 | 48 | 42.1833333 | 20.6666667 | 41.6833333 | 3.9280875 | 0.2243933 | 0.098943 | 0.10596 | 0.05349 | 0.0923744 | 1548 | 1579 | 9.0228647 | 12806.13 | 114.7 | 1 | 11.444 | 0.08 | 0.179 | 0.071 | 0.068 | 0.02 | 0.101526 | 0.036 | 0.165 | 0.177 | 4411 | 0.004 | 0.663 | 0.202 | 0.102 | 0.698 | 0.006 | 0.007 | 0.064 | 0.011 | 0.02 | 0.488 | 0.003 | 0.003 | 0.005 | 0.842 | 0.0007 | 0.283 | 0.099 | 0.786 | 0.004 | 0.01 | 0.064 | 0.011 | 0.017 | 0.539 | 0.004 | 0.084 | 5.6 | 55.9 | 0.9 | 10.2 | 0.08 | 2.6 | 21.6 | 5.1 | 60.1 | 0.6 | 4.8 | 0.09 | 2.3 | 26.3
1511 | Э90ХАФ | Р65 | 46 | 51.4 | 20.8 | 51.2333333 | 4 | 0.523189 | 0.079937 | 0.105526 | 0.148782 | 0.0923141 | 1598 | 1597 | 12.546 | 12729.81 | 114.8 | 1 | 6.273 | 0.172 | 0.05 | 0.584 | 0.095 | 0.02 | 0.10149 | 0.179 | 0.164 | 0.143 | 4413 | 0.002 | 0.436 | 0.223 | 0.113 | 0.707 | 0.008 | 0.01 | 0.076 | 0.012 | 0.02 | 0.421 | 0.001 | 0.003 | 0.003 | 0.861 | 0.0003 | 0.29 | 0.113 | 0.805 | 0.006 | 0.015 | 0.075 | 0.014 | 0.015 | 0.546 | 0.003 | 0.085 | 3.9 | 56 | 0.3 | 15.9 | 0.12 | 2.2 | 26 | 4.5 | 51.8 | 0.8 | 14.1 | 0.13 | 2.1 | 25.7
1512 | Э90ХАФ | Р65 | 54 | 45.2333333 | 22.3833333 | 45.0666667 | 3.9565555 | 0.5109183 | 0.093912 | 0.124566 | 0.128724 | 0.0917052 | 1554 | 1578 | 14.5027104 | 13818.32 | 114.3 | 1 | 11.296 | 0.147 | 0.05 | 0.532 | 0.083 | 0.02 | 0.100984 | 0.141 | 0.198 | 0.168 | 5155 | 0.002 | 0.432 | 0.208 | 0.109 | 0.682 | 0.007 | 0.007 | 0.071 | 0.009 | 0.019 | 0.431 | 0.002 | 0.003 | 0.003 | 0.844 | 0.0004 | 0.287 | 0.11 | 0.801 | 0.005 | 0.012 | 0.071 | 0.011 | 0.014 | 0.54 | 0.003 | 0.084 | 4.3 | 47.3 | 0.3 | 13.5 | 0.11 | 2 | 23.4 | 3.9 | 58.2 | 0.2 | 12.1 | 0.08 | 2.2 | 26
1513 | Э90ХАФ | Р65 | 62 | 44.0333333 | 24.1333333 | 43.8666667 | 4.2257426 | 0.528006 | 0.101738 | 0.151986 | 0.098319 | 0.0925725 | 1553 | 1578 | 11.4122355 | 13107.18 | 114.5 | 1 | 8.239 | 0.229 | 0.05 | 0.584 | 0.084 | 0.02 | 0.101635 | 0.084 | 0.243 | 0.182 | 5272 | 0.002 | 0.44 | 0.2 | 0.111 | 0.657 | 0.007 | 0.008 | 0.084 | 0.008 | 0.019 | 0.458 | 0.001 | 0.002 | 0.004 | 0.836 | 0.0005 | 0.283 | 0.11 | 0.793 | 0.006 | 0.015 | 0.083 | 0.009 | 0.014 | 0.545 | 0.003 | 0.084 | 4.6 | 58.9 | 0.6 | 9.9 | 0.12 | 2.3 | 25.4 | 3.9 | 58.2 | 0.2 | 12.1 | 0.08 | 2.2 | 26
1514 | Э90ХАФ | Р65 | 32 | 42.9 | 23.0333333 | 42.55 | 4.4358884 | 0.418564 | 0.088881 | 0.09412 | 0.08089 | 0.0887996 | 1554 | 1582 | 13.0554622 | 12506.22 | 110.5 | 1 | 7.768 | 0.157 | 0.05 | 0.421 | 0.058 | 0.02 | 0.097765 | 0.082 | 0.15 | 0.159 | 4801 | 0.002 | 0.503 | 0.208 | 0.107 | 0.704 | 0.006 | 0.008 | 0.07 | 0.008 | 0.021 | 0.471 | 0.002 | 0.002 | 0.004 | 0.825 | 0.0008 | 0.288 | 0.108 | 0.803 | 0.005 | 0.015 | 0.07 | 0.009 | 0.016 | 0.536 | 0.003 | 0.083 | 5.6 | 55.7 | 1.1 | 10.7 | 0.17 | 2.4 | 23.7 | 4.4 | 57.6 | 0.3 | 13.8 | 0.11 | 2.3 | 25.5
1515 | Э90ХАФ | Р65 | 30 | 44.9 | 24.8666667 | 44.4 | 4.2787246 | 0.488288 | 0.105092 | 0.144212 | 0.075473 | 0.0918963 | 1546 | 1582 | 11.9182811 | 13005.36 | 113.9 | 1 | 9.091 | 0.189 | 0.05 | 0.526 | 0.058 | 0.02 | 0.100803 | 0.053 | 0.231 | 0.188 | 5390 | 0.002 | 0.45 | 0.2 | 0.117 | 0.669 | 0.008 | 0.01 | 0.074 | 0.007 | 0.021 | 0.491 | 0.002 | 0.002 | 0.003 | 0.854 | 0.003 | 0.289 | 0.117 | 0.798 | 0.006 | 0.016 | 0.075 | 0.008 | 0.015 | 0.53 | 0.003 | 0.084 | 5.2 | 57.4 | 0.5 | 12.6 | 0.1 | 2.7 | 21.6 | 4.3 | 55.8 | 1 | 10 | 0.17 | 2.1 | 26.1
1516 | Э90ХАФ | Р65 | 33 | 45.0333333 | 21.7166667 | 44.85 | 3.8864542 | 0.454131 | 0.082173 | 0.036102 | 0.094778 | 0.0929648 | 1561 | 1582 | 12.0540589 | 13170.53 | 115.7 | 1 | 7.507 | 0.169 | 0.05 | 0.501 | 0.059 | 0.02 | 0.10225 | 0.127 | 0.056 | 0.147 | 4767 | 0.002 | 0.505 | 0.223 | 0.103 | 0.765 | 0.006 | 0.008 | 0.062 | 0.011 | 0.018 | 0.46 | 0.002 | 0.003 | 0.004 | 0.845 | 0.0004 | 0.29 | 0.1 | 0.797 | 0.004 | 0.014 | 0.062 | 0.012 | 0.014 | 0.542 | 0.003 | 0.084 | 3.9 | 56.9 | 0.7 | 13.1 | 0.13 | 2.7 | 21.4 | 5.6 | 54.6 | 1 | 10.5 | 0.19 | 2.6 | 21.3
1517 | Э90ХАФ | Р65 | 29 | 50.0166667 | 20.15 | 49.85 | 3.9087049 | 0.473768 | 0.092794 | 0.093878 | 0.106177 | 0.0925055 | 1586 | 1588 | 16.5020979 | 12440.69 | 115.8 | 1 | 13.11 | 0.148 | 0.05 | 0.521 | 0.058 | 0.02 | 0.102033 | 0.12 | 0.149 | 0.166 | 4178 | 0.002 | 0.49 | 0.213 | 0.106 | 0.719 | 0.006 | 0.007 | 0.068 | 0.011 | 0.015 | 0.459 | 0.002 | 0.003 | 0.003 | 0.848 | 0.0002 | 0.289 | 0.104 | 0.801 | 0.004 | 0.015 | 0.068 | 0.012 | 0.012 | 0.548 | 0.003 | 0.084 | 3.8 | 57.5 | 0.4 | 14 | 0.14 | 2.2 | 25.6 | 4.1 | 57 | 0.5 | 11.1 | 0.13 | 2.2 | 25.8
1518 | Э90ХАФ | Р65 | 27 | 48.7 | 22.35 | 48.3666667 | 3.6643836 | 0.527132 | 0.125216 | 0.168366 | 0.158254 | 0.0927099 | 1583 | 1587 | 15.1756835 | 12738.26 | 115.7 | 1 | 11.719 | 0.252 | 0.05 | 0.578 | 0.058 | 0.02 | 0.10225 | 0.167 | 0.268 | 0.224 | 4745 | 0.002 | 0.45 | 0.19 | 0.108 | 0.651 | 0.006 | 0.009 | 0.069 | 0.008 | 0.016 | 0.425 | 0.001 | 0.002 | 0.003 | 0.841 | 0.0002 | 0.294 | 0.11 | 0.803 | 0.005 | 0.019 | 0.071 | 0.009 | 0.011 | 0.554 | 0.003 | 0.082 | 3.9 | 51.6 | 0.5 | 14 | 0.2 | 2 | 25.2 | 4 | 55 | 0.5 | 11.9 | 0.21 | 2.1 | 26.8
1520 | Э76ХФ | Р65 | 30 | 45.0666667 | 25.2166667 | 45.0666667 | 5.2272563 | 0.357265 | 0.148135 | 0.09437 | 0.09764 | 0.037841 | 1569 | 1635 | 12.2223964 | 13748.05 | 110.9 | 1 | 18.191 | 0.213 | 0.05 | 0.367 | 0.058 | 0.02 | 0.047779 | 0.107 | 0.15 | 0.265 | 5778 | 0.002 | 0.489 | 0.293 | 0.096 | 0.708 | 0.005 | 0.009 | 0.059 | 0.009 | 0.015 | 0.486 | 0.002 | 0.003 | 0.003 | 0.779 | 0.0003 | 0.421 | 0.097 | 0.797 | 0.005 | 0.01 | 0.06 | 0.01 | 0.009 | 0.536 | 0.003 | 0.037 | 4 | 52.6 | 0.7 | 14.3 | 0.12 | 2.6 | 20.4 | 4.2 | 54.9 | 0.5 | 12 | 0.22 | 2.1 | 26.4
1521 | Э76ХФ | Р65 | 23 | 63.5666667 | 27.5166667 | 63.5666667 | 2.7422089 | 0.357257 | 0.144781 | 0.084688 | 0.112962 | 0.0389007 | 1563 | 1594 | 9.5866282 | 12369.96 | 115.6 | 1 | 20.313 | 0.077 | 0.05 | 0.368 | 0.036 | 0.02 | 0.049117 | 0.134 | 0.134 | 0.259 | 5673 | 0.002 | 0.482 | 0.296 | 0.104 | 0.717 | 0.006 | 0.01 | 0.072 | 0.009 | 0.016 | 0.473 | 0.002 | 0.003 | 0.003 | 0.768 | 0.0003 | 0.412 | 0.101 | 0.789 | 0.005 | 0.011 | 0.071 | 0.01 | 0.011 | 0.562 | 0.003 | 0.036 | 4.8 | 59.1 | 0.5 | 15.2 | 0.17 | 2.5 | 24.1 | 4.7 | 58.3 | 0.5 | 9.1 | 0.1 | 2.3 | 25.8
1522 | Э76ХФ | Р65 | 47 | 46.0166667 | 22.6666667 | 46.0166667 | 4.2980984 | 0.159485 | 0.153725 | 0.139546 | 0.094859 | 0.0392452 | 1544 | 1589 | 10.5827471 | 13219.41 | 115.6 | 1 | 15.88 | 0.152 | 0.05 | 0.12 | 0.049 | 0.02 | 0.049552 | 0.084 | 0.223 | 0.275 | 4994 | 0.003 | 0.657 | 0.291 | 0.111 | 0.666 | 0.007 | 0.008 | 0.079 | 0.008 | 0.016 | 0.489 | 0.003 | 0.003 | 0.004 | 0.775 | 0.0003 | 0.416 | 0.109 | 0.782 | 0.006 | 0.009 | 0.078 | 0.009 | 0.011 | 0.564 | 0.004 | 0.037 | 4.3 | 56.2 | 1.6 | 10.3 | 0.29 | 2.3 | 24.9 | 5.8 | 58.8 | 0.5 | 9.4 | 0.07 | 2.6 | 22.4
1523 | Э76ХФ | Р65 | 49 | 42.5166667 | 16.4666667 | 42.5166667 | 3 | 0.375255 | 0.120185 | 0.078176 | 0.133169 | 0.0379558 | 1579 | 1580 | 11.5860447 | 12042.51 | 111.8 | 1 | 16.42 | 0.149 | 0.05 | 0.395 | 0.04 | 0.02 | 0.047924 | 0.167 | 0.123 | 0.215 | 3305 | 0.002 | 0.42 | 0.315 | 0.117 | 0.711 | 0.01 | 0.01 | 0.077 | 0.012 | 0.017 | 0.443 | 0.001 | 0.003 | 0.003 | 0.775 | 0.0004 | 0.413 | 0.114 | 0.783 | 0.009 | 0.011 | 0.077 | 0.012 | 0.012 | 0.563 | 0.003 | 0.037 | 4.4 | 44.7 | 0.6 | 11.8 | 0.32 | 2.2 | 20.1 | 5.3 | 47.7 | 0.4 | 10.6 | 0.07 | 2.2 | 21.4
1524 | Э76ХФ | Р65 | 39 | 42.1666667 | 20.5 | 42.1666667 | 3.4087553 | 0.433951 | 0.132483 | 0.159296 | 0.173079 | 0.0394456 | 1559 | 1569 | 10.1990381 | 12518.05 | 115.6 | 1 | 14.137 | 0.089 | 0.05 | 0.462 | 0.046 | 0.02 | 0.049805 | 0.193 | 0.253 | 0.237 | 4277 | 0.002 | 0.434 | 0.316 | 0.112 | 0.639 | 0.009 | 0.011 | 0.079 | 0.008 | 0.02 | 0.43 | 0.001 | 0.003 | 0.003 | 0.772 | 0.0003 | 0.421 | 0.11 | 0.785 | 0.008 | 0.012 | 0.078 | 0.009 | 0.013 | 0.576 | 0.003 | 0.037 | 3.8 | 51.3 | 0.6 | 16.6 | 0.73 | 2 | 25.5 | 4.6 | 51.4 | 0.3 | 15.6 | 0.14 | 2 | 26
1525 | Э76ХФ | Р65 | 36 | 43.7 | 20.5333333 | 43.7 | 2.99082745 | 0.370081 | 0.160433 | 0.159498 | 0.145112 | 0.0393307 | 1570 | 1576 | 11.7484243 | 11635.71 | 115.4 | 1 | 16.983 | 0.15 | 0.05 | 0.378 | 0.037 | 0.02 | 0.04966 | 0.151 | 0.254 | 0.287 | 3982 | 0.002 | 0.484 | 0.289 | 0.114 | 0.645 | 0.007 | 0.01 | 0.071 | 0.008 | 0.02 | 0.437 | 0.001 | 0.003 | 0.003 | 0.778 | 0.0002 | 0.418 | 0.111 | 0.788 | 0.006 | 0.012 | 0.071 | 0.009 | 0.016 | 0.572 | 0.003 | 0.037 | 3.4 | 49.6 | 0.5 | 17.3 | 0.34 | 1.9 | 25.5 | 4 | 52.9 | 0.6 | 14.4 | 0.11 | 2.1 | 25.7
1526 | Э76ХФ | Р65 | 35 | 43.2 | 21.5 | 43.2 | 3.4194098 | 0.390729 | 0.091117 | 0.06339 | 0.09703 | 0.0391303 | 1561 | 1578 | 9.6618056 | 12016.74 | 115.5 | 1 | 13.913 | 0.053 | 0.05 | 0.42 | 0.037 | 0.02 | 0.049407 | 0.119 | 0.1 | 0.163 | 4306 | 0.002 | 0.451 | 0.343 | 0.115 | 0.725 | 0.008 | 0.01 | 0.083 | 0.011 | 0.02 | 0.47 | 0.002 | 0.003 | 0.003 | 0.777 | 0.0005 | 0.416 | 0.114 | 0.784 | 0.007 | 0.012 | 0.083 | 0.011 | 0.015 | 0.563 | 0.004 | 0.037 | 4 | 55.7 | 0.6 | 15.2 | 0.17 | 2.3 | 23.7 | 4.9 | 58.1 | 1 | 9.6 | 0.07 | 2.5 | 23.7
1528 | Э76ХФ | Р65 | 33 | 54.0333333 | 21.0333333 | 54.0333333 | 3.3077544 | 0.399162 | 0.136396 | 0.108844 | 0.154376 | 0.0377554 | 1577 | 1581 | 7.4536817 | 11727.1 | 111.4 | 1 | 13.075 | 0.138 | 0.158 | 0.327 | 0.047 | 0.02 | 0.047671 | 0.186 | 0.172 | 0.244 | 4111 | 0.002 | 0.438 | 0.301 | 0.115 | 0.675 | 0.008 | 0.008 | 0.084 | 0.009 | 0.02 | 0.441 | 0.001 | 0.003 | 0.003 | 0.781 | 0.0003 | 0.417 | 0.115 | 0.785 | 0.007 | 0.011 | 0.084 | 0.01 | 0.013 | 0.56 | 0.003 | 0.038 | 4.9 | 52.8 | 2.2 | 10 | 0.96 | 2.1 | 25.2 | 5.2 | 57.5 | 0.9 | 9.6 | 0.1 | 2.4 | 23.8
1531 | Э76ХФ | Р65 | 29 | 41.5166667 | 14.0333333 | 41.5166667 | 2.3308167 | 0.37238 | 0.14534 | 0.099774 | 0.169201 | 0.0392737 | 1597 | 1580 | 13.4956487 | 11167.7 | 115.6 | 1 | 18.609 | 0.084 | 0.05 | 0.386 | 0.039 | 0.02 | 0.049588 | 0.212 | 0.157 | 0.26 | 2612 | 0.002 | 0.465 | 0.298 | 0.086 | 0.692 | 0.006 | 0.011 | 0.071 | 0.01 | 0.017 | 0.422 | 0.001 | 0.003 | 0.003 | 0.779 | 0.0002 | 0.415 | 0.087 | 0.789 | 0.005 | 0.012 | 0.071 | 0.01 | 0.012 | 0.566 | 0.003 | 0.038 | 3.7 | 50.3 | 0.8 | 13.1 | 0.73 | 2.2 | 22.7 | 4.4 | 52.6 | 0.4 | 16.1 | 0.22 | 2 | 25.9
1534 | Э76ХФ | Р65 | 28 | 42.2 | 19.5 | 42.2 | 2 | 0.386488 | 0.131924 | 0.096024 | 0.125456 | 0.0388151 | 1564 | 1573 | 9.2146919 | 12153.85 | 114.8 | 1 | 12.962 | 0.08 | 0.05 | 0.406 | 0.077 | 0.02 | 0.049009 | 0.148 | 0.152 | 0.236 | 3950 | 0.002 | 0.445 | 0.31 | 0.094 | 0.703 | 0.006 | 0.01 | 0.064 | 0.009 | 0.017 | 0.457 | 0.002 | 0.003 | 0.003 | 0.77 | 0.0002 | 0.416 | 0.093 | 0.792 | 0.005 | 0.011 | 0.064 | 0.01 | 0.014 | 0.564 | 0.003 | 0.037 | 3.7 | 51.6 | 0.9 | 15.6 | 0.45 | 2.1 | 24.5 | 3.6 | 53.6 | 0.7 | 14 | 0.19 | 2.2 | 25.2
1535 | Э76ХФ | Р65 | 28 | 40.55 | 18.2 | 40.55 | 2.1783173 | 0.341146 | 0.124098 | 0.0833945 | 0.137744 | 0.0388722 | 1575 | 1575 | 11.7721332 | 11175.82 | 114.3 | 1 | 15.912 | 0.132 | 0.05 | 0.352 | 0.074 | 0.02 | 0.049081 | 0.177 | 0.13 | 0.222 | 3390 | 0.002 | 0.498 | 0.318 | 0.081 | 0.713 | 0.005 | 0.008 | 0.059 | 0.01 | 0.016 | 0.45 | 0.002 | 0.003 | 0.003 | 0.772 | 0.0008 | 0.42 | 0.081 | 0.79 | 0.004 | 0.011 | 0.06 | 0.011 | 0.012 | 0.569 | 0.003 | 0.037 | 3.4 | 48.7 | 2.2 | 18.8 | 0.38 | 1.9 | 25.6 | 4.5 | 57.9 | 0.6 | 9.1 | 0.12 | 2.2 | 26.4
1536 | Э76ХФ | Р65 | 14 | 43.35 | 18.8 | 43.35 | 1.8160103 | 0.386473 | 0.117949 | 0.110181 | 0.111498 | 0.0391589 | 1590 | 1582 | 10.6062284 | 11901.06 | 115.7 | 1 | 15.326 | 0.079 | 0.05 | 0.408 | 0.075 | 0.02 | 0.049443 | 0.126 | 0.174 | 0.211 | 3729 | 0.002 | 0.464 | 0.322 | 0.102 | 0.691 | 0.007 | 0.008 | 0.061 | 0.01 | 0.019 | 0.472 | 0.002 | 0.002 | 0.003 | 0.783 | 0.0001 | 0.417 | 0.102 | 0.789 | 0.006 | 0.009 | 0.061 | 0.011 | 0.014 | 0.566 | 0.003 | 0.036 | 3.6 | 58.3 | 0.3 | 13.3 | 0.12 | 2.3 | 25.9 | 4 | 57.1 | 0.4 | 12.7 | 0.08 | 2.2 | 26.2
1537 | Э76ХФ | Р65 | 13 | 44.85 | 23 | 44.8333333 | 2.7065081 | 0.374921 | 0.154843 | 0.1097605 | 0.119723 | 0.0391018 | 1564 | 1581 | 12.6809665 | 12224.35 | 114.8 | 1 | 18.951 | 0.079 | 0.05 | 0.387 | 0.075 | 0.02 | 0.049371 | 0.139 | 0.173 | 0.277 | 4686 | 0.002 | 0.485 | 0.286 | 0.093 | 0.69 | 0.007 | 0.01 | 0.067 | 0.009 | 0.02 | 0.448 | 0.002 | 0.004 | 0.003 | 0.758 | 0.0002 | 0.417 | 0.087 | 0.798 | 0.006 | 0.012 | 0.063 | 0.01 | 0.015 | 0.572 | 0.004 | 0.037 | 4.5 | 52.5 | 0.7 | 13.3 | 0.26 | 2.2 | 24 | 4.6 | 57.6 | 0.4 | 8.2 | 0.08 | 2.2 | 26.2
1538 | Э76ХФ | Р65 | 9 | 43.4 | 18.3666667 | 43.4 | 2.3670438 | 0.381264 | 0.155402 | 0.15313 | 0.124727 | 0.0384714 | 1590 | 1582 | 7.8559908 | 12733.94 | 111.7 | 1 | 11.365 | 0.078 | 0.05 | 0.393 | 0.075 | 0.02 | 0.048575 | 0.128 | 0.243 | 0.278 | 3898 | 0.002 | 0.462 | 0.283 | 0.106 | 0.647 | 0.007 | 0.009 | 0.068 | 0.009 | 0.022 | 0.442 | 0.001 | 0.003 | 0.003 | 0.778 | 0.0005 | 0.419 | 0.101 | 0.804 | 0.006 | 0.012 | 0.064 | 0.01 | 0.015 | 0.565 | 0.004 | 0.038 | 3.4 | 52 | 0.5 | 15.6 | 0.21 | 2.1 | 25 | 3.2 | 54.1 | 0.4 | 11.7 | 0.18 | 2.2 | 26.4
1539 | Э90ХАФ | Р65 | 5 | 47.8833333 | 22.65 | 47.5666667 | 3.0561519 | 0.558501 | 0.149253 | 0.2277835 | 0.1718 | 0.0924563 | 1629 | 1613 | 11.2298507 | 11708.61 | 115.4 | 1 | 13.376 | 0.315 | 0.05 | 0.61 | 0.049 | 0.02 | 0.102177 | 0.169 | 0.362 | 0.267 | 4420 | 0.001 | 0.426 | 0.166 | 0.102 | 0.592 | 0.007 | 0.009 | 0.069 | 0.009 | 0.022 | 0.391 | 0.001 | 0.002 | 0.003 | 0.862 | 0.0002 | 0.289 | 0.101 | 0.794 | 0.005 | 0.014 | 0.068 | 0.01 | 0.015 | 0.537 | 0.003 | 0.083 | 2.9 | 46.7 | 1.2 | 19.7 | 0.34 | 1.7 | 26.8 | 4.5 | 58 | 0.3 | 10.1 | 0.08 | 2.2 | 26.3
1540 | Э90ХАФ | Р65 | 5 | 42.85 | 17.65 | 42.6666667 | 2 | 0.49752 | 0.12857 | 0.1640935 | 0.118151 | 0.091037 | 1617 | 1589 | 14.5898799 | 11534.28 | 113.7 | 1 | 9.451 | 0.051 | 0.05 | 0.541 | 0.05 | 0.02 | 0.100405 | 0.113 | 0.261 | 0.23 | 3393 | 0.001 | 0.471 | 0.182 | 0.074 | 0.649 | 0.005 | 0.01 | 0.052 | 0.009 | 0.016 | 0.431 | 0.001 | 0.002 | 0.003 | 0.85 | 0.0002 | 0.29 | 0.075 | 0.804 | 0.003 | 0.015 | 0.053 | 0.009 | 0.013 | 0.548 | 0.003 | 0.083 | 3.5 | 51.4 | 0.9 | 22.1 | 0.19 | 2.1 | 24.7 | 4.5 | 57.7 | 0.5 | 9.6 | 0.12 | 2.2 | 26.1
1541 | Э90ХАФ | Р65 | 6 | 51.0166667 | 24.7 | 50.85 | 3.7201797 | 0.497762 | 0.102856 | 0.1385005 | 0.081515 | 0.0931042 | 1576 | 1581 | 11.9809145 | 12738.46 | 115.9 | 1 | 10.044 | 0.131 | 0.05 | 0.547 | 0.076 | 0.02 | 0.102431 | 0.067 | 0.221 | 0.184 | 5244 | 0.002 | 0.437 | 0.203 | 0.097 | 0.665 | 0.007 | 0.008 | 0.078 | 0.008 | 0.018 | 0.456 | 0.002 | 0.002 | 0.003 | 0.876 | 0.0001 | 0.29 | 0.098 | 0.791 | 0.006 | 0.013 | 0.077 | 0.009 | 0.014 | 0.537 | 0.003 | 0.084 | 3.2 | 50.5 | 0.5 | 10.5 | 0.13 | 2.7 | 18.9 | 5.3 | 58.7 | 0.9 | 7.3 | 0.07 | 2.7 | 21.8
1542 | Э90ХАФ | Р65 | 14 | 44.5166667 | 21.9833333 | 44.5166667 | 2 | 0.460655 | 0.069875 | 0.0697045 | 0.098315 | 0.0923904 | 1578 | 1585 | 16.4001149 | 12181.05 | 115.3 | 1 | 15.858 | 0.078 | 0.05 | 0.51 | 0.083 | 0.02 | 0.102033 | 0.123 | 0.109 | 0.125 | 4463 | 0.002 | 0.466 | 0.231 | 0.101 | 0.727 | 0.006 | 0.008 | 0.066 | 0.014 | 0.021 | 0.447 | 0.002 | 0.003 | 0.003 | 0.87 | 0.0001 | 0.288 | 0.101 | 0.788 | 0.005 | 0.011 | 0.066 | 0.016 | 0.017 | 0.546 | 0.004 | 0.084 | 4.8 | 58.9 | 0.9 | 10.3 | 0.1 | 2.7 | 22 | 4.5 | 48.9 | 0.5 | 12.5 | 0.14 | 2.5 | 19.4
1543 | Э90ХАФ | Р65 | 16 | 42.55 | 19.2333333 | 42.2166667 | 2.7094943 | 0.382311 | 0.082173 | 0.069598 | 0.068126 | 0.0907124 | 1569 | 1576 | 10.9051585 | 12181.98 | 112.6 | 1 | 9.748 | 0.079 | 0.05 | 0.411 | 0.075 | 0.02 | 0.100116 | 0.076 | 0.11 | 0.147 | 3905 | 0.001 | 0.531 | 0.219 | 0.104 | 0.721 | 0.008 | 0.008 | 0.073 | 0.009 | 0.017 | 0.464 | 0.002 | 0.002 | 0.003 | 0.854 | 0.0001 | 0.291 | 0.104 | 0.787 | 0.006 | 0.013 | 0.073 | 0.01 | 0.013 | 0.532 | 0.003 | 0.083 | 3.2 | 58 | 0.5 | 10.4 | 0.13 | 2.3 | 25.8 | 5 | 49.2 | 0.7 | 8.3 | 0.06 | 2.4 | 20.2
1544 | Э90ХАФ | Р65 | 7 | 44.3833333 | 14.3666667 | 44.2166667 | 1.2730245 | 0.493644 | 0.110682 | 0.176487 | 0.119673 | 0.0901175 | 1613 | 1575 | 8.9804795 | 11597.68 | 111.8 | 1 | 8.741 | 0.08 | 0.05 | 0.539 | 0.047 | 0.02 | 0.099284 | 0.11 | 0.281 | 0.198 | 2777 | 0.002 | 0.467 | 0.192 | 0.102 | 0.628 | 0.006 | 0.009 | 0.066 | 0.008 | 0.018 | 0.434 | 0.001 | 0.002 | 0.003 | 0.856 | 0.0001 | 0.286 | 0.102 | 0.789 | 0.004 | 0.014 | 0.066 | 0.009 | 0.014 | 0.538 | 0.003 | 0.084 | 3.6 | 51.4 | 0.6 | 15.7 | 0.19 | 2.1 | 24.5 | 5.2 | 55.6 | 0.9 | 11.1 | 0.12 | 2.4 | 23.2
1546 | Э90ХАФ | Р65 | 13 | 44.35 | 20.65 | 44 | 2.0872981 | 0.485905 | 0.120185 | 0.1688215 | 0.109199 | 0.0926616 | 1589 | 1576 | 13.1023398 | 10939.47 | 115.6 | 1 | 10.733 | 0.146 | 0.05 | 0.528 | 0.071 | 0.02 | 0.102033 | 0.097 | 0.269 | 0.215 | 3765 | 0.002 | 0.472 | 0.188 | 0.097 | 0.644 | 0.005 | 0.009 | 0.064 | 0.007 | 0.018 | 0.447 | 0.001 | 0.002 | 0.004 | 0.866 | 0.0002 | 0.287 | 0.098 | 0.8 | 0.004 | 0.014 | 0.064 | 0.008 | 0.012 | 0.536 | 0.003 | 0.082 | 5.4 | 56.9 | 0.6 | 14 | 0.13 | 2.6 | 21.7 | 4.8 | 57.8 | 0.6 | 7.7 | 0.18 | 2.2 | 26.3
1547 | Э90ХАФ | Р65 | 13 | 43.85 | 23.3 | 43.85 | 3.3337379 | 0.446012 | 0.097266 | 0.117459 | 0.105822 | 0.0942787 | 1561 | 1578 | 24.133012 | 12082.4 | 116.9 | 1 | 22.256 | 0.169 | 0.05 | 0.485 | 0.059 | 0.02 | 0.103733 | 0.114 | 0.186 | 0.174 | 4692 | 0.002 | 0.501 | 0.209 | 0.096 | 0.688 | 0.006 | 0.007 | 0.064 | 0.01 | 0.02 | 0.465 | 0.002 | 0.002 | 0.003 | 0.865 | 0.0004 | 0.287 | 0.094 | 0.787 | 0.005 | 0.014 | 0.064 | 0.011 | 0.015 | 0.527 | 0.003 | 0.084 | 4.3 | 59.8 | 0.8 | 8 | 0.13 | 2.9 | 20.9 | 4.5 | 52.8 | 0.7 | 11.6 | 0.16 | 2.5 | 20.7
1548 | Э90ХАФ | Р65 | 13 | 50.8833333 | 25.85 | 49.8833333 | 3.5165462 | 0.441622 | 0.125216 | 0.1538625 | 0.103755 | 0.0902258 | 1556 | 1580 | 8.9078387 | 12118.38 | 113.1 | 1 | 10.922 | 0.148 | 0.05 | 0.473 | 0.087 | 0.02 | 0.09932 | 0.095 | 0.245 | 0.224 | 5221 | 0.001 | 0.497 | 0.183 | 0.097 | 0.647 | 0.005 | 0.01 | 0.056 | 0.007 | 0.018 | 0.449 | 0.001 | 0.002 | 0.003 | 0.851 | 0.0002 | 0.289 | 0.097 | 0.792 | 0.003 | 0.013 | 0.056 | 0.008 | 0.012 | 0.543 | 0.003 | 0.084 | 3.9 | 58 | 0.5 | 14.8 | 0.13 | 2.6 | 22.4 | 3.3 | 55.6 | 0.4 | 11.6 | 0.18 | 2.1 | 26.5
1549 | Э90ХАФ | Р65 | 19 | 44.55 | 21.1333333 | 44.2166667 | 3.6033666 | 0.4676219 | 0.077142 | 0.1036045 | 0.09491 | 0.091712 | 1570 | 1576 | 15.0525 | 11955.52 | 113.6 | 1 | 6.69 | 0.083 | 0.05 | 0.477 | 0.036 | 0.02 | 0.100803 | 0.103 | 0.164 | 0.138 | 4211 | 0.002 | 0.47 | 0.221 | 0.104 | 0.7 | 0.008 | 0.01 | 0.077 | 0.01 | 0.019 | 0.464 | 0.002 | 0.002 | 0.003 | 0.868 | 0.0004 | 0.285 | 0.101 | 0.79 | 0.006 | 0.014 | 0.076 | 0.011 | 0.016 | 0.548 | 0.003 | 0.083 | 4.1 | 58.9 | 0.6 | 11.7 | 0.08 | 2.7 | 21.7 | 5.2 | 55.8 | 1 | 7.3 | 0.08 | 2.1 | 26.6
1550 | Э90ХАФ | Р65 | 21 | 48.5166667 | 21.0166667 | 48.1833333 | 3.0403507 | 0.442754 | 0.088322 | 0.132978 | 0.108855 | 0.0912264 | 1570 | 1583 | 11.5464706 | 12138.94 | 113.7 | 1 | 8.724 | 0.085 | 0.05 | 0.482 | 0.054 | 0.02 | 0.10102 | 0.112 | 0.211 | 0.158 | 4252 | 0.002 | 0.466 | 0.214 | 0.103 | 0.686 | 0.006 | 0.008 | 0.064 | 0.008 | 0.019 | 0.452 | 0.002 | 0.002 | 0.003 | 0.865 | 0.0006 | 0.289 | 0.101 | 0.804 | 0.004 | 0.014 | 0.064 | 0.01 | 0.014 | 0.559 | 0.003 | 0.082 | 3.7 | 52.6 | 0.4 | 11 | 0.09 | 2.8 | 18.6 | 6.2 | 57.5 | 0.5 | 10.4 | 0.06 | 2.7 | 21.3
1551 | Э90ХАФ | Р65 | 28 | 44.1833333 | 19.6333333 | 44 | 3.0403507 | 0.4205367 | 0.099502 | 0.103308 | 0.108303 | 0.0926411 | 1572 | 1579 | 13.7444668 | 12331.07 | 115.2 | 1 | 7.59 | 0.084 | 0.05 | 0.433 | 0.059 | 0.02 | 0.102286 | 0.124 | 0.163 | 0.178 | 4035 | 0.002 | 0.505 | 0.211 | 0.1 | 0.711 | 0.006 | 0.009 | 0.067 | 0.009 | 0.016 | 0.453 | 0.002 | 0.002 | 0.004 | 0.854 | 0.0006 | 0.293 | 0.097 | 0.797 | 0.005 | 0.016 | 0.066 | 0.011 | 0.012 | 0.541 | 0.003 | 0.081 | 5 | 60.4 | 0.4 | 9.9 | 0.08 | 2.9 | 20.7 | 3.2 | 55.7 | 0.4 | 11.4 | 0.18 | 2.1 | 27.1
1552 | Э90ХАФ | Р65 | 28 | 53.2 | 26.5333333 | 52.85 | 4.3120205 | 0.437246 | 0.101738 | 0.152475 | 0.148929 | 0.0931203 | 1571 | 1594 | 12.5290909 | 12645.23 | 116.4 | 1 | 4.594 | 0.288 | 0.05 | 0.472 | 0.059 | 0.02 | 0.102973 | 0.166 | 0.241 | 0.182 | 5592 | 0.002 | 0.508 | 0.202 | 0.104 | 0.669 | 0.007 | 0.009 | 0.066 | 0.01 | 0.019 | 0.436 | 0.002 | 0.002 | 0.004 | 0.835 | 0.0003 | 0.286 | 0.1 | 0.8 | 0.005 | 0.014 | 0.064 | 0.011 | 0.013 | 0.535 | 0.003 | 0.081 | 9.4 | 55.5 | 1.1 | 16.3 | 0.1 | 2.8 | 20.1 | 4.5 | 58.1 | 0.5 | 16.9 | 0.11 | 2.2 | 25.9
1553 | Э90ХАФ | Р65 | 39 | 45.7 | 21.6666667 | 45.0333333 | 3.8236364 | 0.4072494 | 0.08944 | 0.0410635 | 0.063398 | 0.0895996 | 1558 | 1571 | 5.8751625 | 12536.31 | 111.3 | 1 | 6.275 | 0.144 | 0.05 | 0.414 | 0.084 | 0.02 | 0.099284 | 0.081 | 0.064 | 0.16 | 4527 | 0.002 | 0.505 | 0.209 | 0.098 | 0.745 | 0.005 | 0.008 | 0.066 | 0.011 | 0.016 | 0.477 | 0.002 | 0.003 | 0.004 | 0.849 | 0.0002 | 0.287 | 0.098 | 0.785 | 0.004 | 0.013 | 0.066 | 0.012 | 0.015 | 0.547 | 0.004 | 0.082 | 4.4 | 60.3 | 0.6 | 9.6 | 0.07 | 2.8 | 21.4 | 5.1 | 63.3 | 0.5 | 4.4 | 0.06 | 2.8 | 22.8
1554 | Э90ХАФ | Р65 | 43 | 43.85 | 22.7 | 43.35 | 3.8612889 | 0.263359 | 0.096707 | 0.0574815 | 0.103899 | 0.092688 | 1544 | 1578 | 14.6869307 | 13038.77 | 115.4 | 1 | 8.241 | 0.084 | 0.05 | 0.262 | 0.059 | 0.02 | 0.102648 | 0.137 | 0.089 | 0.173 | 4933 | 0.002 | 0.657 | 0.205 | 0.095 | 0.741 | 0.005 | 0.007 | 0.058 | 0.013 | 0.016 | 0.454 | 0.003 | 0.004 | 0.004 | 0.852 | 0.0007 | 0.286 | 0.094 | 0.791 | 0.004 | 0.014 | 0.058 | 0.014 | 0.014 | 0.544 | 0.004 | 0.085 | 4 | 52.1 | 0.8 | 6.6 | 0.1 | 2.8 | 18.4 | 4.1 | 50.2 | 1 | 6.5 | 0.13 | 2.8 | 17.8
1555 | Э90ХАФ | Р65 | 43 | 42.2666667 | 20.85 | 42.1 | 3.8041958 | 0.436919 | 0.074347 | 0.0669665 | 0.112954 | 0.0926082 | 1553 | 1573 | 11.5019366 | 13312.23 | 115.7 | 1 | 7.259 | 0.085 | 0.05 | 0.48 | 0.057 | 0.02 | 0.102648 | 0.147 | 0.104 | 0.133 | 4626 | 0.002 | 0.51 | 0.226 | 0.105 | 0.735 | 0.006 | 0.009 | 0.068 | 0.012 | 0.017 | 0.443 | 0.002 | 0.003 | 0.004 | 0.844 | 0.0004 | 0.286 | 0.105 | 0.793 | 0.005 | 0.016 | 0.068 | 0.014 | 0.015 | 0.554 | 0.004 | 0.084 | 4.1 | 57.1 | 0.4 | 9.6 | 0.08 | 2.7 | 21.1 | 5.3 | 55.4 | 0.9 | 5.7 | 0.08 | 2.6 | 21.7
1556 | Э90ХАФ | Р65 | 42 | 45.6333333 | 21.5 | 45.4666667 | 3.5190713 | 0.5130691 | 0.125775 | 0.2019095 | 0.149203 | 0.0940882 | 1565 | 1575 | 14.3783333 | 12044.65 | 117.4 | 1 | 8.627 | 0.127 | 0.05 | 0.516 | 0.059 | 0.02 | 0.104239 | 0.145 | 0.321 | 0.225 | 4316 | 0.002 | 0.451 | 0.19 | 0.107 | 0.629 | 0.005 | 0.01 | 0.062 | 0.008 | 0.018 | 0.421 | 0.002 | 0.002 | 0.003 | 0.845 | 0.0005 | 0.291 | 0.107 | 0.798 | 0.003 | 0.016 | 0.061 | 0.009 | 0.014 | 0.544 | 0.003 | 0.082 | 3.2 | 57.5 | 0.3 | 13.1 | 0.1 | 2.2 | 26 | 5.2 | 54.9 | 0.7 | 6.5 | 0.08 | 2.5 | 22.4
1557 | Э90ХАФ | Р65 | 19 | 48.0166667 | 23.6833333 | 47.7 | 3.4822222 | 0.4953605 | 0.113477 | 0.185379 | 0.155514 | 0.09415 | 1567 | 1581 | 15.1848927 | 12540.46 | 116.8 | 1 | 9.828 | 0.125 | 0.05 | 0.492 | 0.058 | 0.02 | 0.103913 | 0.162 | 0.294 | 0.203 | 4950 | 0.002 | 0.46 | 0.195 | 0.103 | 0.639 | 0.006 | 0.01 | 0.066 | 0.008 | 0.018 | 0.423 | 0.001 | 0.003 | 0.004 | 0.848 | 0.0002 | 0.287 | 0.1 | 0.803 | 0.004 | 0.017 | 0.065 | 0.009 | 0.015 | 0.557 | 0.003 | 0.086 | 4.7 | 47 | 1 | 22.1 | 0.46 | 2.2 | 21.4 | 3.9 | 55.5 | 0.6 | 10.3 | 0.17 | 2.1 | 25.9
1558 | Э90ХАФ | Р65 | 20 | 46.0333333 | 21.1333333 | 45.35 | 4 | 0.4904087 | 0.105651 | 0.138671 | 0.088621 | 0.0898867 | 1564 | 1584 | 13.1424367 | 12935.02 | 111 | 1 | 12.405 | 0.085 | 0.05 | 0.502 | 0.07 | 0.02 | 0.099284 | 0.078 | 0.221 | 0.189 | 4556 | 0.002 | 0.443 | 0.2 | 0.104 | 0.677 | 0.006 | 0.01 | 0.064 | 0.009 | 0.018 | 0.471 | 0.002 | 0.003 | 0.003 | 0.856 | 0.0003 | 0.295 | 0.107 | 0.825 | 0.004 | 0.013 | 0.064 | 0.009 | 0.013 | 0.562 | 0.003 | 0.086 | 3.9 | 58.1 | 0.6 | 18.5 | 0.13 | 2.6 | 22 | 3.6 | 56.5 | 0.6 | 11.6 | 0.16 | 2.1 | 26.5
1559 | Э76ХФ | Р65 | 20 | 44.2 | 24.5166667 | 44.2 | 3.926817 | 0.352834 | 0.144222 | 0.1517155 | 0.117275 | 0.0379926 | 1602 | 1632 | 12.6454751 | 12765.19 | 111.6 | 1 | 18.631 | 0.158 | 0.05 | 0.36 | 0.058 | 0.02 | 0.048177 | 0.117 | 0.241 | 0.258 | 5216 | 0.002 | 0.5 | 0.296 | 0.101 | 0.658 | 0.006 | 0.008 | 0.07 | 0.009 | 0.017 | 0.463 | 0.002 | 0.002 | 0.004 | 0.779 | 0.0002 | 0.418 | 0.099 | 0.798 | 0.005 | 0.01 | 0.069 | 0.01 | 0.01 | 0.573 | 0.003 | 0.035 | 3.7 | 57.4 | 0.2 | 14.4 | 0.07 | 2.2 | 26 | 4.5 | 56.9 | 0.2 | 8.9 | 0.07 | 2.7 | 21.3
1560 | Э76ХФ | Р65 | 17 | 51.0333333 | 25.3833333 | 51.0333333 | 3.064905 | 0.4072099 | 0.162669 | 0.196081 | 0.112289 | 0.0387889 | 1541 | 1599 | 5.0635155 | 12861.2 | 114.6 | 1 | 8.57 | 0.051 | 0.05 | 0.393 | 0.03 | 0.02 | 0.049262 | 0.09 | 0.313 | 0.291 | 5441 | 0.002 | 0.427 | 0.285 | 0.106 | 0.617 | 0.005 | 0.01 | 0.07 | 0.007 | 0.019 | 0.453 | 0.001 | 0.002 | 0.003 | 0.792 | 0.0002 | 0.416 | 0.108 | 0.794 | 0.005 | 0.011 | 0.07 | 0.008 | 0.014 | 0.558 | 0.003 | 0.037 | 4.5 | 58.4 | 0.4 | 12 | 0.08 | 2.6 | 22.9 | 5.1 | 58.4 | 0.5 | 9.4 | 0.07 | 2.6 | 22.5
1561 | Э76ХФ | Р65 | 21 | 49.4 | 23.75 | 49.4 | 2.880582 | 0.350611 | 0.143663 | 0.1362255 | 0.141201 | 0.0398716 | 1553 | 1591 | 9.0578876 | 12457.26 | 117.3 | 1 | 14.865 | 0.04 | 0.05 | 0.358 | 0.05 | 0.02 | 0.050637 | 0.161 | 0.215 | 0.257 | 4931 | 0.002 | 0.492 | 0.303 | 0.105 | 0.675 | 0.007 | 0.008 | 0.074 | 0.009 | 0.016 | 0.447 | 0.002 | 0.003 | 0.003 | 0.781 | 0.0003 | 0.419 | 0.107 | 0.798 | 0.006 | 0.008 | 0.074 | 0.01 | 0.013 | 0.566 | 0.004 | 0.038 | 4.2 | 56.1 | 0.8 | 16.5 | 0.31 | 2.5 | 22.8 | 4.4 | 55.9 | 1 | 10 | 0.1 | 2.4 | 23.1
1568 | Э76ХФ | Р65 | 11 | 57.5333333 | 24.9 | 57.5333333 | 2.3286199 | 0.33029 | 0.13416 | 0.076128 | 0.082776 | 0.0384472 | 1545 | 1583 | 7.0075898 | 11065.06 | 112.8 | 1 | 13.439 | 0.05 | 0.05 | 0.337 | 0.05 | 0.02 | 0.048828 | 0.096 | 0.12 | 0.24 | 4592 | 0.002 | 0.482 | 0.31 | 0.105 | 0.719 | 0.006 | 0.011 | 0.07 | 0.012 | 0.021 | 0.49 | 0.002 | 0.003 | 0.003 | 0.78 | 0.0002 | 0.418 | 0.103 | 0.781 | 0.005 | 0.013 | 0.07 | 0.012 | 0.018 | 0.564 | 0.004 | 0.037 | 4 | 60.2 | 0.4 | 11.4 | 0.08 | 2.6 | 22.8 | 4.8 | 61.5 | 0.7 | 6 | 0.07 | 2.7 | 22.7
1573 | Э76ХФ | Р65 | 19 | 46.2 | 16.8666667 | 46.2 | 1.2468477 | 0.407111 | 0.149253 | 0.129585 | 0.147696 | 0.0392165 | 1602 | 1574 | 10.0441558 | 10572.33 | 113.9 | 1 | 15.468 | 0.143 | 0.05 | 0.427 | 0.075 | 0.02 | 0.049805 | 0.174 | 0.204 | 0.267 | 2972 | 0.002 | 0.442 | 0.295 | 0.099 | 0.662 | 0.006 | 0.011 | 0.064 | 0.009 | 0.019 | 0.431 | 0.002 | 0.003 | 0.003 | 0.766 | 0.0003 | 0.418 | 0.099 | 0.787 | 0.005 | 0.01 | 0.065 | 0.011 | 0.014 | 0.566 | 0.003 | 0.037 | 3.2 | 52.8 | 0.4 | 14.2 | 0.5 | 2 | 27 | 4.5 | 51.3 | 0.4 | 15.1 | 0.16 | 2.2 | 25.3
1574 | Э76ХФ | Р65 | 23 | 43.1833333 | 17.85 | 43.1833333 | 1.363009 | 0.400552 | 0.158756 | 0.1580905 | 0.125465 | 0.0390172 | 1590 | 1581 | 9.3466615 | 10884.03 | 114.9 | 1 | 13.454 | 0.062 | 0.05 | 0.416 | 0.049 | 0.02 | 0.049552 | 0.127 | 0.251 | 0.284 | 3238 | 0.002 | 0.462 | 0.288 | 0.106 | 0.648 | 0.006 | 0.01 | 0.07 | 0.009 | 0.019 | 0.455 | 0.002 | 0.002 | 0.003 | 0.771 | 0.0002 | 0.417 | 0.103 | 0.786 | 0.005 | 0.011 | 0.069 | 0.009 | 0.016 | 0.579 | 0.004 | 0.037 | 3.4 | 57.1 | 0.6 | 12.9 | 0.1 | 2.2 | 26.1 | 4.2 | 50.5 | 0.5 | 6.5 | 0.06 | 2.4 | 20.9
1577 | Э76ХФ | Р65 | 6 | 43.7333333 | 22.75 | 43.7333333 | 3.5386632 | 0.325492 | 0.141986 | 0.1427595 | 0.104517 | 0.039359 | 1565 | 1581 | 8.1725086 | 12308.57 | 116.1 | 1 | 11.891 | 0.079 | 0.05 | 0.327 | 0.082 | 0.02 | 0.049986 | 0.101 | 0.227 | 0.254 | 4667 | 0.002 | 0.496 | 0.302 | 0.108 | 0.657 | 0.007 | 0.008 | 0.086 | 0.009 | 0.019 | 0.467 | 0.002 | 0.003 | 0.003 | 0.758 | 0.0002 | 0.416 | 0.107 | 0.779 | 0.006 | 0.009 | 0.085 | 0.01 | 0.016 | 0.555 | 0.004 | 0.036 | 3.7 | 58.7 | 0.8 | 11.2 | 0.11 | 2.7 | 21.3 | 4.2 | 53.4 | 0.7 | 6.6 | 0.07 | 2.4 | 21.9
1579 | Э76ХФ | Р65 | 6 | 42.6833333 | 17.1 | 42.6833333 | 2 | 0.293779 | 0.147017 | 0.091147 | 0.116471 | 0.0390901 | 1602 | 1587 | 7.5450996 | 11410.53 | 114.3 | 1 | 10.735 | 0.079 | 0.05 | 0.289 | 0.077 | 0.02 | 0.049443 | 0.142 | 0.143 | 0.263 | 3252 | 0.002 | 0.53 | 0.295 | 0.091 | 0.706 | 0.006 | 0.008 | 0.068 | 0.013 | 0.016 | 0.458 | 0.002 | 0.003 | 0.003 | 0.754 | 0.0002 | 0.416 | 0.091 | 0.784 | 0.005 | 0.009 | 0.068 | 0.014 | 0.016 | 0.56 | 0.004 | 0.037 | 3.3 | 50.4 | 0.4 | 6.8 | 0.09 | 2.8 | 17.7 | 4 | 61.2 | 0.6 | 11.2 | 0.09 | 2.7 | 22.6
1580 | Э76ХФ | Р65 | 6 | 43.3833333 | 27.7 | 43.3833333 | 3.5184 | 0.363141 | 0.160433 | 0.145666 | 0.122651 | 0.0385453 | 1575 | 1627 | 9.0912793 | 12543.68 | 114 | 1 | 13.147 | 0.086 | 0.05 | 0.37 | 0.05 | 0.02 | 0.048503 | 0.128 | 0.231 | 0.287 | 5791 | 0.002 | 0.441 | 0.285 | 0.098 | 0.658 | 0.006 | 0.009 | 0.061 | 0.009 | 0.017 | 0.458 | 0.002 | 0.003 | 0.003 | 0.778 | 0.0002 | 0.417 | 0.098 | 0.783 | 0.005 | 0.01 | 0.061 | 0.01 | 0.015 | 0.554 | 0.004 | 0.037 | 3.8 | 58.8 | 0.7 | 13.8 | 0.12 | 2.5 | 23.3 | 4 | 60.5 | 0.6 | 6.2 | 0.11 | 2.2 | 27
1583 | Э76ХФ | Р65 | 17 | 48.05 | 20.4166667 | 48.05 | 2 | 0.407727 | 0.167141 | 0.2167755 | 0.150771 | 0.0385159 | 1588 | 1590 | 16.6201873 | 12019.59 | 113.5 | 1 | 26.62 | 0.139 | 0.05 | 0.421 | 0.048 | 0.02 | 0.048466 | 0.141 | 0.345 | 0.299 | 4090 | 0.002 | 0.39 | 0.276 | 0.111 | 0.593 | 0.008 | 0.011 | 0.072 | 0.006 | 0.02 | 0.438 | 0.002 | 0.003 | 0.003 | 0.764 | 0.0004 | 0.415 | 0.113 | 0.783 | 0.007 | 0.012 | 0.073 | 0.008 | 0.015 | 0.563 | 0.003 | 0.036 | 3.4 | 53.1 | 0.5 | 10 | 0.08 | 2.4 | 21.7 | 3.9 | 50.4 | 0.7 | 8.7 | 0.08 | 2.4 | 21.1
1584 | Э76ХФ | Р65 | 21 | 44.2166667 | 18.8833333 | 44.2166667 | 1.3610922 | 0.407134 | 0.166582 | 0.175522 | 0.130955 | 0.038171 | 1595 | 1578 | 6.0167358 | 11197.18 | 113.6 | 1 | 8.868 | 0.104 | 0.05 | 0.422 | 0.059 | 0.02 | 0.048032 | 0.128 | 0.279 | 0.298 | 3524 | 0.002 | 0.425 | 0.278 | 0.102 | 0.625 | 0.007 | 0.01 | 0.064 | 0.008 | 0.018 | 0.436 | 0.001 | 0.002 | 0.003 | 0.772 | 0.0001 | 0.415 | 0.103 | 0.784 | 0.006 | 0.012 | 0.064 | 0.009 | 0.015 | 0.558 | 0.003 | 0.036 | 3.7 | 57 | 0.4 | 14.5 | 0.11 | 2.3 | 25.3 | 4.1 | 56.4 | 0.3 | 11.7 | 0.08 | 2.2 | 25.9
1585 | Э76ХФ | Р65 | 15 | 45.85 | 19.0166667 | 45.85 | 2 | 0.4353 | 0.1677 | 0.1898435 | 0.13558 | 0.0396945 | 1580 | 1574 | 8.4459223 | 12175.64 | 116.7 | 1 | 12.629 | 0.079 | 0.05 | 0.456 | 0.048 | 0.02 | 0.049949 | 0.129 | 0.302 | 0.3 | 3859 | 0.002 | 0.419 | 0.283 | 0.105 | 0.62 | 0.006 | 0.011 | 0.063 | 0.007 | 0.018 | 0.443 | 0.002 | 0.003 | 0.003 | 0.785 | 0.0002 | 0.417 | 0.104 | 0.785 | 0.005 | 0.012 | 0.063 | 0.009 | 0.014 | 0.566 | 0.004 | 0.036 | 3.6 | 56.8 | 0.2 | 13 | 0.08 | 2.2 | 25.7 | 3.9 | 59.5 | 0.3 | 10.6 | 0.07 | 2.2 | 26.8
1587 | Э90ХАФ | Р65 | 9 | 100.25 | 37.5666667 | 100.0833333 | 3.2329836 | 0.657378 | 0.148694 | 0.2882685 | 0.246375 | 0.0938346 | 1621 | 1621 | 9.3763381 | 12227.86 | 113.9 | 1 | 15.036 | 0.715 | 0.309 | 0.506 | 0.053 | 0.02 | 0.103805 | 0.259 | 0.457 | 0.266 | 7656 | 0.001 | 0.404 | 0.161 | 0.129 | 0.538 | 0.007 | 0.01 | 0.077 | 0.011 | 0.025 | 0.339 | 0.001 | 0.002 | 0.003 | 0.863 | 0.0002 | 0.291 | 0.129 | 0.809 | 0.005 | 0.018 | 0.076 | 0.013 | 0.015 | 0.538 | 0.003 | 0.08 | 3.9 | 43 | 1.2 | 14.9 | 1.7 | 1.6 | 27.3 | 3.6 | 48.6 | 0.6 | 10.3 | 0.23 | 2 | 24.1
1588 | Э90ХАФ | Р65 | 9 | 59.5333333 | 34.6833333 | 59.1666667 | 3.6326895 | 0.530185 | 0.081055 | 0.139262 | 0.087502 | 0.0929181 | 1529 | 1599 | 10.3517849 | 12125.13 | 115.9 | 1 | 13.049 | 0.199 | 0.05 | 0.591 | 0.066 | 0.02 | 0.10225 | 0.076 | 0.222 | 0.145 | 7009 | 0.002 | 0.427 | 0.219 | 0.099 | 0.672 | 0.008 | 0.012 | 0.079 | 0.01 | 0.02 | 0.457 | 0.002 | 0.002 | 0.002 | 0.882 | 0.0001 | 0.288 | 0.102 | 0.798 | 0.006 | 0.014 | 0.079 | 0.011 | 0.016 | 0.519 | 0.003 | 0.083 | 4.2 | 56.8 | 1.1 | 13.1 | 0.1 | 2.5 | 23 | 5.3 | 57.3 | 0.5 | 8.4 | 0.08 | 2.2 | 25.8
1589 | Э90ХАФ | Р65 | 18 | 52.0333333 | 23.15 | 51.8666667 | 2.578714 | 0.482004 | 0.110682 | 0.166506 | 0.089946 | 0.0906413 | 1571 | 1594 | 8.213255 | 11756.37 | 113.7 | 1 | 5.439 | 0.052 | 0.05 | 0.525 | 0.04 | 0.02 | 0.100188 | 0.068 | 0.266 | 0.198 | 4536 | 0.002 | 0.459 | 0.197 | 0.1 | 0.648 | 0.007 | 0.013 | 0.075 | 0.009 | 0.017 | 0.454 | 0.001 | 0.002 | 0.003 | 0.882 | 0.0001 | 0.292 | 0.102 | 0.802 | 0.005 | 0.016 | 0.076 | 0.011 | 0.017 | 0.537 | 0.003 | 0.083 | 6.4 | 51.2 | 1.1 | 17.2 | 0.2 | 2.7 | 19.3 | 8.3 | 51 | 0.7 | 23.2 | 0.14 | 2.8 | 18.5
1590 | Э90ХАФ | Р65 | 21 | 50.0333333 | 27.15 | 49.5333333 | 3.3536501 | 0.478511 | 0.098943 | 0.137458 | 0.089567 | 0.0929023 | 1540 | 1585 | 8.2836735 | 11246.41 | 116.4 | 1 | 9.02 | 0.071 | 0.05 | 0.524 | 0.045 | 0.02 | 0.102431 | 0.08 | 0.219 | 0.177 | 5089 | 0.002 | 0.46 | 0.204 | 0.102 | 0.669 | 0.007 | 0.01 | 0.061 | 0.009 | 0.018 | 0.449 | 0.002 | 0.002 | 0.003 | 0.88 | 0.0005 | 0.288 | 0.1 | 0.787 | 0.005 | 0.015 | 0.061 | 0.01 | 0.015 | 0.527 | 0.003 | 0.083 | 4.6 | 51.2 | 0.8 | 11.9 | 0.19 | 2.8 | 18.5 | 5.9 | 56.3 | 0.7 | 8.5 | 0.07 | 2.5 | 22.5
1592 | Э90ХАФ | Р65 | 25 | 47.0333333 | 22.7 | 46.8833333 | 2.9923896 | 0.504152 | 0.102856 | 0.1608925 | 0.087743 | 0.0932405 | 1536 | 1579 | 9.6594059 | 12282.82 | 116.9 | 1 | 5.42 | 0.052 | 0.05 | 0.554 | 0.052 | 0.02 | 0.102937 | 0.067 | 0.257 | 0.184 | 4647 | 0.002 | 0.458 | 0.206 | 0.084 | 0.655 | 0.005 | 0.011 | 0.054 | 0.007 | 0.016 | 0.465 | 0.002 | 0.002 | 0.003 | 0.875 | 0.0003 | 0.293 | 0.084 | 0.797 | 0.004 | 0.014 | 0.054 | 0.008 | 0.014 | 0.546 | 0.003 | 0.084 | 4.2 | 55.9 | 0.7 | 11.9 | 0.21 | 2.6 | 21.7 | 5.3 | 55 | 0.4 | 11.9 | 0.09 | 2.2 | 24.8
1593 | Э90ХАФ | Р65 | 26 | 50.0333333 | 24.0666667 | 49.6833333 | 2.9535067 | 0.439369 | 0.091117 | 0.1386575 | 0.062308 | 0.0907211 | 1545 | 1578 | 14.7328348 | 11450.69 | 113.3 | 1 | 6.02 | 0.053 | 0.602 | 0.516 | 0.047 | 0.02 | 0.100188 | 0.037 | 0.222 | 0.163 | 4593 | 0.002 | 0.474 | 0.208 | 0.1 | 0.664 | 0.006 | 0.009 | 0.065 | 0.008 | 0.019 | 0.468 | 0.002 | 0.002 | 0.003 | 0.876 | 0.0005 | 0.285 | 0.102 | 0.785 | 0.004 | 0.015 | 0.065 | 0.009 | 0.016 | 0.513 | 0.003 | 0.082 | 4.1 | 58.6 | 0.3 | 10.6 | 0.08 | 2.5 | 23.2 | 4.1 | 52.2 | 1 | 10.8 | 0.13 | 2.2 | 26.5
1594 | Э90ХАФ | Р65 | 31 | 47.5 | 24.7833333 | 47.5 | 2.8217874 | 0.41901 | 0.08944 | 0.1194665 | 0.086488 | 0.0921166 | 1537 | 1578 | 18.6807184 | 11143.78 | 115.7 | 1 | 15.313 | 0.125 | 0.05 | 0.453 | 0.043 | 0.02 | 0.101924 | 0.083 | 0.19 | 0.16 | 4603 | 0.002 | 0.488 | 0.212 | 0.099 | 0.69 | 0.006 | 0.009 | 0.059 | 0.009 | 0.018 | 0.464 | 0.002 | 0.002 | 0.004 | 0.868 | 0.0004 | 0.287 | 0.099 | 0.794 | 0.005 | 0.015 | 0.059 | 0.01 | 0.014 | 0.521 | 0.003 | 0.083 | 5 | 57.5 | 0.8 | 15 | 0.2 | 3.1 | 18.4 | 4 | 58.1 | 0.4 | 10.4 | 0.11 | 2.2 | 26.3
1595 | Э90ХАФ | Р65 | 29 | 48.6833333 | 26.4166667 | 48.35 | 3.4181124 | 0.490217 | 0.128011 | 0.1911205 | 0.111551 | 0.0950955 | 1527 | 1579 | 10.609901 | 12371.74 | 118.9 | 1 | 7.144 | 0.167 | 0.05 | 0.531 | 0.046 | 0.02 | 0.10489 | 0.091 | 0.305 | 0.229 | 5447 | 0.002 | 0.451 | 0.185 | 0.1 | 0.632 | 0.006 | 0.012 | 0.064 | 0.007 | 0.02 | 0.452 | 0.002 | 0.002 | 0.003 | 0.864 | 0.0002 | 0.29 | 0.102 | 0.791 | 0.004 | 0.016 | 0.065 | 0.008 | 0.016 | 0.526 | 0.003 | 0.084 | 4.3 | 38 | 0.9 | 9.6 | 0.17 | 2.6 | 14.6 | 4.2 | 57.1 | 0.7 | 9.6 | 0.15 | 2.2 | 26.6
1596 | Э90ХАФ | Р65 | 30 | 47.5166667 | 23.0166667 | 47.3833333 | 3.5104215 | 0.429108 | 0.115154 | 0.1637215 | 0.102647 | 0.0940064 | 1537 | 1580 | 10.1059459 | 12554.38 | 117.5 | 1 | 6.232 | 0.051 | 0.05 | 0.459 | 0.078 | 0.02 | 0.103479 | 0.089 | 0.261 | 0.206 | 4816 | 0.002 | 0.517 | 0.196 | 0.089 | 0.654 | 0.005 | 0.01 | 0.05 | 0.008 | 0.015 | 0.456 | 0.002 | 0.003 | 0.003 | 0.858 | 0.0002 | 0.289 | 0.09 | 0.79 | 0.003 | 0.013 | 0.05 | 0.009 | 0.013 | 0.532 | 0.003 | 0.084 | 4.3 | 56 | 0.8 | 12.5 | 0.15 | 2.4 | 23.6 | 4.2 | 50 | 0.7 | 12.6 | 0.13 | 2.3 | 21.5
1597 | Э90ХАФ | Р65 | 30 | 53.9 | 24.3333333 | 53.55 | 2.8828926 | 0.459523 | 0.117949 | 0.189272 | 0.086011 | 0.09265 | 1543 | 1585 | 8.6752819 | 11769.04 | 116.2 | 1 | 5.557 | 0.052 | 0.05 | 0.495 | 0.046 | 0.02 | 0.102033 | 0.052 | 0.303 | 0.211 | 4773 | 0.002 | 0.47 | 0.191 | 0.098 | 0.63 | 0.008 | 0.011 | 0.082 | 0.007 | 0.017 | 0.463 | 0.002 | 0.002 | 0.003 | 0.867 | 0.0002 | 0.291 | 0.101 | 0.799 | 0.007 | 0.015 | 0.083 | 0.008 | 0.014 | 0.542 | 0.003 | 0.083 | 4 | 50.5 | 0.4 | 11.5 | 0.12 | 2.3 | 22.1 | 5.3 | 53.5 | 0.5 | 7.1 | 0.07 | 2.3 | 23
1600 | Э90ХАФ | Р65 | 39 | 43.55 | 17.15 | 43.3666667 | 3.1022605 | 0.435464 | 0.093912 | 0.1323715 | 0.109328 | 0.0897872 | 1574 | 1581 | 14.6207715 | 12003.5 | 116.4 | 1 | 16.424 | 0.085 | 0.05 | 0.472 | 0.056 | 0.02 | 0.097909 | 0.113 | 0.21 | 0.168 | 3431 | 0.002 | 0.483 | 0.208 | 0.105 | 0.676 | 0.007 | 0.007 | 0.071 | 0.012 | 0.018 | 0.448 | 0.002 | 0.003 | 0.004 | 0.883 | 0.0004 | 0.287 | 0.109 | 0.793 | 0.008 | 0.012 | 0.076 | 0.014 | 0.016 | 0.551 | 0.004 | 0.081 | 3.8 | 47.9 | 0.5 | 10 | 0.18 | 2.2 | 21.3 | 4.2 | 57.8 | 0.6 | 11.7 | 0.1 | 2.2 | 26.3
1601 | Э90ХАФ | Р65 | 39 | 49.4 | 19.85 | 49.0666667 | 3.5294118 | 0.504016 | 0.112918 | 0.1872915 | 0.157971 | 0.0938311 | 1585 | 1577 | 10.9384615 | 12498.74 | 116.8 | 1 | 4.503 | 0.239 | 0.05 | 0.551 | 0.056 | 0.02 | 0.103299 | 0.165 | 0.297 | 0.202 | 4135 | 0.001 | 0.466 | 0.192 | 0.11 | 0.627 | 0.009 | 0.01 | 0.077 | 0.01 | 0.022 | 0.4 | 0.001 | 0.002 | 0.003 | 0.828 | 0.0005 | 0.285 | 0.108 | 0.794 | 0.008 | 0.019 | 0.076 | 0.011 | 0.015 | 0.544 | 0.003 | 0.084 | 4 | 48.9 | 0.5 | 13.8 | 0.38 | 1.9 | 25.2 | 4.3 | 56.2 | 0.2 | 9.2 | 0.06 | 2.1 | 27
1602 | Э90ХАФ | Р65 | 40 | 43.55 | 21.35 | 43.3833333 | 3.8663004 | 0.4008949 | 0.071552 | 0.092174 | 0.107773 | 0.0938852 | 1563 | 1580 | 12.686802 | 12182.67 | 116.6 | 1 | 8.331 | 0.146 | 0.05 | 0.421 | 0.056 | 0.02 | 0.103443 | 0.128 | 0.145 | 0.128 | 4335 | 0.003 | 0.518 | 0.226 | 0.114 | 0.72 | 0.008 | 0.008 | 0.077 | 0.013 | 0.02 | 0.457 | 0.003 | 0.002 | 0.003 | 0.836 | 0.0004 | 0.282 | 0.112 | 0.791 | 0.008 | 0.017 | 0.08 | 0.013 | 0.015 | 0.544 | 0.003 | 0.084 | 4 | 50.1 | 0.4 | 8.7 | 0.1 | 2.5 | 19.8 | 4.3 | 51 | 0.4 | 9 | 0.11 | 2.6 | 19.6
1604 | Э90ХАФ | Р65 | 35 | 49.2166667 | 25.7166667 | 49.05 | 4.1144189 | 0.477598 | 0.128011 | 0.172815 | 0.146886 | 0.093435 | 1543 | 1577 | 11.7464286 | 12636.16 | 116.6 | 1 | 9.867 | 0.209 | 0.05 | 0.504 | 0.055 | 0.02 | 0.102648 | 0.154 | 0.274 | 0.229 | 5416 | 0.002 | 0.448 | 0.183 | 0.105 | 0.641 | 0.006 | 0.009 | 0.068 | 0.007 | 0.018 | 0.414 | 0.001 | 0.002 | 0.003 | 0.845 | 0.0002 | 0.288 | 0.105 | 0.796 | 0.004 | 0.014 | 0.067 | 0.008 | 0.015 | 0.531 | 0.003 | 0.082 | 4.6 | 49.5 | 0.7 | 10.9 | 0.13 | 2.4 | 20.6 | 3.7 | 58.9 | 0.3 | 11.9 | 0.1 | 2.2 | 26.4
1605 | Э90ХАФ | Р65 | 40 | 47.5666667 | 23.8833333 | 47.2333333 | 4.3965443 | 0.4599611 | 0.119626 | 0.1883515 | 0.124898 | 0.0945643 | 1534 | 1576 | 12.1442225 | 13189.11 | 118.5 | 1 | 9.459 | 0.22 | 0.05 | 0.453 | 0.061 | 0.02 | 0.103986 | 0.113 | 0.3 | 0.214 | 5250 | 0.003 | 0.495 | 0.192 | 0.1 | 0.646 | 0.006 | 0.009 | 0.059 | 0.007 | 0.018 | 0.455 | 0.002 | 0.002 | 0.003 | 0.84 | 0.0006 | 0.287 | 0.1 | 0.794 | 0.004 | 0.014 | 0.059 | 0.008 | 0.013 | 0.528 | 0.003 | 0.082 | 5.6 | 57.3 | 1.8 | 9.5 | 0.11 | 2.7 | 21.3 | 3.9 | 58.1 | 0.5 | 9.2 | 0.1 | 2.2 | 26.2
1606 | Э90ХАФ | Р65 | 28 | 44.8666667 | 24.4666667 | 44.8666667 | 4.3751363 | 0.454341 | 0.098943 | 0.1721665 | 0.117053 | 0.0912975 | 1584 | 1626 | 10.0766144 | 13816.35 | 114 | 1 | 8.929 | 0.214 | 0.066 | 0.479 | 0.048 | 0.02 | 0.099863 | 0.107 | 0.273 | 0.177 | 5634 | 0.001 | 0.454 | 0.206 | 0.105 | 0.647 | 0.006 | 0.008 | 0.066 | 0.01 | 0.021 | 0.437 | 0.001 | 0.003 | 0.003 | 0.837 | 0.0003 | 0.294 | 0.106 | 0.805 | 0.005 | 0.016 | 0.071 | 0.012 | 0.014 | 0.529 | 0.003 | 0.083 | 4.9 | 53.6 | 0.9 | 15.2 | 0.17 | 2.1 | 25.4 | 4.5 | 45.9 | 1 | 11.7 | 0.14 | 2.1 | 21.7
1607 | Э90ХАФ | Р65 | 19 | 51.1833333 | 22.6333333 | 50.5166667 | 3.0403507 | 0.504428 | 0.087204 | 0.092015 | 0.109324 | 0.0933279 | 1591 | 1599 | 9.2752941 | 12202.36 | 116.3 | 1 | 4.818 | 0.085 | 0.05 | 0.56 | 0.037 | 0.02 | 0.10366 | 0.13 | 0.144 | 0.156 | 4603 | 0.002 | 0.441 | 0.216 | 0.11 | 0.71 | 0.009 | 0.011 | 0.08 | 0.012 | 0.02 | 0.444 | 0.002 | 0.003 | 0.004 | 0.842 | 0.0003 | 0.289 | 0.111 | 0.792 | 0.008 | 0.017 | 0.08 | 0.014 | 0.015 | 0.543 | 0.003 | 0.084 | 5.2 | 52.1 | 1.1 | 18.4 | 0.24 | 2.1 | 24.5 | 5.9 | 45.4 | 0.5 | 10.3 | 0.08 | 2.1 | 21.5
1608 | Э90ХАФ | Р65 | 35 | 49.5333333 | 29.3333333 | 49.35 | 4.474447 | 0.419582 | 0.108446 | 0.1262815 | 0.114482 | 0.0904852 | 1533 | 1592 | 10.2615222 | 13933.64 | 113.4 | 1 | 5.393 | 0.208 | 0.05 | 0.45 | 0.027 | 0.02 | 0.100405 | 0.123 | 0.199 | 0.194 | 6812 | 0.002 | 0.469 | 0.197 | 0.108 | 0.674 | 0.006 | 0.01 | 0.066 | 0.01 | 0.023 | 0.448 | 0.001 | 0.002 | 0.003 | 0.857 | 0.0001 | 0.289 | 0.106 | 0.793 | 0.004 | 0.015 | 0.066 | 0.01 | 0.019 | 0.523 | 0.003 | 0.083 | 5.2 | 51 | 1.9 | 19.1 | 0.91 | 2.2 | 23.2 | 8.3 | 52.1 | 0.8 | 13.5 | 0.12 | 2.2 | 23.7
1609 | Э90ХАФ | Р65 | 39 | 66.2333333 | 44.0666667 | 66.2333333 | 4.9855934 | 0.455254 | 0.099502 | 0.094427 | 0.080488 | 0.0895815 | 1533 | 1598 | 4.451152 | 12232.38 | 114.4 | 1 | 7.996 | 0.199 | 0.625 | 0.516 | 0.046 | 0.02 | 0.099826 | 0.084 | 0.149 | 0.178 | 8984 | 0.002 | 0.485 | 0.208 | 0.101 | 0.715 | 0.007 | 0.011 | 0.067 | 0.01 | 0.019 | 0.469 | 0.002 | 0.003 | 0.003 | 0.832 | 0.0002 | 0.288 | 0.1 | 0.786 | 0.005 | 0.013 | 0.067 | 0.011 | 0.017 | 0.54 | 0.004 | 0.082 | 4.5 | 51.1 | 1.2 | 8 | 0.11 | 2.7 | 19.2 | 4 | 57.6 | 0.5 | 9.3 | 0.11 | 2.2 | 26.2
1611 | Э90ХАФ | Р65 | 33 | 41.35 | 20.3 | 41.35 | 3.3287616 | 0.491194 | 0.116272 | 0.1257805 | 0.119474 | 0.0926104 | 1560 | 1572 | 24.9555035 | 12735.96 | 116 | 1 | 8.88 | 0.066 | 0.05 | 0.537 | 0.068 | 0.02 | 0.102792 | 0.131 | 0.198 | 0.208 | 4309 | 0.002 | 0.434 | 0.195 | 0.093 | 0.675 | 0.007 | 0.011 | 0.06 | 0.009 | 0.018 | 0.444 | 0.001 | 0.002 | 0.003 | 0.837 | 0.0004 | 0.288 | 0.093 | 0.782 | 0.005 | 0.018 | 0.059 | 0.01 | 0.014 | 0.533 | 0.003 | 0.083 | 4.4 | 48.8 | 1 | 11.6 | 0.18 | 2.1 | 22.8 | 5.2 | 53.4 | 0.4 | 12.9 | 0.13 | 2.1 | 25.2
1613 | Э90ХАФ | Р65 | 34 | 53.55 | 27.5166667 | 53.3833333 | 2.4062556 | 0.498332 | 0.136396 | 0.1796545 | 0.139778 | 0.0917562 | 1554 | 1509 | 10.6714801 | 12071.23 | 113.8 | 2 | 14.78 | 0.19 | 0.05 | 0.54 | 0.031 | 0.02 | 0.100984 | 0.139 | 0.284 | 0.244 | 5536 | 0.001 | 0.435 | 0.175 | 0.085 | 0.623 | 0.006 | 0.012 | 0.061 | 0.008 | 0.021 | 0.407 | 0.001 | 0.002 | 0.002 | 0.833 | 0.0002 | 0.288 | 0.084 | 0.782 | 0.004 | 0.016 | 0.062 | 0.009 | 0.015 | 0.532 | 0.003 | 0.083 | 3.9 | 46.3 | 0.5 | 17.5 | 0.51 | 1.8 | 25.8 | 4.3 | 58.2 | 0.5 | 9.4 | 0.1 | 2.2 | 26.8
1614 | Э90ХАФ | Р65 | 32 | 43.05 | 16.05 | 41.6833333 | 1.2892467 | 0.513549 | 0.102297 | 0.118389 | 0.121884 | 0.0921833 | 1594 | 1577 | 5.5085811 | 11757.01 | 114.8 | 1 | 7.204 | 0.116 | 0.135 | 0.494 | 0.05 | 0.02 | 0.101888 | 0.138 | 0.186 | 0.183 | 3145 | 0.002 | 0.437 | 0.203 | 0.082 | 0.682 | 0.004 | 0.011 | 0.055 | 0.01 | 0.017 | 0.418 | 0.001 | 0.002 | 0.003 | 0.858 | 0.0002 | 0.288 | 0.082 | 0.785 | 0.003 | 0.015 | 0.055 | 0.012 | 0.015 | 0.545 | 0.003 | 0.083 | 3.9 | 39.7 | 1.2 | 12.3 | 0.19 | 2.1 | 19 | 5.5 | 53.3 | 0.7 | 14.3 | 0.06 | 2.2 | 24.6
1615 | Э90ХАФ | Р65 | 47 | 44.7 | 25.6666667 | 44.5166667 | 4.4353712 | 0.496374 | 0.133042 | 0.185259 | 0.16638 | 0.0929448 | 1539 | 1570 | 11.1581633 | 12497.14 | 115.9 | 1 | 8.505 | 0.358 | 0.05 | 0.538 | 0.049 | 0.02 | 0.102973 | 0.178 | 0.292 | 0.238 | 5346 | 0.001 | 0.441 | 0.176 | 0.098 | 0.623 | 0.005 | 0.011 | 0.063 | 0.009 | 0.021 | 0.39 | 0.001 | 0.002 | 0.003 | 0.849 | 0.0007 | 0.288 | 0.099 | 0.795 | 0.003 | 0.015 | 0.062 | 0.01 | 0.015 | 0.535 | 0.003 | 0.084 | 3.5 | 48.3 | 0.6 | 17.2 | 0.81 | 1.8 | 27.1 | 4.1 | 57.2 | 0.7 | 9.7 | 0.12 | 2.2 | 27.2
1618 | Э90ХАФ | Р65 | 9 | 57.3666667 | 30.1833333 | 56.35 | 3.9114977 | 0.529466 | 0.129688 | 0.1950725 | 0.083806 | 0.0912749 | 1535 | 1569 | 6.3371367 | 13203.31 | 114 | 1 | 9.812 | 0.075 | 0.05 | 0.579 | 0.022 | 0.02 | 0.100224 | 0.045 | 0.311 | 0.232 | 6642 | 0.002 | 0.436 | 0.178 | 0.082 | 0.613 | 0.007 | 0.01 | 0.051 | 0.008 | 0.019 | 0.453 | 0.002 | 0.003 | 0.003 | 0.843 | 0.0002 | 0.285 | 0.087 | 0.787 | 0.007 | 0.016 | 0.057 | 0.01 | 0.017 | 0.543 | 0.004 | 0.082 | 3.9 | 50.5 | 0.7 | 8.4 | 0.1 | 2.5 | 20.2 | 5.6 | 59.4 | 1 | 4.2 | 0.08 | 2.3 | 26
1619 | Э90ХАФ | Р65 | 18 | 42.0166667 | 25 | 41.6833333 | 4.2120344 | 0.512041 | 0.115713 | 0.197392 | 0.128732 | 0.0919447 | 1538 | 1578 | 11.8334266 | 13005.6 | 115.1 | 1 | 9.401 | 0.171 | 0.05 | 0.56 | 0.074 | 0.02 | 0.101165 | 0.114 | 0.313 | 0.207 | 5419 | 0.001 | 0.426 | 0.191 | 0.126 | 0.611 | 0.008 | 0.011 | 0.081 | 0.009 | 0.026 | 0.423 | 0.001 | 0.003 | 0.003 | 0.849 | 0.0001 | 0.296 | 0.126 | 0.801 | 0.005 | 0.016 | 0.076 | 0.01 | 0.017 | 0.542 | 0.003 | 0.082 | 3.5 | 51.5 | 0.4 | 12.6 | 0.26 | 2.1 | 24.1 | 4.3 | 53.6 | 0.9 | 12.2 | 0.1 | 2.2 | 24.6
1620 | Э90ХАФ | Р65 | 8 | 41.9 | 19.2666667 | 41.5666667 | 3.5494816 | 0.436413 | 0.067639 | 0.0570615 | 0.101406 | 0.0915946 | 1569 | 1574 | 11.2926841 | 12522.15 | 113.8 | 1 | 13.592 | 0.094 | 0.05 | 0.481 | 0.078 | 0.02 | 0.100405 | 0.133 | 0.088 | 0.121 | 4021 | 0.002 | 0.496 | 0.231 | 0.095 | 0.735 | 0.006 | 0.011 | 0.065 | 0.011 | 0.017 | 0.453 | 0.001 | 0.002 | 0.003 | 0.866 | 0.0002 | 0.29 | 0.095 | 0.793 | 0.005 | 0.014 | 0.064 | 0.012 | 0.013 | 0.543 | 0.003 | 0.083 | 3.6 | 57.3 | 0.3 | 13.3 | 0.15 | 2.3 | 25.3 | 4.6 | 51.8 | 1 | 9.1 | 0.07 | 2.5 | 20.7
1621 | Э90ХАФ | Р65 | 7 | 41.6833333 | 19.5833333 | 41.5166667 | 2 | 0.265095 | 0.047515 | 0.0361265 | 0.082678 | 0.0921683 | 1568 | 1579 | 12.3173913 | 11792.68 | 114.6 | 1 | 8.499 | 0.094 | 0.05 | 0.274 | 0.084 | 0.02 | 0.101165 | 0.113 | 0.055 | 0.085 | 3849 | 0.003 | 0.633 | 0.251 | 0.11 | 0.755 | 0.006 | 0.01 | 0.075 | 0.015 | 0.018 | 0.468 | 0.002 | 0.003 | 0.004 | 0.862 | 0.0004 | 0.292 | 0.11 | 0.787 | 0.006 | 0.014 | 0.075 | 0.016 | 0.013 | 0.54 | 0.003 | 0.085 | 4.1 | 50.1 | 0.4 | 8.4 | 0.09 | 2.9 | 17 | 5.8 | 61.3 | 0.5 | 7.9 | 0.05 | 2.8 | 21.7
1622 | Э90ХАФ | Р65 | 6 | 43.8833333 | 17.1666667 | 43.7166667 | 2 | 0.419401 | 0.048633 | 0.043766 | 0.090604 | 0.09009 | 1589 | 1571 | 13.0151613 | 11687.77 | 112.3 | 1 | 8.966 | 0.08 | 0.05 | 0.464 | 0.085 | 0.02 | 0.098814 | 0.122 | 0.067 | 0.087 | 3344 | 0.002 | 0.514 | 0.248 | 0.119 | 0.747 | 0.007 | 0.01 | 0.073 | 0.013 | 0.018 | 0.458 | 0.002 | 0.003 | 0.003 | 0.86 | 0.001 | 0.291 | 0.113 | 0.793 | 0.005 | 0.02 | 0.07 | 0.014 | 0.013 | 0.559 | 0.003 | 0.082 | 3.5 | 46 | 1 | 11.6 | 0.15 | 2.3 | 20 | 4 | 49 | 0.8 | 7.3 | 0.09 | 2.6 | 19.2
1624 | Э90ХАФ | Р65 | 6 | 42.35 | 23.4666667 | 40.85 | 3.0401761 | 0.520213 | 0.101179 | 0.141261 | 0.143724 | 0.0914508 | 1545 | 1587 | 13.6644604 | 12119.32 | 114.5 | 1 | 10.552 | 0.091 | 0.05 | 0.575 | 0.079 | 0.02 | 0.101092 | 0.162 | 0.222 | 0.181 | 4740 | 0.002 | 0.385 | 0.202 | 0.093 | 0.658 | 0.006 | 0.01 | 0.062 | 0.008 | 0.019 | 0.419 | 0.001 | 0.003 | 0.003 | 0.881 | 0.0002 | 0.288 | 0.093 | 0.792 | 0.004 | 0.014 | 0.062 | 0.01 | 0.014 | 0.548 | 0.003 | 0.084 | 3.1 | 57.8 | 0.6 | 10.7 | 0.42 | 2.2 | 26 | 4.2 | 57.7 | 0.3 | 12.2 | 0.11 | 2.2 | 26.4
1625 | Э76ХФ | Р65 | 5 | 46.0333333 | 24.3666667 | 46.0333333 | 2.8581285 | 0.380916 | 0.112918 | 0.1388955 | 0.174498 | 0.0382754 | 1615 | 1631 | 14.2735699 | 12494.12 | 113.4 | 1 | 21.902 | 0.234 | 0.05 | 0.401 | 0.079 | 0.02 | 0.048358 | 0.211 | 0.217 | 0.202 | 5074 | 0.002 | 0.468 | 0.322 | 0.129 | 0.663 | 0.006 | 0.01 | 0.086 | 0.01 | 0.022 | 0.421 | 0.001 | 0.003 | 0.004 | 0.746 | 0.0004 | 0.417 | 0.129 | 0.785 | 0.005 | 0.012 | 0.086 | 0.012 | 0.01 | 0.561 | 0.003 | 0.035 | 4.2 | 54.2 | 0.3 | 16 | 0.1 | 2.2 | 25 | 4.7 | 48.6 | 0.7 | 8.9 | 0.09 | 2.4 | 20.6
1626 | Э76ХФ | Р65 | 8 | 44.3166667 | 19.3333333 | 44.3166667 | 2.9031477 | 0.356077 | 0.150371 | 0.201101 | 0.179824 | 0.0412522 | 1620 | 1602 | 8.49 | 11960.69 | 116.3 | 1 | 12.452 | 0.166 | 0.05 | 0.361 | 0.052 | 0.02 | 0.052119 | 0.192 | 0.317 | 0.269 | 3854 | 0.002 | 0.522 | 0.291 | 0.11 | 0.61 | 0.006 | 0.01 | 0.072 | 0.009 | 0.018 | 0.417 | 0.001 | 0.003 | 0.004 | 0.782 | 0.001 | 0.418 | 0.11 | 0.792 | 0.005 | 0.011 | 0.073 | 0.009 | 0.011 | 0.571 | 0.003 | 0.038 | 4.5 | 53.7 | 0.7 | 14.2 | 0.12 | 2.3 | 23.6 | 4.6 | 56.8 | 0.9 | 12.6 | 0.08 | 2.2 | 25.8
1627 | Э76ХФ | Р65 | 7 | 43.5166667 | 24.9833333 | 43.5166667 | 3.777235 | 0.3835681 | 0.130806 | 0.1730015 | 0.121222 | 0.0399929 | 1569 | 1602 | 13.5413354 | 12308.21 | 112.3 | 1 | 19.492 | 0.167 | 0.05 | 0.392 | 0.051 | 0.02 | 0.050528 | 0.113 | 0.274 | 0.234 | 5125 | 0.002 | 0.453 | 0.306 | 0.119 | 0.631 | 0.007 | 0.01 | 0.083 | 0.007 | 0.02 | 0.459 | 0.001 | 0.002 | 0.003 | 0.774 | 0.0003 | 0.418 | 0.12 | 0.791 | 0.006 | 0.011 | 0.084 | 0.008 | 0.016 | 0.554 | 0.003 | 0.038 | 3.2 | 57.8 | 0.4 | 14.6 | 0.12 | 2.2 | 26.2 | 3.6 | 57 | 0.4 | 14.9 | 0.12 | 2.2 | 25.9
1628 | Э76ХФ | Р65 | 6 | 51.8666667 | 29.0333333 | 51.8666667 | 4.2757161 | 0.4094034 | 0.16574 | 0.206452 | 0.144116 | 0.0411382 | 1561 | 1589 | 9.4875964 | 12494.6 | 115.9 | 1 | 16.403 | 0.205 | 0.05 | 0.395 | 0.087 | 0.02 | 0.051975 | 0.134 | 0.327 | 0.295 | 6046 | 0.002 | 0.421 | 0.284 | 0.099 | 0.611 | 0.005 | 0.009 | 0.065 | 0.006 | 0.019 | 0.449 | 0.002 | 0.002 | 0.003 | 0.772 | 0.0001 | 0.418 | 0.096 | 0.787 | 0.004 | 0.011 | 0.065 | 0.007 | 0.014 | 0.55 | 0.003 | 0.037 | 4.1 | 53 | 1 | 10.6 | 0.1 | 2.5 | 20.9 | 3.6 | 56.8 | 0.5 | 14.7 | 0.12 | 2.2 | 25.9
1629 | Э76ХФ | Р65 | 15 | 44.7 | 22.85 | 44.7 | 4.3093061 | 0.41072 | 0.147768 | 0.1883425 | 0.139658 | 0.0405367 | 1558 | 1588 | 12.8343997 | 13528.23 | 116.1 | 1 | 18.945 | 0.185 | 0.05 | 0.429 | 0.061 | 0.02 | 0.051215 | 0.135 | 0.298 | 0.262 | 5152 | 0.001 | 0.472 | 0.293 | 0.127 | 0.618 | 0.007 | 0.007 | 0.077 | 0.007 | 0.024 | 0.443 | 0.001 | 0.002 | 0.003 | 0.756 | 0.0002 | 0.414 | 0.126 | 0.788 | 0.006 | 0.014 | 0.077 | 0.008 | 0.015 | 0.561 | 0.003 | 0.036 | 3.8 | 58 | 0.3 | 11.8 | 0.1 | 2.2 | 25.9 | 3.8 | 50 | 1 | 7.7 | 0.13 | 2.4 | 20.8
1630 | Э76ХФ | Р65 | 16 | 44.3666667 | 24.1666667 | 44.3666667 | 3.2700472 | 0.3617242 | 0.117876 | 0.1196235 | 0.12159 | 0.0398212 | 1559 | 1592 | 10.6354363 | 12761.38 | 113.2 | 1 | 15.64 | 0.223 | 0.05 | 0.34 | 0.06 | 0.02 | 0.050311 | 0.137 | 0.188 | 0.209 | 5140 | 0.002 | 0.466 | 0.315 | 0.11 | 0.679 | 0.006 | 0.01 | 0.073 | 0.009 | 0.019 | 0.45 | 0.002 | 0.002 | 0.003 | 0.758 | 0.0003 | 0.413 | 0.109 | 0.786 | 0.006 | 0.01 | 0.073 | 0.01 | 0.015 | 0.547 | 0.003 | 0.037 | 4.8 | 59.2 | 0.6 | 8.5 | 0.07 | 2.7 | 21.5 | 4.4 | 55.4 | 0.4 | 11.9 | 0.1 | 2.2 | 25.6
1631 | Э76ХФ | Р65 | 18 | 44.0333333 | 29.1833333 | 44.0333333 | 4.8602541 | 0.1295 | 0.12972 | 0.092196 | 0.14274 | 0.0405082 | 1498 | 1581 | 6.8925487 | 13694.8 | 116.8 | 1 | 10.021 | 0.221 | 0.05 | 0.089 | 0.056 | 0.02 | 0.051179 | 0.182 | 0.143 | 0.23 | 6661 | 0.002 | 0.67 | 0.317 | 0.12 | 0.714 | 0.008 | 0.008 | 0.07 | 0.012 | 0.024 | 0.463 | 0.002 | 0.004 | 0.004 | 0.746 | 0.0005 | 0.42 | 0.117 | 0.789 | 0.007 | 0.008 | 0.069 | 0.012 | 0.016 | 0.563 | 0.003 | 0.039 | 4.6 | 59.8 | 0.5 | 10.7 | 0.11 | 2.7 | 22.2 | 3.1 | 56.9 | 0.5 | 12.9 | 0.12 | 2.2 | 25.8
1632 | Э76ХФ | Р65 | 16 | 45.2166667 | 18.8833333 | 45.2166667 | 3.8432749 | 0.3163099 | 0.10434 | 0.0854655 | 0.120954 | 0.0398781 | 1590 | 1587 | 12.1057132 | 12312.44 | 113.3 | 1 | 18.246 | 0.109 | 0.05 | 0.32 | 0.056 | 0.02 | 0.050383 | 0.151 | 0.133 | 0.185 | 3875 | 0.002 | 0.519 | 0.329 | 0.123 | 0.716 | 0.007 | 0.009 | 0.072 | 0.013 | 0.019 | 0.464 | 0.002 | 0.003 | 0.003 | 0.76 | 0.0002 | 0.413 | 0.119 | 0.787 | 0.006 | 0.011 | 0.072 | 0.013 | 0.015 | 0.566 | 0.003 | 0.038 | 3.3 | 58.3 | 0.6 | 10.6 | 0.09 | 2.4 | 23.9 | 3.4 | 60.1 | 0.6 | 8 | 0.11 | 2.4 | 25.4
1633 | Э76ХФ | Р65 | 20 | 45.25 | 23.5 | 45.25 | 3.5314452 | 0.3678877 | 0.144384 | 0.139887 | 0.138204 | 0.0407947 | 1566 | 1579 | 9.5995546 | 12681.7 | 115.3 | 1 | 14.37 | 0.14 | 0.05 | 0.332 | 0.071 | 0.02 | 0.051541 | 0.154 | 0.22 | 0.256 | 4967 | 0.002 | 0.481 | 0.302 | 0.119 | 0.67 | 0.008 | 0.009 | 0.074 | 0.01 | 0.021 | 0.44 | 0.002 | 0.003 | 0.003 | 0.756 | 0.0003 | 0.418 | 0.119 | 0.789 | 0.007 | 0.01 | 0.074 | 0.011 | 0.015 | 0.555 | 0.003 | 0.038 | 3.4 | 57.9 | 0.5 | 10 | 0.08 | 2.3 | 25.4 | 4.7 | 55.1 | 0.3 | 6.6 | 0.06 | 2.4 | 22.7
1634 | Э76ХФ | Р65 | 21 | 43.3833333 | 22.8666667 | 43.3833333 | 3.6867749 | 0.401375 | 0.148332 | 0.172573 | 0.155108 | 0.0409665 | 1568 | 1581 | 11.9271028 | 12447.81 | 116.9 | 1 | 17.016 | 0.142 | 0.05 | 0.418 | 0.057 | 0.02 | 0.051758 | 0.166 | 0.272 | 0.263 | 4744 | 0.001 | 0.474 | 0.302 | 0.109 | 0.642 | 0.006 | 0.01 | 0.072 | 0.009 | 0.018 | 0.429 | 0.001 | 0.002 | 0.003 | 0.763 | 0.0005 | 0.419 | 0.108 | 0.786 | 0.005 | 0.011 | 0.071 | 0.009 | 0.013 | 0.556 | 0.003 | 0.037 | 4.1 | 58.2 | 0.4 | 13.5 | 0.1 | 2.3 | 25.4 | 4.7 | 60 | 0.3 | 10.7 | 0.07 | 2.4 | 25.5
1635 | Э76ХФ | Р65 | 18 | 45.3333333 | 19.8 | 45.3333333 | 3.8645933 | 0.347315 | 0.114492 | 0.109954 | 0.106676 | 0.0394492 | 1575 | 1589 | 6.5415441 | 12769.7 | 113.2 | 1 | 9.885 | 0.146 | 0.05 | 0.36 | 0.057 | 0.02 | 0.049841 | 0.118 | 0.173 | 0.203 | 4214 | 0.002 | 0.497 | 0.321 | 0.113 | 0.686 | 0.007 | 0.01 | 0.071 | 0.01 | 0.019 | 0.461 | 0.002 | 0.002 | 0.003 | 0.761 | 0.0001 | 0.415 | 0.112 | 0.784 | 0.006 | 0.009 | 0.071 | 0.011 | 0.015 | 0.549 | 0.003 | 0.037 | 4.8 | 56.7 | 0.7 | 10 | 0.08 | 2.7 | 20.9 | 5.8 | 60.2 | 0.7 | 6.5 | 0.09 | 2.7 | 22.5
1636 | Э76ХФ | Р65 | 21 | 45.2 | 23.2333333 | 45.2 | 3.8966535 | 0.37883 | 0.150024 | 0.1688695 | 0.15599 | 0.0403079 | 1552 | 1583 | 5.9475664 | 13137.16 | 117.5 | 1 | 8.961 | 0.169 | 0.05 | 0.39 | 0.057 | 0.02 | 0.050926 | 0.169 | 0.266 | 0.266 | 5087 | 0.002 | 0.487 | 0.299 | 0.127 | 0.647 | 0.007 | 0.008 | 0.077 | 0.009 | 0.02 | 0.44 | 0.001 | 0.003 | 0.003 | 0.761 | 0.0001 | 0.417 | 0.126 | 0.784 | 0.006 | 0.009 | 0.076 | 0.01 | 0.016 | 0.561 | 0.003 | 0.037 | 4 | 58.7 | 0.4 | 11.5 | 0.12 | 2.3 | 25.4 | 3.5 | 58 | 0.6 | 11.7 | 0.11 | 2.2 | 26.1
1637 | Э76ХФ | Р65 | 16 | 45.55 | 20.5333333 | 45.55 | 3.2585426 | 0.3742754 | 0.135924 | 0.1445925 | 0.127338 | 0.0397927 | 1575 | 1589 | 12.3844049 | 12360.39 | 114.7 | 1 | 18.353 | 0.154 | 0.05 | 0.35 | 0.057 | 0.02 | 0.050275 | 0.135 | 0.228 | 0.241 | 4230 | 0.002 | 0.461 | 0.305 | 0.128 | 0.659 | 0.007 | 0.009 | 0.075 | 0.01 | 0.02 | 0.447 | 0.001 | 0.002 | 0.003 | 0.774 | 0.0003 | 0.417 | 0.128 | 0.783 | 0.006 | 0.009 | 0.074 | 0.011 | 0.016 | 0.551 | 0.003 | 0.037 | 4 | 59.9 | 0.6 | 10.8 | 0.07 | 2.5 | 23.6 | 4.5 | 59.9 | 0.5 | 7.8 | 0.09 | 2.6 | 23
1638 | Э76ХФ | Р65 | 21 | 46.0666667 | 26.2 | 46.0666667 | 4.7233146 | 0.416735 | 0.148332 | 0.1966225 | 0.148406 | 0.0400792 | 1539 | 1580 | 7.2488423 | 13648.85 | 115.8 | 1 | 11.131 | 0.218 | 0.05 | 0.436 | 0.062 | 0.02 | 0.050637 | 0.145 | 0.311 | 0.263 | 5960 | 0.002 | 0.445 | 0.299 | 0.133 | 0.624 | 0.007 | 0.009 | 0.079 | 0.009 | 0.022 | 0.444 | 0.002 | 0.003 | 0.002 | 0.762 | 0.0005 | 0.419 | 0.134 | 0.793 | 0.006 | 0.011 | 0.08 | 0.01 | 0.017 | 0.54 | 0.003 | 0.037 | 4.2 | 48.7 | 0.4 | 7.5 | 0.09 | 2.6 | 18.6 | 4.4 | 58.1 | 0.8 | 8.1 | 0.11 | 2.6 | 22.6
1640 | Э76ХФ | Р65 | 16 | 46.6833333 | 20.5 | 46.6833333 | 2.3274611 | 0.36592 | 0.148896 | 0.1249045 | 0.138632 | 0.0388761 | 1560 | 1591 | 8.3067001 | 11853.66 | 113.7 | 1 | 12.88 | 0.109 | 0.05 | 0.376 | 0.032 | 0.02 | 0.049117 | 0.161 | 0.196 | 0.264 | 4050 | 0.002 | 0.475 | 0.293 | 0.103 | 0.668 | 0.005 | 0.01 | 0.07 | 0.009 | 0.019 | 0.44 | 0.001 | 0.002 | 0.003 | 0.776 | 0.0003 | 0.416 | 0.102 | 0.776 | 0.005 | 0.011 | 0.07 | 0.01 | 0.014 | 0.55 | 0.003 | 0.037 | 4.7 | 50.1 | 0.5 | 12.9 | 0.11 | 2.3 | 22.2 | 4.8 | 56.7 | 0.9 | 12 | 0.16 | 2.2 | 25.5
1643 | Э76ХФ | Р65 | 51 | 42.5166667 | 24.9833333 | 42.5166667 | 3.3100948 | 0.4044923 | 0.168072 | 0.164515 | 0.188804 | 0.0397927 | 1527 | 1581 | 14.3066771 | 12613.21 | 117 | 1 | 20.236 | 0.112 | 0.05 | 0.407 | 0.04 | 0.02 | 0.050275 | 0.22 | 0.259 | 0.298 | 5252 | 0.001 | 0.419 | 0.282 | 0.095 | 0.634 | 0.008 | 0.009 | 0.074 | 0.01 | 0.019 | 0.396 | 0.001 | 0.004 | 0.003 | 0.774 | 0.0002 | 0.42 | 0.097 | 0.788 | 0.007 | 0.01 | 0.074 | 0.012 | 0.013 | 0.548 | 0.003 | 0.038 | 4.2 | 48.2 | 1.3 | 14.3 | 0.85 | 1.9 | 24.8 | 3.8 | 58.4 | 0.6 | 10.6 | 0.14 | 2.2 | 26.5
1644 | Э76ХФ | Р65 | 51 | 46.2 | 26.85 | 46.2 | 3.3359498 | 0.387675 | 0.144948 | 0.139192 | 0.130511 | 0.0388191 | 1521 | 1582 | 18.7993506 | 12614.53 | 114.5 | 1 | 28.951 | 0.085 | 0.05 | 0.403 | 0.043 | 0.02 | 0.049045 | 0.141 | 0.22 | 0.257 | 5645 | 0.002 | 0.466 | 0.308 | 0.103 | 0.683 | 0.006 | 0.007 | 0.076 | 0.008 | 0.019 | 0.477 | 0.003 | 0.003 | 0.003 | 0.746 | 0.0003 | 0.417 | 0.101 | 0.772 | 0.006 | 0.009 | 0.075 | 0.009 | 0.016 | 0.544 | 0.003 | 0.033 | 3.2 | 39.7 | 2.6 | 6.7 | 0.17 | 2.3 | 17.1 | 3.8 | 57.4 | 0.6 | 10.3 | 0.14 | 2.2 | 26.2
1645 | Э76ХФ | Р65 | 50 | 48.8833333 | 27.5166667 | 48.8833333 | 3.4420121 | 0.325695 | 0.1269 | 0.109637 | 0.112474 | 0.0393922 | 1539 | 1587 | 8.9018182 | 12461.54 | 115.7 | 1 | 14.28 | 0.124 | 0.05 | 0.331 | 0.058 | 0.02 | 0.049769 | 0.126 | 0.173 | 0.225 | 5715 | 0.002 | 0.508 | 0.317 | 0.102 | 0.685 | 0.008 | 0.008 | 0.075 | 0.009 | 0.017 | 0.467 | 0.002 | 0.003 | 0.003 | 0.763 | 0.0003 | 0.423 | 0.102 | 0.78 | 0.007 | 0.01 | 0.075 | 0.01 | 0.011 | 0.551 | 0.003 | 0.035 | 4.3 | 49.1 | 0.6 | 13.5 | 0.19 | 2.4 | 20.4 | 3.9 | 57.8 | 0.6 | 10 | 0.16 | 2.2 | 26.3
1646 | Э76ХФ | Р65 | 53 | 45.8833333 | 20.55 | 45.8833333 | 2 | 0.376935 | 0.13818 | 0.13906 | 0.12335 | 0.0398497 | 1559 | 1577 | 8.4736651 | 12779.56 | 117.3 | 1 | 12.96 | 0.131 | 0.05 | 0.391 | 0.052 | 0.02 | 0.050347 | 0.13 | 0.22 | 0.245 | 4377 | 0.002 | 0.47 | 0.309 | 0.113 | 0.663 | 0.007 | 0.009 | 0.079 | 0.009 | 0.017 | 0.454 | 0.002 | 0.003 | 0.003 | 0.763 | 0.0002 | 0.42 | 0.113 | 0.788 | 0.006 | 0.012 | 0.077 | 0.01 | 0.014 | 0.561 | 0.003 | 0.036 | 4 | 44 | 0.6 | 11.1 | 0.16 | 2.3 | 19.2 | 4.4 | 56.7 | 0.5 | 12.6 | 0.11 | 2.2 | 26.3
1647 | Э76ХФ | Р65 | 52 | 41.7166667 | 21.7 | 41.7166667 | 2 | 0.33266 | 0.102648 | 0.086957 | 0.096373 | 0.0385904 | 1546 | 1576 | 8.711626 | 12265.44 | 114 | 1 | 12.114 | 0.096 | 0.05 | 0.345 | 0.079 | 0.02 | 0.048756 | 0.111 | 0.137 | 0.182 | 4436 | 0.002 | 0.486 | 0.333 | 0.108 | 0.705 | 0.01 | 0.009 | 0.085 | 0.01 | 0.02 | 0.469 | 0.002 | 0.003 | 0.003 | 0.747 | 0.0002 | 0.421 | 0.107 | 0.779 | 0.009 | 0.01 | 0.084 | 0.011 | 0.015 | 0.567 | 0.003 | 0.036 | 3.3 | 56.9 | 0.2 | 13.1 | 0.2 | 2.2 | 26.4 | 4.1 | 48.4 | 1 | 7.8 | 0.07 | 2.4 | 20.5
1648 | Э76ХФ | Р65 | 38 | 51.7 | 20.0333333 | 51.7 | 2 | 0.36357 | 0.133104 | 0.15157 | 0.194873 | 0.0388476 | 1577 | 1579 | 10.5139265 | 12240.6 | 114.9 | 1 | 18.119 | 0.252 | 0.05 | 0.375 | 0.05 | 0.02 | 0.049081 | 0.235 | 0.238 | 0.236 | 4087 | 0.001 | 0.449 | 0.305 | 0.115 | 0.642 | 0.008 | 0.008 | 0.077 | 0.01 | 0.022 | 0.391 | 0.001 | 0.004 | 0.003 | 0.756 | 0.0002 | 0.416 | 0.114 | 0.784 | 0.007 | 0.01 | 0.077 | 0.011 | 0.013 | 0.562 | 0.003 | 0.038 | 3.8 | 49.4 | 0.6 | 15.6 | 0.6 | 1.8 | 27 | 4.3 | 52.8 | 0.5 | 14.6 | 0.18 | 2.2 | 25
1649 | Э76ХФ | Р65 | 48 | 40.55 | 24.9 | 40.55 | 2 | 0.175875 | 0.107724 | 0.048916 | 0.090194 | 0.0391056 | 1513 | 1577 | 9.3551171 | 12903.61 | 115.2 | 1 | 12.645 | 0.159 | 0.05 | 0.152 | 0.086 | 0.02 | 0.049407 | 0.118 | 0.076 | 0.191 | 5355 | 0.002 | 0.594 | 0.328 | 0.108 | 0.743 | 0.007 | 0.008 | 0.077 | 0.012 | 0.02 | 0.478 | 0.003 | 0.004 | 0.003 | 0.756 | 0.0002 | 0.419 | 0.109 | 0.789 | 0.006 | 0.009 | 0.077 | 0.013 | 0.017 | 0.553 | 0.003 | 0.037 | 4.3 | 58.6 | 0.5 | 11.1 | 0.12 | 2.7 | 21.8 | 5.5 | 60.8 | 1 | 5 | 0.09 | 2.7 | 22.4
1650 | Э76ХФ | Р65 | 40 | 41.8833333 | 20.8666667 | 41.8833333 | 3 | 0.25346 | 0.1128 | 0.069998 | 0.087064 | 0.0389339 | 1550 | 1578 | 10.1517708 | 12507.99 | 114.7 | 1 | 14.173 | 0.159 | 0.05 | 0.246 | 0.078 | 0.02 | 0.04919 | 0.104 | 0.11 | 0.2 | 4350 | 0.002 | 0.557 | 0.325 | 0.111 | 0.715 | 0.007 | 0.009 | 0.073 | 0.01 | 0.018 | 0.472 | 0.002 | 0.004 | 0.004 | 0.776 | 0.0003 | 0.424 | 0.112 | 0.787 | 0.006 | 0.009 | 0.069 | 0.011 | 0.012 | 0.546 | 0.003 | 0.037 | 4.9 | 50.7 | 0.5 | 9.3 | 0.15 | 2.7 | 18.6 | 5.2 | 60 | 0.8 | 10.5 | 0.11 | 2.7 | 22.2
1651 | Э90ХАФ | Р65 | 20 | 65.3833333 | 36.2 | 65.2166667 | 3.6787808 | 0.3558 | 0.075576 | 0.077053 | 0.098765 | 0.09167 | 1544 | 1618 | 8.9004255 | 13249.72 | 114.9 | 1 | 6.972 | 0.158 | 0.05 | 0.379 | 0.079 | 0.02 | 0.101671 | 0.119 | 0.121 | 0.134 | 7994 | 0.002 | 0.546 | 0.226 | 0.117 | 0.718 | 0.007 | 0.008 | 0.068 | 0.012 | 0.019 | 0.449 | 0.002 | 0.003 | 0.003 | 0.854 | 0.0003 | 0.293 | 0.115 | 0.791 | 0.006 | 0.017 | 0.068 | 0.013 | 0.013 | 0.531 | 0.003 | 0.083 | 3.5 | 58 | 0.4 | 13 | 0.22 | 2.2 | 25.9 | 4 | 59.8 | 1 | 7.3 | 0.11 | 2.3 | 25.7
1652 | Э90ХАФ | Р65 | 40 | 48.2 | 25.1 | 47.9 | 3.4618026 | 0.406765 | 0.0705 | 0.088363 | 0.105188 | 0.0909425 | 1564 | 1593 | 8.1052169 | 12743.43 | 113.5 | 1 | 11.264 | 0.079 | 0.474 | 0.076 | 0.079 | 0.02 | 0.100369 | 0.124 | 0.139 | 0.125 | 5331 | 0.002 | 0.5 | 0.229 | 0.115 | 0.708 | 0.009 | 0.008 | 0.073 | 0.012 | 0.02 | 0.439 | 0.002 | 0.004 | 0.003 | 0.827 | 0.0006 | 0.29 | 0.113 | 0.793 | 0.007 | 0.013 | 0.071 | 0.013 | 0.015 | 0.544 | 0.003 | 0.087 | 3 | 57.9 | 0.4 | 10.4 | 0.24 | 2.3 | 25.7 | 3.4 | 59.2 | 0.3 | 8.7 | 0.08 | 2.2 | 26.6
1653 | Э90ХАФ | Р65 | 44 | 54.3833333 | 19.3666667 | 54.2 | 2 | 0.43559 | 0.104904 | 0.12918 | 0.127044 | 0.0948219 | 1587 | 1590 | 10.408793 | 12946.99 | 118.1 | 1 | 6.971 | 0.08 | 0.05 | 0.47 | 0.05 | 0.02 | 0.104565 | 0.14 | 0.204 | 0.186 | 4179 | 0.002 | 0.498 | 0.2 | 0.104 | 0.676 | 0.007 | 0.009 | 0.07 | 0.01 | 0.017 | 0.427 | 0.001 | 0.003 | 0.003 | 0.862 | 0.0002 | 0.287 | 0.105 | 0.786 | 0.005 | 0.015 | 0.07 | 0.011 | 0.014 | 0.537 | 0.003 | 0.086 | 3.7 | 55.9 | 0.2 | 12.2 | 0.17 | 2.1 | 26.5 | 3.9 | 57.2 | 0.4 | 11.4 | 0.14 | 2.2 | 26.7
1654 | Э90ХАФ | Р65 | 54 | 49.5166667 | 23.85 | 49.35 | 3.0649799 | 0.44348 | 0.09588 | 0.139685 | 0.123526 | 0.0909142 | 1569 | 1583 | 10.9993339 | 12359.75 | 115.1 | 1 | 7.339 | 0.079 | 0.05 | 0.481 | 0.052 | 0.02 | 0.100007 | 0.13 | 0.221 | 0.17 | 4913 | 0.002 | 0.484 | 0.206 | 0.086 | 0.66 | 0.009 | 0.009 | 0.082 | 0.01 | 0.017 | 0.429 | 0.001 | 0.003 | 0.003 | 0.85 | 0.0002 | 0.288 | 0.087 | 0.785 | 0.008 | 0.013 | 0.082 | 0.011 | 0.014 | 0.542 | 0.003 | 0.084 | 4.3 | 49.6 | 1.1 | 10.5 | 0.12 | 2.4 | 20.8 | 4 | 60.4 | 1 | 6.4 | 0.1 | 2.3 | 26.2
1655 | Э90ХАФ | Р65 | 51 | 43.0166667 | 17.3333333 | 42.85 | 2 | 0.47586 | 0.117312 | 0.165273 | 0.162465 | 0.09037 | 1586 | 1575 | 12.682904 | 12465 | 115.3 | 1 | 9.026 | 0.236 | 0.05 | 0.516 | 0.051 | 0.02 | 0.10008 | 0.179 | 0.261 | 0.208 | 3601 | 0.001 | 0.47 | 0.189 | 0.093 | 0.641 | 0.006 | 0.009 | 0.061 | 0.01 | 0.017 | 0.4 | 0.001 | 0.002 | 0.003 | 0.845 | 0.0003 | 0.289 | 0.093 | 0.797 | 0.005 | 0.013 | 0.061 | 0.011 | 0.012 | 0.544 | 0.003 | 0.083 | 4.2 | 51.5 | 1.1 | 14.7 | 0.75 | 2 | 25.6 | 3.6 | 57.5 | 0.5 | 11 | 0.18 | 2.2 | 26.6
1656 | Э90ХАФ | Р65 | 55 | 45.55 | 29.3833333 | 45.3833333 | 2 | 0.31769 | 0.098136 | 0.070155 | 0.061851 | 0.0886603 | 1514 | 1572 | 9.4009715 | 12554.06 | 113.4 | 1 | 7.526 | 0.169 | 0.05 | 0.328 | 0.08 | 0.02 | 0.098199 | 0.065 | 0.111 | 0.174 | 6148 | 0.002 | 0.608 | 0.204 | 0.092 | 0.727 | 0.005 | 0.007 | 0.056 | 0.012 | 0.017 | 0.483 | 0.002 | 0.003 | 0.003 | 0.853 | 0.0002 | 0.289 | 0.093 | 0.789 | 0.004 | 0.012 | 0.057 | 0.013 | 0.013 | 0.531 | 0.003 | 0.082 | 3.4 | 62.2 | 0.3 | 9.5 | 0.1 | 2.6 | 24.4 | 3.5 | 57 | 0.3 | 11.7 | 0.19 | 2.2 | 26.6
1658 | Э90ХАФ | Р65 | 37 | 48.0333333 | 24.5166667 | 47.7 | 3.4681648 | 0.438355 | 0.112236 | 0.129422 | 0.072712 | 0.0901177 | 1542 | 1569 | 7.7048145 | 12633.04 | 112.3 | 1 | 8.135 | 0.063 | 0.05 | 0.472 | 0.049 | 0.02 | 0.100731 | 0.056 | 0.206 | 0.199 | 5162 | 0.002 | 0.487 | 0.192 | 0.11 | 0.678 | 0.005 | 0.01 | 0.063 | 0.01 | 0.017 | 0.465 | 0.002 | 0.003 | 0.003 | 0.857 | 0.0001 | 0.293 | 0.111 | 0.8 | 0.004 | 0.015 | 0.063 | 0.011 | 0.016 | 0.531 | 0.003 | 0.083 | 3.2 | 50.5 | 1.1 | 8.4 | 0.13 | 2.6 | 19.6 | 4.5 | 53.8 | 0.5 | 11.9 | 0.13 | 2.2 | 24.7
1668 | Э90ХАФ | Р65 | 18 | 48.1833333 | 27.6833333 | 48 | 4.1324694 | 0.440835 | 0.071628 | 0.095988 | 0.106974 | 0.0904375 | 1531 | 1578 | 11.7728571 | 12722.46 | 113.8 | 1 | 10.988 | 0.072 | 0.05 | 0.484 | 0.058 | 0.02 | 0.101092 | 0.124 | 0.15 | 0.127 | 5870 | 0.002 | 0.471 | 0.23 | 0.114 | 0.708 | 0.007 | 0.009 | 0.111 | 0.011 | 0.022 | 0.452 | 0.002 | 0.004 | 0.002 | 0.832 | 0.0001 | 0.289 | 0.109 | 0.791 | 0.005 | 0.013 | 0.108 | 0.012 | 0.021 | 0.534 | 0.003 | 0.085 | 4.2 | 52.7 | 1.4 | 16.9 | 0.96 | 2.3 | 23.4 | 4.4 | 55.1 | 0.4 | 10.8 | 0.23 | 2 | 27.1
1669 | Э90ХАФ | Р65 | 14 | 45.6666667 | 19.9666667 | 45.5 | 2.4939638 | 0.4433 | 0.07332 | 0.089478 | 0.127834 | 0.0919556 | 1576 | 1575 | 9.7146165 | 11767.61 | 117.5 | 1 | 5.594 | 0.093 | 0.05 | 0.487 | 0.032 | 0.02 | 0.102467 | 0.159 | 0.139 | 0.13 | 3916 | 0.002 | 0.502 | 0.231 | 0.104 | 0.708 | 0.006 | 0.009 | 0.071 | 0.013 | 0.019 | 0.427 | 0.002 | 0.004 | 0.003 | 0.883 | 0.0002 | 0.293 | 0.106 | 0.796 | 0.005 | 0.015 | 0.071 | 0.016 | 0.013 | 0.541 | 0.003 | 0.084 | 4.9 | 51.8 | 1.5 | 14.2 | 0.32 | 2.1 | 25.2 | 4.1 | 55.9 | 0.5 | 10.9 | 0.17 | 2.1 | 27.1
1671 | Э90ХАФ | Р65 | 7 | 43.8833333 | 27.8333333 | 43.3666667 | 5.3945173 | 0.4103811 | 0.06486 | 0.11931 | 0.1141 | 0.0905207 | 1561 | 1624 | 13.346888 | 13518.32 | 113 | 1 | 1.787 | 0.286 | 0.05 | 0.441 | 0.062 | 0.02 | 0.101345 | 0.125 | 0.187 | 0.115 | 6271 | 0.001 | 0.533 | 0.229 | 0.101 | 0.684 | 0.007 | 0.009 | 0.067 | 0.01 | 0.017 | 0.433 | 0.001 | 0.003 | 0.003 | 0.831 | 0.0004 | 0.284 | 0.101 | 0.799 | 0.005 | 0.013 | 0.064 | 0.011 | 0.013 | 0.529 | 0.002 | 0.079 | 3.2 | 56.3 | 0.7 | 16.7 | 0.11 | 2.1 | 26.3 | 4.4 | 58.1 | 0.6 | 9.7 | 0.11 | 2.3 | 25.6
1672 | Э90ХАФ | Р65 | 5 | 47.5333333 | 24.0333333 | 47.1833333 | 4 | 0.4778086 | 0.108852 | 0.140778 | 0.122654 | 0.0950541 | 1573 | 1588 | 14.1586667 | 12580.03 | 118 | 1 | 10.619 | 0.157 | 0.05 | 0.512 | 0.048 | 0.02 | 0.105686 | 0.129 | 0.221 | 0.193 | 5039 | 0.002 | 0.508 | 0.197 | 0.104 | 0.67 | 0.006 | 0.008 | 0.065 | 0.01 | 0.018 | 0.437 | 0.001 | 0.003 | 0.004 | 0.856 | 0.0003 | 0.288 | 0.103 | 0.792 | 0.004 | 0.013 | 0.064 | 0.011 | 0.014 | 0.539 | 0.003 | 0.081 | 4 | 48.1 | 0.8 | 8.9 | 0.09 | 2.4 | 20.2 | 4.5 | 55 | 0.5 | 9.3 | 0.21 | 2.1 | 25.9
1673 | Э90ХАФ | Р65 | 8 | 44.7166667 | 26.65 | 44.5666667 | 4.9710598 | 0.2692539 | 0.07614 | 0.091518 | 0.102494 | 0.0930014 | 1522 | 1587 | 13.2191166 | 13888.93 | 114.5 | 1 | 10.142 | 0.204 | 0.05 | 0.22 | 0.053 | 0.02 | 0.103082 | 0.119 | 0.143 | 0.135 | 6169 | 0.002 | 0.659 | 0.223 | 0.102 | 0.712 | 0.007 | 0.007 | 0.071 | 0.011 | 0.018 | 0.462 | 0.002 | 0.004 | 0.003 | 0.835 | 0.0003 | 0.288 | 0.102 | 0.799 | 0.005 | 0.01 | 0.07 | 0.011 | 0.015 | 0.534 | 0.003 | 0.085 | 3.1 | 59.2 | 0.4 | 9.1 | 0.07 | 2.3 | 25.7 | 3.7 | 62 | 1 | 9.8 | 0.13 | 2.6 | 24.1
1674 | Э90ХАФ | Р65 | 10 | 44.3833333 | 23.2333333 | 44.2166667 | 3.8286506 | 0.200044 | 0.08178 | 0.113388 | 0.098854 | 0.0947043 | 1558 | 1587 | 10.0253344 | 13057.1 | 116.8 | 1 | 7.079 | 0.169 | 0.05 | 0.14 | 0.079 | 0.02 | 0.105107 | 0.104 | 0.178 | 0.145 | 5056 | 0.002 | 0.721 | 0.221 | 0.105 | 0.704 | 0.009 | 0.008 | 0.067 | 0.012 | 0.017 | 0.469 | 0.002 | 0.004 | 0.003 | 0.844 | 0.0006 | 0.293 | 0.108 | 0.806 | 0.007 | 0.009 | 0.067 | 0.013 | 0.015 | 0.551 | 0.003 | 0.084 | 4.4 | 61.9 | 0.4 | 9.3 | 0.07 | 2.6 | 23.6 | 4.3 | 56.9 | 0.6 | 9.2 | 0.16 | 2.2 | 25.7
1675 | Э90ХАФ | Р65 | 7 | 52.2 | 29.8833333 | 52.05 | 3.5182186 | 0.3032051 | 0.088548 | 0.134094 | 0.100072 | 0.0907573 | 1543 | 1580 | 10.0389494 | 11747.69 | 112.5 | 1 | 13.059 | 0.163 | 0.345 | 0.516 | 0.088 | 0.02 | 0.101128 | 0.097 | 0.211 | 0.157 | 5851 | 0.002 | 0.605 | 0.213 | 0.101 | 0.682 | 0.007 | 0.008 | 0.064 | 0.009 | 0.017 | 0.467 | 0.002 | 0.003 | 0.002 | 0.844 | 0.0007 | 0.29 | 0.101 | 0.804 | 0.005 | 0.011 | 0.064 | 0.009 | 0.015 | 0.549 | 0.003 | 0.081 | 3.1 | 49.8 | 0.5 | 6.2 | 0.06 | 2.7 | 18.7 | 4.2 | 56.5 | 0.7 | 10.1 | 0.21 | 2.1 | 27.1
1676 | Э90ХАФ | Р65 | 16 | 46.6833333 | 26.0333333 | 46.35 | 5.5463259 | 0.357642 | 0.08742 | 0.122502 | 0.083251 | 0.0933571 | 1530 | 1579 | 14.126211 | 13694.75 | 115.1 | 1 | 8.668 | 0.147 | 0.05 | 0.352 | 0.079 | 0.02 | 0.103371 | 0.076 | 0.193 | 0.155 | 5942 | 0.002 | 0.562 | 0.211 | 0.105 | 0.685 | 0.006 | 0.009 | 0.069 | 0.009 | 0.018 | 0.46 | 0.002 | 0.003 | 0.003 | 0.855 | 0.0003 | 0.289 | 0.105 | 0.797 | 0.004 | 0.014 | 0.069 | 0.009 | 0.013 | 0.527 | 0.003 | 0.085 | 2.8 | 59.7 | 0.2 | 12.3 | 0.05 | 2.2 | 26.6 | 3 | 54.5 | 0.5 | 9.3 | 0.08 | 2.3 | 24.2
1677 | Э90ХАФ | Р65 | 11 | 49.1833333 | 18.5 | 48.7 | 2.7361175 | 0.4600648 | 0.105468 | 0.175134 | 0.150332 | 0.0945551 | 1610 | 1583 | 14.2039265 | 12385.95 | 117.7 | 1 | 12.46 | 0.235 | 0.05 | 0.491 | 0.058 | 0.02 | 0.105613 | 0.157 | 0.275 | 0.187 | 3819 | 0.001 | 0.505 | 0.2 | 0.096 | 0.642 | 0.007 | 0.009 | 0.063 | 0.012 | 0.02 | 0.419 | 0.001 | 0.003 | 0.003 | 0.844 | 0.0005 | 0.289 | 0.098 | 0.796 | 0.005 | 0.015 | 0.063 | 0.013 | 0.012 | 0.542 | 0.002 | 0.084 | 3.9 | 51.8 | 1.3 | 14.2 | 0.15 | 2 | 25.4 | 4.7 | 48.8 | 0.3 | 11.9 | 0.1 | 2.1 | 24.3
1678 | Э90ХАФ | Р65 | 17 | 50.5 | 22.4666667 | 50.1666667 | 3.3592528 | 0.509795 | 0.075012 | 0.083724 | 0.121702 | 0.0899304 | 1585 | 1571 | 14.3475497 | 12191.39 | 112.1 | 1 | 12.036 | 0.16 | 0.05 | 0.569 | 0.057 | 0.02 | 0.100731 | 0.152 | 0.13 | 0.133 | 4565 | 0.001 | 0.442 | 0.225 | 0.107 | 0.727 | 0.006 | 0.007 | 0.073 | 0.012 | 0.018 | 0.447 | 0.002 | 0.003 | 0.003 | 0.84 | 0.0004 | 0.29 | 0.106 | 0.806 | 0.005 | 0.016 | 0.073 | 0.013 | 0.012 | 0.547 | 0.002 | 0.083 | 3.2 | 57 | 0.2 | 13.8 | 0.09 | 2.1 | 26.6 | 4.2 | 47 | 0.5 | 10.3 | 0.11 | 2.2 | 21.1
1679 | Э90ХАФ | Р65 | 26 | 43.3833333 | 20.4833333 | 42.7333333 | 4.5002614 | 0.363235 | 0.112236 | 0.163458 | 0.128954 | 0.0949607 | 1558 | 1580 | 13.1521173 | 13266.4 | 118.1 | 1 | 13.459 | 0.22 | 0.05 | 0.378 | 0.057 | 0.02 | 0.106445 | 0.129 | 0.257 | 0.199 | 4529 | 0.001 | 0.565 | 0.194 | 0.094 | 0.661 | 0.006 | 0.008 | 0.069 | 0.009 | 0.017 | 0.434 | 0.002 | 0.003 | 0.004 | 0.851 | 0.0007 | 0.288 | 0.094 | 0.8 | 0.004 | 0.013 | 0.069 | 0.01 | 0.014 | 0.532 | 0.003 | 0.083 | 3.8 | 55.2 | 0.4 | 11.3 | 0.12 | 2.1 | 26.3 | 4.3 | 56.3 | 0.7 | 10.1 | 0.18 | 2.1 | 26.3
1680 | Э90ХАФ | Р65 | 23 | 53.2333333 | 28.1 | 52.9 | 4.0769811 | 0.4673254 | 0.128592 | 0.182448 | 0.105084 | 0.0898099 | 1547 | 1576 | 7.1571114 | 12708.9 | 112 | 1 | 10.847 | 0.235 | 0.05 | 0.462 | 0.061 | 0.02 | 0.100441 | 0.084 | 0.288 | 0.228 | 5952 | 0.001 | 0.469 | 0.179 | 0.099 | 0.627 | 0.007 | 0.009 | 0.062 | 0.006 | 0.017 | 0.437 | 0.002 | 0.002 | 0.002 | 0.855 | 0.0001 | 0.29 | 0.096 | 0.787 | 0.006 | 0.011 | 0.062 | 0.008 | 0.013 | 0.531 | 0.003 | 0.082 | 3.1 | 56.1 | 0.6 | 12 | 0.06 | 2.1 | 26.3 | 4.1 | 55.6 | 0.6 | 9.8 | 0.18 | 2.1 | 26.2
1681 | Э90ХАФ | Р65 | 28 | 41.0333333 | 20.8166667 | 40.8666667 | 4.2223613 | 0.3982067 | 0.104904 | 0.132288 | 0.104104 | 0.0931418 | 1558 | 1578 | 14.447836 | 13471.9 | 116 | 1 | 10.571 | 0.172 | 0.05 | 0.401 | 0.058 | 0.02 | 0.104058 | 0.104 | 0.208 | 0.186 | 4674 | 0.001 | 0.532 | 0.206 | 0.097 | 0.678 | 0.006 | 0.008 | 0.056 | 0.01 | 0.017 | 0.44 | 0.001 | 0.003 | 0.003 | 0.836 | 0.0004 | 0.293 | 0.096 | 0.797 | 0.004 | 0.011 | 0.055 | 0.011 | 0.013 | 0.527 | 0.003 | 0.082 | 3 | 56.9 | 0.3 | 13.4 | 0.08 | 2.1 | 26.7 | 3 | 56.8 | 0.4 | 13.5 | 0.08 | 2.1 | 26.7
1682 | Э90ХАФ | Р65 | 27 | 47.05 | 23.9666667 | 46.3833333 | 3.0403507 | 0.4706 | 0.093624 | 0.138114 | 0.114142 | 0.0943683 | 1564 | 1583 | 15.7751741 | 12582.48 | 117.1 | 1 | 18.251 | 0.148 | 0.05 | 0.515 | 0.07 | 0.02 | 0.105324 | 0.117 | 0.217 | 0.166 | 5026 | 0.002 | 0.486 | 0.209 | 0.092 | 0.667 | 0.006 | 0.007 | 0.06 | 0.011 | 0.019 | 0.424 | 0.002 | 0.003 | 0.003 | 0.825 | 0.0004 | 0.287 | 0.091 | 0.793 | 0.004 | 0.011 | 0.059 | 0.012 | 0.012 | 0.547 | 0.003 | 0.082 | 3.9 | 53 | 0.6 | 14.1 | 0.18 | 2 | 25.9 | 3.3 | 56.7 | 0.4 | 12.2 | 0.09 | 2.1 | 26.7
1683 | Э90ХАФ | Р65 | 36 | 41.8833333 | 18.0333333 | 41.7166667 | 3 | 0.454465 | 0.08742 | 0.118536 | 0.106113 | 0.0915104 | 1587 | 1575 | 13.8387495 | 12130.87 | 113.1 | 1 | 9.345 | 0.103 | 0.0500001 | 0.497 | 0.058 | 0.02 | 0.102105 | 0.113 | 0.186 | 0.155 | 3646 | 0.002 | 0.511 | 0.212 | 0.1 | 0.685 | 0.006 | 0.008 | 0.06 | 0.01 | 0.017 | 0.448 | 0.002 | 0.003 | 0.003 | 0.85 | 0.0002 | 0.288 | 0.099 | 0.793 | 0.004 | 0.014 | 0.061 | 0.011 | 0.012 | 0.544 | 0.002 | 0.083 | 3.3 | 51.7 | 0.4 | 17.3 | 0.11 | 2 | 25.9 | 3.6 | 47 | 0.8 | 12.5 | 0.1 | 2.1 | 22.8
1684 | Э90ХАФ | Р65 | 35 | 49.05 | 23.6666667 | 48.7166667 | 3.2110209 | 0.478485 | 0.095316 | 0.17694 | 0.1463 | 0.0920753 | 1584 | 1586 | 11.4948015 | 12037.18 | 117.2 | 1 | 15.601 | 0.388 | 0.139 | 0.446 | 0.055 | 0.02 | 0.102756 | 0.15 | 0.278 | 0.169 | 4748 | 0.001 | 0.485 | 0.207 | 0.109 | 0.64 | 0.008 | 0.009 | 0.068 | 0.01 | 0.019 | 0.417 | 0.001 | 0.003 | 0.003 | 0.845 | 0.0003 | 0.287 | 0.11 | 0.796 | 0.006 | 0.011 | 0.067 | 0.011 | 0.013 | 0.534 | 0.002 | 0.083 | 4.1 | 49.9 | 0.8 | 17 | 0.18 | 2 | 25.6 | 4.5 | 56.4 | 0.6 | 13.1 | 0.16 | 2.3 | 24.5
1685 | Э90ХАФ | Р65 | 42 | 42.7166667 | 21.75 | 42.2 | 4.0968248 | 0.474025 | 0.086292 | 0.127332 | 0.107261 | 0.0905599 | 1553 | 1579 | 7.7025489 | 12788.97 | 113 | 1 | 7.219 | 0.158 | 0.477 | 0.152 | 0.028 | 0.02 | 0.101345 | 0.111 | 0.2 | 0.153 | 4636 | 0.001 | 0.474 | 0.214 | 0.116 | 0.671 | 0.006 | 0.007 | 0.068 | 0.01 | 0.02 | 0.449 | 0.001 | 0.003 | 0.002 | 0.851 | 0.0003 | 0.289 | 0.114 | 0.786 | 0.005 | 0.01 | 0.067 | 0.011 | 0.017 | 0.538 | 0.003 | 0.084 | 3.3 | 53.4 | 0.6 | 15.1 | 0.11 | 2 | 26.2 | 3.5 | 54.9 | 0.9 | 13.3 | 0.18 | 2.1 | 26.2
1689 | Э90ХАФ | Р65 | 41 | 53.5666667 | 25.2166667 | 51.7833333 | 4.2077856 | 0.44405 | 0.097008 | 0.182928 | 0.131124 | 0.0917216 | 1539 | 1581 | 8.1005591 | 13571.98 | 116.9 | 1 | 10.866 | 0.175 | 0.331 | 0.237 | 0.028 | 0.02 | 0.102648 | 0.124 | 0.288 | 0.172 | 5704 | 0.001 | 0.517 | 0.209 | 0.125 | 0.641 | 0.007 | 0.011 | 0.072 | 0.009 | 0.021 | 0.426 | 0.002 | 0.003 | 0.003 | 0.847 | 0.0002 | 0.29 | 0.125 | 0.795 | 0.005 | 0.014 | 0.072 | 0.01 | 0.017 | 0.544 | 0.003 | 0.082 | 4.1 | 51.3 | 0.9 | 15.7 | 0.09 | 1.9 | 26.6 | 3.3 | 56.2 | 0.6 | 11.4 | 0.11 | 2.1 | 27.2
1694 | Э76ХФ | Р65 | 50 | 56.3833333 | 22.35 | 56.3833333 | 3.4496015 | 0.28443 | 0.102648 | 0.096888 | 0.155799 | 0.0385054 | 1562 | 1593 | 10.44564 | 12853.69 | 115.8 | 1 | 19.632 | 0.201 | 0.292 | 0.076 | 0.024 | 0.02 | 0.048575 | 0.199 | 0.15 | 0.182 | 4788 | 0.001 | 0.527 | 0.337 | 0.105 | 0.706 | 0.007 | 0.011 | 0.073 | 0.011 | 0.019 | 0.431 | 0.002 | 0.003 | 0.003 | 0.772 | 0.0004 | 0.422 | 0.105 | 0.785 | 0.006 | 0.012 | 0.074 | 0.012 | 0.014 | 0.558 | 0.003 | 0.037 | 4.2 | 50.9 | 0.5 | 14.1 | 0.07 | 2 | 25.3 | 4 | 45 | 0.9 | 9.2 | 0.08 | 2.1 | 21.9
1696 | Э76ХФ | Р65 | 46 | 40.3833333 | 17.0166667 | 40.3833333 | 2.99082745 | 0.303245 | 0.10434 | 0.098184 | 0.158102 | 0.037903 | 1571 | 1575 | 7.000908 | 12266.8 | 114 | 1 | 9.424 | 0.079 | 0.05 | 0.308 | 0.051 | 0.02 | 0.047815 | 0.202 | 0.152 | 0.185 | 3479 | 0.002 | 0.495 | 0.337 | 0.098 | 0.703 | 0.008 | 0.009 | 0.076 | 0.011 | 0.018 | 0.42 | 0.002 | 0.003 | 0.003 | 0.77 | 0.0004 | 0.421 | 0.098 | 0.785 | 0.009 | 0.01 | 0.082 | 0.012 | 0.02 | 0.568 | 0.003 | 0.038 | 3.8 | 50.7 | 0.6 | 12.1 | 0.11 | 2 | 24.9 | 4.4 | 52 | 0.4 | 4.8 | 0.06 | 2.4 | 21.8
1697 | Э76ХФ | Р65 | 34 | 48.55 | 16.1666667 | 48.55 | 1.5674974 | 0.35797 | 0.126336 | 0.161964 | 0.217917 | 0.0392799 | 1593 | 1575 | 13.2525232 | 11731.55 | 115.7 | 1 | 21.447 | 0.366 | 0.05 | 0.369 | 0.05 | 0.02 | 0.049552 | 0.267 | 0.252 | 0.224 | 3161 | 0.001 | 0.486 | 0.315 | 0.103 | 0.639 | 0.009 | 0.01 | 0.076 | 0.009 | 0.022 | 0.384 | 0.001 | 0.003 | 0.003 | 0.76 | 0.0003 | 0.419 | 0.102 | 0.787 | 0.008 | 0.013 | 0.075 | 0.01 | 0.014 | 0.567 | 0.002 | 0.037 | 4.6 | 49 | 1.1 | 13.5 | 0.59 | 1.8 | 26.6 | 4.5 | 56 | 0.5 | 10.3 | 0.1 | 2.1 | 26.6
1698 | Э76ХФ | Р65 | 40 | 42.2 | 17.8333333 | 42.2 | 3.550873 | 0.25185 | 0.086856 | 0.041898 | 0.130809 | 0.0386489 | 1561 | 1573 | 11.2251185 | 12145.79 | 113.8 | 1 | 15.79 | 0.077 | 0.05 | 0.25 | 0.057 | 0.02 | 0.048756 | 0.184 | 0.063 | 0.154 | 3610 | 0.002 | 0.567 | 0.345 | 0.102 | 0.749 | 0.007 | 0.011 | 0.069 | 0.011 | 0.015 | 0.46 | 0.002 | 0.003 | 0.002 | 0.767 | 0.0002 | 0.418 | 0.102 | 0.782 | 0.007 | 0.012 | 0.069 | 0.011 | 0.013 | 0.561 | 0.002 | 0.037 | 3.4 | 54 | 0.5 | 13.6 | 0.26 | 2 | 26.6 | 3.9 | 58.3 | 0.5 | 12.6 | 0.1 | 2.2 | 26.1
1699 | Э76ХФ | Р65 | 41 | 43.2333333 | 21.5 | 43.2333333 | 3.4743012 | 0.281165 | 0.09306 | 0.068046 | 0.121233 | 0.0394804 | 1544 | 1573 | 11.497247 | 12873.49 | 116 | 1 | 16.473 | 0.118 | 0.05 | 0.284 | 0.051 | 0.02 | 0.049805 | 0.158 | 0.105 | 0.165 | 4613 | 0.002 | 0.554 | 0.341 | 0.113 | 0.725 | 0.008 | 0.009 | 0.071 | 0.009 | 0.017 | 0.465 | 0.002 | 0.003 | 0.002 | 0.77 | 0.0002 | 0.418 | 0.112 | 0.786 | 0.008 | 0.01 | 0.071 | 0.01 | 0.014 | 0.557 | 0.002 | 0.037 | 3.8 | 51.5 | 1.5 | 17.4 | 0.24 | 2 | 25.2 | 3.5 | 54 | 0.8 | 13.3 | 0.11 | 2.2 | 27.3
1700 | Э76ХФ | Р65 | 37 | 42.0333333 | 21.35 | 42.0333333 | 2.9728976 | 0.33557 | 0.137616 | 0.1674 | 0.172795 | 0.0383619 | 1562 | 1582 | 7.5461538 | 13242.15 | 112.9 | 1 | 10.573 | 0.191 | 0.05 | 0.339 | 0.079 | 0.02 | 0.048394 | 0.195 | 0.262 | 0.244 | 4712 | 0.001 | 0.482 | 0.301 | 0.119 | 0.635 | 0.01 | 0.01 | 0.08 | 0.008 | 0.023 | 0.415 | 0.001 | 0.003 | 0.002 | 0.75 | 0.0004 | 0.419 | 0.117 | 0.788 | 0.009 | 0.01 | 0.08 | 0.009 | 0.016 | 0.563 | 0.002 | 0.037 | 3.9 | 48.4 | 2.3 | 18.1 | 0.22 | 1.9 | 26 | 4.1 | 55.8 | 0.4 | 10.7 | 0.1 | 2.2 | 27
1701 | Э76ХФ | Р65 | 34 | 43.0333333 | 19.1666667 | 43.0333333 | 2.7638889 | 0.3422 | 0.141 | 0.155964 | 0.164437 | 0.0391649 | 1570 | 1585 | 8.5280403 | 12142.96 | 115.5 | 1 | 12.233 | 0.078 | 0.05 | 0.347 | 0.03 | 0.02 | 0.049407 | 0.187 | 0.244 | 0.25 | 3879 | 0.001 | 0.483 | 0.301 | 0.105 | 0.652 | 0.01 | 0.01 | 0.077 | 0.008 | 0.02 | 0.422 | 0.002 | 0.003 | 0.003 | 0.757 | 0.0003 | 0.419 | 0.104 | 0.787 | 0.009 | 0.011 | 0.077 | 0.009 | 0.015 | 0.569 | 0.003 | 0.037 | 3.4 | 47.9 | 0.6 | 12.9 | 0.1 | 2.2 | 21.7 | 3.8 | 53.5 | 0.5 | 15.8 | 0.09 | 2.2 | 24.2
1702 | Э76ХФ | Р65 | 5 | 44.2 | 21.5333333 | 44.2 | 2 | 0.35176 | 0.139872 | 0.131148 | 0.178269 | 0.0397381 | 1544 | 1572 | 11.1447964 | 13472.14 | 116.6 | 1 | 16.42 | 0.079 | 0.05 | 0.36 | 0.079 | 0.02 | 0.05013 | 0.219 | 0.204 | 0.248 | 4835 | 0.002 | 0.495 | 0.304 | 0.111 | 0.669 | 0.008 | 0.009 | 0.069 | 0.01 | 0.022 | 0.415 | 0.002 | 0.004 | 0.003 | 0.768 | 0.0003 | 0.421 | 0.11 | 0.786 | 0.007 | 0.011 | 0.069 | 0.011 | 0.016 | 0.566 | 0.003 | 0.038 | 4.2 | 51.6 | 1.4 | 24.8 | 0.6 | 2.1 | 24.2 | 4.4 | 55.3 | 0.5 | 14.5 | 0.1 | 2.2 | 26.4
1704 | Э76ХФ | Р65 | 40 | 40.5166667 | 24.0333333 | 40.5166667 | 4.4697099 | 0.3581 | 0.154536 | 0.184578 | 0.186634 | 0.0384587 | 1535 | 1604 | 10.3512958 | 17608.04 | 113.3 | 1 | 13.98 | 0.176 | 0.05 | 0.363 | 0.031 | 0.02 | 0.048756 | 0.209 | 0.289 | 0.274 | 7053 | 0.001 | 0.435 | 0.282 | 0.107 | 0.604 | 0.006 | 0.01 | 0.066 | 0.007 | 0.02 | 0.375 | 0.001 | 0.003 | 0.003 | 0.765 | 0.0003 | 0.425 | 0.105 | 0.789 | 0.005 | 0.014 | 0.065 | 0.009 | 0.015 | 0.576 | 0.003 | 0.037 | 3.5 | 49.6 | 1.2 | 20.5 | 0.46 | 2 | 25.3 | 4.2 | 54.9 | 0.4 | 11.4 | 0.15 | 2.2 | 26.4
1705 | Э76ХФ | Р65 | 39 | 42.5333333 | 24.5166667 | 42.5333333 | 2.7136929 | 0.35859 | 0.134232 | 0.168348 | 0.156219 | 0.0386583 | 1544 | 1591 | 10.7344044 | 13000.14 | 113.6 | 1 | 15.219 | 0.097 | 0.05 | 0.368 | 0.03 | 0.02 | 0.049009 | 0.169 | 0.264 | 0.238 | 5312 | 0.001 | 0.463 | 0.301 | 0.107 | 0.631 | 0.006 | 0.009 | 0.071 | 0.009 | 0.019 | 0.412 | 0.001 | 0.003 | 0.003 | 0.768 | 0.0002 | 0.418 | 0.107 | 0.787 | 0.005 | 0.01 | 0.071 | 0.01 | 0.014 | 0.567 | 0.003 | 0.038 | 3.4 | 50.3 | 0.8 | 18.4 | 0.27 | 2 | 25.1 | 4 | 51.8 | 0.8 | 15.1 | 0.1 | 2.2 | 24.4
1706 | Э76ХФ | Р65 | 35 | 46.8833333 | 22.8833333 | 46.8833333 | 2 | 0.419605 | 0.159612 | 0.21027 | 0.220325 | 0.0395709 | 1580 | 1592 | 13.81696 | 12302.4 | 116.7 | 1 | 21.589 | 0.176 | 0.05 | 0.437 | 0.03 | 0.02 | 0.050166 | 0.25 | 0.329 | 0.283 | 4692 | 0.001 | 0.447 | 0.283 | 0.105 | 0.594 | 0.007 | 0.009 | 0.068 | 0.008 | 0.02 | 0.376 | 0.001 | 0.003 | 0.003 | 0.762 | 0.0002 | 0.417 | 0.104 | 0.79 | 0.006 | 0.011 | 0.068 | 0.01 | 0.015 | 0.567 | 0.003 | 0.038 | 3.8 | 49.2 | 1.1 | 17.4 | 1 | 2 | 24.9 | 4.5 | 48.4 | 0.8 | 16.2 | 0.17 | 2.2 | 23.9
1709 | Э76ХФ | Р65 | 34 | 41.7 | 22.4 | 41.7 | 4.6412148 | 0.3242289 | 0.0987 | 0.093281 | 0.137563 | 0.0379736 | 1546 | 1578 | 10.7407823 | 13167.86 | 111.4 | 1 | 14.873 | 0.17 | 0.05 | 0.321 | 0.041 | 0.02 | 0.048141 | 0.173 | 0.145 | 0.175 | 4916 | 0.002 | 0.487 | 0.329 | 0.109 | 0.7 | 0.007 | 0.008 | 0.071 | 0.01 | 0.019 | 0.437 | 0.002 | 0.004 | 0.004 | 0.764 | 0.0017 | 0.413 | 0.107 | 0.782 | 0.006 | 0.011 | 0.071 | 0.011 | 0.014 | 0.558 | 0.003 | 0.037 | 4.1 | 54.8 | 0.4 | 14.5 | 0.19 | 2.1 | 26 | 4.1 | 57.7 | 0.3 | 13.4 | 0.11 | 2.2 | 26.2
1710 | Э76ХФ | Р65 | 35 | 48.2 | 20.5333333 | 48.2 | 6.3271889 | 0.3412145 | 0.131976 | 0.103724 | 0.194827 | 0.0396569 | 1536 | 1576 | 14.8565579 | 15630.19 | 114.7 | 1 | 23.787 | 0.257 | 0.05 | 0.339 | 0.044 | 0.02 | 0.050275 | 0.257 | 0.16 | 0.234 | 5349 | 0.001 | 0.513 | 0.309 | 0.111 | 0.692 | 0.009 | 0.009 | 0.071 | 0.011 | 0.02 | 0.408 | 0.001 | 0.004 | 0.002 | 0.74 | 0.0002 | 0.421 | 0.113 | 0.795 | 0.008 | 0.012 | 0.071 | 0.011 | 0.013 | 0.539 | 0.002 | 0.038 | 3.5 | 52 | 2.3 | 14.3 | 0.84 | 2.1 | 25.3 | 3.7 | 57 | 0.4 | 13 | 0.13 | 2.2 | 26.4
1711 | Э76ХФ | Р65 | 39 | 42.5333333 | 21.2 | 42.5333333 | 4.2712137 | 0.1815029 | 0.119568 | 0.114163 | 0.116069 | 0.0393998 | 1556 | 1584 | 13.2037618 | 13021.7 | 115.9 | 1 | 18.72 | 0.161 | 0.05 | 0.119 | 0.041 | 0.02 | 0.049949 | 0.131 | 0.179 | 0.212 | 4601 | 0.002 | 0.637 | 0.315 | 0.115 | 0.68 | 0.007 | 0.007 | 0.065 | 0.01 | 0.018 | 0.452 | 0.002 | 0.004 | 0.003 | 0.753 | 0.0007 | 0.415 | 0.114 | 0.78 | 0.007 | 0.007 | 0.065 | 0.011 | 0.014 | 0.558 | 0.003 | 0.038 | 3.8 | 56.1 | 2.5 | 11.8 | 0.51 | 2.2 | 25.7 | 4.4 | 48.3 | 0.4 | 7.8 | 0.07 | 2.4 | 20.4
1712 | Э76ХФ | Р65 | 33 | 42.05 | 18.2 | 42.05 | 4 | 0.3122428 | 0.128592 | 0.136005 | 0.146655 | 0.0396853 | 1561 | 1583 | 13.5701695 | 14100 | 115.9 | 1 | 18.904 | 0.149 | 0.05 | 0.264 | 0.041 | 0.02 | 0.050311 | 0.169 | 0.213 | 0.228 | 4277 | 0.001 | 0.526 | 0.305 | 0.115 | 0.665 | 0.007 | 0.008 | 0.074 | 0.01 | 0.019 | 0.432 | 0.002 | 0.004 | 0.003 | 0.765 | 0.0003 | 0.413 | 0.114 | 0.783 | 0.006 | 0.011 | 0.074 | 0.011 | 0.015 | 0.555 | 0.003 | 0.038 | 3.7 | 45.8 | 0.5 | 12.6 | 0.15 | 2.1 | 21.8 | 3.7 | 57.1 | 0.4 | 13.2 | 0.14 | 2.1 | 26.7
1713 | Э76ХФ | Р65 | 30 | 44.5166667 | 18.6166667 | 44.5166667 | 3.381378 | 0.307949 | 0.138744 | 0.141647 | 0.113221 | 0.0380304 | 1580 | 1592 | 13.811681 | 12943.24 | 111.5 | 1 | 20.495 | 0.15 | 0.05 | 0.258 | 0.061 | 0.02 | 0.048213 | 0.115 | 0.223 | 0.246 | 4016 | 0.001 | 0.519 | 0.299 | 0.108 | 0.666 | 0.01 | 0.009 | 0.069 | 0.009 | 0.018 | 0.465 | 0.002 | 0.003 | 0.003 | 0.742 | 0.0002 | 0.416 | 0.108 | 0.788 | 0.01 | 0.011 | 0.071 | 0.009 | 0.014 | 0.568 | 0.003 | 0.038 | 3.1 | 56.7 | 0.3 | 14.9 | 0.07 | 2.1 | 26.8 | 3.3 | 47.8 | 0.6 | 9.6 | 0.1 | 2.2 | 21.3
1714 | Э76ХФ | Р65 | 32 | 43.5333333 | 19.8166667 | 43.5333333 | 3.4686316 | 0.3640384 | 0.13818 | 0.147418 | 0.188639 | 0.0389438 | 1576 | 1580 | 6.995887 | 12050.46 | 113.4 | 1 | 10.111 | 0.142 | 0.05 | 0.371 | 0.038 | 0.02 | 0.049371 | 0.229 | 0.23 | 0.245 | 3980 | 0.001 | 0.48 | 0.302 | 0.111 | 0.656 | 0.008 | 0.011 | 0.074 | 0.009 | 0.018 | 0.401 | 0.001 | 0.003 | 0.003 | 0.77 | 0.0003 | 0.419 | 0.113 | 0.786 | 0.007 | 0.011 | 0.073 | 0.009 | 0.015 | 0.554 | 0.003 | 0.037 | 3.5 | 53 | 1 | 16.4 | 0.13 | 2 | 26.1 | 3.7 | 55.4 | 0.4 | 12.8 | 0.15 | 2.1 | 26.9
1715 | Э76ХФ | Р65 | 36 | 43.0166667 | 24.2166667 | 43.0166667 | 4.7537786 | 0.35254 | 0.15228 | 0.172799 | 0.173557 | 0.0389722 | 1538 | 1585 | 13.3864897 | 13190.92 | 115.1 | 1 | 19.046 | 0.156 | 0.05 | 0.357 | 0.041 | 0.02 | 0.049407 | 0.195 | 0.271 | 0.27 | 5324 | 0.001 | 0.507 | 0.291 | 0.11 | 0.636 | 0.008 | 0.009 | 0.07 | 0.008 | 0.019 | 0.425 | 0.001 | 0.003 | 0.002 | 0.757 | 0.0003 | 0.419 | 0.111 | 0.79 | 0.007 | 0.012 | 0.07 | 0.009 | 0.014 | 0.553 | 0.002 | 0.036 | 3.2 | 55 | 0.9 | 14.1 | 0.46 | 2.4 | 22.8 | 3.6 | 56.4 | 0.5 | 13.3 | 0.15 | 2.1 | 26.8
1716 | Э76ХФ | Р65 | 34 | 45.85 | 21.65 | 45.85 | 4.3398637 | 0.33498 | 0.115056 | 0.077491 | 0.163688 | 0.0387151 | 1559 | 1585 | 13.7307356 | 13008.78 | 117.7 | 1 | 20.947 | 0.169 | 0.05 | 0.346 | 0.041 | 0.02 | 0.049081 | 0.22 | 0.119 | 0.204 | 4694 | 0.002 | 0.528 | 0.325 | 0.114 | 0.717 | 0.007 | 0.009 | 0.073 | 0.013 | 0.019 | 0.427 | 0.002 | 0.003 | 0.003 | 0.765 | 0.0003 | 0.418 | 0.113 | 0.778 | 0.006 | 0.01 | 0.073 | 0.013 | 0.015 | 0.552 | 0.003 | 0.035 | 3.8 | 49.3 | 0.7 | 10.6 | 0.13 | 2.6 | 19 | 4.2 | 62.6 | 0.4 | 6.2 | 0.07 | 2.8 | 22.3
1717 | Э76ХФ | Р65 | 36 | 40.7 | 20.85 | 40.7 | 4.3026839 | 0.2275679 | 0.135924 | 0.104471 | 0.133498 | 0.0410831 | 1542 | 1581 | 10.7786241 | 13720.86 | 115.9 | 1 | 14.623 | 0.146 | 0.05 | 0.201 | 0.042 | 0.02 | 0.052083 | 0.162 | 0.163 | 0.241 | 4768 | 0.002 | 0.604 | 0.305 | 0.104 | 0.704 | 0.006 | 0.01 | 0.06 | 0.012 | 0.017 | 0.453 | 0.002 | 0.004 | 0.003 | 0.752 | 0.0005 | 0.418 | 0.103 | 0.792 | 0.006 | 0.009 | 0.06 | 0.012 | 0.014 | 0.565 | 0.003 | 0.039 | 3.7 | 58.3 | 0.5 | 12.9 | 0.1 | 2.5 | 23.5 | 3.6 | 56.4 | 0.5 | 13.2 | 0.15 | 2.1 | 26.4
1719 | Э76ХФ | Р65 | 29 | 44.7 | 19.0166667 | 44.7 | 3.0702592 | 0.3083041 | 0.125772 | 0.053798 | 0.134539 | 0.0388295 | 1585 | 1583 | 7.1818453 | 12030.5 | 113.7 | 1 | 10.681 | 0.147 | 0.05 | 0.306 | 0.067 | 0.02 | 0.049226 | 0.185 | 0.082 | 0.223 | 3813 | 0.001 | 0.536 | 0.311 | 0.093 | 0.743 | 0.006 | 0.009 | 0.059 | 0.011 | 0.016 | 0.441 | 0.002 | 0.003 | 0.003 | 0.76 | 0.0004 | 0.415 | 0.091 | 0.786 | 0.005 | 0.01 | 0.059 | 0.013 | 0.013 | 0.566 | 0.003 | 0.037 | 3.3 | 53.3 | 0.5 | 8.6 | 0.1 | 2.7 | 19.9 | 4 | 59.6 | 0.6 | 8.6 | 0.08 | 2.7 | 22.4
1720 | Э76ХФ | Р65 | 10 | 47.85 | 22.8333333 | 47.85 | 3.4516419 | 0.46695 | 0.171456 | 0.26832 | 0.296835 | 0.0391718 | 1580 | 1579 | 14.4470219 | 12400.29 | 114.5 | 1 | 23.043 | 0.378 | 0.05 | 0.491 | 0.041 | 0.02 | 0.04966 | 0.345 | 0.42 | 0.304 | 4719 | 0.001 | 0.388 | 0.272 | 0.106 | 0.549 | 0.007 | 0.009 | 0.078 | 0.006 | 0.017 | 0.303 | 0.001 | 0.002 | 0.003 | 0.746 | 0.0003 | 0.415 | 0.106 | 0.782 | 0.006 | 0.012 | 0.078 | 0.007 | 0.013 | 0.543 | 0.002 | 0.035 | 3.3 | 52.8 | 0.4 | 15 | 0.14 | 2.1 | 24.9 | 4.1 | 62.6 | 0.5 | 6.7 | 0.08 | 2.8 | 22.5
1721 | Э76ХФ | Р65 | 11 | 48.7166667 | 22.65 | 48.7166667 | 2.868984 | 0.40945 | 0.20304 | 0.245081 | 0.224413 | 0.0407407 | 1595 | 1587 | 17.2302429 | 12309.93 | 119.8 | 1 | 27.98 | 0.291 | 0.05 | 0.415 | 0.041 | 0.02 | 0.051649 | 0.243 | 0.385 | 0.36 | 4647 | 0.001 | 0.481 | 0.256 | 0.107 | 0.592 | 0.007 | 0.009 | 0.071 | 0.007 | 0.018 | 0.392 | 0.001 | 0.003 | 0.003 | 0.773 | 0.0002 | 0.422 | 0.107 | 0.803 | 0.006 | 0.012 | 0.073 | 0.009 | 0.012 | 0.561 | 0.003 | 0.037 | 3.2 | 48.1 | 1 | 11 | 0.15 | 2.3 | 21.2 | 4.5 | 50.4 | 1.2 | 13.3 | 0.25 | 2 | 25.4
1723 | Э76ХФ | Р65 | 35 | 47.8666667 | 30.05 | 47.8666667 | 3.2019742 | 0.30207 | 0.131976 | 0.09234 | 0.120465 | 0.0386203 | 1544 | 1624 | 8.9837047 | 13737.1 | 111.5 | 1 | 7.167 | 0.145 | 0.399 | 0.373 | 0.05 | 0.02 | 0.04872 | 0.147 | 0.144 | 0.234 | 6880 | 0.002 | 0.518 | 0.304 | 0.099 | 0.697 | 0.006 | 0.01 | 0.069 | 0.009 | 0.017 | 0.449 | 0.002 | 0.003 | 0.003 | 0.766 | 0.0003 | 0.421 | 0.098 | 0.789 | 0.005 | 0.011 | 0.069 | 0.01 | 0.015 | 0.549 | 0.003 | 0.038 | 3.8 | 53.7 | 0.4 | 8.4 | 0.14 | 2.7 | 19.7 | 4.9 | 61.9 | 0.7 | 4.9 | 0.14 | 2.8 | 21.8
1724 | Э76ХФ | Р65 | 40 | 47.35 | 28.7666667 | 47.35 | 3.6062207 | 0.052785 | 0.10434 | 0.066491 | 0.110158 | 0.0393084 | 1516 | 1607 | 10.056811 | 13167.32 | 113.4 | 1 | 15.873 | 0.145 | 0.05 | 0.373 | 0.077 | 0.02 | 0.049588 | 0.142 | 0.103 | 0.185 | 6313 | 0.002 | 0.726 | 0.328 | 0.092 | 0.73 | 0.006 | 0.009 | 0.063 | 0.013 | 0.018 | 0.487 | 0.003 | 0.005 | 0.003 | 0.748 | 0.0003 | 0.42 | 0.088 | 0.787 | 0.005 | 0.011 | 0.062 | 0.013 | 0.011 | 0.554 | 0.003 | 0.039 | 3.7 | 53 | 1.3 | 9.8 | 0.15 | 2.8 | 19.2 | 4.1 | 53.1 | 0.5 | 13.5 | 0.14 | 2.2 | 26.3
1725 | Э76ХФ | Р65 | 45 | 57.4 | 29.8666667 | 57.4 | 3.6371681 | 0.327485 | 0.082908 | 0.120513 | 0.121044 | 0.0380464 | 1534 | 1585 | 9.3083624 | 12899.33 | 112.1 | 1 | 17.81 | 0.095 | 0.05 | 0.341 | 0.051 | 0.02 | 0.047996 | 0.136 | 0.189 | 0.147 | 6421 | 0.001 | 0.551 | 0.345 | 0.096 | 0.677 | 0.006 | 0.01 | 0.071 | 0.009 | 0.019 | 0.454 | 0.002 | 0.003 | 0.003 | 0.758 | 0.0002 | 0.416 | 0.096 | 0.784 | 0.006 | 0.011 | 0.071 | 0.01 | 0.016 | 0.573 | 0.003 | 0.037 | 3.2 | 58.7 | 0.2 | 11.4 | 0.08 | 2.3 | 25.9 | 4.3 | 57.9 | 0.9 | 9.5 | 0.16 | 2.6 | 22.4
1726 | Э76ХФ | Р65 | 59 | 41.7 | 16.9166667 | 41.7 | 2.5476815 | 0.370015 | 0.134796 | 0.16824 | 0.16389 | 0.0389065 | 1572 | 1577 | 10.728777 | 12009.46 | 114.2 | 1 | 14.913 | 0.077 | 0.05 | 0.382 | 0.039 | 0.02 | 0.049081 | 0.182 | 0.264 | 0.239 | 3386 | 0.001 | 0.476 | 0.304 | 0.098 | 0.634 | 0.006 | 0.009 | 0.062 | 0.009 | 0.02 | 0.416 | 0.001 | 0.003 | 0.003 | 0.761 | 0.0002 | 0.417 | 0.096 | 0.782 | 0.005 | 0.01 | 0.062 | 0.01 | 0.015 | 0.568 | 0.003 | 0.036 | 3.6 | 48.9 | 0.4 | 10 | 0.12 | 2.2 | 22.2 | 3.9 | 58.6 | 0.5 | 7.2 | 0.1 | 2.2 | 26.6
1727 | Э76ХФ | Р65 | 53 | 40.8833333 | 18.8666667 | 40.8833333 | 3.62 | 0.30824 | 0.1128 | 0.112648 | 0.135734 | 0.039222 | 1553 | 1570 | 11.1808398 | 12838.52 | 115.4 | 1 | 15.237 | 0.156 | 0.05 | 0.312 | 0.062 | 0.02 | 0.049479 | 0.162 | 0.176 | 0.2 | 4037 | 0.002 | 0.535 | 0.325 | 0.092 | 0.689 | 0.007 | 0.009 | 0.065 | 0.01 | 0.017 | 0.451 | 0.002 | 0.003 | 0.004 | 0.767 | 0.0004 | 0.419 | 0.09 | 0.788 | 0.006 | 0.01 | 0.065 | 0.011 | 0.014 | 0.572 | 0.003 | 0.037 | 3.9 | 51.8 | 0.5 | 10 | 0.11 | 2.6 | 19.8 | 4.1 | 52.9 | 0.4 | 9.8 | 0.12 | 2.6 | 20.3
1729 | Э76ХФ | Р65 | 47 | 45.2166667 | 23.2333333 | 45.2166667 | 2.9640485 | 0.3164 | 0.116076 | 0.103386 | 0.108588 | 0.038706 | 1520 | 1575 | 11.595014 | 12721.38 | 113.4 | 1 | 17.312 | 0.104 | 0.05 | 0.322 | 0.04 | 0.02 | 0.048828 | 0.124 | 0.162 | 0.204 | 4926 | 0.002 | 0.505 | 0.324 | 0.1 | 0.682 | 0.006 | 0.009 | 0.067 | 0.009 | 0.019 | 0.454 | 0.002 | 0.003 | 0.003 | 0.752 | 0.0003 | 0.422 | 0.1 | 0.775 | 0.005 | 0.01 | 0.067 | 0.01 | 0.014 | 0.551 | 0.003 | 0.036 | 3.4 | 60.4 | 0.3 | 11.2 | 0.08 | 2.4 | 25.6 | 3.9 | 62.7 | 0.7 | 6.5 | 0.08 | 2.6 | 24.1
1730 | Э76ХФ | Р65 | 40 | 44.8833333 | 20.3833333 | 44.8833333 | 3 | 0.303745 | 0.089333 | 0.035125 | 0.106115 | 0.0381899 | 1552 | 1576 | 13.3570974 | 12966.48 | 113 | 1 | 19.839 | 0.219 | 0.05 | 0.314 | 0.041 | 0.02 | 0.048177 | 0.149 | 0.053 | 0.157 | 4405 | 0.002 | 0.525 | 0.345 | 0.101 | 0.745 | 0.006 | 0.007 | 0.067 | 0.014 | 0.017 | 0.456 | 0.002 | 0.003 | 0.004 | 0.774 | 0.0004 | 0.422 | 0.101 | 0.781 | 0.005 | 0.01 | 0.066 | 0.014 | 0.012 | 0.565 | 0.003 | 0.037 | 6.9 | 57.3 | 0.6 | 10.9 | 0.12 | 2.6 | 22.4 | 7.7 | 50.3 | 0.7 | 9.5 | 0.12 | 2.7 | 18.6
1731 | Э76ХФ | Р65 | 28 | 45.4 | 16.2166667 | 45.4 | 3 | 0.393275 | 0.138267 | 0.17574 | 0.16335 | 0.038763 | 1596 | 1590 | 13.8568282 | 12686.95 | 114.6 | 1 | 20.97 | 0.103 | 0.05 | 0.41 | 0.04 | 0.02 | 0.0489 | 0.178 | 0.276 | 0.243 | 3429 | 0.001 | 0.454 | 0.304 | 0.104 | 0.632 | 0.006 | 0.007 | 0.065 | 0.011 | 0.022 | 0.411 | 0.001 | 0.002 | 0.003 | 0.757 | 0.0002 | 0.419 | 0.103 | 0.788 | 0.005 | 0.008 | 0.065 | 0.012 | 0.019 | 0.557 | 0.003 | 0.036 | 4.4 | 46.8 | 0.5 | 9.6 | 0.07 | 2 | 23.2 | 5 | 47.9 | 0.7 | 6.3 | 0.08 | 2.2 | 21.8
1732 | Э76ХФ | Р65 | 30 | 44 | 21.9 | 44 | 3.3583916 | 0.2268 | 0.087626 | 0.043494 | 0.118767 | 0.0386489 | 1547 | 1581 | 9.5669264 | 12432.88 | 115.5 | 1 | 13.981 | 0.053 | 0.05 | 0.219 | 0.04 | 0.02 | 0.048756 | 0.165 | 0.066 | 0.154 | 4538 | 0.002 | 0.588 | 0.348 | 0.096 | 0.746 | 0.006 | 0.008 | 0.062 | 0.012 | 0.019 | 0.468 | 0.002 | 0.003 | 0.003 | 0.758 | 0.0003 | 0.418 | 0.094 | 0.781 | 0.006 | 0.009 | 0.061 | 0.012 | 0.016 | 0.568 | 0.003 | 0.036 | 3.7 | 54.9 | 0.5 | 7.9 | 0.13 | 2.8 | 19.7 | 4.1 | 63.8 | 0.5 | 5.2 | 0.1 | 2.7 | 23.2
1734 | Э76ХФ | Р65 | 6 | 41.55 | 28.2333333 | 41.55 | 5.7850467 | 0.28537 | 0.10811 | 0.132997 | 0.119276 | 0.0384483 | 1503 | 1594 | 15.700361 | 14485.01 | 113.4 | 1 | 21.745 | 0.123 | 0.05 | 0.284 | 0.071 | 0.02 | 0.048503 | 0.128 | 0.209 | 0.19 | 6816 | 0.002 | 0.552 | 0.325 | 0.096 | 0.681 | 0.006 | 0.008 | 0.066 | 0.008 | 0.027 | 0.479 | 0.003 | 0.004 | 0.003 | 0.744 | 0.0001 | 0.426 | 0.092 | 0.799 | 0.005 | 0.011 | 0.064 | 0.008 | 0.016 | 0.581 | 0.003 | 0.037 | 3.6 | 58.2 | 0.6 | 9.6 | 0.12 | 2.7 | 21.4 | 4.3 | 65.2 | 0.4 | 3.8 | 0.08 | 2.8 | 22.9
1735 | Э76ХФ | Р65 | 5 | 41.8833333 | 20.8666667 | 41.8833333 | 2.99082745 | 0.296915 | 0.106403 | 0.147344 | 0.116722 | 0.0405117 | 1569 | 1587 | 17.2858735 | 11786.26 | 112.8 | 1 | 24.133 | 0.137 | 0.05 | 0.298 | 0.04 | 0.02 | 0.051106 | 0.118 | 0.232 | 0.187 | 4099 | 0.002 | 0.537 | 0.327 | 0.11 | 0.656 | 0.008 | 0.011 | 0.086 | 0.007 | 0.018 | 0.468 | 0.002 | 0.003 | 0.003 | 0.744 | 0.0001 | 0.422 | 0.111 | 0.786 | 0.007 | 0.012 | 0.085 | 0.008 | 0.014 | 0.562 | 0.003 | 0.034 | 4.9 | 49.8 | 0.4 | 8.7 | 0.09 | 2.5 | 19.5 | 4.4 | 63.3 | 0.6 | 5.4 | 0.1 | 2.7 | 23.4
1736 | Э76ХФ | Р65 | 4 | 41.8833333 | 13.8166667 | 41.8833333 | 1.983341 | 0.297965 | 0.091609 | 0.097204 | 0.112727 | 0.0387345 | 1620 | 1588 | 22.3241544 | 11681.54 | 114.1 | 1 | 31.167 | 0.263 | 0.05 | 0.304 | 0.042 | 0.02 | 0.048864 | 0.133 | 0.152 | 0.161 | 2690 | 0.001 | 0.543 | 0.345 | 0.1 | 0.708 | 0.006 | 0.009 | 0.068 | 0.011 | 0.019 | 0.473 | 0.002 | 0.003 | 0.004 | 0.761 | 0.0005 | 0.423 | 0.1 | 0.792 | 0.005 | 0.011 | 0.069 | 0.012 | 0.011 | 0.558 | 0.003 | 0.035 | 4.1 | 58.2 | 0.3 | 13.7 | 0.09 | 2.3 | 25.3 | 4.9 | 55.2 | 1 | 10.7 | 0.23 | 2.4 | 23.4
1739 | Э76ХФ | Р65 | 5 | 45.1833333 | 23.7833333 | 45.1833333 | 2.99082745 | 0.30937 | 0.095592 | 0.105974 | 0.113182 | 0.038316 | 1562 | 1584 | 17.3343472 | 11834.34 | 114 | 1 | 25.963 | 0.124 | 0.05 | 0.317 | 0.042 | 0.02 | 0.048575 | 0.13 | 0.166 | 0.168 | 4691 | 0.002 | 0.553 | 0.353 | 0.102 | 0.718 | 0.006 | 0.008 | 0.066 | 0.01 | 0.019 | 0.485 | 0.002 | 0.004 | 0.003 | 0.765 | 0.0003 | 0.42 | 0.102 | 0.775 | 0.006 | 0.01 | 0.066 | 0.01 | 0.015 | 0.562 | 0.003 | 0.037 | 4.2 | 59.2 | 0.4 | 9.2 | 0.13 | 2.6 | 22.5 | 4.2 | 55.9 | 0.4 | 3.7 | 0.06 | 2.8 | 18.9
1740 | Э76ХФ | Р65 | 7 | 51.7 | 19.8666667 | 51.7 | 2.99082745 | 0.296835 | 0.114369 | 0.133105 | 0.125135 | 0.0381448 | 1570 | 1599 | 12.1369727 | 12328.19 | 111.8 | 1 | 20.38 | 0.16 | 0.05 | 0.297 | 0.042 | 0.02 | 0.048358 | 0.137 | 0.209 | 0.201 | 4082 | 0.001 | 0.537 | 0.32 | 0.113 | 0.666 | 0.007 | 0.01 | 0.075 | 0.009 | 0.018 | 0.463 | 0.001 | 0.003 | 0.003 | 0.757 | 0.0001 | 0.419 | 0.114 | 0.787 | 0.006 | 0.011 | 0.075 | 0.01 | 0.013 | 0.558 | 0.002 | 0.036 | 4.2 | 56.6 | 0.3 | 12.9 | 0.1 | 2.4 | 23.5 | 4.2 | 55.6 | 0.4 | 16.1 | 0.12 | 2.2 | 25.1
1741 | Э76ХФ | Р65 | 5 | 40.85 | 23.35 | 40.85 | 3.43101 | 0.28511 | 0.112662 | 0.154527 | 0.132936 | 0.0385723 | 1548 | 1586 | 15.0367197 | 12580.73 | 113.3 | 1 | 20.475 | 0.222 | 0.05 | 0.282 | 0.059 | 0.02 | 0.0489 | 0.14 | 0.243 | 0.198 | 4896 | 0.001 | 0.521 | 0.322 | 0.098 | 0.643 | 0.006 | 0.009 | 0.066 | 0.006 | 0.019 | 0.446 | 0.002 | 0.003 | 0.002 | 0.776 | 0.0002 | 0.418 | 0.1 | 0.78 | 0.005 | 0.011 | 0.067 | 0.007 | 0.014 | 0.553 | 0.003 | 0.035 | 3.8 | 55 | 0.5 | 13.8 | 0.14 | 2.2 | 25 | 3.5 | 53.1 | 0.9 | 10.4 | 0.16 | 2.2 | 27
1742 | Э76ХФ | Р65 | 7 | 40.8666667 | 24 | 40.8666667 | 3.8329488 | 0.2985429 | 0.138267 | 0.167443 | 0.154604 | 0.0395425 | 1545 | 1589 | 14.3207178 | 12572.5 | 117.1 | 1 | 19.508 | 0.169 | 0.05 | 0.279 | 0.039 | 0.02 | 0.05013 | 0.168 | 0.263 | 0.243 | 5029 | 0.001 | 0.521 | 0.309 | 0.101 | 0.643 | 0.006 | 0.009 | 0.067 | 0.008 | 0.02 | 0.44 | 0.002 | 0.004 | 0.003 | 0.772 | 0.0002 | 0.421 | 0.104 | 0.789 | 0.005 | 0.01 | 0.068 | 0.009 | 0.014 | 0.554 | 0.003 | 0.037 | 3 | 49.1 | 0.8 | 14.6 | 0.27 | 1.7 | 28.8 | 4 | 57.5 | 0.9 | 7.5 | 0.19 | 2.2 | 26
1743 | Э76ХФ | Р65 | 6 | 41.3666667 | 32.2 | 41.3666667 | 4.1074056 | 0.1958065 | 0.110386 | 0.058482 | 0.117036 | 0.0389438 | 1581 | 1638 | 11.5759871 | 12831.06 | 114.6 | 1 | 15.962 | 0.148 | 0.05 | 0.152 | 0.069 | 0.02 | 0.049371 | 0.156 | 0.09 | 0.194 | 6886 | 0.002 | 0.619 | 0.331 | 0.087 | 0.738 | 0.005 | 0.008 | 0.059 | 0.013 | 0.015 | 0.47 | 0.002 | 0.004 | 0.005 | 0.75 | 0.0014 | 0.425 | 0.089 | 0.793 | 0.005 | 0.009 | 0.06 | 0.014 | 0.012 | 0.56 | 0.003 | 0.039 | 3.9 | 59.8 | 0.5 | 12.6 | 0.11 | 2.7 | 22.2 | 4.2 | 63.1 | 0.7 | 6.4 | 0.1 | 2.7 | 23.1
1744 | Э76ХФ | Р65 | 6 | 42.5166667 | 23.1333333 | 42.5166667 | 2.99082745 | 0.383285 | 0.149647 | 0.139738 | 0.179414 | 0.0387435 | 1576 | 1613 | 17.4157585 | 12371.76 | 114.7 | 1 | 24.682 | 0.085 | 0.05 | 0.397 | 0.041 | 0.02 | 0.049117 | 0.218 | 0.218 | 0.263 | 4770 | 0.001 | 0.47 | 0.297 | 0.099 | 0.661 | 0.005 | 0.009 | 0.065 | 0.009 | 0.017 | 0.409 | 0.001 | 0.004 | 0.003 | 0.77 | 0.0004 | 0.421 | 0.099 | 0.783 | 0.005 | 0.01 | 0.065 | 0.01 | 0.011 | 0.572 | 0.003 | 0.036 | 4.1 | 55.1 | 0.3 | 11.5 | 0.11 | 2.3 | 24.2 | 4.4 | 55.5 | 0.7 | 10.4 | 0.09 | 2.2 | 25
1746 | Э76ХФ | Р65 | 7 | 52.1833333 | 26.5 | 52.1833333 | 3.1183673 | 0.357115 | 0.112093 | 0.103938 | 0.138534 | 0.0377457 | 1545 | 1607 | 11.5827592 | 12937.36 | 113.2 | 1 | 20.08 | 0.096 | 0.05 | 0.373 | 0.042 | 0.02 | 0.047852 | 0.17 | 0.162 | 0.197 | 5714 | 0.002 | 0.493 | 0.323 | 0.11 | 0.682 | 0.007 | 0.008 | 0.071 | 0.01 | 0.022 | 0.429 | 0.002 | 0.003 | 0.003 | 0.788 | 0.0003 | 0.417 | 0.107 | 0.776 | 0.006 | 0.01 | 0.07 | 0.011 | 0.013 | 0.567 | 0.003 | 0.036 | 3.2 | 44.6 | 0.8 | 9.2 | 0.18 | 1.7 | 26.8 | 4.8 | 49.6 | 0.3 | 6.2 | 0.05 | 2.4 | 21.1
1747 | Э76ХФ | Р65 | 14 | 49.7 | 21.4 | 49.7 | 2.8679597 | 0.33874 | 0.141112 | 0.128985 | 0.173235 | 0.0399709 | 1540 | 1592 | 15.7301674 | 12975.7 | 117.4 | 1 | 25.579 | 0.073 | 0.05 | 0.344 | 0.053 | 0.02 | 0.050673 | 0.213 | 0.201 | 0.248 | 4628 | 0.001 | 0.498 | 0.302 | 0.104 | 0.672 | 0.006 | 0.009 | 0.064 | 0.01 | 0.019 | 0.409 | 0.002 | 0.003 | 0.003 | 0.779 | 0.0003 | 0.418 | 0.103 | 0.781 | 0.005 | 0.01 | 0.064 | 0.011 | 0.013 | 0.566 | 0.003 | 0.037 | 3.2 | 45.3 | 3.1 | 9.9 | 0.18 | 2.3 | 20 | 3.7 | 51.7 | 0.3 | 8.9 | 0.08 | 2.2 | 23.3
1748 | Э76ХФ | Р65 | 21 | 45.5666667 | 20.55 | 45.5666667 | 3.4223958 | 0.32187 | 0.155906 | 0.139959 | 0.157452 | 0.0388863 | 1552 | 1590 | 9.0032919 | 12966.42 | 115.8 | 1 | 13.675 | 0.075 | 0.05 | 0.32 | 0.052 | 0.02 | 0.049298 | 0.184 | 0.219 | 0.274 | 4441 | 0.002 | 0.525 | 0.293 | 0.096 | 0.664 | 0.005 | 0.009 | 0.064 | 0.008 | 0.018 | 0.436 | 0.002 | 0.003 | 0.003 | 0.774 | 0.0002 | 0.423 | 0.098 | 0.785 | 0.004 | 0.009 | 0.064 | 0.009 | 0.014 | 0.564 | 0.003 | 0.037 | 3.7 | 55.3 | 0.5 | 13.5 | 0.12 | 2.3 | 24.3 | 4.1 | 59.9 | 0.8 | 7.7 | 0.09 | 2.5 | 23.6
1749 | Э76ХФ | Р65 | 25 | 42.9666667 | 22.85 | 42.9666667 | 3.5537634 | 0.3404115 | 0.163303 | 0.180503 | 0.184084 | 0.0389722 | 1536 | 1591 | 14.9404189 | 13320.79 | 115.1 | 1 | 21.398 | 0.18 | 0.05 | 0.316 | 0.037 | 0.02 | 0.049407 | 0.208 | 0.283 | 0.287 | 5073 | 0.001 | 0.482 | 0.278 | 0.093 | 0.616 | 0.006 | 0.009 | 0.067 | 0.006 | 0.018 | 0.388 | 0.001 | 0.003 | 0.003 | 0.781 | 0.0004 | 0.414 | 0.092 | 0.781 | 0.005 | 0.011 | 0.067 | 0.007 | 0.01 | 0.556 | 0.003 | 0.034 | 4.3 | 51.2 | 0.6 | 11.5 | 0.28 | 2 | 25.9 | 4.9 | 51.8 | 0.5 | 12.1 | 0.15 | 2.3 | 25.2
1750 | Э76ХФ | Р65 | 24 | 47.7833333 | 18.8166667 | 47.7833333 | 2.3387806 | 0.343295 | 0.151923 | 0.169839 | 0.148782 | 0.039115 | 1559 | 1592 | 10.6566091 | 12649.42 | 113.9 | 1 | 16.796 | 0.096 | 0.05 | 0.346 | 0.044 | 0.02 | 0.049588 | 0.158 | 0.267 | 0.267 | 3967 | 0.001 | 0.497 | 0.292 | 0.108 | 0.635 | 0.006 | 0.009 | 0.077 | 0.007 | 0.02 | 0.441 | 0.002 | 0.002 | 0.003 | 0.776 | 0.0002 | 0.418 | 0.105 | 0.785 | 0.005 | 0.011 | 0.076 | 0.007 | 0.012 | 0.572 | 0.003 | 0.036 | 3.6 | 54.2 | 0.3 | 14.4 | 0.11 | 2.1 | 25.6 | 3.6 | 51.9 | 0.5 | 13.2 | 0.13 | 2.2 | 25.3
1752 | Э76ХФ | Р65 | 18 | 45.1666667 | 14.8666667 | 45.1666667 | 2.99082745 | 0.292295 | 0.148509 | 0.136761 | 0.187668 | 0.0388011 | 1583 | 1584 | 15.5750943 | 11385.2 | 114.2 | 1 | 22.93 | 0.141 | 0.05 | 0.285 | 0.038 | 0.02 | 0.04919 | 0.232 | 0.213 | 0.261 | 2821 | 0.001 | 0.546 | 0.294 | 0.102 | 0.666 | 0.006 | 0.01 | 0.076 | 0.01 | 0.02 | 0.403 | 0.001 | 0.003 | 0.003 | 0.774 | 0.0002 | 0.418 | 0.102 | 0.786 | 0.006 | 0.011 | 0.076 | 0.01 | 0.012 | 0.563 | 0.003 | 0.037 | 3.3 | 52.5 | 0.8 | 15.8 | 0.24 | 2 | 25.9 | 4.3 | 60.9 | 0.6 | 6.2 | 0.11 | 2.6 | 23.1
1753 | Э76ХФ | Р65 | 19 | 47.3333333 | 21.4833333 | 47.3333333 | 2.3489138 | 0.3021779 | 0.146802 | 0.139551 | 0.135318 | 0.0390006 | 1553 | 1589 | 10.7732437 | 11925.52 | 114.6 | 1 | 16.911 | 0.096 | 0.05 | 0.283 | 0.042 | 0.02 | 0.049443 | 0.15 | 0.219 | 0.258 | 4270 | 0.001 | 0.512 | 0.299 | 0.103 | 0.668 | 0.006 | 0.01 | 0.069 | 0.008 | 0.02 | 0.451 | 0.002 | 0.003 | 0.003 | 0.775 | 0.0002 | 0.421 | 0.105 | 0.786 | 0.005 | 0.011 | 0.071 | 0.008 | 0.014 | 0.565 | 0.003 | 0.037 | 3 | 43.3 | 1.4 | 8.3 | 0.11 | 2.3 | 18.5 | 3.9 | 49.9 | 0.9 | 8.1 | 0.08 | 2.1 | 25
1754 | Э76ХФ | Р65 | 23 | 47.85 | 19.8 | 47.85 | 3.2043902 | 0.303495 | 0.134853 | 0.144499 | 0.132137 | 0.0381732 | 1557 | 1578 | 16.4229416 | 13106.06 | 111.1 | 1 | 25.93 | 0.148 | 0.0500001 | 0.301 | 0.041 | 0.02 | 0.048394 | 0.143 | 0.227 | 0.237 | 4325 | 0.001 | 0.548 | 0.297 | 0.128 | 0.651 | 0.007 | 0.008 | 0.08 | 0.007 | 0.021 | 0.439 | 0.001 | 0.002 | 0.003 | 0.776 | 0.0002 | 0.414 | 0.127 | 0.783 | 0.006 | 0.01 | 0.08 | 0.008 | 0.012 | 0.561 | 0.003 | 0.036 | 4.2 | 49.2 | 0.4 | 13.3 | 0.13 | 2.1 | 23.5 | 4 | 48.8 | 1 | 10.4 | 0.23 | 2.2 | 22
1755 | Э76ХФ | Р65 | 25 | 45.2 | 21.7666667 | 45.2 | 3.7443609 | 0.36653 | 0.145664 | 0.191285 | 0.157885 | 0.0396853 | 1560 | 1576 | 10.9447236 | 13335.99 | 112.7 | 1 | 16.335 | 0.187 | 0.05 | 0.375 | 0.038 | 0.02 | 0.050311 | 0.163 | 0.301 | 0.256 | 4838 | 0.001 | 0.497 | 0.294 | 0.116 | 0.622 | 0.007 | 0.008 | 0.071 | 0.007 | 0.021 | 0.433 | 0.002 | 0.002 | 0.003 | 0.771 | 0.0003 | 0.418 | 0.117 | 0.792 | 0.006 | 0.009 | 0.071 | 0.008 | 0.014 | 0.575 | 0.003 | 0.037 | 3.1 | 55.4 | 0.3 | 11.3 | 0.06 | 2 | 27.6 | 3.4 | 57.7 | 0.4 | 10.1 | 0.07 | 2.1 | 27
1756 | Э76ХФ | Р65 | 17 | 46.1833333 | 21.1166667 | 46.1833333 | 2.917689 | 0.29769 | 0.172976 | 0.191028 | 0.177894 | 0.0400844 | 1580 | 1579 | 13.969865 | 11888.24 | 114.7 | 1 | 21.273 | 0.234 | 0.05 | 0.285 | 0.038 | 0.02 | 0.050817 | 0.194 | 0.3 | 0.304 | 4184 | 0.001 | 0.535 | 0.274 | 0.114 | 0.623 | 0.006 | 0.007 | 0.071 | 0.007 | 0.019 | 0.413 | 0.002 | 0.003 | 0.003 | 0.763 | 0.0004 | 0.416 | 0.113 | 0.782 | 0.005 | 0.009 | 0.072 | 0.008 | 0.012 | 0.551 | 0.003 | 0.037 | 3.7 | 50.9 | 0.4 | 14.1 | 0.18 | 2 | 25.8 | 3.3 | 58 | 0.4 | 8.6 | 0.07 | 2.1 | 27.3
1757 | Э76ХФ | Р65 | 22 | 40.7 | 24.0666667 | 40.7 | 4.5344743 | 0.275295 | 0.145095 | 0.151759 | 0.118577 | 0.0398122 | 1541 | 1576 | 11.6070774 | 13327.98 | 114.4 | 1 | 15.489 | 0.144 | 0.05 | 0.264 | 0.041 | 0.02 | 0.050456 | 0.119 | 0.239 | 0.255 | 5346 | 0.002 | 0.525 | 0.297 | 0.126 | 0.658 | 0.005 | 0.009 | 0.079 | 0.008 | 0.019 | 0.459 | 0.002 | 0.002 | 0.002 | 0.766 | 0.0002 | 0.418 | 0.125 | 0.785 | 0.005 | 0.01 | 0.079 | 0.008 | 0.015 | 0.544 | 0.003 | 0.036 | 3.7 | 56.7 | 1.1 | 13.4 | 0.11 | 2.4 | 23.3 | 3.6 | 56.8 | 0.6 | 10.7 | 0.18 | 2.2 | 26.4
1758 | Э76ХФ | Р65 | 14 | 53.0333333 | 25.4833333 | 53.0333333 | 5.2604909 | 0.196645 | 0.102989 | 0.067144 | 0.111632 | 0.0373881 | 1523 | 1575 | 10.301309 | 13771.35 | 114.6 | 1 | 17.269 | 0.084 | 0.05 | 0.178 | 0.041 | 0.02 | 0.047237 | 0.144 | 0.104 | 0.181 | 5849 | 0.002 | 0.629 | 0.333 | 0.123 | 0.738 | 0.006 | 0.007 | 0.074 | 0.011 | 0.018 | 0.475 | 0.002 | 0.003 | 0.003 | 0.76 | 0.0004 | 0.417 | 0.119 | 0.788 | 0.005 | 0.008 | 0.074 | 0.011 | 0.015 | 0.561 | 0.003 | 0.035 | 2.9 | 66.4 | 0.4 | 10.1 | 0.09 | 3.2 | 20.7 | 3.7 | 59.2 | 0.6 | 6.8 | 0.15 | 2.3 | 26
1759 | Э76ХФ | Р65 | 20 | 41.2166667 | 18.0166667 | 41.2166667 | 3.796518 | 0.288585 | 0.122335 | 0.090962 | 0.113611 | 0.0396779 | 1576 | 1579 | 14.5997534 | 12838.11 | 113.1 | 1 | 19.734 | 0.157 | 0.05 | 0.287 | 0.039 | 0.02 | 0.05013 | 0.137 | 0.142 | 0.215 | 3855 | 0.001 | 0.539 | 0.315 | 0.139 | 0.71 | 0.006 | 0.006 | 0.083 | 0.011 | 0.018 | 0.473 | 0.002 | 0.003 | 0.003 | 0.753 | 0.0002 | 0.419 | 0.137 | 0.793 | 0.005 | 0.008 | 0.083 | 0.012 | 0.015 | 0.557 | 0.002 | 0.037 | 3.5 | 59.9 | 0.4 | 8 | 0.09 | 2.4 | 25.4 | 3.7 | 57.5 | 0.8 | 11.5 | 0.22 | 2.2 | 26.7
1760 | Э76ХФ | Р65 | 20 | 42.1666667 | 20.7166667 | 42.1666667 | 3.8986637 | 0.296595 | 0.105265 | 0.066239 | 0.096487 | 0.0395639 | 1574 | 1591 | 9.2568379 | 12306.03 | 110.9 | 1 | 13.011 | 0.168 | 0.05 | 0.301 | 0.042 | 0.02 | 0.049986 | 0.121 | 0.103 | 0.185 | 4249 | 0.002 | 0.543 | 0.326 | 0.108 | 0.726 | 0.005 | 0.007 | 0.072 | 0.011 | 0.017 | 0.481 | 0.002 | 0.003 | 0.003 | 0.756 | 0.0004 | 0.416 | 0.107 | 0.786 | 0.005 | 0.009 | 0.072 | 0.011 | 0.011 | 0.567 | 0.003 | 0.038 | 3.2 | 47 | 0.7 | 9 | 0.09 | 2.5 | 19 | 4.1 | 53.5 | 0.3 | 7.6 | 0.06 | 2.6 | 20.2
1761 | Э76ХФ | Р65 | 23 | 42.5166667 | 20.8333333 | 42.5166667 | 3.5589552 | 0.347588 | 0.14794 | 0.146962 | 0.163901 | 0.0405652 | 1582 | 1584 | 12.0269475 | 12628.8 | 115 | 1 | 16.811 | 0.154 | 0.05 | 0.312 | 0.041 | 0.02 | 0.051251 | 0.191 | 0.23 | 0.26 | 4385 | 0.001 | 0.494 | 0.295 | 0.099 | 0.653 | 0.005 | 0.007 | 0.065 | 0.009 | 0.016 | 0.418 | 0.002 | 0.002 | 0.002 | 0.762 | 0.0003 | 0.419 | 0.098 | 0.786 | 0.005 | 0.01 | 0.066 | 0.01 | 0.012 | 0.561 | 0.003 | 0.038 | 3.7 | 54.8 | 0.5 | 14 | 0.11 | 2.2 | 25.2 | 4.3 | 57.4 | 0.4 | 8.9 | 0.07 | 2.6 | 22.2
1762 | Э76ХФ | Р65 | 20 | 45.3333333 | 22.9666667 | 45.3333333 | 3.9410664 | 0.3039445 | 0.124611 | 0.089824 | 0.119777 | 0.0401077 | 1558 | 1576 | 10.7411029 | 12882.15 | 113.7 | 1 | 16.231 | 0.157 | 0.05 | 0.302 | 0.052 | 0.02 | 0.050673 | 0.147 | 0.14 | 0.219 | 4931 | 0.001 | 0.536 | 0.315 | 0.091 | 0.709 | 0.005 | 0.007 | 0.058 | 0.009 | 0.016 | 0.461 | 0.002 | 0.003 | 0.002 | 0.759 | 0.0001 | 0.42 | 0.089 | 0.791 | 0.004 | 0.011 | 0.058 | 0.009 | 0.013 | 0.556 | 0.003 | 0.038 | 2.7 | 60 | 0.4 | 9.4 | 0.12 | 2.3 | 25.9 | 4 | 56.9 | 0.5 | 10.6 | 0.11 | 2.3 | 25.1
1763 | Э76ХФ | Р65 | 23 | 41.6833333 | 23.5166667 | 41.6833333 | 5.8719479 | 0.3288621 | 0.149647 | 0.135861 | 0.138843 | 0.0395924 | 1581 | 1631 | 10.3099172 | 14420.41 | 112.1 | 1 | 14.179 | 0.226 | 0.05 | 0.283 | 0.041 | 0.02 | 0.050022 | 0.157 | 0.213 | 0.263 | 5652 | 0.002 | 0.506 | 0.292 | 0.083 | 0.668 | 0.004 | 0.01 | 0.056 | 0.009 | 0.017 | 0.465 | 0.002 | 0.003 | 0.003 | 0.756 | 0.0003 | 0.42 | 0.087 | 0.789 | 0.004 | 0.011 | 0.057 | 0.01 | 0.014 | 0.545 | 0.003 | 0.038 | 3.7 | 58.9 | 0.6 | 9.1 | 0.11 | 2.5 | 23.3 | 3.6 | 58.8 | 0.7 | 8 | 0.17 | 2.3 | 25.7
1764 | Э76ХФ | Р65 | 21 | 49.8666667 | 28.5666667 | 49.8666667 | 4.0928678 | 0.2719771 | 0.127456 | 0.068001 | 0.124173 | 0.0397927 | 1541 | 1605 | 10.789133 | 13083.08 | 112.7 | 1 | 17.871 | 0.159 | 0.05 | 0.26 | 0.091 | 0.02 | 0.050275 | 0.163 | 0.105 | 0.224 | 6229 | 0.002 | 0.55 | 0.314 | 0.087 | 0.732 | 0.005 | 0.008 | 0.062 | 0.01 | 0.017 | 0.466 | 0.002 | 0.004 | 0.003 | 0.755 | 0.0006 | 0.423 | 0.088 | 0.792 | 0.005 | 0.01 | 0.063 | 0.012 | 0.012 | 0.552 | 0.003 | 0.036 | 3.3 | 63.1 | 0.4 | 8.8 | 0.11 | 2.5 | 24.9 | 3.7 | 55.2 | 0.8 | 9.7 | 0.16 | 2.1 | 27
1765 | Э76ХФ | Р65 | 35 | 44.5333333 | 24.6 | 44.5333333 | 3.8747178 | 0.4069799 | 0.153061 | 0.136058 | 0.115579 | 0.0402794 | 1559 | 1591 | 9.8283456 | 12987.8 | 113.9 | 1 | 14.505 | 0.191 | 0.05 | 0.391 | 0.074 | 0.02 | 0.05089 | 0.121 | 0.214 | 0.269 | 5325 | 0.001 | 0.424 | 0.289 | 0.078 | 0.667 | 0.004 | 0.009 | 0.054 | 0.007 | 0.013 | 0.462 | 0.001 | 0.002 | 0.002 | 0.759 | 0.0002 | 0.416 | 0.075 | 0.785 | 0.004 | 0.012 | 0.054 | 0.008 | 0.01 | 0.564 | 0.003 | 0.037 | 3.2 | 61.6 | 0.2 | 8.9 | 0.11 | 2.5 | 24.3 | 3.3 | 57.3 | 0.7 | 9.9 | 0.13 | 2.1 | 26.7
1766 | Э76ХФ | Р65 | 24 | 48.5333333 | 27.6333333 | 48.5333333 | 4.7862917 | 0.381085 | 0.146233 | 0.161247 | 0.090081 | 0.0403079 | 1535 | 1589 | 11.649157 | 13737.76 | 114.6 | 1 | 18.616 | 0.222 | 0.05 | 0.394 | 0.114 | 0.02 | 0.050926 | 0.071 | 0.255 | 0.257 | 6327 | 0.001 | 0.422 | 0.3 | 0.099 | 0.645 | 0.006 | 0.01 | 0.064 | 0.007 | 0.016 | 0.484 | 0.002 | 0.002 | 0.003 | 0.76 | 0.0001 | 0.424 | 0.097 | 0.791 | 0.005 | 0.013 | 0.064 | 0.008 | 0.012 | 0.564 | 0.003 | 0.035 | 3.5 | 61.1 | 0.8 | 8.2 | 0.1 | 2.7 | 22.4 | 3.6 | 56.9 | 0.6 | 12.6 | 0.17 | 2.1 | 26.6
1767 | Э76ХФ | Р65 | 29 | 45.0333333 | 19.1666667 | 45.0333333 | 3.5946364 | 0.371725 | 0.143957 | 0.133129 | 0.126437 | 0.0407084 | 1577 | 1584 | 10.5681148 | 12625.04 | 113.9 | 1 | 15.541 | 0.199 | 0.05 | 0.384 | 0.063 | 0.02 | 0.051432 | 0.139 | 0.209 | 0.253 | 4033 | 0.002 | 0.458 | 0.299 | 0.082 | 0.669 | 0.005 | 0.008 | 0.06 | 0.008 | 0.013 | 0.451 | 0.001 | 0.002 | 0.003 | 0.766 | 0.0002 | 0.421 | 0.079 | 0.787 | 0.004 | 0.013 | 0.06 | 0.009 | 0.013 | 0.564 | 0.003 | 0.036 | 2.8 | 52 | 0.5 | 8.7 | 0.12 | 2.4 | 21.5 | 3.5 | 50.5 | 0.7 | 6.5 | 0.1 | 2.6 | 19.6
1768 | Э76ХФ | Р65 | 25 | 44.85 | 19.8833333 | 44.85 | 3.5308575 | 0.447185 | 0.151923 | 0.150249 | 0.104562 | 0.0396779 | 1543 | 1573 | 9.5118834 | 12598.49 | 115.8 | 1 | 14.141 | 0.063 | 0.05 | 0.475 | 0.04 | 0.02 | 0.05013 | 0.098 | 0.237 | 0.267 | 4175 | 0.002 | 0.392 | 0.294 | 0.101 | 0.652 | 0.006 | 0.01 | 0.067 | 0.008 | 0.017 | 0.462 | 0.001 | 0.002 | 0.003 | 0.781 | 0.0001 | 0.419 | 0.1 | 0.783 | 0.005 | 0.012 | 0.066 | 0.008 | 0.016 | 0.562 | 0.003 | 0.035 | 3.4 | 52.6 | 0.8 | 7.8 | 0.09 | 2.8 | 18.6 | 4.9 | 54.4 | 0.7 | 4.6 | 0.07 | 2.7 | 20.4
1769 | Э76ХФ | Р65 | 23 | 42.85 | 25.3 | 42.85 | 2.99082745 | 0.37522 | 0.166148 | 0.189199 | 0.112622 | 0.0416535 | 1537 | 1577 | 13.3786438 | 12334.39 | 114.6 | 1 | 19.072 | 0.104 | 0.05 | 0.382 | 0.041 | 0.02 | 0.052626 | 0.094 | 0.299 | 0.292 | 5201 | 0.002 | 0.429 | 0.278 | 0.099 | 0.622 | 0.006 | 0.011 | 0.062 | 0.007 | 0.018 | 0.459 | 0.001 | 0.002 | 0.003 | 0.775 | 0.0001 | 0.417 | 0.097 | 0.785 | 0.005 | 0.012 | 0.062 | 0.008 | 0.013 | 0.56 | 0.003 | 0.036 | 4.3 | 59.8 | 0.8 | 11.5 | 0.11 | 2.6 | 22.8 | 4.8 | 57.8 | 0.8 | 5.1 | 0.09 | 2.6 | 22.3
1770 | Э76ХФ | Р65 | 21 | 46.6833333 | 25.1333333 | 46.6833333 | 2.99082745 | 0.354525 | 0.148509 | 0.182347 | 0.148316 | 0.0383901 | 1539 | 1574 | 9.035709 | 12597.61 | 114 | 1 | 13.664 | 0.158 | 0.05 | 0.36 | 0.042 | 0.02 | 0.048503 | 0.152 | 0.287 | 0.261 | 5277 | 0.001 | 0.469 | 0.29 | 0.104 | 0.614 | 0.007 | 0.01 | 0.064 | 0.006 | 0.018 | 0.428 | 0.002 | 0.002 | 0.003 | 0.778 | 0.0002 | 0.415 | 0.101 | 0.784 | 0.006 | 0.01 | 0.063 | 0.006 | 0.016 | 0.572 | 0.003 | 0.036 | 3.4 | 55.3 | 0.6 | 12.8 | 0.22 | 2.3 | 24.4 | 3 | 49 | 0.5 | 11.3 | 0.19 | 2.2 | 22.5
1771 | Э76ХФ | Р65 | 24 | 43.2 | 16.5166667 | 43.2 | 2.99082745 | 0.3662 | 0.126318 | 0.11943 | 0.164145 | 0.0393922 | 1581 | 1585 | 12.1617847 | 12529.16 | 115.3 | 1 | 17.415 | 0.137 | 0.05 | 0.381 | 0.041 | 0.02 | 0.049769 | 0.203 | 0.186 | 0.222 | 3449 | 0.002 | 0.473 | 0.315 | 0.099 | 0.677 | 0.006 | 0.011 | 0.062 | 0.009 | 0.017 | 0.418 | 0.001 | 0.003 | 0.003 | 0.776 | 0.0004 | 0.421 | 0.1 | 0.788 | 0.005 | 0.011 | 0.061 | 0.009 | 0.014 | 0.56 | 0.003 | 0.036 | 3.8 | 54.4 | 0.4 | 15.6 | 0.31 | 2.2 | 25.1 | 4.3 | 57.5 | 0.3 | 9.1 | 0.06 | 2.2 | 25.8
1772 | Э76ХФ | Р65 | 19 | 52.8666667 | 26.25 | 52.8666667 | 4.3483029 | 0.28251 | 0.08535 | 0.048154 | 0.099962 | 0.0394207 | 1534 | 1577 | 8.657899 | 12555.43 | 115.6 | 1 | 14.995 | 0.127 | 0.05 | 0.288 | 0.083 | 0.02 | 0.049805 | 0.134 | 0.074 | 0.15 | 5493 | 0.002 | 0.525 | 0.347 | 0.102 | 0.749 | 0.006 | 0.009 | 0.064 | 0.012 | 0.017 | 0.478 | 0.002 | 0.003 | 0.003 | 0.76 | 0.0002 | 0.417 | 0.102 | 0.786 | 0.005 | 0.011 | 0.065 | 0.012 | 0.015 | 0.549 | 0.003 | 0.035 | 3 | 64.8 | 0.1 | 7.6 | 0.05 | 2.8 | 22.8 | 4.7 | 59.5 | 1 | 4.4 | 0.09 | 2.8 | 21.3
1773 | Э76ХФ | Р65 | 25 | 43.8666667 | 17.6833333 | 43.8666667 | 2.3430657 | 0.35568 | 0.103558 | 0.098426 | 0.111118 | 0.0388761 | 1580 | 1585 | 11.5689721 | 11906.13 | 114.5 | 1 | 16.82 | 0.106 | 0.05 | 0.373 | 0.042 | 0.02 | 0.049117 | 0.13 | 0.154 | 0.182 | 3509 | 0.002 | 0.477 | 0.335 | 0.104 | 0.697 | 0.006 | 0.009 | 0.067 | 0.009 | 0.017 | 0.475 | 0.002 | 0.003 | 0.003 | 0.754 | 0.0001 | 0.421 | 0.103 | 0.787 | 0.006 | 0.01 | 0.067 | 0.01 | 0.015 | 0.566 | 0.003 | 0.036 | 3.8 | 51.7 | 0.6 | 11 | 0.1 | 2.7 | 19.3 | 4.4 | 55.8 | 0.5 | 7.7 | 0.09 | 2.1 | 27
1774 | Э76ХФ | Р65 | 14 | 46.5333333 | 21.6166667 | 46.5333333 | 2.99082745 | 0.29577 | 0.087626 | 0.04698 | 0.104175 | 0.0387906 | 1554 | 1581 | 10.1546802 | 12590.29 | 114.5 | 1 | 15.61 | 0.105 | 0.05 | 0.304 | 0.04 | 0.02 | 0.049009 | 0.141 | 0.072 | 0.154 | 4536 | 0.002 | 0.487 | 0.346 | 0.106 | 0.747 | 0.006 | 0.008 | 0.064 | 0.013 | 0.017 | 0.482 | 0.002 | 0.003 | 0.003 | 0.777 | 0.0002 | 0.418 | 0.105 | 0.788 | 0.005 | 0.011 | 0.064 | 0.014 | 0.018 | 0.559 | 0.003 | 0.035 | 3.8 | 60.4 | 0.5 | 8.7 | 0.07 | 2.9 | 20.7 | 4.3 | 58.5 | 0.4 | 8.7 | 0.07 | 2.2 | 26.6
1775 | Э76ХФ | Р65 | 16 | 47.6666667 | 18.6 | 47.6666667 | 2.99082745 | 0.284155 | 0.104127 | 0.062441 | 0.094153 | 0.0386759 | 1572 | 1581 | 14.2513879 | 12229.03 | 113 | 1 | 22.248 | 0.074 | 0.05 | 0.286 | 0.042 | 0.02 | 0.048864 | 0.119 | 0.097 | 0.183 | 3791 | 0.002 | 0.491 | 0.332 | 0.099 | 0.729 | 0.006 | 0.008 | 0.066 | 0.01 | 0.016 | 0.478 | 0.002 | 0.003 | 0.003 | 0.754 | 0.0001 | 0.422 | 0.097 | 0.787 | 0.006 | 0.011 | 0.066 | 0.01 | 0.013 | 0.562 | 0.003 | 0.035 | 3.4 | 62.2 | 0.2 | 9 | 0.09 | 2.7 | 23.5 | 3.4 | 55.4 | 0.6 | 7 | 0.11 | 2.8 | 18.7
1777 | Э76ХФ | Р65 | 14 | 176.8 | 56.05 | 176.8 | 2.8907605 | 0.34069 | 0.092178 | 0.064181 | 0.188548 | 0.0392314 | 1571 | 1579 | 6.6296928 | 12225.87 | 116 | 2 | 38.85 | 0.189 | 0.05 | 0.358 | 0.071 | 0.02 | 0.049552 | 0.264 | 0.097 | 0.162 | 11421 | 0.002 | 0.482 | 0.341 | 0.101 | 0.73 | 0.007 | 0.01 | 0.068 | 0.01 | 0.017 | 0.456 | 0.002 | 0.003 | 0.003 | 0.784 | 0.0005 | 0.416 | 0.102 | 0.782 | 0.007 | 0.011 | 0.07 | 0.011 | 0.013 | 0.556 | 0.002 | 0.036 | 3.2 | 60.9 | 0.2 | 9.3 | 0.08 | 2.6 | 23.7 | 4 | 55.8 | 0.5 | 12.1 | 0.17 | 2.2 | 26.4
1778 | Э76ХФ | Р65 | 8 | 70.2333333 | 28.15 | 70.2333333 | 2.7510587 | 0.3585 | 0.110386 | 0.155252 | 0.138316 | 0.0379795 | 1616 | 1600 | 9.9422876 | 11584.37 | 109.7 | 1 | 23.276 | 0.237 | 0.05 | 0.373 | 0.052 | 0.02 | 0.047815 | 0.148 | 0.244 | 0.194 | 5435 | 0.001 | 0.464 | 0.321 | 0.103 | 0.645 | 0.006 | 0.011 | 0.075 | 0.008 | 0.019 | 0.443 | 0.001 | 0.002 | 0.002 | 0.759 | 0.0004 | 0.417 | 0.101 | 0.786 | 0.005 | 0.012 | 0.074 | 0.01 | 0.013 | 0.559 | 0.002 | 0.036 | 2.9 | 48.3 | 0.7 | 31.8 | 0.16 | 2 | 24.6 | 4.3 | 56.4 | 0.3 | 12.5 | 0.15 | 2.2 | 26.3
1779 | Э76ХФ | Р65 | 33 | 41.7166667 | 22.3666667 | 41.7166667 | 3 | 0.297255 | 0.096161 | 0.079203 | 0.120759 | 0.0395887 | 1546 | 1577 | 11.739193 | 13367.21 | 113.9 | 1 | 16.324 | 0.079 | 0.05 | 0.303 | 0.053 | 0.02 | 0.049841 | 0.153 | 0.123 | 0.169 | 4983 | 0.002 | 0.499 | 0.338 | 0.086 | 0.713 | 0.005 | 0.009 | 0.064 | 0.008 | 0.017 | 0.462 | 0.002 | 0.002 | 0.002 | 0.762 | 0.0001 | 0.42 | 0.084 | 0.789 | 0.005 | 0.009 | 0.064 | 0.009 | 0.012 | 0.556 | 0.003 | 0.037 | 3.4 | 58.1 | 1.1 | 11.3 | 0.3 | 2.3 | 25.7 | 4.4 | 49.5 | 1 | 9.7 | 0.14 | 2.2 | 22.6
1780 | Э76ХФ | Р65 | 23 | 42.55 | 18.25 | 42.55 | 2.7172939 | 0.263845 | 0.104127 | 0.060626 | 0.097543 | 0.0402496 | 1581 | 1583 | 13.6829612 | 11852.05 | 115.9 | 1 | 19.407 | 0.078 | 0.05 | 0.261 | 0.079 | 0.02 | 0.050673 | 0.125 | 0.094 | 0.183 | 3605 | 0.002 | 0.534 | 0.334 | 0.082 | 0.734 | 0.007 | 0.007 | 0.058 | 0.012 | 0.018 | 0.478 | 0.002 | 0.003 | 0.003 | 0.767 | 0.0001 | 0.42 | 0.08 | 0.785 | 0.006 | 0.009 | 0.058 | 0.013 | 0.014 | 0.562 | 0.003 | 0.037 | 4.6 | 57.6 | 0.5 | 19.9 | 0.13 | 2.9 | 20.1 | 6.7 | 51.6 | 0.9 | 32.4 | 0.07 | 2.7 | 18.8
1781 | Э76ХФ | Р65 | 18 | 40.7 | 18.2 | 40.7 | 3.5218045 | 0.21881 | 0.13087 | 0.072661 | 0.105368 | 0.0403639 | 1557 | 1580 | 12.044226 | 12827.47 | 116.4 | 1 | 16.34 | 0.078 | 0.05 | 0.2 | 0.08 | 0.02 | 0.050817 | 0.132 | 0.113 | 0.23 | 3891 | 0.002 | 0.578 | 0.311 | 0.081 | 0.722 | 0.005 | 0.009 | 0.057 | 0.01 | 0.014 | 0.475 | 0.002 | 0.003 | 0.003 | 0.766 | 0.0002 | 0.42 | 0.082 | 0.788 | 0.004 | 0.01 | 0.059 | 0.011 | 0.012 | 0.568 | 0.003 | 0.037 | 3.5 | 64 | 0.1 | 7.7 | 0.08 | 2.8 | 23.2 | 4.5 | 62.3 | 0.7 | 6.5 | 0.05 | 2.8 | 22
1782 | Э76ХФ | Р65 | 16 | 42.6833333 | 16.6666667 | 42.6833333 | 1.7131783 | 0.34556 | 0.13087 | 0.110305 | 0.11048 | 0.0389278 | 1599 | 1592 | 10.8730964 | 11800.8 | 111.7 | 1 | 15.47 | 0.078 | 0.05 | 0.355 | 0.054 | 0.02 | 0.049009 | 0.124 | 0.173 | 0.23 | 3278 | 0.002 | 0.474 | 0.304 | 0.093 | 0.69 | 0.005 | 0.009 | 0.058 | 0.01 | 0.018 | 0.469 | 0.002 | 0.002 | 0.002 | 0.756 | 0.0001 | 0.418 | 0.093 | 0.789 | 0.004 | 0.011 | 0.059 | 0.011 | 0.015 | 0.569 | 0.003 | 0.037 | 2.5 | 58.9 | 0.2 | 12.2 | 0.08 | 2.3 | 25.8 | 3.4 | 54.4 | 0.6 | 9 | 0.07 | 2.6 | 21.3
1783 | Э76ХФ | Р65 | 15 | 44.8333333 | 16.3166667 | 44.8333333 | 1.7602191 | 0.213825 | 0.129163 | 0.051083 | 0.089104 | 0.0394163 | 1589 | 1582 | 10.3991822 | 11976.71 | 113.9 | 1 | 15.541 | 0.096 | 0.05 | 0.195 | 0.08 | 0.02 | 0.049624 | 0.116 | 0.079 | 0.227 | 3257 | 0.002 | 0.593 | 0.313 | 0.073 | 0.746 | 0.004 | 0.008 | 0.057 | 0.013 | 0.014 | 0.493 | 0.003 | 0.003 | 0.003 | 0.768 | 0.0003 | 0.419 | 0.073 | 0.787 | 0.003 | 0.009 | 0.057 | 0.013 | 0.008 | 0.566 | 0.003 | 0.037 | 3.7 | 62 | 0.8 | 8.7 | 0.07 | 2.9 | 21.5 | 4.3 | 61.4 | 0.7 | 6.7 | 0.06 | 2.8 | 22.1
1784 | Э76ХФ | Р65 | 16 | 41.0333333 | 18.4333333 | 41.0333333 | 2.6660293 | 0.26218 | 0.13656 | 0.085061 | 0.099043 | 0.0399334 | 1567 | 1574 | 10.9330626 | 12577.22 | 115.1 | 1 | 14.954 | 0.052 | 0.05 | 0.252 | 0.08 | 0.02 | 0.050275 | 0.117 | 0.133 | 0.24 | 3864 | 0.002 | 0.538 | 0.301 | 0.078 | 0.709 | 0.005 | 0.009 | 0.066 | 0.011 | 0.016 | 0.478 | 0.002 | 0.003 | 0.003 | 0.773 | 0.0002 | 0.414 | 0.077 | 0.782 | 0.004 | 0.01 | 0.066 | 0.012 | 0.012 | 0.565 | 0.003 | 0.036 | 3.4 | 64.3 | 0.2 | 8.4 | 0.07 | 2.9 | 22.5 | 4.6 | 62.5 | 0.5 | 5.5 | 0.1 | 2.6 | 23.7
1785 | Э76ХФ | Р65 | 10 | 42.3333333 | 17.65 | 42.3333333 | 2.56875 | 0.38386 | 0.14225 | 0.140365 | 0.111575 | 0.0393592 | 1586 | 1572 | 6.9930709 | 12557.51 | 113.5 | 1 | 9.868 | 0.078 | 0.05 | 0.399 | 0.053 | 0.02 | 0.049552 | 0.113 | 0.221 | 0.25 | 3694 | 0.001 | 0.433 | 0.303 | 0.092 | 0.665 | 0.006 | 0.01 | 0.065 | 0.008 | 0.017 | 0.462 | 0.002 | 0.003 | 0.003 | 0.775 | 0.0003 | 0.421 | 0.091 | 0.786 | 0.005 | 0.012 | 0.065 | 0.009 | 0.014 | 0.576 | 0.003 | 0.037 | 3.4 | 49.3 | 0.7 | 6.3 | 0.09 | 2.9 | 17.2 | 5.2 | 56.2 | 0.9 | 5.9 | 0.06 | 2.5 | 22.2
1786 | Э76ХФ | Р65 | 11 | 42.2166667 | 17.3666667 | 42.2166667 | 2 | 0.30526 | 0.124042 | 0.097797 | 0.110946 | 0.0396459 | 1581 | 1581 | 9.9671536 | 12033.4 | 114.8 | 1 | 14.026 | 0.052 | 0.05 | 0.307 | 0.052 | 0.02 | 0.049913 | 0.13 | 0.153 | 0.218 | 3483 | 0.002 | 0.498 | 0.319 | 0.08 | 0.704 | 0.006 | 0.008 | 0.06 | 0.011 | 0.015 | 0.469 | 0.002 | 0.003 | 0.003 | 0.757 | 0.0003 | 0.419 | 0.078 | 0.788 | 0.005 | 0.011 | 0.06 | 0.012 | 0.012 | 0.56 | 0.003 | 0.036 | 3.8 | 64.1 | 0.2 | 8.2 | 0.08 | 2.8 | 22.7 | 5 | 57.1 | 0.7 | 14.5 | 0.11 | 2.4 | 24
1787 | Э76ХФ | Р65 | 8 | 46.2166667 | 22.3333333 | 46.2166667 | 2.6401961 | 0.285585 | 0.117783 | 0.119092 | 0.077906 | 0.0386403 | 1568 | 1583 | 13.6069016 | 12608.06 | 111.7 | 1 | 20.811 | 0.137 | 0.05 | 0.283 | 0.097 | 0.02 | 0.048647 | 0.07 | 0.188 | 0.207 | 4693 | 0.002 | 0.512 | 0.317 | 0.082 | 0.686 | 0.005 | 0.009 | 0.062 | 0.008 | 0.013 | 0.499 | 0.002 | 0.002 | 0.003 | 0.767 | 0.0002 | 0.416 | 0.081 | 0.791 | 0.004 | 0.01 | 0.062 | 0.008 | 0.009 | 0.573 | 0.003 | 0.036 | 2.9 | 63.8 | 0.6 | 12.3 | 0.08 | 3.1 | 20.4 | 2.6 | 60 | 0.4 | 9.1 | 0.07 | 2.2 | 26.8
1788 | Э76ХФ | Р65 | 6 | 39.8666667 | 23.1666667 | 39.8666667 | 4.7829787 | 0.37856 | 0.145664 | 0.186695 | 0.112585 | 0.0401344 | 1542 | 1579 | 12.3304752 | 13493.53 | 113.8 | 1 | 16.218 | 0.159 | 0.05 | 0.39 | 0.096 | 0.02 | 0.050528 | 0.095 | 0.295 | 0.256 | 5210 | 0.002 | 0.441 | 0.299 | 0.096 | 0.625 | 0.005 | 0.01 | 0.062 | 0.007 | 0.018 | 0.468 | 0.002 | 0.002 | 0.003 | 0.759 | 0.0002 | 0.424 | 0.098 | 0.803 | 0.004 | 0.01 | 0.063 | 0.008 | 0.012 | 0.555 | 0.003 | 0.037 | 3.4 | 62.3 | 0.3 | 7 | 0.08 | 2.7 | 22.8 | 3.9 | 57.3 | 0.6 | 5.6 | 0.09 | 2.8 | 19.9
1789 | Э76ХФ | Р65 | 5 | 43.5333333 | 25.6666667 | 43.5333333 | 5.4385368 | 0.3906013 | 0.175252 | 0.217504 | 0.120362 | 0.0395601 | 1549 | 1592 | 9.5833072 | 13822.6 | 115.3 | 1 | 13.587 | 0.147 | 0.05 | 0.38 | 0.073 | 0.02 | 0.049805 | 0.094 | 0.344 | 0.308 | 5913 | 0.002 | 0.437 | 0.276 | 0.084 | 0.602 | 0.005 | 0.009 | 0.054 | 0.006 | 0.016 | 0.463 | 0.002 | 0.002 | 0.003 | 0.763 | 0.0002 | 0.42 | 0.084 | 0.792 | 0.004 | 0.012 | 0.055 | 0.008 | 0.011 | 0.56 | 0.003 | 0.036 | 3.6 | 63.5 | 0.2 | 7 | 0.06 | 2.8 | 22.6 | 4.8 | 53.9 | 0.8 | 13.9 | 0.12 | 2.2 | 24.7
1790 | Э76ХФ | Р65 | 5 | 45.5333333 | 22.9333333 | 45.5333333 | 4.5575604 | 0.344215 | 0.123473 | 0.102385 | 0.088235 | 0.0403639 | 1568 | 1596 | 9.7536404 | 13029.07 | 112.2 | 1 | 14.178 | 0.147 | 0.05 | 0.355 | 0.09 | 0.02 | 0.050817 | 0.093 | 0.161 | 0.217 | 4980 | 0.002 | 0.457 | 0.322 | 0.106 | 0.698 | 0.006 | 0.009 | 0.064 | 0.011 | 0.017 | 0.487 | 0.002 | 0.003 | 0.003 | 0.782 | 0.0002 | 0.426 | 0.105 | 0.789 | 0.005 | 0.011 | 0.064 | 0.012 | 0.014 | 0.565 | 0.003 | 0.038 | 3.5 | 64.9 | 0.3 | 7.4 | 0.08 | 3.1 | 21.1 | 4.9 | 55.2 | 0.6 | 13.9 | 0.11 | 2.4 | 23.1
1791 | Э76ХФ | Р65 | 5 | 45.5333333 | 21.1666667 | 45.5333333 | 4.7687617 | 0.357925 | 0.139405 | 0.128025 | 0.121155 | 0.0418008 | 1574 | 1595 | 9.7275168 | 13436.22 | 115.2 | 1 | 14.494 | 0.159 | 0.05 | 0.368 | 0.093 | 0.02 | 0.052626 | 0.133 | 0.201 | 0.245 | 4740 | 0.002 | 0.495 | 0.304 | 0.102 | 0.681 | 0.006 | 0.01 | 0.064 | 0.01 | 0.017 | 0.469 | 0.002 | 0.002 | 0.003 | 0.749 | 0.0003 | 0.417 | 0.101 | 0.788 | 0.005 | 0.012 | 0.065 | 0.01 | 0.011 | 0.555 | 0.003 | 0.037 | 3.6 | 63.5 | 0.7 | 8 | 0.11 | 3 | 21.2 | 4.2 | 62.5 | 1 | 6.8 | 0.11 | 2.7 | 22.9
1792 | Э76ХФ | Р65 | 6 | 39.8833333 | 19.85 | 39.8833333 | 3.3114013 | 0.31647 | 0.134284 | 0.147188 | 0.108259 | 0.0388413 | 1583 | 1596 | 12.3254492 | 12592.44 | 112 | 1 | 16.386 | 0.086 | 0.05 | 0.317 | 0.096 | 0.02 | 0.0489 | 0.105 | 0.232 | 0.236 | 4166 | 0.002 | 0.518 | 0.304 | 0.093 | 0.658 | 0.005 | 0.008 | 0.062 | 0.01 | 0.018 | 0.476 | 0.002 | 0.003 | 0.004 | 0.754 | 0.0006 | 0.418 | 0.092 | 0.793 | 0.005 | 0.01 | 0.062 | 0.011 | 0.015 | 0.573 | 0.004 | 0.037 | 3.2 | 63.6 | 0.4 | 7.8 | 0.1 | 2.9 | 22 | 3.6 | 63.4 | 0.2 | 5.1 | 0.05 | 2.8 | 22.9
1793 | Э76ХФ | Р65 | 4 | 41.8666667 | 19.8166667 | 41.8666667 | 3.4812325 | 0.397825 | 0.153061 | 0.197628 | 0.128529 | 0.0400772 | 1598 | 1596 | 14.121258 | 12262.41 | 115.4 | 1 | 19.707 | 0.145 | 0.05 | 0.412 | 0.079 | 0.02 | 0.050456 | 0.115 | 0.312 | 0.269 | 4050 | 0.002 | 0.448 | 0.29 | 0.094 | 0.618 | 0.007 | 0.012 | 0.075 | 0.008 | 0.018 | 0.463 | 0.001 | 0.002 | 0.003 | 0.774 | 0.0004 | 0.42 | 0.1 | 0.798 | 0.007 | 0.013 | 0.076 | 0.008 | 0.012 | 0.564 | 0.003 | 0.036 | 3.2 | 49.6 | 0.4 | 7.4 | 0.09 | 2.9 | 17.1 | 4.7 | 56.4 | 0.6 | 13 | 0.1 | 2.4 | 23.7
1794 | Э76ХФ | Р65 | 8 | 43.85 | 26.7333333 | 43.85 | 4.2177795 | 0.2868127 | 0.126318 | 0.127713 | 0.104229 | 0.0398762 | 1580 | 1632 | 12.4509245 | 13349.63 | 113.8 | 1 | 17.957 | 0.253 | 0.05 | 0.274 | 0.079 | 0.02 | 0.050203 | 0.107 | 0.201 | 0.222 | 5948 | 0.002 | 0.518 | 0.315 | 0.097 | 0.682 | 0.008 | 0.008 | 0.081 | 0.011 | 0.015 | 0.484 | 0.002 | 0.003 | 0.004 | 0.758 | 0.0005 | 0.422 | 0.096 | 0.796 | 0.007 | 0.011 | 0.081 | 0.012 | 0.01 | 0.554 | 0.003 | 0.038 | 3.5 | 54 | 0.4 | 9.9 | 0.06 | 3 | 18.1 | 4.5 | 58.4 | 0.3 | 11 | 0.07 | 2.7 | 20.2
1795 | Э76ХФ | Р65 | 7 | 47.3833333 | 27.9833333 | 47.3833333 | 2.5396992 | 0.34868 | 0.120628 | 0.07783 | 0.080225 | 0.0395601 | 1568 | 1602 | 9.0336174 | 12090.77 | 113.2 | 1 | 13.839 | 0.072 | 0.05 | 0.362 | 0.124 | 0.02 | 0.049805 | 0.091 | 0.122 | 0.212 | 5639 | 0.002 | 0.503 | 0.32 | 0.102 | 0.73 | 0.007 | 0.008 | 0.079 | 0.014 | 0.017 | 0.497 | 0.002 | 0.003 | 0.003 | 0.763 | 0.0002 | 0.42 | 0.099 | 0.794 | 0.006 | 0.011 | 0.078 | 0.013 | 0.012 | 0.574 | 0.004 | 0.037 | 3.3 | 64.5 | 1.1 | 7.4 | 0.07 | 3.4 | 19.2 | 4.7 | 60.9 | 0.5 | 11.2 | 0.07 | 2.8 | 21.2
1796 | Э76ХФ | Р65 | 13 | 46.3666667 | 26.8833333 | 46.3666667 | 5.0728963 | 0.2678922 | 0.121766 | 0.099924 | 0.124482 | 0.0399917 | 1538 | 1593 | 10.8847592 | 13953.63 | 116.1 | 1 | 16.823 | 0.171 | 0.05 | 0.249 | 0.105 | 0.02 | 0.050347 | 0.15 | 0.156 | 0.214 | 6252 | 0.002 | 0.537 | 0.321 | 0.101 | 0.711 | 0.007 | 0.009 | 0.07 | 0.011 | 0.015 | 0.476 | 0.002 | 0.003 | 0.003 | 0.75 | 0.0003 | 0.421 | 0.101 | 0.792 | 0.006 | 0.011 | 0.07 | 0.012 | 0.011 | 0.551 | 0.003 | 0.037 | 3.6 | 66 | 0.3 | 7.3 | 0.05 | 3.2 | 20.7 | 4.3 | 58.7 | 0.6 | 12 | 0.11 | 2.5 | 23.9
1797 | Э76ХФ | Р65 | 14 | 49.5333333 | 19.95 | 49.5333333 | 2.99082745 | 0.3841802 | 0.132577 | 0.12579 | 0.10176 | 0.0392786 | 1599 | 1599 | 13.2874743 | 12929.32 | 112.1 | 1 | 21.57 | 0.125 | 0.05 | 0.396 | 0.073 | 0.02 | 0.049407 | 0.104 | 0.198 | 0.233 | 4299 | 0.001 | 0.458 | 0.308 | 0.097 | 0.679 | 0.01 | 0.009 | 0.1 | 0.008 | 0.014 | 0.473 | 0.002 | 0.002 | 0.003 | 0.763 | 0.0001 | 0.421 | 0.097 | 0.791 | 0.009 | 0.011 | 0.1 | 0.009 | 0.011 | 0.575 | 0.003 | 0.037 | 3 | 63.5 | 0.1 | 7.2 | 0.07 | 2.7 | 23.2 | 4.5 | 56.8 | 0.5 | 13.2 | 0.13 | 2.3 | 24.6
1798 | Э76ХФ | Р65 | 13 | 47.5166667 | 24.05 | 47.5166667 | 3.9051546 | 0.450345 | 0.167855 | 0.226245 | 0.153195 | 0.0403137 | 1593 | 1601 | 9.6221198 | 13324.74 | 118.1 | 1 | 15.08 | 0.252 | 0.05 | 0.473 | 0.074 | 0.02 | 0.050709 | 0.141 | 0.357 | 0.295 | 5341 | 0.001 | 0.433 | 0.281 | 0.099 | 0.601 | 0.009 | 0.009 | 0.085 | 0.007 | 0.015 | 0.435 | 0.001 | 0.002 | 0.003 | 0.75 | 0.0003 | 0.417 | 0.097 | 0.797 | 0.008 | 0.011 | 0.085 | 0.009 | 0.012 | 0.568 | 0.003 | 0.036 | 5.8 | 54 | 0.5 | 30.1 | 0.11 | 2.8 | 19.3 | 8 | 53.9 | 0.6 | 16.1 | 0.07 | 2.7 | 19.6
1799 | Э76ХФ | Р65 | 17 | 47.8833333 | 20.8333333 | 47.8833333 | 3.8016777 | 0.4005516 | 0.142819 | 0.138848 | 0.110749 | 0.0410323 | 1590 | 1587 | 12.8629427 | 12876.48 | 117.8 | 1 | 20.277 | 0.198 | 0.05 | 0.369 | 0.058 | 0.02 | 0.051613 | 0.111 | 0.22 | 0.251 | 4471 | 0.002 | 0.441 | 0.303 | 0.114 | 0.67 | 0.006 | 0.009 | 0.079 | 0.01 | 0.017 | 0.469 | 0.002 | 0.002 | 0.004 | 0.756 | 0.0004 | 0.417 | 0.111 | 0.783 | 0.006 | 0.012 | 0.079 | 0.011 | 0.011 | 0.557 | 0.003 | 0.037 | 4 | 62.9 | 0.2 | 8.5 | 0.07 | 2.7 | 23 | 5.9 | 58.3 | 0.7 | 10.1 | 0.08 | 2.7 | 21.6
1802 | Э76ХФ | Р65 | 15 | 47.1666667 | 22.8666667 | 47.1666667 | 2 | 0.36643 | 0.09104 | 0.086945 | 0.095585 | 0.0400545 | 1586 | 1596 | 7.016753 | 10957.43 | 118.5 | 1 | 10.913 | 0.063 | 0.05 | 0.389 | 0.117 | 0.02 | 0.050383 | 0.11 | 0.137 | 0.16 | 4176 | 0.002 | 0.483 | 0.344 | 0.096 | 0.71 | 0.006 | 0.011 | 0.07 | 0.013 | 0.016 | 0.482 | 0.002 | 0.003 | 0.003 | 0.758 | 0.0002 | 0.415 | 0.096 | 0.777 | 0.005 | 0.011 | 0.071 | 0.014 | 0.011 | 0.557 | 0.003 | 0.037 | 3.6 | 55.3 | 0.7 | 4.7 | 0.09 | 2.9 | 18.9 | 4.5 | 58.7 | 0.6 | 6.4 | 0.13 | 2.3 | 25.5
1803 | Э76ХФ | Р65 | 18 | 42.1833333 | 26.6666667 | 42.1833333 | 2.6731172 | 0.28025 | 0.111524 | 0.083302 | 0.134071 | 0.0386171 | 1560 | 1588 | 12.0565157 | 12145.5 | 113 | 1 | 16.782 | 0.17 | 0.05 | 0.279 | 0.107 | 0.02 | 0.048575 | 0.171 | 0.13 | 0.196 | 5398 | 0.001 | 0.503 | 0.321 | 0.09 | 0.699 | 0.007 | 0.012 | 0.07 | 0.011 | 0.016 | 0.437 | 0.001 | 0.004 | 0.003 | 0.776 | 0.0007 | 0.416 | 0.091 | 0.779 | 0.006 | 0.011 | 0.071 | 0.012 | 0.012 | 0.556 | 0.003 | 0.038 | 3.1 | 43.1 | 1.3 | 6.8 | 0.31 | 2.6 | 16.8 | 3.4 | 59.9 | 0.4 | 4.6 | 0.11 | 2.6 | 22.6
1804 | Э76ХФ | Р65 | 23 | 45.3666667 | 23.9666667 | 45.3666667 | 3.1904993 | 0.3378272 | 0.124042 | 0.097631 | 0.068138 | 0.0389908 | 1532 | 1586 | 7.8685525 | 12772.74 | 115.1 | 1 | 11.899 | 0.141 | 0.05 | 0.328 | 0.119 | 0.02 | 0.049045 | 0.063 | 0.155 | 0.218 | 5102 | 0.002 | 0.479 | 0.312 | 0.097 | 0.698 | 0.009 | 0.014 | 0.098 | 0.01 | 0.014 | 0.506 | 0.002 | 0.003 | 0.003 | 0.751 | 0.0001 | 0.415 | 0.098 | 0.778 | 0.008 | 0.01 | 0.099 | 0.011 | 0.01 | 0.554 | 0.003 | 0.036 | 3.4 | 65.2 | 0.6 | 10.5 | 0.09 | 3.2 | 20.3 | 4.3 | 56.8 | 1 | 9.4 | 0.22 | 2.3 | 24.3
1805 | Э76ХФ | Р65 | 29 | 47.55 | 21.1833333 | 47.55 | 2.4039155 | 0.3136917 | 0.130301 | 0.084445 | 0.094885 | 0.0389908 | 1553 | 1586 | 9.8784765 | 11864.99 | 115.9 | 1 | 15.49 | 0.118 | 0.05 | 0.294 | 0.076 | 0.02 | 0.049045 | 0.11 | 0.133 | 0.229 | 4189 | 0.002 | 0.498 | 0.313 | 0.087 | 0.711 | 0.007 | 0.009 | 0.066 | 0.012 | 0.013 | 0.485 | 0.002 | 0.003 | 0.004 | 0.759 | 0.0003 | 0.42 | 0.087 | 0.781 | 0.006 | 0.01 | 0.067 | 0.013 | 0.011 | 0.564 | 0.003 | 0.036 | 3.4 | 56.9 | 0.4 | 7.4 | 0.11 | 2.9 | 19.8 | 4.1 | 61.1 | 0.3 | 4.5 | 0.08 | 2.6 | 23.8
1808 | Э76ХФ | Р65 | 43 | 41.5333333 | 18.9833333 | 41.5333333 | 2.7212367 | 0.39772 | 0.10811 | 0.124241 | 0.095018 | 0.0388469 | 1571 | 1580 | 12.3204655 | 11893.59 | 111.5 | 1 | 17.057 | 0.052 | 0.05 | 0.423 | 0.051 | 0.02 | 0.048864 | 0.093 | 0.197 | 0.19 | 3763 | 0.002 | 0.437 | 0.325 | 0.105 | 0.676 | 0.007 | 0.009 | 0.084 | 0.01 | 0.015 | 0.476 | 0.002 | 0.002 | 0.003 | 0.76 | 0.0004 | 0.417 | 0.106 | 0.788 | 0.006 | 0.011 | 0.084 | 0.011 | 0.012 | 0.573 | 0.003 | 0.037 | 3.6 | 61.4 | 0.4 | 7.6 | 0.12 | 2.5 | 24.2 | 4.1 | 54 | 0.5 | 3.8 | 0.06 | 2.8 | 19.1
1809 | Э76ХФ | Р65 | 41 | 46.7 | 20.2 | 46.7 | 2.6202028 | 0.419175 | 0.137129 | 0.154431 | 0.181188 | 0.0397095 | 1569 | 1570 | 8.7860814 | 12359.41 | 114.7 | 1 | 13.677 | 0.174 | 0.05 | 0.443 | 0.052 | 0.02 | 0.049949 | 0.213 | 0.243 | 0.241 | 4161 | 0.002 | 0.416 | 0.306 | 0.119 | 0.653 | 0.009 | 0.008 | 0.08 | 0.01 | 0.018 | 0.461 | 0.001 | 0.002 | 0.003 | 0.765 | 0.0002 | 0.417 | 0.118 | 0.786 | 0.008 | 0.01 | 0.08 | 0.011 | 0.012 | 0.567 | 0.003 | 0.036 | 4.3 | 55.9 | 0.7 | 10.8 | 0.11 | 2.7 | 20.9 | 4.9 | 53.2 | 0.9 | 6.4 | 0.09 | 2.6 | 20.4
1811 | Э76ХФ | Р65 | 51 | 41.6833333 | 23.7 | 41.6833333 | 2 | 0.40068 | 0.151354 | 0.166825 | 0.111475 | 0.0404289 | 1543 | 1576 | 9.564974 | 12949.37 | 116.4 | 1 | 13.29 | 0.097 | 0.05 | 0.417 | 0.03 | 0.02 | 0.050854 | 0.1 | 0.265 | 0.266 | 5115 | 0.001 | 0.424 | 0.296 | 0.113 | 0.633 | 0.007 | 0.009 | 0.072 | 0.009 | 0.017 | 0.461 | 0.002 | 0.003 | 0.003 | 0.775 | 0.0001 | 0.419 | 0.112 | 0.779 | 0.006 | 0.011 | 0.071 | 0.01 | 0.013 | 0.567 | 0.003 | 0.037 | 3.9 | 53.2 | 0.4 | 10.8 | 0.14 | 2.6 | 20.4 | 4.1 | 54.4 | 0.8 | 12.2 | 0.21 | 2.2 | 26.9
1812 | Э76ХФ | Р65 | 47 | 40.55 | 19.5666667 | 40.55 | 2.9768069 | 0.34905 | 0.116076 | 0.084902 | 0.085946 | 0.0401411 | 1555 | 1578 | 8.134402 | 12741.06 | 116.4 | 1 | 10.995 | 0.024 | 0.05 | 0.363 | 0.052 | 0.02 | 0.050492 | 0.096 | 0.134 | 0.204 | 4155 | 0.002 | 0.46 | 0.322 | 0.092 | 0.717 | 0.007 | 0.008 | 0.08 | 0.013 | 0.016 | 0.484 | 0.002 | 0.003 | 0.003 | 0.771 | 0.0001 | 0.414 | 0.091 | 0.783 | 0.007 | 0.01 | 0.08 | 0.013 | 0.013 | 0.564 | 0.003 | 0.037 | 3.6 | 60.5 | 1.1 | 12.9 | 0.12 | 2.7 | 22.1 | 4.8 | 55.4 | 0.9 | 4.9 | 0.09 | 2.8 | 19.6
1813 | Э76ХФ | Р65 | 47 | 43.8666667 | 16.5 | 43.8666667 | 2.1382453 | 0.347475 | 0.120059 | 0.093471 | 0.112308 | 0.0399972 | 1586 | 1579 | 9.4424772 | 11756.36 | 115.8 | 1 | 13.807 | 0.063 | 0.05 | 0.36 | 0.063 | 0.02 | 0.050311 | 0.133 | 0.147 | 0.211 | 3233 | 0.002 | 0.457 | 0.318 | 0.104 | 0.702 | 0.01 | 0.008 | 0.092 | 0.01 | 0.014 | 0.456 | 0.002 | 0.003 | 0.003 | 0.762 | 0.0002 | 0.416 | 0.104 | 0.784 | 0.01 | 0.01 | 0.093 | 0.011 | 0.01 | 0.556 | 0.003 | 0.037 | 3.8 | 59.6 | 0.6 | 10.8 | 0.12 | 2.7 | 22.4 | 4.2 | 51.3 | 0.7 | 5.7 | 0.09 | 2.6 | 19.4
1814 | Э76ХФ | Р65 | 48 | 41.85 | 20.4833333 | 41.85 | 2 | 0.34348 | 0.126318 | 0.11632 | 0.10381 | 0.0398534 | 1550 | 1576 | 16.0157706 | 13336.7 | 115.2 | 1 | 22.342 | 0.158 | 0.05 | 0.353 | 0.053 | 0.02 | 0.05013 | 0.11 | 0.184 | 0.222 | 4553 | 0.002 | 0.462 | 0.314 | 0.103 | 0.679 | 0.007 | 0.008 | 0.071 | 0.01 | 0.015 | 0.465 | 0.002 | 0.003 | 0.004 | 0.775 | 0.0003 | 0.417 | 0.104 | 0.784 | 0.006 | 0.01 | 0.072 | 0.011 | 0.009 | 0.552 | 0.003 | 0.037 | 3.3 | 60.4 | 0.3 | 9.1 | 0.14 | 2.5 | 24.2 | 3.4 | 56.3 | 1 | 7.8 | 0.21 | 2.2 | 25.9
1815 | Э76ХФ | Р65 | 50 | 45.4166667 | 18.8666667 | 45.4166667 | 2.7526116 | 0.32115 | 0.12518 | 0.081861 | 0.089628 | 0.0400545 | 1563 | 1571 | 8.7124104 | 12765.37 | 115.7 | 1 | 13.163 | 0.08 | 0.05 | 0.327 | 0.051 | 0.02 | 0.050383 | 0.103 | 0.129 | 0.22 | 4014 | 0.002 | 0.511 | 0.318 | 0.104 | 0.715 | 0.006 | 0.008 | 0.067 | 0.013 | 0.015 | 0.481 | 0.002 | 0.003 | 0.003 | 0.76 | 0.0003 | 0.422 | 0.107 | 0.789 | 0.006 | 0.01 | 0.068 | 0.015 | 0.014 | 0.555 | 0.003 | 0.036 | 4 | 60.8 | 0.4 | 8.3 | 0.1 | 2.6 | 23.5 | 4.6 | 61.1 | 0.7 | 5.8 | 0.06 | 2.7 | 22.7
1818 | Э76ХФ | Р65 | 45 | 43.7166667 | 17.2166667 | 43.7166667 | 2 | 0.337284 | 0.121086 | 0.108459 | 0.115857 | 0.0391919 | 1581 | 1579 | 10.0828822 | 12333.4 | 115.6 | 1 | 14.693 | 0.058 | 0.05 | 0.347 | 0.052 | 0.02 | 0.049298 | 0.132 | 0.171 | 0.217 | 3539 | 0.002 | 0.45 | 0.317 | 0.098 | 0.694 | 0.007 | 0.008 | 0.068 | 0.012 | 0.015 | 0.466 | 0.002 | 0.003 | 0.003 | 0.753 | 0.0002 | 0.418 | 0.098 | 0.788 | 0.006 | 0.009 | 0.068 | 0.013 | 0.011 | 0.563 | 0.003 | 0.036 | 3.6 | 61 | 0.4 | 8.3 | 0.12 | 2.5 | 24.3 | 4.3 | 63 | 0.8 | 3.9 | 0.09 | 2.5 | 25.2
1819 | Э76 | Рельсы трамвайные | 7 | 76.8666667 | 36.7166667 | 76.8666667 | 2.3066943 | 0.59123 | 0.000572 | 0.297678 | 0.160419 | 0.0408981 | 1577 | 1635 | 7.442528 | 11935.72 | 113.4 | 1 | 18.842 | 0.255 | 0.05 | 0.675 | 0.04 | 0.02 | 0.051613 | 0.119 | 0.474 | 0.001 | 7304 | 0.001 | 0.266 | 0.04 | 0.111 | 0.502 | 0.006 | 0.015 | 0.072 | 0.009 | 0.024 | 0.14 | 0 | 0.001 | 0.002 | 0.753 | 0.0002 | 0.043 | 0.11 | 0.812 | 0.006 | 0.012 | 0.071 | 0.011 | 0.016 | 0.265 | 0.001 | 0.003 | 5.2 | 47.7 | 2.3 | 16.1 | 5.1 | 2 | 23.3 | 4.3 | 57.6 | 0.8 | 10.9 | 0.29 | 2.3 | 25.6
1822 | Э76ХФ | Р65 | 50 | 45.0166667 | 24.3 | 45.0166667 | 3.3123317 | 0.3426985 | 0.123876 | 0.140239 | 0.085897 | 0.0382721 | 1536 | 1581 | 10.7696174 | 12155.56 | 112.8 | 1 | 15.951 | 0.063 | 0.05 | 0.35 | 0.051 | 0.02 | 0.048141 | 0.072 | 0.223 | 0.222 | 4923 | 0.002 | 0.449 | 0.309 | 0.121 | 0.649 | 0.006 | 0.008 | 0.08 | 0.007 | 0.015 | 0.484 | 0.002 | 0.002 | 0.003 | 0.779 | 0.0002 | 0.414 | 0.121 | 0.774 | 0.005 | 0.01 | 0.08 | 0.008 | 0.009 | 0.549 | 0.003 | 0.034 | 5.9 | 56.6 | 0.5 | 11.8 | 0.16 | 2.5 | 22.4 | 5.6 | 48 | 0.8 | 9 | 0.19 | 2.4 | 19.7
1827 | Э76ХФ | Р65 | 36 | 44.85 | 25.1166667 | 44.85 | 2.5523614 | 0.310964 | 0.123876 | 0.158988 | 0.124824 | 0.0393938 | 1539 | 1582 | 22.1598946 | 11757.93 | 116.8 | 1 | 32.692 | 0.042 | 0.05 | 0.312 | 0.063 | 0.02 | 0.049552 | 0.124 | 0.252 | 0.222 | 4922 | 0.002 | 0.497 | 0.318 | 0.091 | 0.646 | 0.01 | 0.009 | 0.087 | 0.007 | 0.012 | 0.449 | 0.002 | 0.003 | 0.003 | 0.757 | 0.0002 | 0.42 | 0.091 | 0.78 | 0.009 | 0.01 | 0.086 | 0.008 | 0.008 | 0.559 | 0.003 | 0.035 | 5 | 51.7 | 0.8 | 12.8 | 0.25 | 2.3 | 22.1 | 8.3 | 50.8 | 0.6 | 8.7 | 0.08 | 2.5 | 20.1
1833 | Э76ХФ | Р65 | 53 | 42.0166667 | 20.9666667 | 42.0166667 | 3.666089 | 0.4008409 | 0.130572 | 0.188519 | 0.141512 | 0.0408312 | 1571 | 1585 | 11.5190004 | 12545.63 | 116.2 | 1 | 16.133 | 0.085 | 0.05 | 0.399 | 0.052 | 0.02 | 0.05136 | 0.137 | 0.299 | 0.234 | 4384 | 0.002 | 0.435 | 0.312 | 0.095 | 0.63 | 0.012 | 0.009 | 0.092 | 0.008 | 0.016 | 0.448 | 0.002 | 0.002 | 0.003 | 0.76 | 0.0004 | 0.42 | 0.095 | 0.788 | 0.011 | 0.011 | 0.092 | 0.009 | 0.013 | 0.565 | 0.003 | 0.037 | 4 | 57.2 | 0.3 | 13.6 | 0.08 | 2.3 | 25.4 | 4.4 | 57.6 | 0.5 | 10.9 | 0.13 | 2.2 | 25.7
1834 | Э76ХФ | Р65 | 15 | 47.5166667 | 21.2166667 | 47.5166667 | 3.0887661 | 0.410672 | 0.145638 | 0.213627 | 0.154371 | 0.0397675 | 1591 | 1592 | 6.7330278 | 12932.29 | 113.3 | 1 | 10.612 | 0.22 | 0.05 | 0.429 | 0.053 | 0.02 | 0.050022 | 0.146 | 0.339 | 0.261 | 4573 | 0.001 | 0.428 | 0.295 | 0.101 | 0.602 | 0.007 | 0.008 | 0.07 | 0.007 | 0.018 | 0.437 | 0.002 | 0.002 | 0.003 | 0.75 | 0.0005 | 0.418 | 0.101 | 0.787 | 0.006 | 0.01 | 0.07 | 0.008 | 0.015 | 0.56 | 0.003 | 0.036 | 3 | 58.3 | 0.2 | 12.2 | 0.09 | 2.2 | 26.6 | 3.1 | 58.3 | 0.3 | 11.2 | 0.11 | 2.2 | 26.7
1836 | Э76ХФ | Р65 | 14 | 60.8666667 | 28.4833333 | 60.8666667 | 3.3600248 | 0.389342 | 0.141732 | 0.145946 | 0.159383 | 0.0403995 | 1590 | 1591 | 9.0517968 | 11876.42 | 114.7 | 1 | 18.262 | 0.127 | 0.05 | 0.398 | 0.051 | 0.02 | 0.050817 | 0.183 | 0.23 | 0.254 | 5638 | 0.002 | 0.478 | 0.3 | 0.099 | 0.656 | 0.011 | 0.009 | 0.097 | 0.009 | 0.018 | 0.448 | 0.001 | 0.002 | 0.003 | 0.78 | 0.0003 | 0.425 | 0.101 | 0.801 | 0.011 | 0.012 | 0.097 | 0.011 | 0.012 | 0.587 | 0.003 | 0.038 | 3.6 | 59.1 | 0.4 | 11.2 | 0.09 | 2.4 | 24.9 | 3.9 | 57.4 | 0.7 | 11.2 | 0.16 | 2.2 | 25.8
1837 | Э76ХФ | Р65 | 32 | 48.55 | 19.0666667 | 48.55 | 2.99082745 | 0.391868 | 0.133362 | 0.138182 | 0.142961 | 0.0399282 | 1583 | 1599 | 13.5639547 | 14843.71 | 113 | 1 | 21.951 | 0.111 | 0.05 | 0.411 | 0.077 | 0.02 | 0.050492 | 0.161 | 0.218 | 0.239 | 4717 | 0.002 | 0.468 | 0.307 | 0.093 | 0.669 | 0.007 | 0.009 | 0.139 | 0.009 | 0.015 | 0.446 | 0.002 | 0.003 | 0.003 | 0.767 | 0.0003 | 0.419 | 0.091 | 0.79 | 0.006 | 0.011 | 0.137 | 0.01 | 0.01 | 0.566 | 0.003 | 0.038 | 3.7 | 54.3 | 0.7 | 14.5 | 0.17 | 2.1 | 26 | 4.2 | 55.2 | 0.8 | 14.1 | 0.17 | 2.1 | 26
1838 | Э76ХФ | Р65 | 38 | 48.35 | 25.15 | 48.35 | 3.5218295 | 0.453092 | 0.167958 | 0.2218 | 0.15925 | 0.0406183 | 1573 | 1594 | 13.8961737 | 12522.47 | 117.7 | 1 | 22.396 | 0.256 | 0.05 | 0.477 | 0.053 | 0.02 | 0.051396 | 0.15 | 0.352 | 0.301 | 5249 | 0.001 | 0.419 | 0.281 | 0.094 | 0.601 | 0.011 | 0.008 | 0.089 | 0.007 | 0.019 | 0.425 | 0.001 | 0.002 | 0.003 | 0.75 | 0.0005 | 0.418 | 0.094 | 0.787 | 0.01 | 0.009 | 0.089 | 0.008 | 0.014 | 0.557 | 0.003 | 0.036 | 5.6 | 55.7 | 0.6 | 13.4 | 0.09 | 2.1 | 25.9 | 6.4 | 57.3 | 1 | 8.3 | 0.14 | 2.2 | 25.8
1839 | Э76ХФ | Р65 | 43 | 43.1833333 | 24.5333333 | 43.1833333 | 4.0801582 | 0.380284 | 0.132246 | 0.134878 | 0.098644 | 0.0390748 | 1550 | 1582 | 10.2640686 | 12851.9 | 111.1 | 1 | 14.632 | 0.114 | 0.05 | 0.397 | 0.07 | 0.02 | 0.049443 | 0.094 | 0.214 | 0.237 | 5255 | 0.002 | 0.457 | 0.303 | 0.092 | 0.669 | 0.008 | 0.009 | 0.096 | 0.009 | 0.018 | 0.479 | 0.002 | 0.002 | 0.002 | 0.748 | 0.0002 | 0.417 | 0.091 | 0.784 | 0.007 | 0.01 | 0.095 | 0.009 | 0.013 | 0.564 | 0.003 | 0.037 | 2.7 | 61.1 | 0.2 | 9.4 | 0.08 | 2.4 | 25.9 | 4.1 | 56.6 | 0.7 | 12.9 | 0.16 | 2.1 | 26.5
1840 | Э76ХФ | Р65 | 42 | 46.7 | 26 | 46.7 | 3.6200407 | 0.424138 | 0.130572 | 0.146404 | 0.116767 | 0.0393893 | 1537 | 1577 | 8.959384 | 12267.69 | 115.8 | 1 | 13.897 | 0.104 | 0.05 | 0.451 | 0.042 | 0.02 | 0.049841 | 0.117 | 0.232 | 0.234 | 5316 | 0.002 | 0.413 | 0.314 | 0.099 | 0.666 | 0.015 | 0.011 | 0.104 | 0.008 | 0.02 | 0.466 | 0.002 | 0.003 | 0.003 | 0.776 | 0.0002 | 0.416 | 0.099 | 0.782 | 0.013 | 0.013 | 0.1 | 0.009 | 0.015 | 0.548 | 0.003 | 0.036 | 4.4 | 58.6 | 0.3 | 13 | 0.1 | 2.3 | 25.7 | 6.2 | 59.2 | 0.5 | 8.5 | 0.1 | 2.7 | 21.6
1844 | Э76ХФ | Р65 | 45 | 44.2 | 18.9 | 44.2 | 2.99082745 | 0.36963 | 0.10323 | 0.11215 | 0.079975 | 0.0385319 | 1563 | 1575 | 8.6817031 | 12406.35 | 111.8 | 1 | 12.574 | 0.074 | 0.05 | 0.39 | 0.045 | 0.02 | 0.048756 | 0.075 | 0.178 | 0.185 | 3908 | 0.002 | 0.444 | 0.331 | 0.116 | 0.679 | 0.009 | 0.011 | 0.078 | 0.009 | 0.02 | 0.489 | 0.001 | 0.002 | 0.002 | 0.774 | 0.0002 | 0.418 | 0.115 | 0.78 | 0.008 | 0.014 | 0.078 | 0.009 | 0.016 | 0.56 | 0.003 | 0.036 | 3.9 | 57.1 | 0.6 | 11.2 | 0.08 | 2.5 | 23.3 | 4.3 | 55.2 | 0.9 | 8 | 0.1 | 2.5 | 22.2
1845 | Э76ХФ | Р65 | 39 | 50.9 | 30.4166667 | 50.9 | 5.7153846 | 0.369414 | 0.112716 | 0.137583 | 0.076734 | 0.0399323 | 1511 | 1581 | 10.3375872 | 13299.29 | 120.1 | 1 | 17.281 | 0.104 | 0.05 | 0.387 | 0.041 | 0.02 | 0.050528 | 0.059 | 0.219 | 0.202 | 6742 | 0.002 | 0.474 | 0.326 | 0.104 | 0.675 | 0.007 | 0.011 | 0.066 | 0.01 | 0.02 | 0.505 | 0.002 | 0.003 | 0.003 | 0.771 | 0.0002 | 0.416 | 0.105 | 0.785 | 0.007 | 0.013 | 0.067 | 0.011 | 0.015 | 0.539 | 0.003 | 0.036 | 4 | 57.6 | 0.5 | 11.8 | 0.11 | 2.8 | 20.8 | 4 | 57.1 | 0.4 | 13.3 | 0.11 | 2.7 | 20.8
1846 | Э76ХФ | Р65 | 42 | 48.0166667 | 24.5 | 48.0166667 | 3.776072 | 0.482014 | 0.121086 | 0.136536 | 0.121128 | 0.0399323 | 1534 | 1579 | 6.0104131 | 12977.14 | 117 | 1 | 9.62 | 0.127 | 0.657 | 0.373 | 0.041 | 0.02 | 0.050528 | 0.128 | 0.216 | 0.217 | 5299 | 0.002 | 0.392 | 0.323 | 0.111 | 0.675 | 0.007 | 0.01 | 0.076 | 0.01 | 0.024 | 0.467 | 0.002 | 0.003 | 0.003 | 0.776 | 0.0003 | 0.42 | 0.11 | 0.787 | 0.006 | 0.013 | 0.076 | 0.01 | 0.018 | 0.577 | 0.004 | 0.037 | 4 | 57.2 | 0.3 | 14.9 | 0.29 | 2.2 | 25.7 | 5.9 | 60.1 | 0.6 | 8.7 | 0.09 | 2.7 | 22.2
1847 | Э76ХФ | Р65 | 45 | 43.0333333 | 19.6333333 | 43.0333333 | 2.99082745 | 0.402282 | 0.103788 | 0.142703 | 0.084644 | 0.0390464 | 1565 | 1582 | 9.9745178 | 11930.73 | 113.5 | 1 | 14.222 | 0.052 | 0.05 | 0.429 | 0.04 | 0.02 | 0.049407 | 0.069 | 0.227 | 0.186 | 3904 | 0.002 | 0.436 | 0.333 | 0.113 | 0.665 | 0.008 | 0.01 | 0.084 | 0.009 | 0.022 | 0.481 | 0.002 | 0.002 | 0.003 | 0.781 | 0.0009 | 0.419 | 0.111 | 0.786 | 0.007 | 0.014 | 0.084 | 0.01 | 0.015 | 0.554 | 0.003 | 0.036 | 3.6 | 58.3 | 0.4 | 14.3 | 0.13 | 2.3 | 25.5 | 3.5 | 57.8 | 0.3 | 13.1 | 0.12 | 2.3 | 25.1
1848 | Э76ХФ | Р65 | 37 | 49.55 | 24.3833333 | 49.55 | 2.99082745 | 0.395324 | 0.104346 | 0.125779 | 0.110992 | 0.0392463 | 1564 | 1583 | 9.6192049 | 11690.77 | 116.6 | 1 | 15.861 | 0.075 | 0.05 | 0.421 | 0.04 | 0.02 | 0.04966 | 0.117 | 0.199 | 0.187 | 4751 | 0.002 | 0.447 | 0.337 | 0.114 | 0.679 | 0.01 | 0.01 | 0.075 | 0.011 | 0.023 | 0.468 | 0.002 | 0.002 | 0.003 | 0.784 | 0.0001 | 0.422 | 0.114 | 0.787 | 0.01 | 0.012 | 0.076 | 0.012 | 0.017 | 0.557 | 0.003 | 0.036 | 4.4 | 57.2 | 0.6 | 12.9 | 0.14 | 2.6 | 21.9 | 4.4 | 52.2 | 0.5 | 10.6 | 0.13 | 2.8 | 18.9
1849 | Э76ХФ | Р65 | 40 | 46.5333333 | 18.3333333 | 46.5333333 | 2.99082745 | 0.319636 | 0.029574 | 0.027282 | 0.063336 | 0.0380458 | 1562 | 1581 | 9.2536305 | 12004.36 | 112.8 | 1 | 14.302 | 0.103 | 0.05 | 0.345 | 0.041 | 0.02 | 0.048141 | 0.086 | 0.042 | 0.053 | 3668 | 0.002 | 0.471 | 0.394 | 0.1 | 0.761 | 0.01 | 0.009 | 0.077 | 0.012 | 0.02 | 0.505 | 0.002 | 0.003 | 0.003 | 0.773 | 0.0002 | 0.415 | 0.098 | 0.778 | 0.009 | 0.011 | 0.076 | 0.013 | 0.016 | 0.558 | 0.003 | 0.036 | 3.4 | 51.7 | 0.6 | 12.2 | 0.13 | 2.7 | 19.4 | 3.5 | 61.7 | 0.4 | 6 | 0.08 | 2.8 | 22
1850 | Э76ХФ | Р65 | 42 | 47.7333333 | 23.1833333 | 47.7333333 | 2.99082745 | 0.364122 | 0.095418 | 0.077906 | 0.111188 | 0.0398754 | 1553 | 1577 | 9.3617694 | 12596.12 | 119.3 | 1 | 14.815 | 0.105 | 0.05 | 0.386 | 0.04 | 0.02 | 0.050456 | 0.138 | 0.122 | 0.171 | 4867 | 0.002 | 0.468 | 0.339 | 0.121 | 0.721 | 0.013 | 0.011 | 0.078 | 0.012 | 0.02 | 0.473 | 0.002 | 0.003 | 0.003 | 0.77 | 0.0002 | 0.415 | 0.123 | 0.783 | 0.013 | 0.012 | 0.078 | 0.013 | 0.014 | 0.556 | 0.003 | 0.035 | 4.3 | 57.8 | 0.3 | 14.4 | 0.18 | 2.3 | 24.9 | 6.2 | 49.3 | 1 | 6.8 | 0.07 | 2.6 | 19
1851 | Э76ХФ | Р65 | 44 | 47.5333333 | 24.0333333 | 47.5333333 | 2.99082745 | 0.395888 | 0.091512 | 0.118279 | 0.108892 | 0.0391894 | 1549 | 1581 | 14.2677986 | 12495.15 | 115.6 | 1 | 20.074 | 0.18 | 0.541 | 0.373 | 0.059 | 0.02 | 0.049588 | 0.117 | 0.187 | 0.164 | 5005 | 0.002 | 0.396 | 0.347 | 0.107 | 0.69 | 0.008 | 0.011 | 0.091 | 0.011 | 0.024 | 0.466 | 0.002 | 0.003 | 0.003 | 0.782 | 0.0002 | 0.421 | 0.105 | 0.791 | 0.007 | 0.014 | 0.09 | 0.012 | 0.016 | 0.567 | 0.003 | 0.036 | 4.2 | 49.9 | 0.7 | 10.5 | 0.15 | 2.4 | 20.7 | 4.2 | 64.4 | 0.3 | 5.9 | 0.05 | 2.8 | 23
1852 | Э76ХФ | Р65 | 34 | 47.1833333 | 20.9666667 | 47.1833333 | 2.99082745 | 0.401874 | 0.082026 | 0.103916 | 0.105518 | 0.0386172 | 1565 | 1582 | 7.3953042 | 12348.17 | 113.6 | 1 | 11.549 | 0.052 | 0.05 | 0.434 | 0.04 | 0.02 | 0.048864 | 0.118 | 0.164 | 0.147 | 4315 | 0.002 | 0.434 | 0.348 | 0.113 | 0.693 | 0.014 | 0.011 | 0.1 | 0.01 | 0.024 | 0.469 | 0.001 | 0.002 | 0.003 | 0.772 | 0.0002 | 0.419 | 0.116 | 0.789 | 0.013 | 0.014 | 0.101 | 0.011 | 0.017 | 0.558 | 0.003 | 0.036 | 3.9 | 55.9 | 0.4 | 12.1 | 0.15 | 2.3 | 24.1 | 4.7 | 58.2 | 0.5 | 9.2 | 0.06 | 2.3 | 25.1
1853 | Э76ХФ | Р65 | 37 | 44.8666667 | 20.1833333 | 44.8666667 | 3 | 0.422452 | 0.098208 | 0.166584 | 0.132132 | 0.0399038 | 1569 | 1586 | 12.3840267 | 12946.33 | 118.8 | 1 | 18.521 | 0.189 | 0.05 | 0.454 | 0.04 | 0.02 | 0.050492 | 0.132 | 0.264 | 0.176 | 4355 | 0.001 | 0.426 | 0.344 | 0.115 | 0.646 | 0.01 | 0.01 | 0.098 | 0.011 | 0.027 | 0.449 | 0.001 | 0.002 | 0.003 | 0.771 | 0.0002 | 0.42 | 0.116 | 0.785 | 0.009 | 0.014 | 0.099 | 0.013 | 0.02 | 0.556 | 0.003 | 0.036 | 4.6 | 56 | 0.4 | 13.3 | 0.11 | 2.4 | 23.3 | 5.5 | 59.9 | 0.8 | 8.8 | 0.1 | 2.8 | 21.7
1855 | Э90ХАФ | Р65 | 24 | 49.8666667 | 26.7 | 49.5166667 | 2 | 0.522416 | 0.099324 | 0.197461 | 0.154378 | 0.0920959 | 1561 | 1598 | 11.1007243 | 12977.53 | 115.3 | 1 | 12.772 | 0.376 | 0.05 | 0.576 | 0.051 | 0.02 | 0.103733 | 0.153 | 0.313 | 0.178 | 5775 | 0.001 | 0.431 | 0.203 | 0.125 | 0.615 | 0.009 | 0.011 | 0.117 | 0.01 | 0.027 | 0.404 | 0.001 | 0.002 | 0.003 | 0.849 | 0.0011 | 0.287 | 0.124 | 0.791 | 0.007 | 0.017 | 0.117 | 0.011 | 0.016 | 0.53 | 0.003 | 0.082 | 4 | 47.7 | 1.1 | 17.8 | 0.47 | 1.9 | 25.3 | 5.1 | 50 | 1 | 16.1 | 0.19 | 2.2 | 25
1856 | Э90ХАФ | Р65 | 29 | 55.0666667 | 29.55 | 54.7333333 | 3.4789357 | 0.550476 | 0.118854 | 0.199205 | 0.114065 | 0.0941332 | 1559 | 1577 | 8.7099222 | 12270.05 | 117.1 | 1 | 14.923 | 0.214 | 0.05 | 0.607 | 0.03 | 0.02 | 0.105107 | 0.09 | 0.317 | 0.213 | 6043 | 0.001 | 0.379 | 0.193 | 0.11 | 0.62 | 0.009 | 0.011 | 0.077 | 0.008 | 0.026 | 0.437 | 0.001 | 0.002 | 0.003 | 0.871 | 0.0003 | 0.292 | 0.109 | 0.793 | 0.007 | 0.016 | 0.076 | 0.009 | 0.017 | 0.537 | 0.003 | 0.082 | 4 | 52.5 | 0.3 | 15.4 | 0.11 | 2.1 | 25.3 | 4 | 57.4 | 0.5 | 10.2 | 0.13 | 2.2 | 26.5
1857 | Э90ХАФ | Р65 | 29 | 42.5333333 | 23.0833333 | 42.3666667 | 3.5157762 | 0.522268 | 0.071982 | 0.140371 | 0.093058 | 0.0916432 | 1562 | 1584 | 8.7998593 | 13225.13 | 114.4 | 1 | 6.947 | 0.177 | 0.05 | 0.583 | 0.039 | 0.02 | 0.102648 | 0.083 | 0.223 | 0.129 | 5088 | 0.001 | 0.427 | 0.228 | 0.11 | 0.669 | 0.007 | 0.01 | 0.084 | 0.01 | 0.025 | 0.452 | 0.001 | 0.002 | 0.002 | 0.837 | 0.0002 | 0.285 | 0.112 | 0.799 | 0.007 | 0.015 | 0.085 | 0.012 | 0.017 | 0.551 | 0.003 | 0.083 | 4.6 | 53.6 | 1.6 | 13 | 0.13 | 2.1 | 25 | 3.6 | 55.4 | 0.3 | 13.8 | 0.14 | 2.2 | 26.7
1858 | Э90ХАФ | Р65 | 35 | 45.3666667 | 23.5333333 | 45.0166667 | 3.5719361 | 0.504796 | 0.085374 | 0.140227 | 0.085246 | 0.0936516 | 1547 | 1580 | 15.0099338 | 12625.5 | 116.7 | 1 | 15.11 | 0.088 | 0.05 | 0.559 | 0.04 | 0.02 | 0.104818 | 0.071 | 0.223 | 0.153 | 4952 | 0.001 | 0.411 | 0.217 | 0.102 | 0.659 | 0.005 | 0.009 | 0.064 | 0.01 | 0.018 | 0.452 | 0.001 | 0.002 | 0.003 | 0.85 | 0.0008 | 0.289 | 0.102 | 0.782 | 0.004 | 0.015 | 0.064 | 0.011 | 0.014 | 0.53 | 0.003 | 0.082 | 4.2 | 55.3 | 0.7 | 14.1 | 0.2 | 2.3 | 24 | 4.7 | 57.2 | 0.6 | 10.7 | 0.08 | 2.2 | 25.6
1859 | Э90ХАФ | Р65 | 40 | 45.8833333 | 17.0333333 | 45.5 | 3.0403507 | 0.51552 | 0.07533 | 0.167354 | 0.106442 | 0.0903118 | 1589 | 1578 | 14.2832061 | 11705.28 | 112.3 | 1 | 10.395 | 0.169 | 0.05 | 0.573 | 0.051 | 0.02 | 0.101092 | 0.092 | 0.266 | 0.135 | 3323 | 0.001 | 0.433 | 0.224 | 0.092 | 0.643 | 0.006 | 0.01 | 0.099 | 0.009 | 0.018 | 0.445 | 0.001 | 0.002 | 0.003 | 0.842 | 0.0007 | 0.288 | 0.092 | 0.792 | 0.004 | 0.016 | 0.099 | 0.011 | 0.014 | 0.542 | 0.003 | 0.082 | 3.5 | 52.9 | 0.6 | 16.8 | 0.2 | 2.1 | 25.2 | 3.7 | 55.1 | 0.3 | 13.5 | 0.16 | 2.2 | 25.7
1860 | Э90ХАФ | Р65 | 39 | 50.5333333 | 24.3666667 | 50.3833333 | 2 | 0.49113 | 0.10323 | 0.162787 | 0.094801 | 0.0932829 | 1545 | 1576 | 10.2898678 | 12715.73 | 116.3 | 1 | 7.786 | 0.109 | 0.05 | 0.538 | 0.041 | 0.02 | 0.104275 | 0.076 | 0.259 | 0.185 | 5164 | 0.002 | 0.432 | 0.2 | 0.098 | 0.642 | 0.004 | 0.007 | 0.06 | 0.009 | 0.016 | 0.443 | 0.001 | 0.003 | 0.003 | 0.848 | 0.0002 | 0.298 | 0.097 | 0.793 | 0.003 | 0.017 | 0.058 | 0.01 | 0.014 | 0.54 | 0.003 | 0.082 | 4 | 57.2 | 0.5 | 14.9 | 0.2 | 2.3 | 25.3 | 3.8 | 55 | 1 | 12.6 | 0.21 | 2.2 | 25.8
1863 | Э90ХАФ | Р65 | 54 | 44.5333333 | 19.4666667 | 44.3666667 | 2 | 0.500996 | 0.077004 | 0.085455 | 0.082215 | 0.0935584 | 1556 | 1576 | 13.3721278 | 13527.74 | 115.8 | 1 | 10.928 | 0.068 | 0.05 | 0.558 | 0.052 | 0.02 | 0.104384 | 0.09 | 0.135 | 0.138 | 4389 | 0.001 | 0.437 | 0.224 | 0.085 | 0.71 | 0.005 | 0.009 | 0.055 | 0.011 | 0.016 | 0.464 | 0.001 | 0.003 | 0.003 | 0.847 | 0.0002 | 0.285 | 0.088 | 0.79 | 0.004 | 0.015 | 0.057 | 0.013 | 0.013 | 0.541 | 0.003 | 0.084 | 5 | 56.7 | 0.4 | 13.1 | 0.09 | 2.2 | 25.4 | 4.8 | 55.1 | 0.5 | 12 | 0.09 | 2.2 | 24.9
1864 | Э90ХАФ | Р65 | 36 | 46.6833333 | 20.1333333 | 46.5166667 | 2.6474919 | 0.464364 | 0.087606 | 0.132318 | 0.094689 | 0.0903757 | 1569 | 1577 | 11.6314465 | 11908.61 | 111.4 | 1 | 9.247 | 0.082 | 0.05 | 0.509 | 0.041 | 0.02 | 0.100658 | 0.089 | 0.21 | 0.157 | 3996 | 0.001 | 0.451 | 0.21 | 0.096 | 0.664 | 0.005 | 0.01 | 0.062 | 0.009 | 0.017 | 0.448 | 0.001 | 0.002 | 0.002 | 0.848 | 0.0001 | 0.289 | 0.096 | 0.794 | 0.003 | 0.014 | 0.061 | 0.01 | 0.013 | 0.542 | 0.003 | 0.082 | 3.6 | 52.3 | 1.1 | 16.6 | 0.5 | 2.1 | 25.2 | 3.6 | 55.6 | 0.3 | 13.8 | 0.15 | 2.2 | 26.2
1865 | Э90ХАФ | Р65 | 27 | 46.2 | 16.4833333 | 46.0333333 | 2 | 0.413546 | 0.074214 | 0.049456 | 0.119413 | 0.0932779 | 1573 | 1573 | 10.1910871 | 12700.1 | 116.2 | 1 | 8.385 | 0.054 | 0.05 | 0.452 | 0.064 | 0.02 | 0.104348 | 0.163 | 0.076 | 0.133 | 3489 | 0.002 | 0.5 | 0.226 | 0.074 | 0.741 | 0.003 | 0.01 | 0.047 | 0.012 | 0.013 | 0.435 | 0.002 | 0.005 | 0.003 | 0.845 | 0.0003 | 0.289 | 0.074 | 0.783 | 0.002 | 0.015 | 0.047 | 0.014 | 0.011 | 0.539 | 0.003 | 0.085 | 4.1 | 53.1 | 0.5 | 16.7 | 0.29 | 2.2 | 24.5 | 4.6 | 53.6 | 0.9 | 12 | 0.1 | 2.2 | 26.6
1866 | Э90ХАФ | Р65 | 27 | 46.8833333 | 18.2166667 | 46.2 | 2.2443878 | 0.4545178 | 0.077562 | 0.072101 | 0.099848 | 0.0907572 | 1599 | 1584 | 10.8781579 | 11844.1 | 111.5 | 1 | 13.779 | 0.22 | 0.255 | 0.313 | 0.064 | 0.02 | 0.100188 | 0.123 | 0.113 | 0.139 | 3596 | 0.002 | 0.455 | 0.222 | 0.077 | 0.725 | 0.003 | 0.009 | 0.052 | 0.012 | 0.015 | 0.463 | 0.001 | 0.003 | 0.003 | 0.84 | 0.0002 | 0.29 | 0.077 | 0.797 | 0.002 | 0.013 | 0.052 | 0.014 | 0.009 | 0.547 | 0.003 | 0.085 | 3.5 | 57.3 | 0.3 | 12.1 | 0.37 | 2.2 | 26.2 | 3.4 | 56.5 | 0.4 | 11.9 | 0.36 | 2.1 | 26.3
1867 | Э90ХАФ | Р65 | 28 | 42.8666667 | 17.65 | 42.6833333 | 3.5507937 | 0.4564401 | 0.089838 | 0.130203 | 0.081144 | 0.0915045 | 1594 | 1584 | 11.1662125 | 12326.35 | 112 | 1 | 6.83 | 0.087 | 0.05 | 0.493 | 0.068 | 0.02 | 0.101128 | 0.069 | 0.207 | 0.161 | 3626 | 0.001 | 0.472 | 0.208 | 0.101 | 0.674 | 0.011 | 0.01 | 0.086 | 0.009 | 0.016 | 0.459 | 0.002 | 0.003 | 0.003 | 0.853 | 0.0001 | 0.286 | 0.099 | 0.793 | 0.009 | 0.018 | 0.086 | 0.011 | 0.015 | 0.544 | 0.003 | 0.084 | 3.8 | 53.6 | 0.7 | 18.7 | 0.13 | 2.5 | 21.2 | 5 | 59.1 | 0.7 | 9.5 | 0.07 | 2.6 | 23.2
1868 | Э90ХАФ | Р65 | 21 | 66.2166667 | 23.0166667 | 66.2166667 | 3.0403507 | 0.8800512 | 0.077004 | 0.211783 | 0.324184 | 0.0911789 | 1603 | 1579 | 19.1358168 | 13451.12 | 115.6 | 1 | 42.237 | 0.087 | 0.05 | 0.976 | 0.106 | 0.02 | 0.100441 | 0.409 | 0.331 | 0.138 | 5160 | 0.001 | 0.127 | 0.219 | 0.095 | 0.533 | 0.006 | 0.008 | 0.064 | 0.01 | 0.021 | 0.317 | 0.001 | 0.002 | 0.003 | 0.841 | 0.0004 | 0.29 | 0.092 | 0.8 | 0.004 | 0.014 | 0.062 | 0.015 | 0.009 | 0.553 | 0.003 | 0.089 | 3.7 | 52.8 | 3.3 | 12.5 | 4.1 | 2.5 | 21.3 | 4.1 | 56.9 | 0.6 | 11.4 | 0.14 | 2.2 | 25.7
1870 | Э76ХФ | Р65 | 7 | 56.2 | 22.6833333 | 56.2 | 2.1945289 | 0.327462 | 0.131688 | 0.156682 | 0.150061 | 0.0391061 | 1591 | 1590 | 14.0749436 | 12929.32 | 116.1 | 1 | 25.98 | 0.102 | 0.05 | 0.331 | 0.075 | 0.02 | 0.04919 | 0.161 | 0.25 | 0.236 | 4888 | 0.001 | 0.52 | 0.31 | 0.104 | 0.644 | 0.011 | 0.01 | 0.073 | 0.009 | 0.02 | 0.429 | 0.001 | 0.002 | 0.003 | 0.763 | 0.0001 | 0.422 | 0.104 | 0.782 | 0.01 | 0.012 | 0.074 | 0.009 | 0.011 | 0.561 | 0.003 | 0.035 | 2.8 | 58.6 | 0.3 | 12 | 0.09 | 2.4 | 24.7 | 3.6 | 58 | 0.6 | 9.7 | 0.08 | 2.5 | 23
1871 | Э76ХФ | Р65 | 18 | 45.9 | 20.0333333 | 45.9 | 2 | 0.32443 | 0.11439 | 0.116639 | 0.148712 | 0.0391061 | 1583 | 1593 | 11.4699346 | 12054.91 | 113.1 | 1 | 17.549 | 0.078 | 0.05 | 0.332 | 0.04 | 0.02 | 0.04919 | 0.177 | 0.185 | 0.205 | 4025 | 0.002 | 0.5 | 0.319 | 0.099 | 0.676 | 0.006 | 0.009 | 0.066 | 0.01 | 0.018 | 0.432 | 0.002 | 0.002 | 0.003 | 0.757 | 0.0001 | 0.419 | 0.098 | 0.784 | 0.005 | 0.012 | 0.066 | 0.01 | 0.015 | 0.562 | 0.003 | 0.036 | 3.7 | 57 | 0.7 | 13 | 0.14 | 2.5 | 22.5 | 3.4 | 57.5 | 0.5 | 12.3 | 0.1 | 2.2 | 26.2
1872 | Э76ХФ | Р65 | 10 | 43.35 | 20.6 | 43.35 | 2 | 0.32434 | 0.12276 | 0.125684 | 0.126473 | 0.0391061 | 1586 | 1592 | 13.4754325 | 12538.83 | 113.1 | 1 | 19.472 | 0.092 | 0.05 | 0.33 | 0.053 | 0.02 | 0.04919 | 0.139 | 0.2 | 0.22 | 4305 | 0.002 | 0.487 | 0.313 | 0.098 | 0.669 | 0.011 | 0.011 | 0.07 | 0.008 | 0.018 | 0.456 | 0.002 | 0.002 | 0.003 | 0.761 | 0.0002 | 0.413 | 0.1 | 0.782 | 0.012 | 0.013 | 0.072 | 0.009 | 0.014 | 0.561 | 0.003 | 0.037 | 6.7 | 56.2 | 1.1 | 12.3 | 0.1 | 2.6 | 21.2 | 7.2 | 56.7 | 0.6 | 12.1 | 0.1 | 2.7 | 21.4
1873 | Э76ХФ | Р65 | 11 | 44.1666667 | 15.65 | 44.1666667 | 2 | 0.304248 | 0.122202 | 0.083495 | 0.11081 | 0.0385806 | 1575 | 1582 | 10.7952453 | 18529.07 | 110.9 | 1 | 15.893 | 0.079 | 0.05 | 0.307 | 0.079 | 0.02 | 0.048575 | 0.135 | 0.131 | 0.219 | 4833 | 0.002 | 0.519 | 0.31 | 0.089 | 0.709 | 0.006 | 0.01 | 0.064 | 0.011 | 0.019 | 0.465 | 0.002 | 0.003 | 0.003 | 0.767 | 0.0002 | 0.42 | 0.089 | 0.788 | 0.005 | 0.012 | 0.064 | 0.012 | 0.015 | 0.566 | 0.003 | 0.036 | 3.6 | 58.8 | 0.4 | 11.2 | 0.1 | 2.6 | 22.7 | 3.6 | 62.4 | 0.5 | 3.5 | 0.08 | 2.4 | 26
1874 | Э76ХФ | Р65 | 16 | 42.35 | 16.7 | 42.35 | 2.6418953 | 0.232416 | 0.082584 | 0.020382 | 0.093786 | 0.0381328 | 1591 | 1594 | 11.0656434 | 12758.08 | 109 | 1 | 15.621 | 0.051 | 0.05 | 0.228 | 0.079 | 0.02 | 0.048105 | 0.136 | 0.03 | 0.148 | 3551 | 0.002 | 0.58 | 0.345 | 0.091 | 0.762 | 0.01 | 0.01 | 0.072 | 0.015 | 0.016 | 0.479 | 0.002 | 0.003 | 0.003 | 0.775 | 0.0001 | 0.419 | 0.091 | 0.781 | 0.009 | 0.011 | 0.072 | 0.016 | 0.012 | 0.566 | 0.003 | 0.037 | 2.8 | 61.1 | 0.3 | 9.9 | 0.08 | 2.5 | 24.8 | 3.5 | 59.8 | 0.8 | 11.2 | 0.07 | 2.6 | 22.8
1875 | Э76ХФ | Р65 | 18 | 85.2333333 | 22.35 | 44.3666667 | 2.6854839 | 0.377784 | 0.162936 | 0.245718 | 0.175014 | 0.039566 | 1571 | 1588 | 14.4047333 | 12456.38 | 114.8 | 2 | 21.303 | 0.146 | 0.05 | 0.384 | 0.039 | 0.02 | 0.049913 | 0.164 | 0.39 | 0.292 | 4640 | 0.001 | 0.46 | 0.278 | 0.103 | 0.568 | 0.005 | 0.011 | 0.066 | 0.007 | 0.02 | 0.408 | 0.002 | 0.002 | 0.002 | 0.772 | 0.0001 | 0.418 | 0.102 | 0.782 | 0.005 | 0.012 | 0.066 | 0.009 | 0.015 | 0.558 | 0.003 | 0.036 | 3.6 | 52.9 | 0.6 | 16.2 | 0.16 | 2.1 | 25.3 | 3.4 | 57.4 | 0.5 | 12.4 | 0.1 | 2.2 | 26.2
1876 | Э76ХФ | Р65 | 24 | 42.5166667 | 22.8166667 | 42.5166667 | 3.3719926 | 0.354398 | 0.172422 | 0.180633 | 0.185934 | 0.0385054 | 1553 | 1585 | 12.6656213 | 13676.84 | 110.6 | 1 | 17.95 | 0.077 | 0.05 | 0.356 | 0.03 | 0.02 | 0.048575 | 0.209 | 0.285 | 0.309 | 5201 | 0.001 | 0.448 | 0.265 | 0.093 | 0.608 | 0.005 | 0.011 | 0.066 | 0.009 | 0.019 | 0.381 | 0.002 | 0.003 | 0.002 | 0.771 | 0.0001 | 0.434 | 0.092 | 0.802 | 0.004 | 0.013 | 0.066 | 0.01 | 0.014 | 0.574 | 0.003 | 0.038 | 3.3 | 50.9 | 1.2 | 19.8 | 0.67 | 2 | 25.3 | 3.3 | 57.6 | 0.5 | 11.8 | 0.11 | 2.2 | 26.2
1877 | Э76ХФ | Р65 | 9 | 56.8833333 | 20.6666667 | 56.8833333 | 2.1612255 | 0.388818 | 0.130572 | 0.158348 | 0.225029 | 0.0387924 | 1606 | 1597 | 20.3929474 | 12518.71 | 110.4 | 1 | 38.554 | 0.156 | 0.05 | 0.407 | 0.03 | 0.02 | 0.048937 | 0.279 | 0.248 | 0.234 | 4312 | 0.001 | 0.453 | 0.3 | 0.105 | 0.627 | 0.005 | 0.01 | 0.068 | 0.011 | 0.02 | 0.36 | 0.001 | 0.004 | 0.003 | 0.761 | 0.0003 | 0.418 | 0.105 | 0.787 | 0.004 | 0.012 | 0.068 | 0.012 | 0.015 | 0.565 | 0.003 | 0.039 | 3.8 | 48.6 | 0.8 | 20.7 | 0.41 | 1.9 | 25.2 | 4.3 | 55.3 | 0.4 | 11.8 | 0.14 | 2.2 | 26.1
1878 | Э76ХФ | Р65 | 27 | 51.0333333 | 24.7333333 | 51.0333333 | 2 | 0.353126 | 0.135594 | 0.158061 | 0.175728 | 0.037903 | 1573 | 1604 | 9.6286462 | 13068.19 | 110 | 1 | 16.358 | 0.085 | 0.05 | 0.362 | 0.029 | 0.02 | 0.047815 | 0.203 | 0.249 | 0.243 | 5387 | 0.001 | 0.486 | 0.295 | 0.081 | 0.639 | 0.01 | 0.011 | 0.064 | 0.008 | 0.018 | 0.418 | 0.002 | 0.002 | 0.002 | 0.763 | 0.0001 | 0.417 | 0.082 | 0.787 | 0.01 | 0.012 | 0.065 | 0.009 | 0.014 | 0.563 | 0.003 | 0.036 | 3.2 | 50.6 | 0.8 | 18.4 | 0.2 | 2 | 25.6 | 3.2 | 56.2 | 0.5 | 12.2 | 0.12 | 2.1 | 26.4
1879 | Э76ХФ | Р65 | 26 | 82.5333333 | 40.5333333 | 82.5333333 | 2.8738414 | 0.368682 | 0.117738 | 0.169743 | 0.202314 | 0.0378744 | 1583 | 1624 | 10.4383279 | 13276.48 | 109.4 | 2 | 28.717 | 0.295 | 0.05 | 0.384 | 0.052 | 0.02 | 0.047779 | 0.239 | 0.267 | 0.211 | 8969 | 0.001 | 0.485 | 0.314 | 0.114 | 0.625 | 0.005 | 0.012 | 0.067 | 0.009 | 0.02 | 0.397 | 0.001 | 0.002 | 0.003 | 0.76 | 0.0002 | 0.42 | 0.116 | 0.781 | 0.004 | 0.012 | 0.067 | 0.011 | 0.009 | 0.562 | 0.002 | 0.036 | 2.6 | 49.5 | 0.7 | 17.9 | 0.32 | 1.8 | 27.1 | 3.4 | 57.4 | 0.6 | 12.7 | 0.11 | 2.2 | 26.3
1880 | Э76ХФ | Р65 | 31 | 150.6166667 | 53.8666667 | 150.6166667 | 3.6828293 | 0.393714 | 0.168516 | 0.237748 | 0.214879 | 0.0393369 | 1537 | 1606 | 13.7436981 | 12775.99 | 114.9 | 2 | 69.001 | 0.257 | 0.0500001 | 0.403 | 0.017 | 0.03 | 0.049624 | 0.229 | 0.376 | 0.302 | 11470 | 0.001 | 0.429 | 0.276 | 0.087 | 0.584 | 0.005 | 0.011 | 0.06 | 0.006 | 0.017 | 0.387 | 0.002 | 0.003 | 0.002 | 0.778 | 0.0002 | 0.422 | 0.089 | 0.789 | 0.005 | 0.013 | 0.062 | 0.008 | 0.014 | 0.546 | 0.003 | 0.036 | 3.2 | 52.3 | 0.5 | 17 | 0.13 | 2 | 26.7 | 3.3 | 57.7 | 0.5 | 12.1 | 0.12 | 2.2 | 26.5
1881 | Э76ХФ | Р65 | 40 | 46.2166667 | 23.3833333 | 46.2166667 | 2.99082745 | 0.424898 | 0.164052 | 0.221112 | 0.256851 | 0.0376453 | 1584 | 1602 | 13.3538685 | 13011.83 | 111.6 | 1 | 20.424 | 0.485 | 0.05 | 0.443 | 0.041 | 0.02 | 0.04749 | 0.301 | 0.348 | 0.294 | 5071 | 0.001 | 0.438 | 0.273 | 0.1 | 0.581 | 0.007 | 0.012 | 0.068 | 0.01 | 0.018 | 0.34 | 0.001 | 0.003 | 0.002 | 0.761 | 0.0001 | 0.42 | 0.101 | 0.792 | 0.006 | 0.014 | 0.068 | 0.011 | 0.015 | 0.551 | 0.002 | 0.036 | 2.3 | 43.7 | 1.8 | 17.8 | 1.21 | 1.5 | 29.7 | 3.2 | 54.6 | 0.8 | 11.3 | 0.13 | 2.1 | 25.5
1882 | Э76ХФ | Р65 | 10 | 65.0333333 | 31.0333333 | 65.0333333 | 2.99082745 | 0.346082 | 0.145638 | 0.194745 | 0.14196 | 0.0381899 | 1542 | 1596 | 10.2976422 | 13326.96 | 112.2 | 1 | 22.323 | 0.126 | 0.05 | 0.35 | 0.04 | 0.02 | 0.048177 | 0.135 | 0.309 | 0.261 | 6893 | 0.001 | 0.479 | 0.288 | 0.097 | 0.614 | 0.007 | 0.011 | 0.069 | 0.007 | 0.02 | 0.432 | 0.002 | 0.002 | 0.002 | 0.759 | 0.0001 | 0.416 | 0.096 | 0.787 | 0.006 | 0.013 | 0.069 | 0.007 | 0.013 | 0.561 | 0.003 | 0.035 | 2.6 | 50.7 | 1.4 | 17.9 | 0.19 | 2.1 | 24.7 | 3 | 57.1 | 0.5 | 12.4 | 0.11 | 2.1 | 26.7
1883 | Э76ХФ | Р65 | 7 | 74.6666667 | 23.8166667 | 74.6666667 | 2.99082745 | 0.258256 | 0.102114 | 0.104506 | 0.070063 | 0.0377603 | 1573 | 1599 | 9.5036437 | 13029.53 | 110.8 | 1 | 23.474 | 0.156 | 0.05 | 0.253 | 0.041 | 0.02 | 0.047635 | 0.063 | 0.166 | 0.183 | 5172 | 0.001 | 0.571 | 0.328 | 0.083 | 0.688 | 0.007 | 0.011 | 0.059 | 0.008 | 0.016 | 0.502 | 0.001 | 0.002 | 0.002 | 0.77 | 0.0001 | 0.418 | 0.084 | 0.784 | 0.006 | 0.011 | 0.059 | 0.009 | 0.013 | 0.553 | 0.002 | 0.036 | 2.7 | 57.9 | 0.2 | 14.7 | 0.08 | 2.2 | 25.8 | 3 | 56.7 | 0.4 | 12.7 | 0.1 | 2.2 | 25.6
1884 | Э76ХФ | Р65 | 37 | 45.3666667 | 20.8666667 | 45.3666667 | 2.99082745 | 0.34191 | 0.15345 | 0.130453 | 0.162169 | 0.0393655 | 1564 | 1577 | 12.4251582 | 12453.35 | 116.6 | 1 | 18.548 | 0.105 | 0.05 | 0.346 | 0.041 | 0.02 | 0.04966 | 0.194 | 0.205 | 0.275 | 4331 | 0.001 | 0.491 | 0.287 | 0.073 | 0.676 | 0.004 | 0.011 | 0.045 | 0.008 | 0.015 | 0.429 | 0.002 | 0.002 | 0.002 | 0.763 | 0.0001 | 0.416 | 0.075 | 0.787 | 0.003 | 0.012 | 0.046 | 0.009 | 0.012 | 0.56 | 0.003 | 0.035 | 3.1 | 45 | 0.6 | 11.4 | 0.09 | 2.2 | 20.5 | 3 | 42.8 | 0.6 | 10.5 | 0.08 | 2.2 | 19.3
1885 | Э76ХФ | Р65 | 35 | 44.7 | 16.5166667 | 44.7 | 2.99082745 | 0.391288 | 0.130572 | 0.159214 | 0.204547 | 0.0385625 | 1567 | 1582 | 11.8402685 | 13204.84 | 113.8 | 1 | 17.642 | 0.378 | 0.05 | 0.41 | 0.042 | 0.02 | 0.048647 | 0.247 | 0.25 | 0.234 | 3635 | 0.001 | 0.467 | 0.311 | 0.073 | 0.637 | 0.01 | 0.011 | 0.061 | 0.011 | 0.02 | 0.384 | 0.001 | 0.002 | 0.002 | 0.766 | 0.0001 | 0.421 | 0.073 | 0.78 | 0.009 | 0.012 | 0.062 | 0.011 | 0.015 | 0.558 | 0.002 | 0.035 | 2.5 | 45.4 | 2.6 | 18.3 | 0.64 | 1.7 | 27 | 3.2 | 57.5 | 0.7 | 11.8 | 0.12 | 2.2 | 26.7
1886 | Э76ХФ | Р65 | 37 | 41.5333333 | 21.1833333 | 41.5333333 | 2.99082745 | 0.396948 | 0.150102 | 0.169732 | 0.167986 | 0.0377024 | 1563 | 1574 | 14.8507293 | 13261.37 | 111.1 | 1 | 20.362 | 0.124 | 0.05 | 0.413 | 0.041 | 0.02 | 0.047562 | 0.186 | 0.268 | 0.269 | 4682 | 0.001 | 0.414 | 0.281 | 0.072 | 0.614 | 0.004 | 0.01 | 0.045 | 0.007 | 0.019 | 0.388 | 0.001 | 0.002 | 0.003 | 0.761 | 0.0002 | 0.423 | 0.075 | 0.797 | 0.003 | 0.012 | 0.045 | 0.008 | 0.01 | 0.591 | 0.003 | 0.036 | 2.8 | 46.3 | 1.2 | 17.5 | 0.59 | 1.8 | 26.4 | 3.2 | 56.4 | 0.6 | 11.9 | 0.13 | 2.2 | 25.9
1887 | Э76ХФ | Р65 | 26 | 41.2166667 | 23.9 | 41.2166667 | 2.99082745 | 0.287064 | 0.129456 | 0.095202 | 0.105021 | 0.0386203 | 1546 | 1583 | 11.7221998 | 12760.67 | 113.3 | 1 | 16.105 | 0.125 | 0.05 | 0.284 | 0.041 | 0.02 | 0.04872 | 0.121 | 0.15 | 0.232 | 5083 | 0.001 | 0.518 | 0.311 | 0.078 | 0.696 | 0.007 | 0.009 | 0.054 | 0.01 | 0.022 | 0.463 | 0.002 | 0.003 | 0.002 | 0.774 | 0.0002 | 0.421 | 0.077 | 0.776 | 0.006 | 0.012 | 0.054 | 0.011 | 0.015 | 0.546 | 0.003 | 0.036 | 2.8 | 45.1 | 0.5 | 9.4 | 0.15 | 2.6 | 17.6 | 4.2 | 57.6 | 0.9 | 12.2 | 0.13 | 2.2 | 25.8
1888 | Э76ХФ | Р65 | 23 | 44.05 | 14.8166667 | 44.05 | 2.99082745 | 0.313948 | 0.111042 | 0.083387 | 0.104951 | 0.0374448 | 1587 | 1583 | 14.2157184 | 13063.67 | 111 | 1 | 20.751 | 0.101 | 0.05 | 0.321 | 0.041 | 0.02 | 0.047237 | 0.126 | 0.131 | 0.199 | 3226 | 0.001 | 0.522 | 0.32 | 0.078 | 0.703 | 0.005 | 0.011 | 0.055 | 0.008 | 0.017 | 0.465 | 0.002 | 0.002 | 0.002 | 0.768 | 0.0001 | 0.417 | 0.077 | 0.778 | 0.004 | 0.012 | 0.056 | 0.009 | 0.013 | 0.563 | 0.003 | 0.036 | 2.8 | 44.9 | 0.7 | 9.6 | 0.1 | 2.2 | 20.9 | 4.3 | 58 | 1 | 12.2 | 0.14 | 2.2 | 26
1889 | Э76ХФ | Р65 | 22 | 43.6833333 | 17.6833333 | 43.6833333 | 2.99082745 | 0.370954 | 0.104346 | 0.149753 | 0.149534 | 0.0396524 | 1582 | 1584 | 16.123071 | 13110.65 | 116.1 | 1 | 23.159 | 0.187 | 0.05 | 0.39 | 0.042 | 0.02 | 0.050022 | 0.165 | 0.236 | 0.187 | 3864 | 0.001 | 0.464 | 0.33 | 0.089 | 0.66 | 0.01 | 0.011 | 0.067 | 0.008 | 0.019 | 0.429 | 0.002 | 0.002 | 0.003 | 0.769 | 0.0001 | 0.417 | 0.088 | 0.792 | 0.009 | 0.011 | 0.067 | 0.009 | 0.014 | 0.566 | 0.003 | 0.035 | 2.8 | 37.6 | 1 | 8.7 | 0.09 | 1.4 | 26.7 | 4.5 | 58.5 | 0.8 | 11.4 | 0.08 | 2.3 | 25.8
1890 | Э76ХФ | Р65 | 15 | 45.5333333 | 13.55 | 45.5333333 | 2.99082745 | 0.314922 | 0.117738 | 0.10971 | 0.154665 | 0.0387924 | 1601 | 1579 | 13.7326733 | 13018.45 | 113.2 | 1 | 20.805 | 0.1 | 0.05 | 0.32 | 0.042 | 0.02 | 0.048937 | 0.189 | 0.171 | 0.211 | 2940 | 0.001 | 0.523 | 0.318 | 0.088 | 0.687 | 0.008 | 0.011 | 0.065 | 0.008 | 0.018 | 0.437 | 0.001 | 0.002 | 0.002 | 0.754 | 0.0001 | 0.422 | 0.089 | 0.791 | 0.008 | 0.011 | 0.065 | 0.009 | 0.013 | 0.564 | 0.002 | 0.036 | 2.8 | 50.4 | 1 | 21.9 | 0.26 | 2 | 25.4 | 3.2 | 57.7 | 0.5 | 12.4 | 0.12 | 2.2 | 26.6
1891 | Э76ХФ | Р65 | 17 | 43.7 | 18.5333333 | 43.7 | 2.99082745 | 0.32649 | 0.09765 | 0.107355 | 0.13302 | 0.0377888 | 1564 | 1581 | 14.7761503 | 13260.43 | 111.7 | 1 | 21.409 | 0.124 | 0.05 | 0.338 | 0.043 | 0.02 | 0.047671 | 0.157 | 0.168 | 0.175 | 4096 | 0.001 | 0.509 | 0.331 | 0.108 | 0.674 | 0.008 | 0.01 | 0.076 | 0.008 | 0.019 | 0.433 | 0.001 | 0.003 | 0.002 | 0.773 | 0.0001 | 0.416 | 0.107 | 0.774 | 0.007 | 0.013 | 0.077 | 0.009 | 0.014 | 0.557 | 0.003 | 0.036 | 2.7 | 47.4 | 1.2 | 15.6 | 0.09 | 2.1 | 22.2 | 3 | 57 | 0.6 | 12.8 | 0.07 | 2.2 | 25.9
1893 | Э76ХФ | Р65 | 9 | 46.55 | 18.8666667 | 46.55 | 2.3204587 | 0.369574 | 0.165726 | 0.181675 | 0.260725 | 0.0383334 | 1570 | 1591 | 10.7417999 | 12625.44 | 111.8 | 1 | 16.611 | 0.072 | 0.05 | 0.376 | 0.034 | 0.02 | 0.048358 | 0.32 | 0.283 | 0.297 | 3970 | 0.001 | 0.44 | 0.279 | 0.075 | 0.616 | 0.004 | 0.011 | 0.054 | 0.006 | 0.014 | 0.33 | 0.001 | 0.002 | 0.003 | 0.722 | 0.0002 | 0.422 | 0.064 | 0.778 | 0.003 | 0.012 | 0.054 | 0.007 | 0.013 | 0.537 | 0.003 | 0.036 | 3 | 53.4 | 1.1 | 18.3 | 0.17 | 2.2 | 24.6 | 4.5 | 57.4 | 1 | 11.2 | 0.11 | 2.2 | 25.7
1894 | Э76ХФ | Р65 | 9 | 40.8833333 | 14.5333333 | 40.8833333 | 1.8782222 | 0.357172 | 0.148428 | 0.125175 | 0.179325 | 0.0389897 | 1605 | 1594 | 14.3727941 | 12459.63 | 114.9 | 1 | 19.547 | 0.124 | 0.05 | 0.366 | 0.033 | 0.02 | 0.049117 | 0.22 | 0.195 | 0.266 | 3018 | 0.001 | 0.484 | 0.29 | 0.063 | 0.668 | 0.003 | 0.009 | 0.048 | 0.008 | 0.016 | 0.402 | 0.002 | 0.003 | 0.003 | 0.771 | 0.0003 | 0.42 | 0.066 | 0.784 | 0.002 | 0.011 | 0.049 | 0.009 | 0.012 | 0.57 | 0.003 | 0.037 | 3.4 | 51.6 | 0.6 | 16.6 | 0.14 | 2.1 | 24.4 | 3.6 | 46.3 | 0.6 | 11.9 | 0.08 | 2.2 | 22.3
1895 | Э76ХФ | Р65 | 6 | 42.1833333 | 19.3 | 42.1833333 | 1.3918129 | 0.307946 | 0.118854 | 0.089175 | 0.15285 | 0.0385545 | 1575 | 1593 | 13.0380877 | 11978.24 | 113.2 | 1 | 18.333 | 0.062 | 0.05 | 0.312 | 0.078 | 0.02 | 0.048539 | 0.195 | 0.138 | 0.213 | 3853 | 0.001 | 0.51 | 0.32 | 0.072 | 0.703 | 0.009 | 0.01 | 0.067 | 0.008 | 0.015 | 0.436 | 0.002 | 0.002 | 0.002 | 0.76 | 0.0002 | 0.422 | 0.079 | 0.782 | 0.008 | 0.01 | 0.066 | 0.009 | 0.012 | 0.573 | 0.003 | 0.036 | 3 | 48.8 | 0.6 | 13.7 | 0.09 | 2.3 | 21 | 3.2 | 56.5 | 0.6 | 11.5 | 0.13 | 2.2 | 25.8
1896 | Э76ХФ | Р65 | 6 | 42.55 | 26.5333333 | 42.55 | 4.5233556 | 0.35638 | 0.17856 | 0.215826 | 0.189678 | 0.0384965 | 1538 | 1596 | 11.9608337 | 13891.21 | 112.8 | 1 | 16.898 | 0.213 | 0.05 | 0.356 | 0.042 | 0.02 | 0.048466 | 0.198 | 0.339 | 0.32 | 6143 | 0.001 | 0.509 | 0.261 | 0.042 | 0.601 | 0.002 | 0.01 | 0.03 | 0.005 | 0.014 | 0.412 | 0.002 | 0.002 | 0.003 | 0.762 | 0.0001 | 0.418 | 0.044 | 0.791 | 0.001 | 0.012 | 0.03 | 0.005 | 0.011 | 0.562 | 0.003 | 0.036 | 3 | 53.1 | 0.4 | 14.7 | 0.09 | 2.1 | 25.8 | 3.2 | 58.1 | 0.7 | 10.5 | 0.14 | 2.2 | 26.4
1898 | Э76ХФ | Р65 | 6 | 44.0333333 | 29.0166667 | 44.0333333 | 4.0332012 | 0.314098 | 0.124992 | 0.128307 | 0.156156 | 0.0380946 | 1560 | 1647 | 14.4967449 | 14360.71 | 110.5 | 1 | 21.278 | 0.125 | 0.05 | 0.317 | 0.042 | 0.02 | 0.04796 | 0.185 | 0.198 | 0.224 | 6945 | 0.001 | 0.525 | 0.314 | 0.068 | 0.678 | 0.003 | 0.01 | 0.046 | 0.008 | 0.018 | 0.449 | 0.002 | 0.003 | 0.003 | 0.79 | 0.0004 | 0.427 | 0.071 | 0.798 | 0.003 | 0.01 | 0.046 | 0.009 | 0.013 | 0.568 | 0.003 | 0.037 | 2.8 | 51.9 | 0.5 | 11.3 | 0.1 | 2.4 | 21.9 | 3.7 | 57.5 | 0.4 | 8.4 | 0.07 | 2.5 | 22.7
1899 | Э76ХФ | Р65 | 7 | 46.8666667 | 24.7 | 46.8666667 | 2 | 0.36441 | 0.0837 | 0.169907 | 0.184496 | 0.0389564 | 1561 | 1614 | 18.5786629 | 13044.53 | 114.5 | 1 | 29.024 | 0.05 | 0.05 | 0.385 | 0.064 | 0.02 | 0.049045 | 0.211 | 0.263 | 0.15 | 5370 | 0.001 | 0.462 | 0.348 | 0.082 | 0.622 | 0.009 | 0.008 | 0.076 | 0.009 | 0.016 | 0.393 | 0.001 | 0.004 | 0.003 | 0.778 | 0.0001 | 0.431 | 0.083 | 0.796 | 0.008 | 0.013 | 0.077 | 0.01 | 0.013 | 0.58 | 0.003 | 0.038 | 2.8 | 45.7 | 0.9 | 8.1 | 0.18 | 2.4 | 19.2 | 3.8 | 58 | 0.8 | 11.3 | 0.14 | 2.4 | 24.4
1900 | Э76ХФ | Р65 | 8 | 55.0333333 | 28.5166667 | 55.0333333 | 3.9566069 | 0.32936 | 0.15624 | 0.184369 | 0.183172 | 0.0389564 | 1541 | 1598 | 10.5914468 | 13913.97 | 113.7 | 1 | 19.4 | 0.083 | 0.05 | 0.328 | 0.062 | 0.02 | 0.049045 | 0.203 | 0.286 | 0.28 | 6613 | 0.001 | 0.487 | 0.283 | 0.075 | 0.616 | 0.005 | 0.013 | 0.053 | 0.006 | 0.015 | 0.412 | 0.002 | 0.003 | 0.002 | 0.755 | 0.0003 | 0.419 | 0.076 | 0.774 | 0.004 | 0.013 | 0.054 | 0.007 | 0.013 | 0.528 | 0.003 | 0.036 | 2.7 | 54.3 | 0.8 | 12.2 | 0.12 | 2.2 | 24.5 | 3.1 | 56.7 | 0.6 | 10.9 | 0.15 | 2.2 | 26.3
1903 | Э76ХФ | Р65 | 23 | 47.3833333 | 14.2333333 | 47.3833333 | 3 | 0.336966 | 0.068634 | 0.012056 | 0.142328 | 0.0380946 | 1612 | 1590 | 9.0966228 | 12132.08 | 112.2 | 1 | 14.216 | 0.072 | 0.05 | 0.36 | 0.079 | 0.02 | 0.04796 | 0.212 | 0.014 | 0.123 | 2878 | 0.002 | 0.491 | 0.362 | 0.093 | 0.776 | 0.008 | 0.011 | 0.079 | 0.017 | 0.019 | 0.444 | 0.002 | 0.003 | 0.003 | 0.781 | 0.0003 | 0.422 | 0.097 | 0.78 | 0.008 | 0.01 | 0.08 | 0.018 | 0.015 | 0.561 | 0.002 | 0.035 | 2.6 | 57 | 0.7 | 11.9 | 0.09 | 2.1 | 26.7 | 3.5 | 56.2 | 0.5 | 10.9 | 0.19 | 2.4 | 23.4
1904 | Э76ХФ | Р65 | 21 | 49.1666667 | 24.7 | 49.1666667 | 2.3321719 | 0.375414 | 0.165726 | 0.161969 | 0.167912 | 0.0400192 | 1550 | 1597 | 18.2269831 | 13042.11 | 117.8 | 1 | 29.872 | 0.028 | 0.05 | 0.384 | 0.042 | 0.02 | 0.050383 | 0.189 | 0.251 | 0.297 | 5369 | 0.002 | 0.435 | 0.275 | 0.071 | 0.633 | 0.004 | 0.011 | 0.052 | 0.007 | 0.016 | 0.411 | 0.002 | 0.002 | 0.003 | 0.766 | 0.0002 | 0.419 | 0.073 | 0.779 | 0.003 | 0.013 | 0.053 | 0.008 | 0.014 | 0.561 | 0.003 | 0.036 | 3 | 47.2 | 0.5 | 6 | 0.09 | 2.5 | 18.7 | 3.3 | 58.4 | 1 | 4.6 | 0.09 | 2.2 | 27.1
1906 | Э76ХФ | Р65 | 4 | 45.3666667 | 25.85 | 45.3666667 | 4.8351339 | 0.320054 | 0.076446 | 0.107921 | 0.201788 | 0.0343312 | 1538 | 1594 | 20.3832476 | 14137.72 | 109.3 | 1 | 30.824 | 0.077 | 0.05 | 0.334 | 0.191 | 0.02 | 0.043222 | 0.263 | 0.164 | 0.137 | 6091 | 0.002 | 0.483 | 0.342 | 0.082 | 0.685 | 0.005 | 0.01 | 0.058 | 0.008 | 0.012 | 0.377 | 0.003 | 0.006 | 0.003 | 0.758 | 0.0006 | 0.413 | 0.081 | 0.791 | 0.005 | 0.011 | 0.058 | 0.009 | 0.007 | 0.57 | 0.004 | 0.037 | 2.1 | 58.5 | 0.2 | 2.9 | 0.18 | 2.1 | 27.8 | 2.4 | 57.3 | 0.3 | 11 | 0.18 | 2.1 | 27.3
1907 | Э76ХФ | Р65 | 6 | 40.35 | 20.35 | 40.35 | 3.6057692 | 0.321586 | 0.116064 | 0.149792 | 0.131156 | 0.0390716 | 1588 | 1589 | 10.7836431 | 12445.21 | 111.3 | 1 | 14.504 | 0.14 | 0.05 | 0.327 | 0.095 | 0.02 | 0.04919 | 0.138 | 0.233 | 0.208 | 4221 | 0.002 | 0.502 | 0.322 | 0.095 | 0.667 | 0.01 | 0.012 | 0.074 | 0.006 | 0.018 | 0.452 | 0.002 | 0.002 | 0.003 | 0.756 | 0.0004 | 0.422 | 0.092 | 0.791 | 0.008 | 0.014 | 0.073 | 0.007 | 0.01 | 0.56 | 0.003 | 0.037 | 2.8 | 60 | 0.3 | 11.4 | 0.09 | 2.3 | 26.2 | 2.5 | 59.6 | 0.2 | 10.3 | 0.07 | 2.2 | 26.8
1908 | Э76ХФ | Р65 | 6 | 43.7333333 | 21.7 | 43.7333333 | 3.7313916 | 0.33633 | 0.12434 | 0.158878 | 0.142804 | 0.0393592 | 1576 | 1590 | 10.8404726 | 13183.41 | 111.8 | 1 | 15.803 | 0.201 | 0.05 | 0.343 | 0.063 | 0.02 | 0.049552 | 0.152 | 0.247 | 0.221 | 4768 | 0.002 | 0.515 | 0.308 | 0.098 | 0.65 | 0.006 | 0.011 | 0.071 | 0.006 | 0.018 | 0.445 | 0.002 | 0.002 | 0.003 | 0.745 | 0.0003 | 0.416 | 0.099 | 0.79 | 0.005 | 0.011 | 0.071 | 0.007 | 0.01 | 0.569 | 0.003 | 0.037 | 2.7 | 50.5 | 1.9 | 7.1 | 0.3 | 2.5 | 20.2 | 2.8 | 60 | 0.5 | 8.5 | 0.12 | 2.3 | 26.5
1909 | Э76ХФ | Р65 | 10 | 45.1833333 | 23.55 | 45.1833333 | 2.6892911 | 0.37501 | 0.14238 | 0.164884 | 0.157552 | 0.0385831 | 1581 | 1588 | 21.028993 | 12499.36 | 112.9 | 1 | 31.672 | 0.244 | 0.05 | 0.387 | 0.107 | 0.02 | 0.048575 | 0.172 | 0.256 | 0.252 | 4906 | 0.002 | 0.46 | 0.298 | 0.089 | 0.65 | 0.009 | 0.011 | 0.065 | 0.007 | 0.017 | 0.431 | 0.002 | 0.002 | 0.003 | 0.75 | 0.0002 | 0.421 | 0.088 | 0.796 | 0.008 | 0.012 | 0.065 | 0.008 | 0.01 | 0.569 | 0.003 | 0.036 | 2.5 | 57.2 | 1 | 9.7 | 0.16 | 2.2 | 26.5 | 3.6 | 58.4 | 0.8 | 10.4 | 0.12 | 2.3 | 25.8
1910 | Э76ХФ | Р65 | 11 | 40.5166667 | 15.3833333 | 40.5166667 | 2.1771348 | 0.388695 | 0.136165 | 0.166122 | 0.156576 | 0.0395315 | 1598 | 1588 | 12.38584 | 12422.54 | 111.7 | 1 | 16.425 | 0.053 | 0.05 | 0.405 | 0.062 | 0.02 | 0.049769 | 0.17 | 0.258 | 0.241 | 3185 | 0.001 | 0.463 | 0.301 | 0.087 | 0.647 | 0.006 | 0.011 | 0.067 | 0.007 | 0.016 | 0.428 | 0.001 | 0.002 | 0.003 | 0.764 | 0.0002 | 0.419 | 0.085 | 0.798 | 0.006 | 0.012 | 0.066 | 0.008 | 0.01 | 0.578 | 0.003 | 0.037 | 2.7 | 56.6 | 0.3 | 14.4 | 0.12 | 2.1 | 27.4 | 3.3 | 53.1 | 0.7 | 12.1 | 0.11 | 2.1 | 27.2
1911 | Э76ХФ | Р65 | 5 | 42.7 | 23.6833333 | 42.7 | 3.6014047 | 0.339765 | 0.147465 | 0.178382 | 0.141536 | 0.039962 | 1549 | 1590 | 13.6104642 | 13472.77 | 112.4 | 1 | 19.221 | 0.063 | 0.05 | 0.342 | 0.046 | 0.02 | 0.050311 | 0.142 | 0.278 | 0.261 | 5318 | 0.002 | 0.495 | 0.294 | 0.091 | 0.635 | 0.005 | 0.011 | 0.062 | 0.006 | 0.016 | 0.45 | 0.002 | 0.002 | 0.003 | 0.748 | 0.0002 | 0.422 | 0.092 | 0.793 | 0.004 | 0.012 | 0.062 | 0.006 | 0.011 | 0.558 | 0.003 | 0.037 | 2.7 | 60 | 0.3 | 12.1 | 0.09 | 2.3 | 26.2 | 3.1 | 59 | 1 | 8.6 | 0.19 | 2.2 | 26.7
1912 | Э76ХФ | Р65 | 8 | 41.7333333 | 23.85 | 41.7333333 | 3.7879046 | 0.276215 | 0.105655 | 0.058222 | 0.122056 | 0.0398183 | 1557 | 1593 | 12.479566 | 13333.33 | 112.1 | 1 | 17.253 | 0.075 | 0.05 | 0.276 | 0.108 | 0.02 | 0.05013 | 0.162 | 0.088 | 0.187 | 5300 | 0.002 | 0.565 | 0.33 | 0.087 | 0.742 | 0.009 | 0.01 | 0.069 | 0.009 | 0.014 | 0.471 | 0.002 | 0.003 | 0.003 | 0.753 | 0.0007 | 0.42 | 0.086 | 0.79 | 0.008 | 0.011 | 0.069 | 0.009 | 0.009 | 0.56 | 0.003 | 0.037 | 3.1 | 63.2 | 0.7 | 8.2 | 0.11 | 2.6 | 24.1 | 2.7 | 59.7 | 0.5 | 9.6 | 0.11 | 2.2 | 26.7
1913 | Э76ХФ | Р65 | 6 | 38.3833333 | 18.6833333 | 38.3833333 | 3.4012059 | 0.398605 | 0.131645 | 0.168549 | 0.180192 | 0.0398762 | 1590 | 1591 | 13.6445227 | 13067.26 | 114.2 | 1 | 17.23 | 0.21 | 0.05 | 0.418 | 0.05 | 0.02 | 0.050203 | 0.205 | 0.261 | 0.233 | 4069 | 0.001 | 0.476 | 0.309 | 0.097 | 0.647 | 0.006 | 0.01 | 0.062 | 0.008 | 0.017 | 0.419 | 0.001 | 0.002 | 0.003 | 0.753 | 0.0001 | 0.421 | 0.097 | 0.794 | 0.005 | 0.011 | 0.062 | 0.009 | 0.012 | 0.567 | 0.003 | 0.036 | 2.6 | 57.3 | 0.3 | 12.4 | 0.11 | 2.1 | 26.7 | 3 | 58.4 | 0.5 | 10.2 | 0.11 | 2.2 | 26.2
1914 | Э76ХФ | Р65 | 8 | 40.8666667 | 20.7 | 40.8666667 | 2.99082745 | 0.38248 | 0.11752 | 0.134936 | 0.142868 | 0.0405693 | 1580 | 1601 | 18.0910277 | 12739.13 | 115.1 | 1 | 24.644 | 0.148 | 0.05 | 0.402 | 0.045 | 0.02 | 0.051107 | 0.162 | 0.209 | 0.208 | 4395 | 0.002 | 0.462 | 0.318 | 0.081 | 0.674 | 0.007 | 0.01 | 0.064 | 0.008 | 0.015 | 0.442 | 0.002 | 0.002 | 0.003 | 0.756 | 0.0002 | 0.419 | 0.082 | 0.793 | 0.006 | 0.011 | 0.065 | 0.009 | 0.01 | 0.56 | 0.003 | 0.036 | 3.3 | 51.6 | 0.5 | 7.8 | 0.08 | 2.6 | 20.1 | 2.7 | 59.7 | 0.2 | 10.5 | 0.09 | 2.3 | 26.1
1915 | Э76ХФ | Р65 | 7 | 42.7 | 18.6666667 | 42.7 | 2.6510903 | 0.3691 | 0.14125 | 0.137018 | 0.151304 | 0.0397315 | 1600 | 1592 | 13.3675846 | 12725.36 | 112.2 | 1 | 18.878 | 0.146 | 0.05 | 0.381 | 0.04 | 0.02 | 0.050166 | 0.174 | 0.212 | 0.25 | 3959 | 0.002 | 0.481 | 0.298 | 0.081 | 0.669 | 0.004 | 0.01 | 0.054 | 0.008 | 0.014 | 0.437 | 0.002 | 0.002 | 0.003 | 0.767 | 0.0004 | 0.42 | 0.082 | 0.79 | 0.003 | 0.011 | 0.054 | 0.008 | 0.009 | 0.568 | 0.003 | 0.036 | 2.9 | 59.3 | 2.5 | 7.3 | 0.11 | 2.3 | 25.9 | 3 | 59.6 | 1 | 7.6 | 0.11 | 2.3 | 25.9
1916 | Э76ХФ | Р65 | 7 | 46.0333333 | 18.1666667 | 46.0333333 | 2.757265 | 0.347485 | 0.136165 | 0.169367 | 0.160736 | 0.0394741 | 1620 | 1602 | 13.0176994 | 12930.28 | 112.6 | 1 | 19.899 | 0.137 | 0.05 | 0.354 | 0.042 | 0.02 | 0.049841 | 0.175 | 0.263 | 0.241 | 3915 | 0.001 | 0.472 | 0.304 | 0.084 | 0.642 | 0.007 | 0.009 | 0.063 | 0.007 | 0.016 | 0.431 | 0.001 | 0.002 | 0.003 | 0.71 | 0.0002 | 0.421 | 0.086 | 0.793 | 0.007 | 0.011 | 0.064 | 0.008 | 0.008 | 0.557 | 0.002 | 0.036 | 3 | 46.1 | 0.8 | 10.4 | 0.12 | 2.2 | 21.3 | 2.7 | 58.5 | 0.4 | 9.3 | 0.12 | 2.2 | 26.4
1918 | Э76ХФ | Р65 | 15 | 48.3833333 | 21.8833333 | 48.3833333 | 2.99082745 | 0.38039 | 0.14464 | 0.170665 | 0.1624 | 0.0387288 | 1594 | 1606 | 12.36538 | 13064.74 | 113.7 | 1 | 19.843 | 0.192 | 0.05 | 0.393 | 0.042 | 0.02 | 0.0489 | 0.177 | 0.265 | 0.256 | 4765 | 0.001 | 0.467 | 0.297 | 0.081 | 0.644 | 0.008 | 0.01 | 0.067 | 0.007 | 0.017 | 0.432 | 0.001 | 0.002 | 0.003 | 0.762 | 0.0001 | 0.422 | 0.08 | 0.791 | 0.007 | 0.011 | 0.067 | 0.008 | 0.01 | 0.563 | 0.003 | 0.035 | 3.1 | 51.8 | 0.7 | 14.3 | 0.07 | 2.2 | 24 | 2.9 | 56.6 | 0.5 | 11.3 | 0.09 | 2.1 | 26.6
1919 | Э76ХФ | Р65 | 16 | 48.85 | 25.4 | 48.85 | 2.99082745 | 0.40285 | 0.12656 | 0.146682 | 0.132936 | 0.0393877 | 1575 | 1592 | 18.21289 | 12829.13 | 115.2 | 1 | 29.515 | 0.187 | 0.05 | 0.425 | 0.043 | 0.02 | 0.049732 | 0.142 | 0.228 | 0.224 | 5431 | 0.002 | 0.496 | 0.322 | 0.096 | 0.679 | 0.006 | 0.008 | 0.067 | 0.008 | 0.017 | 0.485 | 0.002 | 0.002 | 0.003 | 0.755 | 0.0001 | 0.418 | 0.095 | 0.78 | 0.006 | 0.01 | 0.068 | 0.009 | 0.013 | 0.55 | 0.003 | 0.036 | 3.9 | 59.7 | 0.7 | 10.7 | 0.07 | 2.4 | 25.4 | 3.9 | 59.7 | 0.2 | 9.5 | 0.06 | 2.3 | 26.2
1920 | Э76ХФ | Р65 | 9 | 49.8833333 | 19.9666667 | 49.8833333 | 2.99082745 | 0.363015 | 0.144075 | 0.212783 | 0.158084 | 0.0378695 | 1568 | 1598 | 11.2404418 | 12963.60601 | 111 | 1 | 18.375 | 0.251 | 0.05 | 0.37 | 0.042 | 0.02 | 0.047815 | 0.153 | 0.332 | 0.255 | 4314 | 0.001 | 0.483 | 0.294 | 0.106 | 0.599 | 0.006 | 0.01 | 0.074 | 0.006 | 0.019 | 0.422 | 0.001 | 0.002 | 0.003 | 0.748 | 0.0002 | 0.421 | 0.108 | 0.794 | 0.005 | 0.012 | 0.075 | 0.008 | 0.011 | 0.565 | 0.003 | 0.036 | 3.1 | 53.5 | 1.7 | 12.6 | 0.17 | 2.1 | 26.1 | 3.3 | 54.9 | 0.6 | 11.9 | 0.12 | 2.1 | 25.6
1921 | Э76ХФ | Р65 | 16 | 43.0333333 | 24.25 | 43.0333333 | 2.99082745 | 0.280485 | 0.104525 | 0.095272 | 0.088816 | 0.0379843 | 1546 | 1585 | 12.3120837 | 13306.39 | 110.6 | 1 | 17.661 | 0.148 | 0.05 | 0.28 | 0.042 | 0.02 | 0.04796 | 0.096 | 0.148 | 0.185 | 5378 | 0.001 | 0.54 | 0.331 | 0.108 | 0.698 | 0.005 | 0.009 | 0.068 | 0.007 | 0.018 | 0.472 | 0.002 | 0.002 | 0.003 | 0.759 | 0.0003 | 0.422 | 0.107 | 0.78 | 0.005 | 0.012 | 0.068 | 0.008 | 0.015 | 0.566 | 0.003 | 0.035 | 3 | 51.2 | 0.7 | 10.1 | 0.07 | 2.3 | 22.2 | 3.6 | 64 | 0.3 | 4 | 0.06 | 2.5 | 26
1922 | Э76ХФ | Р65 | 15 | 46.5 | 16.3166667 | 46.5 | 2.99082745 | 0.288245 | 0.093225 | 0.08787 | 0.12354 | 0.0387581 | 1582 | 1588 | 10.8796403 | 13392.44 | 113.1 | 1 | 16.803 | 0.121 | 0.05 | 0.292 | 0.043 | 0.02 | 0.048937 | 0.152 | 0.135 | 0.165 | 3642 | 0.001 | 0.535 | 0.34 | 0.101 | 0.711 | 0.006 | 0.011 | 0.063 | 0.01 | 0.018 | 0.471 | 0.002 | 0.002 | 0.003 | 0.762 | 0.0001 | 0.421 | 0.101 | 0.785 | 0.005 | 0.012 | 0.064 | 0.011 | 0.012 | 0.556 | 0.003 | 0.036 | 3.2 | 55.6 | 0.3 | 10.2 | 0.07 | 2.4 | 23 | 2.9 | 60.5 | 0.3 | 11.5 | 0.07 | 2.4 | 25.6
1923 | Э76ХФ | Р65 | 19 | 44.3666667 | 20.1833333 | 44.3666667 | 2.99082745 | 0.32333 | 0.14464 | 0.159028 | 0.149404 | 0.0388151 | 1546 | 1570 | 9.350263 | 13329.81 | 113.7 | 1 | 13.828 | 0.126 | 0.05 | 0.323 | 0.042 | 0.02 | 0.049009 | 0.162 | 0.247 | 0.256 | 4484 | 0.001 | 0.517 | 0.296 | 0.082 | 0.644 | 0.005 | 0.013 | 0.052 | 0.006 | 0.015 | 0.436 | 0.001 | 0.002 | 0.002 | 0.762 | 0.0001 | 0.421 | 0.082 | 0.789 | 0.004 | 0.013 | 0.053 | 0.006 | 0.01 | 0.565 | 0.003 | 0.036 | 3.2 | 55.4 | 0.9 | 14.4 | 0.14 | 2.2 | 25.5 | 3 | 57.2 | 0.4 | 11.5 | 0.13 | 2.1 | 27.1
1924 | Э76ХФ | Р65 | 10 | 44.3666667 | 18.1333333 | 44.3666667 | 2.99082745 | 0.312095 | 0.104525 | 0.096596 | 0.119348 | 0.0390155 | 1565 | 1589 | 10.8636928 | 13404.04 | 113.9 | 1 | 16.033 | 0.126 | 0.05 | 0.319 | 0.042 | 0.02 | 0.049262 | 0.142 | 0.149 | 0.185 | 4051 | 0.002 | 0.524 | 0.326 | 0.088 | 0.705 | 0.006 | 0.013 | 0.064 | 0.007 | 0.017 | 0.469 | 0.002 | 0.002 | 0.003 | 0.776 | 0.0001 | 0.416 | 0.089 | 0.784 | 0.005 | 0.012 | 0.065 | 0.008 | 0.012 | 0.569 | 0.003 | 0.035 | 4.2 | 56.7 | 1.1 | 10.4 | 0.08 | 2.5 | 22.7 | 5 | 61.7 | 0.6 | 6.1 | 0.05 | 2.7 | 22.7
1925 | Э76ХФ | Р65 | 10 | 48.9 | 14.9166667 | 48.9 | 2.5824487 | 0.34013 | 0.13108 | 0.088729 | 0.133612 | 0.0385284 | 1571 | 1575 | 12.6902001 | 12750.84 | 112.6 | 1 | 20.611 | 0.126 | 0.05 | 0.349 | 0.041 | 0.02 | 0.048647 | 0.167 | 0.136 | 0.232 | 3170 | 0.001 | 0.504 | 0.308 | 0.067 | 0.708 | 0.004 | 0.012 | 0.048 | 0.007 | 0.016 | 0.446 | 0.001 | 0.003 | 0.003 | 0.764 | 0.0001 | 0.42 | 0.065 | 0.782 | 0.003 | 0.013 | 0.049 | 0.008 | 0.01 | 0.571 | 0.003 | 0.035 | 3.3 | 52.8 | 0.5 | 8.8 | 0.06 | 2.3 | 22.9 | 3.4 | 58.1 | 0.5 | 7.4 | 0.06 | 2.1 | 27.7
1926 | Э76ХФ | Р65 | 19 | 47.05 | 27.5 | 47.05 | 2.99082745 | 0.214165 | 0.110175 | 0.04663 | 0.11104 | 0.038328 | 1527 | 1576 | 15.9229293 | 13315.64 | 112 | 1 | 24.884 | 0.125 | 0.05 | 0.199 | 0.07 | 0.02 | 0.048394 | 0.15 | 0.07 | 0.195 | 6103 | 0.002 | 0.607 | 0.321 | 0.071 | 0.753 | 0.005 | 0.011 | 0.053 | 0.008 | 0.015 | 0.474 | 0.003 | 0.004 | 0.003 | 0.774 | 0.0002 | 0.418 | 0.072 | 0.791 | 0.004 | 0.012 | 0.054 | 0.009 | 0.012 | 0.571 | 0.004 | 0.035 | 3.1 | 59 | 0.5 | 6.9 | 0.08 | 2.6 | 23.1 | 4.2 | 64.5 | 0.8 | 3.7 | 0.17 | 2.7 | 24.2
1927 | Э76ХФ | Р65 | 22 | 42.5333333 | 15.7166667 | 42.5333333 | 3 | 0.327155 | 0.154245 | 0.132201 | 0.161148 | 0.0396744 | 1566 | 1578 | 10.7079646 | 13182.18 | 114.2 | 1 | 15.125 | 0.125 | 0.05 | 0.327 | 0.041 | 0.02 | 0.050094 | 0.191 | 0.204 | 0.273 | 3453 | 0.001 | 0.516 | 0.285 | 0.054 | 0.666 | 0.002 | 0.011 | 0.032 | 0.006 | 0.013 | 0.418 | 0.001 | 0.003 | 0.002 | 0.756 | 0.0001 | 0.418 | 0.054 | 0.783 | 0.001 | 0.012 | 0.033 | 0.007 | 0.009 | 0.555 | 0.003 | 0.034 | 2.9 | 50.2 | 0.6 | 13.9 | 0.11 | 2.1 | 24 | 2.9 | 57 | 0.4 | 11.9 | 0.08 | 2.1 | 27.4
1929 | Э76ХФ | Р65 | 18 | 48.05 | 20.5166667 | 48.05 | 2.99082745 | 0.315765 | 0.136165 | 0.08844 | 0.14862 | 0.0398748 | 1538 | 1585 | 12.4229765 | 13443.7 | 114.1 | 1 | 19.825 | 0.073 | 0.05 | 0.318 | 0.039 | 0.02 | 0.050347 | 0.19 | 0.135 | 0.241 | 4597 | 0.001 | 0.501 | 0.301 | 0.077 | 0.705 | 0.004 | 0.009 | 0.046 | 0.01 | 0.015 | 0.43 | 0.002 | 0.003 | 0.003 | 0.772 | 0.0001 | 0.418 | 0.065 | 0.781 | 0.003 | 0.011 | 0.047 | 0.01 | 0.01 | 0.558 | 0.003 | 0.035 | 3.6 | 49.5 | 0.7 | 8.3 | 0.12 | 2.4 | 20.4 | 5 | 59.4 | 0.5 | 7.4 | 0.07 | 2.3 | 25.9
1930 | Э76ХФ | Р65 | 19 | 44.55 | 15.65 | 44.55 | 2.99082745 | 0.27584 | 0.12091 | 0.152917 | 0.130036 | 0.0395889 | 1558 | 1576 | 10.8102936 | 13514.38 | 111.2 | 1 | 15.753 | 0.074 | 0.05 | 0.269 | 0.039 | 0.02 | 0.049986 | 0.135 | 0.238 | 0.214 | 3525 | 0.001 | 0.536 | 0.313 | 0.094 | 0.651 | 0.007 | 0.011 | 0.075 | 0.007 | 0.016 | 0.444 | 0.002 | 0.003 | 0.002 | 0.758 | 0.0001 | 0.42 | 0.094 | 0.784 | 0.007 | 0.011 | 0.075 | 0.008 | 0.012 | 0.561 | 0.003 | 0.035 | 3.4 | 55.7 | 0.4 | 11.4 | 0.08 | 2.3 | 24.4 | 4.1 | 58.6 | 0.7 | 9.4 | 0.08 | 2.3 | 26
1931 | Э76ХФ | Р65 | 14 | 43.2 | 15.0166667 | 43.2 | 2.4982491 | 0.28012 | 0.09153 | 0.069199 | 0.106012 | 0.039703 | 1590 | 1583 | 16.3822961 | 13025.53 | 112.2 | 1 | 23.545 | 0.078 | 0.05 | 0.283 | 0.04 | 0.02 | 0.05013 | 0.133 | 0.106 | 0.162 | 3260 | 0.001 | 0.538 | 0.341 | 0.109 | 0.721 | 0.01 | 0.008 | 0.08 | 0.013 | 0.018 | 0.468 | 0.002 | 0.003 | 0.003 | 0.781 | 0.0001 | 0.42 | 0.109 | 0.784 | 0.009 | 0.01 | 0.08 | 0.013 | 0.014 | 0.566 | 0.003 | 0.037 | 3.4 | 52.4 | 0.6 | 9 | 0.07 | 2.5 | 20.7 | 6.3 | 54.4 | 0.8 | 5.8 | 0.07 | 2.6 | 21
1932 | Э76ХФ | Р65 | 14 | 40.85 | 15 | 40.85 | 2 | 0.19949 | 0.05311 | 0.032716 | 0.081028 | 0.0388151 | 1585 | 1582 | 10.8058752 | 12516 | 109.7 | 1 | 14.714 | 0.135 | 0.05 | 0.192 | 0.05 | 0.02 | 0.049009 | 0.11 | 0.049 | 0.094 | 3129 | 0.002 | 0.605 | 0.371 | 0.099 | 0.752 | 0.007 | 0.008 | 0.069 | 0.011 | 0.015 | 0.489 | 0.002 | 0.003 | 0.003 | 0.768 | 0.0003 | 0.417 | 0.099 | 0.778 | 0.007 | 0.01 | 0.069 | 0.012 | 0.012 | 0.563 | 0.003 | 0.037 | 3.5 | 62 | 0.6 | 5.4 | 0.06 | 2.6 | 23.8 | 3 | 63.5 | 0.5 | 3.7 | 0.07 | 2.4 | 26.2
1933 | Э76ХФ | Р65 | 9 | 42.8833333 | 12.0166667 | 42.8833333 | 1.9442685 | 0.31949 | 0.0904 | 0.14245 | 0.16852 | 0.0385862 | 1619 | 1583 | 12.5839098 | 12392.79 | 111.4 | 1 | 17.988 | 0.12 | 0.05 | 0.329 | 0.028 | 0.02 | 0.04872 | 0.198 | 0.22 | 0.16 | 2482 | 0.001 | 0.516 | 0.342 | 0.102 | 0.658 | 0.01 | 0.011 | 0.078 | 0.009 | 0.016 | 0.419 | 0.001 | 0.003 | 0.002 | 0.752 | 0.0002 | 0.422 | 0.103 | 0.788 | 0.009 | 0.011 | 0.078 | 0.01 | 0.011 | 0.557 | 0.002 | 0.036 | 3 | 52.2 | 0.9 | 14.4 | 0.25 | 2.1 | 24.8 | 3.4 | 60.9 | 0.2 | 8.1 | 0.08 | 2.3 | 26.2
1936 | Э76ХФ | Р65 | 36 | 42.8833333 | 23.5666667 | 42.8833333 | 3.3939394 | 0.30126 | 0.15255 | 0.191591 | 0.140528 | 0.0385048 | 1552 | 1591 | 11.3155849 | 13539.46 | 111.9 | 1 | 16.175 | 0.095 | 0.05 | 0.293 | 0.027 | 0.02 | 0.048864 | 0.135 | 0.299 | 0.27 | 5318 | 0.001 | 0.515 | 0.284 | 0.082 | 0.615 | 0.006 | 0.013 | 0.065 | 0.006 | 0.016 | 0.428 | 0.002 | 0.002 | 0.002 | 0.767 | 0.0001 | 0.419 | 0.081 | 0.787 | 0.005 | 0.014 | 0.065 | 0.007 | 0.011 | 0.565 | 0.003 | 0.036 | 2.9 | 55.2 | 0.3 | 13.4 | 0.09 | 2.1 | 26.1 | 3.4 | 60.6 | 0.3 | 7.6 | 0.08 | 2.3 | 26.2
1937 | Э76ХФ | Р65 | 31 | 43.5333333 | 21.35 | 43.5333333 | 2 | 0.369765 | 0.156505 | 0.214137 | 0.189936 | 0.0393314 | 1580 | 1592 | 13.1561256 | 13278.69 | 114.2 | 1 | 19.091 | 0.145 | 0.05 | 0.376 | 0.029 | 0.02 | 0.049913 | 0.201 | 0.333 | 0.277 | 4725 | 0.001 | 0.486 | 0.283 | 0.09 | 0.597 | 0.007 | 0.013 | 0.073 | 0.008 | 0.019 | 0.399 | 0.001 | 0.003 | 0.002 | 0.76 | 0.0001 | 0.419 | 0.091 | 0.78 | 0.006 | 0.013 | 0.074 | 0.008 | 0.014 | 0.557 | 0.003 | 0.033 | 3.4 | 43.4 | 0.9 | 8.9 | 0.1 | 2 | 21.7 | 3.5 | 57.5 | 0.4 | 8 | 0.08 | 2.1 | 27.7
1938 | Э76ХФ | Р65 | 26 | 41.8666667 | 20.8666667 | 41.8666667 | 2.741034 | 0.3011 | 0.1356 | 0.190668 | 0.162756 | 0.0429224 | 1568 | 1586 | 16.7875796 | 12887.54 | 111.1 | 1 | 23.428 | 0.229 | 0.05 | 0.296 | 0.038 | 0.02 | 0.05447 | 0.169 | 0.297 | 0.24 | 4482 | 0.001 | 0.528 | 0.299 | 0.111 | 0.615 | 0.006 | 0.012 | 0.074 | 0.007 | 0.02 | 0.422 | 0.002 | 0.002 | 0.003 | 0.766 | 0.0001 | 0.418 | 0.11 | 0.783 | 0.006 | 0.013 | 0.074 | 0.007 | 0.013 | 0.55 | 0.003 | 0.037 | 4.1 | 54.2 | 1.5 | 12.1 | 0.07 | 2.2 | 25 | 3.1 | 58.4 | 0.7 | 9.5 | 0.14 | 2.3 | 25.9
1939 | Э76ХФ | Р65 | 25 | 40.2 | 17 | 40.2 | 3.2896996 | 0.295305 | 0.131645 | 0.178645 | 0.14806 | 0.0399587 | 1577 | 1587 | 12.469403 | 12924.71 | 113.2 | 1 | 16.709 | 0.073 | 0.05 | 0.29 | 0.04 | 0.02 | 0.050709 | 0.15 | 0.28 | 0.233 | 3662 | 0.001 | 0.522 | 0.299 | 0.093 | 0.632 | 0.006 | 0.014 | 0.067 | 0.007 | 0.019 | 0.436 | 0.002 | 0.002 | 0.002 | 0.757 | 0.0001 | 0.416 | 0.094 | 0.795 | 0.006 | 0.012 | 0.067 | 0.008 | 0.015 | 0.573 | 0.003 | 0.037 | 3.2 | 58.7 | 0.2 | 13.1 | 0.09 | 2.3 | 25.8 | 3.8 | 59.7 | 0.3 | 12.6 | 0.08 | 2.3 | 25.8
1940 | Э76ХФ | Р65 | 23 | 40.7 | 18.4833333 | 40.7 | 3.3302433 | 0.348885 | 0.182495 | 0.2228335 | 0.199222 | 0.0397018 | 1572 | 1586 | 12.7743127 | 13338.5 | 112.1 | 1 | 17.295 | 0.127 | 0.05 | 0.345 | 0.051 | 0.02 | 0.050383 | 0.209 | 0.349 | 0.323 | 4109 | 0.001 | 0.502 | 0.264 | 0.077 | 0.597 | 0.004 | 0.012 | 0.054 | 0.006 | 0.016 | 0.396 | 0.001 | 0.002 | 0.003 | 0.766 | 0.0002 | 0.42 | 0.079 | 0.791 | 0.004 | 0.013 | 0.055 | 0.007 | 0.012 | 0.568 | 0.003 | 0.037 | 3 | 59.2 | 0.3 | 14.8 | 0.07 | 2.3 | 25.6 | 3.3 | 53.8 | 0.5 | 7.7 | 0.07 | 2.6 | 20.9
1941 | Э76ХФ | Р65 | 11 | 43.6833333 | 19.4333333 | 43.6833333 | 2.6666667 | 0.30119 | 0.17854 | 0.2185195 | 0.152902 | 0.0403858 | 1581 | 1583 | 16.0235025 | 13050.77 | 114.6 | 1 | 23.332 | 0.113 | 0.05 | 0.287 | 0.052 | 0.02 | 0.051251 | 0.141 | 0.343 | 0.316 | 4227 | 0.001 | 0.538 | 0.265 | 0.08 | 0.595 | 0.005 | 0.012 | 0.053 | 0.006 | 0.016 | 0.432 | 0.001 | 0.003 | 0.002 | 0.746 | 0.0003 | 0.419 | 0.08 | 0.787 | 0.004 | 0.013 | 0.054 | 0.006 | 0.011 | 0.563 | 0.003 | 0.037 | 2.6 | 59.9 | 0.5 | 9.2 | 0.11 | 2.3 | 25.6 | 3.2 | 61.5 | 0.6 | 8.6 | 0.08 | 2.4 | 26
1942 | Э76ХФ | Р65 | 10 | 41 | 16.5166667 | 41 | 3.6257089 | 0.34827 | 0.1695 | 0.162356 | 0.160904 | 0.039902 | 1606 | 1587 | 14.0158537 | 12569.12 | 113.3 | 1 | 19.155 | 0.191 | 0.05 | 0.349 | 0.048 | 0.02 | 0.050637 | 0.176 | 0.254 | 0.3 | 3460 | 0.002 | 0.497 | 0.273 | 0.075 | 0.653 | 0.003 | 0.01 | 0.044 | 0.007 | 0.017 | 0.435 | 0.002 | 0.002 | 0.003 | 0.762 | 0.0004 | 0.422 | 0.063 | 0.796 | 0.003 | 0.011 | 0.045 | 0.008 | 0.011 | 0.569 | 0.003 | 0.036 | 3.5 | 58.1 | 0.2 | 11.8 | 0.06 | 2.3 | 25.6 | 3.1 | 58.9 | 0.3 | 12.2 | 0.08 | 2.3 | 25.6
1943 | Э76ХФ | Р65 | 11 | 41.0666667 | 22.7166667 | 41.0666667 | 3.1549567 | 0.319605 | 0.148595 | 0.174751 | 0.139036 | 0.0404149 | 1552 | 1582 | 19.0066558 | 13148.06 | 113.3 | 1 | 26.018 | 0.13 | 0.05 | 0.317 | 0.046 | 0.02 | 0.051288 | 0.138 | 0.274 | 0.263 | 4978 | 0.001 | 0.508 | 0.291 | 0.073 | 0.637 | 0.007 | 0.01 | 0.059 | 0.006 | 0.016 | 0.448 | 0.002 | 0.003 | 0.004 | 0.762 | 0.0007 | 0.419 | 0.073 | 0.793 | 0.006 | 0.012 | 0.06 | 0.007 | 0.009 | 0.564 | 0.003 | 0.037 | 3.1 | 59.2 | 0.3 | 10.2 | 0.08 | 2.3 | 25.3 | 4.5 | 64 | 0.5 | 6 | 0.07 | 2.5 | 25.2
1944 | Э76ХФ | Р65 | 14 | 42.3333333 | 19.2833333 | 42.3333333 | 3.7464789 | 0.330645 | 0.138425 | 0.0857545 | 0.150082 | 0.0405284 | 1571 | 1581 | 17.1395644 | 13681.24 | 115.1 | 1 | 24.043 | 0.131 | 0.05 | 0.336 | 0.041 | 0.02 | 0.051432 | 0.191 | 0.133 | 0.245 | 4397 | 0.001 | 0.502 | 0.302 | 0.055 | 0.718 | 0.003 | 0.01 | 0.037 | 0.009 | 0.012 | 0.443 | 0.002 | 0.003 | 0.003 | 0.764 | 0.0004 | 0.42 | 0.056 | 0.788 | 0.003 | 0.012 | 0.038 | 0.009 | 0.01 | 0.559 | 0.003 | 0.037 | 2.7 | 51 | 0.5 | 7.6 | 0.07 | 2.7 | 18.6 | 3.4 | 58.4 | 0.4 | 6.8 | 0.08 | 2.7 | 21.5
1945 | Э76ХФ | Р65 | 23 | 39.8333333 | 16.8166667 | 39.8333333 | 3.9430836 | 0.315275 | 0.146335 | 0.125449 | 0.13894 | 0.0402148 | 1570 | 1579 | 13.4502929 | 13615.06 | 113.6 | 1 | 17.859 | 0.112 | 0.05 | 0.314 | 0.045 | 0.02 | 0.051034 | 0.158 | 0.196 | 0.259 | 3816 | 0.001 | 0.519 | 0.291 | 0.065 | 0.684 | 0.004 | 0.01 | 0.047 | 0.007 | 0.012 | 0.449 | 0.002 | 0.003 | 0.002 | 0.763 | 0.0002 | 0.418 | 0.066 | 0.79 | 0.003 | 0.011 | 0.048 | 0.008 | 0.01 | 0.571 | 0.003 | 0.037 | 3 | 61.8 | 0.3 | 9.6 | 0.08 | 2.5 | 24.3 | 3.5 | 61.8 | 0.6 | 9 | 0.06 | 2.5 | 24.9
1946 | Э76ХФ | Р65 | 8 | 40.3666667 | 19.15 | 40.3666667 | 3.1143099 | 0.35371 | 0.17402 | 0.159201 | 0.161376 | 0.040073 | 1584 | 1583 | 18.8586811 | 13225.07 | 113.8 | 1 | 25.103 | 0.147 | 0.05 | 0.355 | 0.04 | 0.02 | 0.050854 | 0.178 | 0.249 | 0.308 | 4221 | 0.001 | 0.505 | 0.266 | 0.053 | 0.649 | 0.002 | 0.011 | 0.031 | 0.007 | 0.011 | 0.427 | 0.001 | 0.003 | 0.002 | 0.767 | 0.0002 | 0.417 | 0.055 | 0.788 | 0.001 | 0.012 | 0.032 | 0.007 | 0.009 | 0.553 | 0.003 | 0.037 | 2.4 | 47.8 | 0.4 | 8.2 | 0.1 | 2.8 | 17.1 | 3 | 60.4 | 1 | 9.2 | 0.15 | 2.3 | 25.8
1947 | Э76ХФ | Р65 | 12 | 42 | 19.8166667 | 42 | 4.1005165 | 0.349205 | 0.163285 | 0.1444315 | 0.14077 | 0.0389895 | 1546 | 1582 | 15.0365197 | 13603.7 | 113.1 | 1 | 20.93 | 0.109 | 0.05 | 0.352 | 0.04 | 0.02 | 0.049479 | 0.153 | 0.226 | 0.289 | 4493 | 0.002 | 0.5 | 0.281 | 0.071 | 0.669 | 0.005 | 0.01 | 0.05 | 0.007 | 0.013 | 0.447 | 0.003 | 0.003 | 0.003 | 0.767 | 0.0003 | 0.42 | 0.068 | 0.79 | 0.003 | 0.012 | 0.05 | 0.008 | 0.009 | 0.569 | 0.003 | 0.037 | 3 | 57.9 | 0.3 | 8 | 0.07 | 2.7 | 21.1 | 3.7 | 63 | 0.3 | 6 | 0.06 | 2.5 | 25.6
1948 | Э76ХФ | Р65 | 15 | 40.8333333 | 21.6666667 | 40.8333333 | 3.6427061 | 0.34005 | 0.17402 | 0.18829 | 0.162628 | 0.039902 | 1547 | 1584 | 16.7414815 | 14112 | 113.2 | 1 | 22.601 | 0.133 | 0.05 | 0.337 | 0.048 | 0.02 | 0.050637 | 0.168 | 0.295 | 0.308 | 5096 | 0.001 | 0.491 | 0.268 | 0.062 | 0.625 | 0.003 | 0.011 | 0.037 | 0.006 | 0.014 | 0.431 | 0.002 | 0.003 | 0.003 | 0.746 | 0.0001 | 0.42 | 0.066 | 0.791 | 0.002 | 0.012 | 0.037 | 0.007 | 0.009 | 0.564 | 0.003 | 0.038 | 4.2 | 61.6 | 0.4 | 9.8 | 0.1 | 2.6 | 23.7 | 3.4 | 56.8 | 0.6 | 7.3 | 0.08 | 2.7 | 21
1949 | Э76ХФ | Р65 | 14 | 41.0333333 | 21.8166667 | 41.0333333 | 3.2829006 | 0.350275 | 0.153115 | 0.175535 | 0.152528 | 0.040073 | 1556 | 1584 | 14.2457352 | 13360.43 | 113.1 | 1 | 19.485 | 0.129 | 0.05 | 0.354 | 0.04 | 0.02 | 0.050854 | 0.158 | 0.275 | 0.271 | 4858 | 0.001 | 0.483 | 0.286 | 0.073 | 0.639 | 0.007 | 0.011 | 0.057 | 0.006 | 0.015 | 0.44 | 0.002 | 0.003 | 0.002 | 0.767 | 0.0002 | 0.418 | 0.073 | 0.792 | 0.005 | 0.011 | 0.057 | 0.007 | 0.01 | 0.564 | 0.003 | 0.038 | 3.1 | 64.9 | 0.2 | 9 | 0.06 | 2.6 | 24.8 | 3.6 | 67.5 | 0.4 | 5.9 | 0.07 | 2.8 | 24
1950 | Э76ХФ | Р65 | 13 | 42.6666667 | 20.8333333 | 42.6666667 | 3.4797235 | 0.362105 | 0.167805 | 0.121191 | 0.15372 | 0.0395308 | 1562 | 1581 | 14.7142969 | 13576.32 | 113.4 | 1 | 20.927 | 0.122 | 0.05 | 0.368 | 0.041 | 0.02 | 0.050166 | 0.182 | 0.189 | 0.297 | 4714 | 0.001 | 0.491 | 0.273 | 0.051 | 0.685 | 0.002 | 0.011 | 0.031 | 0.008 | 0.013 | 0.436 | 0.002 | 0.003 | 0.002 | 0.759 | 0.0001 | 0.418 | 0.052 | 0.789 | 0.001 | 0.012 | 0.032 | 0.008 | 0.01 | 0.565 | 0.003 | 0.037 | 2.8 | 63 | 0.3 | 11.3 | 0.12 | 2.5 | 25.3 | 3 | 60.2 | 1 | 9.7 | 0.16 | 2.3 | 26.2
1951 | Э76ХФ | Р65 | 10 | 42.0333333 | 22.3666667 | 42.0333333 | 3.4793337 | 0.37347 | 0.14012 | 0.125449 | 0.13894 | 0.0397593 | 1555 | 1588 | 16.1637343 | 13198.21 | 112.7 | 1 | 22.508 | 0.193 | 0.05 | 0.387 | 0.043 | 0.02 | 0.050456 | 0.158 | 0.196 | 0.248 | 4920 | 0.001 | 0.487 | 0.298 | 0.074 | 0.678 | 0.005 | 0.01 | 0.053 | 0.008 | 0.014 | 0.438 | 0.002 | 0.003 | 0.003 | 0.77 | 0.0004 | 0.419 | 0.073 | 0.785 | 0.005 | 0.012 | 0.053 | 0.008 | 0.011 | 0.552 | 0.003 | 0.038 | 2.7 | 53.5 | 0.5 | 10.1 | 0.1 | 2.7 | 20.1 | 3.5 | 63 | 0.5 | 4.4 | 0.06 | 2.4 | 26
1952 | Э76ХФ | Р65 | 8 | 41.7166667 | 20.8833333 | 41.7166667 | 3.8533497 | 0.34106 | 0.14238 | 0.0885045 | 0.113646 | 0.0386758 | 1613 | 1632 | 19.2508104 | 14216.12 | 109.4 | 1 | 26.395 | 0.194 | 0.05 | 0.348 | 0.043 | 0.02 | 0.049081 | 0.135 | 0.138 | 0.252 | 4948 | 0.002 | 0.506 | 0.292 | 0.074 | 0.71 | 0.003 | 0.011 | 0.042 | 0.009 | 0.011 | 0.471 | 0.002 | 0.003 | 0.004 | 0.754 | 0.0003 | 0.424 | 0.076 | 0.799 | 0.003 | 0.012 | 0.044 | 0.011 | 0.005 | 0.569 | 0.003 | 0.038 | 3.8 | 62.1 | 0.7 | 10.5 | 0.1 | 2.7 | 23.3 | 4.2 | 58 | 0.6 | 6.5 | 0.08 | 2.7 | 21.5
1953 | Э76ХФ | Р65 | 6 | 50.85 | 21.4833333 | 50.85 | 2.6479279 | 0.33428 | 0.11187 | 0.045156 | 0.137076 | 0.0400438 | 1605 | 1606 | 13.2855154 | 13266.1 | 112.9 | 1 | 22.268 | 0.147 | 0.05 | 0.347 | 0.045 | 0.02 | 0.050817 | 0.188 | 0.069 | 0.198 | 4750 | 0.002 | 0.511 | 0.321 | 0.084 | 0.744 | 0.005 | 0.01 | 0.062 | 0.013 | 0.016 | 0.454 | 0.002 | 0.003 | 0.004 | 0.772 | 0.0004 | 0.416 | 0.082 | 0.782 | 0.004 | 0.011 | 0.061 | 0.013 | 0.008 | 0.562 | 0.003 | 0.038 | 4.2 | 60.6 | 1 | 9 | 0.07 | 2.7 | 22.3 | 3.6 | 59.6 | 0.4 | 9.4 | 0.08 | 2.3 | 25.8
1954 | Э76ХФ | Р65 | 11 | 46.35 | 20.2666667 | 46.35 | 2.4720708 | 0.30984 | 0.11074 | 0.071859 | 0.15096 | 0.0388851 | 1575 | 1609 | 8.4102322 | 12913.82 | 114.4 | 1 | 12.877 | 0.134 | 0.05 | 0.316 | 0.043 | 0.02 | 0.049298 | 0.198 | 0.111 | 0.196 | 4362 | 0.002 | 0.521 | 0.324 | 0.096 | 0.727 | 0.006 | 0.008 | 0.067 | 0.013 | 0.016 | 0.452 | 0.002 | 0.004 | 0.003 | 0.767 | 0.0005 | 0.421 | 0.097 | 0.791 | 0.005 | 0.01 | 0.067 | 0.015 | 0.011 | 0.575 | 0.003 | 0.037 | 3.5 | 59.6 | 0.5 | 14.1 | 0.09 | 2.7 | 21.9 | 3.6 | 61.8 | 0.9 | 8.1 | 0.43 | 2.8 | 22.3
1955 | Э76ХФ | Р65 | 14 | 51.8666667 | 21.1666667 | 51.8666667 | 2.7217217 | 0.270885 | 0.084185 | 0.041896 | 0.128224 | 0.0391018 | 1573 | 1610 | 10.3421663 | 12991.18 | 114.6 | 1 | 17.823 | 0.051 | 0.05 | 0.274 | 0.039 | 0.02 | 0.049371 | 0.176 | 0.064 | 0.149 | 4583 | 0.002 | 0.548 | 0.346 | 0.089 | 0.746 | 0.01 | 0.009 | 0.083 | 0.015 | 0.016 | 0.457 | 0.002 | 0.004 | 0.003 | 0.765 | 0.0002 | 0.419 | 0.088 | 0.782 | 0.01 | 0.01 | 0.083 | 0.015 | 0.014 | 0.561 | 0.003 | 0.037 | 3.1 | 58.7 | 0.5 | 7.4 | 0.11 | 2.9 | 20.1 | 4.3 | 64.3 | 0.5 | 5.4 | 0.08 | 2.7 | 24
1956 | Э76ХФ | Р65 | 24 | 41.6833333 | 16.0166667 | 41.6833333 | 2 | 0.354315 | 0.124865 | 0.1561135 | 0.167842 | 0.0382995 | 1574 | 1584 | 11.5758497 | 12238.5 | 113 | 1 | 16.084 | 0.146 | 0.05 | 0.365 | 0.067 | 0.02 | 0.048358 | 0.189 | 0.244 | 0.221 | 3267 | 0.001 | 0.499 | 0.311 | 0.119 | 0.644 | 0.007 | 0.01 | 0.079 | 0.009 | 0.02 | 0.43 | 0.001 | 0.003 | 0.003 | 0.747 | 0.0003 | 0.421 | 0.121 | 0.783 | 0.006 | 0.013 | 0.079 | 0.01 | 0.012 | 0.573 | 0.003 | 0.036 | 3.2 | 58 | 0.2 | 15.1 | 0.13 | 2.3 | 25 | 3.3 | 58.9 | 0.3 | 12.3 | 0.09 | 2.3 | 25.8
1957 | Э76ХФ | Р65 | 18 | 45.8666667 | 22 | 45.8666667 | 3.3624511 | 0.333135 | 0.103395 | 0.074939 | 0.143828 | 0.0382425 | 1548 | 1583 | 10.2683321 | 13101.82 | 112.5 | 1 | 15.528 | 0.05 | 0.05 | 0.346 | 0.049 | 0.02 | 0.048286 | 0.186 | 0.116 | 0.183 | 4804 | 0.002 | 0.514 | 0.329 | 0.089 | 0.719 | 0.008 | 0.01 | 0.07 | 0.012 | 0.017 | 0.453 | 0.002 | 0.003 | 0.003 | 0.755 | 0.0001 | 0.419 | 0.089 | 0.781 | 0.007 | 0.012 | 0.07 | 0.013 | 0.015 | 0.574 | 0.003 | 0.037 | 4.3 | 59.9 | 0.2 | 8.7 | 0.1 | 2.4 | 24.6 | 4.1 | 62.2 | 0.4 | 10.7 | 0.14 | 2.9 | 21.7
1959 | Э76ХФ | Р65 | 26 | 42 | 14.65 | 42 | 1.5101758 | 0.28627 | 0.11639 | 0.067995 | 0.1446 | 0.0381562 | 1572 | 1589 | 9.2664286 | 11987.71 | 111.3 | 1 | 12.973 | 0.061 | 0.05 | 0.286 | 0.042 | 0.02 | 0.048177 | 0.19 | 0.105 | 0.206 | 2927 | 0.002 | 0.536 | 0.315 | 0.082 | 0.725 | 0.006 | 0.009 | 0.057 | 0.012 | 0.016 | 0.449 | 0.002 | 0.003 | 0.003 | 0.758 | 0.0007 | 0.42 | 0.082 | 0.787 | 0.005 | 0.012 | 0.058 | 0.013 | 0.011 | 0.577 | 0.003 | 0.037 | 2.8 | 49.5 | 0.7 | 8.6 | 0.1 | 2.8 | 17.5 | 4.1 | 58.9 | 0.7 | 8.6 | 0.08 | 2.6 | 22.7
1960 | Э76ХФ | Р65 | 9 | 47.3833333 | 25.1833333 | 47.3833333 | 3.3657864 | 0.353785 | 0.148595 | 0.1288065 | 0.15645 | 0.0379558 | 1579 | 1633 | 12.8038753 | 13461.28 | 111.8 | 1 | 20.191 | 0.122 | 0.05 | 0.361 | 0.032 | 0.02 | 0.047924 | 0.183 | 0.201 | 0.263 | 5650 | 0.001 | 0.483 | 0.292 | 0.116 | 0.666 | 0.007 | 0.01 | 0.074 | 0.008 | 0.017 | 0.439 | 0.001 | 0.003 | 0.003 | 0.762 | 0.0003 | 0.425 | 0.112 | 0.781 | 0.006 | 0.012 | 0.074 | 0.009 | 0.011 | 0.584 | 0.003 | 0.037 | 3.4 | 58.9 | 0.4 | 13.2 | 0.07 | 2.6 | 22.9 | 3.9 | 60.6 | 0.7 | 8.1 | 0.08 | 2.6 | 23.6
1962 | Э76ХФ | Р65 | 21 | 41.3666667 | 12.4666667 | 41.3666667 | 1.2471671 | 0.37107 | 0.11413 | 0.0968925 | 0.184974 | 0.0389007 | 1592 | 1600 | 10.7550363 | 12330.48 | 114.2 | 1 | 14.83 | 0.123 | 0.05 | 0.39 | 0.041 | 0.02 | 0.049117 | 0.239 | 0.15 | 0.202 | 2562 | 0.001 | 0.479 | 0.321 | 0.109 | 0.697 | 0.008 | 0.01 | 0.069 | 0.013 | 0.018 | 0.418 | 0.001 | 0.004 | 0.003 | 0.766 | 0.0004 | 0.419 | 0.107 | 0.784 | 0.007 | 0.011 | 0.069 | 0.015 | 0.014 | 0.572 | 0.003 | 0.037 | 3.7 | 50.8 | 0.6 | 13 | 0.14 | 2.4 | 21 | 3.6 | 50.7 | 0.6 | 14.4 | 0.15 | 2.3 | 22.4
1963 | Э76ХФ | Р65 | 15 | 54.0166667 | 25.9 | 54.0166667 | 3.5668187 | 0.33574 | 0.12317 | 0.140601 | 0.193512 | 0.0386718 | 1554 | 1597 | 15.2502931 | 14061.78 | 113 | 1 | 27.459 | 0.178 | 0.05 | 0.343 | 0.038 | 0.02 | 0.048828 | 0.234 | 0.219 | 0.218 | 6070 | 0.001 | 0.463 | 0.31 | 0.104 | 0.656 | 0.007 | 0.008 | 0.066 | 0.01 | 0.022 | 0.403 | 0.002 | 0.004 | 0.003 | 0.773 | 0.0003 | 0.417 | 0.105 | 0.786 | 0.006 | 0.01 | 0.066 | 0.01 | 0.012 | 0.56 | 0.003 | 0.036 | 3.3 | 48.2 | 0.7 | 16.1 | 0.2 | 2.1 | 23.4 | 3.3 | 58.1 | 0.7 | 10.7 | 0.17 | 2.3 | 25.7
1964 | Э76ХФ | Р65 | 25 | 40.55 | 16.7166667 | 40.55 | 3 | 0.382825 | 0.130515 | 0.108736 | 0.17026 | 0.0397608 | 1590 | 1587 | 17.8705302 | 13527.82 | 113.5 | 1 | 24.155 | 0.162 | 0.05 | 0.401 | 0.041 | 0.02 | 0.050203 | 0.212 | 0.169 | 0.231 | 3769 | 0.001 | 0.466 | 0.306 | 0.093 | 0.686 | 0.006 | 0.008 | 0.064 | 0.012 | 0.019 | 0.417 | 0.002 | 0.003 | 0.003 | 0.761 | 0.0002 | 0.419 | 0.092 | 0.781 | 0.005 | 0.012 | 0.064 | 0.013 | 0.014 | 0.571 | 0.003 | 0.037 | 4 | 59.1 | 0.4 | 9.2 | 0.07 | 2.3 | 26.2 | 4.1 | 58.3 | 0.3 | 9.8 | 0.07 | 2.2 | 26
1965 | Э76ХФ | Р65 | 24 | 44.2 | 25.5833333 | 44.2 | 3.2252964 | 0.28944 | 0.10509 | 0.0424625 | 0.122402 | 0.0398748 | 1534 | 1585 | 15.8334842 | 13020.98 | 111.7 | 1 | 23.328 | 0.084 | 0.05 | 0.293 | 0.038 | 0.02 | 0.050347 | 0.167 | 0.065 | 0.186 | 5552 | 0.002 | 0.532 | 0.326 | 0.094 | 0.751 | 0.008 | 0.009 | 0.075 | 0.011 | 0.017 | 0.453 | 0.002 | 0.004 | 0.003 | 0.763 | 0.0002 | 0.421 | 0.095 | 0.785 | 0.008 | 0.01 | 0.076 | 0.011 | 0.014 | 0.571 | 0.004 | 0.035 | 3.5 | 62.8 | 0.2 | 10 | 0.07 | 2.5 | 24.8 | 4 | 64.2 | 0.2 | 3.7 | 0.06 | 2.5 | 25.9
1966 | Э76ХФ | Р65 | 31 | 40.8333333 | 20.3 | 40.8333333 | 2.7550916 | 0.36406 | 0.13334 | 0.142128 | 0.160728 | 0.041565 | 1561 | 1586 | 19.1423431 | 13613.79 | 113.1 | 1 | 26.007 | 0.095 | 0.05 | 0.376 | 0.03 | 0.02 | 0.052481 | 0.184 | 0.222 | 0.236 | 4606 | 0.001 | 0.482 | 0.301 | 0.109 | 0.653 | 0.01 | 0.011 | 0.075 | 0.009 | 0.019 | 0.419 | 0.002 | 0.003 | 0.003 | 0.753 | 0.0001 | 0.417 | 0.109 | 0.783 | 0.01 | 0.013 | 0.076 | 0.009 | 0.014 | 0.56 | 0.003 | 0.036 | 4 | 60.2 | 0.6 | 8.5 | 0.07 | 2.3 | 26.1 | 3.7 | 53.6 | 0.6 | 7.3 | 0.07 | 2.4 | 22.4
1967 | Э76ХФ | Р65 | 30 | 55.9 | 32.65 | 55.9 | 3.361727 | 0.35256 | 0.10848 | 0.1010495 | 0.105098 | 0.039417 | 1517 | 1586 | 13.5139535 | 13821.13 | 112.4 | 1 | 25.181 | 0.084 | 0.05 | 0.368 | 0.04 | 0.02 | 0.049769 | 0.117 | 0.158 | 0.192 | 7521 | 0.002 | 0.5 | 0.324 | 0.094 | 0.7 | 0.009 | 0.01 | 0.078 | 0.009 | 0.017 | 0.461 | 0.002 | 0.003 | 0.003 | 0.762 | 0.0001 | 0.418 | 0.094 | 0.787 | 0.008 | 0.011 | 0.078 | 0.009 | 0.014 | 0.575 | 0.003 | 0.037 | 4.2 | 58.1 | 0.6 | 10.2 | 0.08 | 2.5 | 23.7 | 4.1 | 63 | 0.4 | 4.1 | 0.07 | 2.4 | 26.3
1968 | Э76ХФ | Р65 | 40 | 40.3333333 | 18.2166667 | 40.3333333 | 2.7782167 | 0.377065 | 0.113565 | 0.134959 | 0.14152 | 0.0400182 | 1571 | 1579 | 14.8767769 | 13566.7 | 114 | 1 | 20.001 | 0.234 | 0.05 | 0.396 | 0.08 | 0.02 | 0.050528 | 0.158 | 0.211 | 0.201 | 4119 | 0.002 | 0.464 | 0.321 | 0.139 | 0.663 | 0.007 | 0.011 | 0.074 | 0.009 | 0.022 | 0.449 | 0.002 | 0.003 | 0.003 | 0.763 | 0.0007 | 0.417 | 0.139 | 0.784 | 0.006 | 0.013 | 0.074 | 0.01 | 0.013 | 0.569 | 0.003 | 0.038 | 2.7 | 34.1 | 0.4 | 8.4 | 0.18 | 1.8 | 19.3 | 4.2 | 58.3 | 0.2 | 8.2 | 0.07 | 2.2 | 26.7
1969 | Э76ХФ | Р65 | 32 | 41.2166667 | 16.5333333 | 41.2166667 | 2.6670379 | 0.34277 | 0.13221 | 0.140076 | 0.146892 | 0.0398178 | 1570 | 1577 | 20.7302707 | 13242.34 | 112.6 | 1 | 28.078 | 0.095 | 0.05 | 0.35 | 0.04 | 0.02 | 0.050275 | 0.164 | 0.219 | 0.234 | 3649 | 0.001 | 0.433 | 0.299 | 0.103 | 0.65 | 0.007 | 0.01 | 0.07 | 0.01 | 0.02 | 0.408 | 0.002 | 0.003 | 0.003 | 0.771 | 0.0002 | 0.427 | 0.102 | 0.793 | 0.006 | 0.012 | 0.07 | 0.012 | 0.015 | 0.572 | 0.003 | 0.038 | 3.4 | 51 | 1 | 16 | 0.35 | 2.1 | 23.9 | 3.6 | 57.9 | 0.7 | 10 | 0.16 | 2.2 | 26.3
1970 | Э76ХФ | Р65 | 26 | 42.0333333 | 23.35 | 42.0333333 | 2 | 0.382885 | 0.139555 | 0.169664 | 0.136328 | 0.0387288 | 1558 | 1582 | 17.1599524 | 13639.4 | 113.1 | 1 | 24.043 | 0.162 | 0.05 | 0.397 | 0.052 | 0.02 | 0.0489 | 0.136 | 0.266 | 0.247 | 5308 | 0.001 | 0.481 | 0.297 | 0.098 | 0.638 | 0.007 | 0.011 | 0.071 | 0.008 | 0.021 | 0.441 | 0.002 | 0.003 | 0.003 | 0.764 | 0.0001 | 0.418 | 0.096 | 0.784 | 0.006 | 0.013 | 0.071 | 0.009 | 0.016 | 0.572 | 0.003 | 0.037 | 4.1 | 54 | 0.5 | 6.6 | 0.06 | 2.3 | 23.2 | 4.1 | 58.3 | 0.4 | 6.5 | 0.07 | 2.2 | 26
1971 | Э76ХФ | Р65 | 26 | 46.7 | 21.1166667 | 46.7 | 2.5091709 | 0.2839 | 0.08249 | 0.025911 | 0.111936 | 0.0388722 | 1564 | 1578 | 15.7993206 | 12811.68 | 113 | 1 | 24.546 | 0.086 | 0.05 | 0.291 | 0.053 | 0.02 | 0.049081 | 0.158 | 0.039 | 0.146 | 4509 | 0.002 | 0.566 | 0.347 | 0.093 | 0.762 | 0.007 | 0.008 | 0.067 | 0.016 | 0.017 | 0.465 | 0.002 | 0.004 | 0.003 | 0.772 | 0.0003 | 0.419 | 0.093 | 0.787 | 0.007 | 0.01 | 0.067 | 0.016 | 0.013 | 0.561 | 0.003 | 0.037 | 3.8 | 60.4 | 0.2 | 9.2 | 0.07 | 2.6 | 23.7 | 3.9 | 58.5 | 1 | 8.1 | 0.07 | 2.5 | 23.5
1972 | Э76ХФ | Р65 | 22 | 40.6833333 | 16.7166667 | 40.6833333 | 2.99082745 | 0.382395 | 0.149725 | 0.157374 | 0.16752 | 0.038328 | 1593 | 1581 | 13.6788202 | 12501.3 | 113.3 | 1 | 18.55 | 0.084 | 0.05 | 0.395 | 0.041 | 0.02 | 0.048394 | 0.188 | 0.246 | 0.265 | 3483 | 0.001 | 0.468 | 0.289 | 0.088 | 0.646 | 0.004 | 0.01 | 0.051 | 0.009 | 0.017 | 0.42 | 0.002 | 0.003 | 0.002 | 0.758 | 0.0002 | 0.42 | 0.087 | 0.781 | 0.004 | 0.012 | 0.051 | 0.01 | 0.013 | 0.564 | 0.003 | 0.036 | 3.8 | 56.7 | 0.5 | 10.4 | 0.07 | 2.2 | 26 | 3.5 | 57.3 | 0.4 | 10 | 0.07 | 2.1 | 27.1
1973 | Э76ХФ | Р65 | 24 | 43.5166667 | 25.5833333 | 43.5166667 | 2 | 0.34712 | 0.14238 | 0.126672 | 0.135288 | 0.0392737 | 1539 | 1577 | 12.9529547 | 13841.82 | 114.5 | 1 | 18.753 | 0.135 | 0.05 | 0.354 | 0.041 | 0.02 | 0.049588 | 0.152 | 0.198 | 0.252 | 5902 | 0.002 | 0.492 | 0.295 | 0.078 | 0.676 | 0.006 | 0.009 | 0.058 | 0.009 | 0.016 | 0.446 | 0.002 | 0.003 | 0.003 | 0.779 | 0.0003 | 0.418 | 0.077 | 0.787 | 0.006 | 0.011 | 0.058 | 0.01 | 0.014 | 0.57 | 0.003 | 0.036 | 5.3 | 64.9 | 0.4 | 4.2 | 0.07 | 2.7 | 23.8 | 5.1 | 63 | 0.3 | 3.3 | 0.07 | 2.6 | 24.5
1974 | Э76ХФ | Р65 | 26 | 40.7333333 | 17.0666667 | 40.7333333 | 2 | 0.39236 | 0.14803 | 0.173179 | 0.167824 | 0.0387288 | 1585 | 1578 | 11.5845304 | 13028.90625 | 114.8 | 1 | 15.726 | 0.085 | 0.05 | 0.407 | 0.04 | 0.02 | 0.0489 | 0.182 | 0.271 | 0.262 | 3706 | 0.001 | 0.484 | 0.292 | 0.091 | 0.635 | 0.006 | 0.011 | 0.058 | 0.009 | 0.018 | 0.415 | 0.002 | 0.003 | 0.003 | 0.746 | 0.0001 | 0.419 | 0.09 | 0.786 | 0.005 | 0.011 | 0.058 | 0.01 | 0.012 | 0.563 | 0.003 | 0.039 | 3.7 | 55.9 | 0.8 | 12 | 0.11 | 2.2 | 25.5 | 3.7 | 55.8 | 0.7 | 9.3 | 0.07 | 2.1 | 26.7
1975 | Э76ХФ | Р65 | 18 | 43.5166667 | 20.35 | 43.5166667 | 2.7911275 | 0.379575 | 0.137295 | 0.152786 | 0.152996 | 0.0408821 | 1577 | 1588 | 16.6529299 | 13099.75 | 115.9 | 1 | 24.156 | 0.162 | 0.05 | 0.394 | 0.041 | 0.02 | 0.051577 | 0.168 | 0.239 | 0.243 | 4443 | 0.002 | 0.471 | 0.302 | 0.09 | 0.656 | 0.005 | 0.009 | 0.058 | 0.008 | 0.017 | 0.433 | 0.002 | 0.003 | 0.003 | 0.771 | 0.0001 | 0.42 | 0.09 | 0.789 | 0.004 | 0.011 | 0.058 | 0.009 | 0.012 | 0.569 | 0.003 | 0.037 | 4.7 | 58.8 | 0.6 | 8.1 | 0.07 | 2.5 | 23.4 | 3.9 | 60.2 | 0.4 | 4.8 | 0.08 | 2.4 | 25.6
1976 | Э76ХФ | Р65 | 21 | 48.7 | 24.8666667 | 48.7 | 2.9291274 | 0.362205 | 0.116955 | 0.135773 | 0.157676 | 0.0394226 | 1599 | 1626 | 17.7338809 | 13475.87 | 112.5 | 1 | 28.788 | 0.157 | 0.05 | 0.377 | 0.031 | 0.02 | 0.049732 | 0.182 | 0.212 | 0.207 | 5585 | 0.001 | 0.482 | 0.316 | 0.111 | 0.666 | 0.01 | 0.01 | 0.078 | 0.009 | 0.017 | 0.428 | 0.001 | 0.003 | 0.003 | 0.771 | 0.0001 | 0.42 | 0.111 | 0.789 | 0.009 | 0.011 | 0.078 | 0.01 | 0.011 | 0.569 | 0.003 | 0.037 | 3.7 | 55.9 | 0.6 | 13.4 | 0.11 | 2.2 | 25.2 | 3.9 | 52.5 | 0.4 | 7.6 | 0.06 | 2.5 | 20.9
1977 | Э76ХФ | Р65 | 27 | 44.8666667 | 25.3166667 | 44.8666667 | 3.2085696 | 0.32071 | 0.11413 | 0.0918695 | 0.131822 | 0.0396239 | 1563 | 1596 | 13.6677395 | 13726.93 | 115.5 | 1 | 20.289 | 0.081 | 0.05 | 0.328 | 0.04 | 0.02 | 0.049986 | 0.161 | 0.143 | 0.202 | 5792 | 0.001 | 0.506 | 0.321 | 0.109 | 0.7 | 0.006 | 0.009 | 0.07 | 0.011 | 0.017 | 0.444 | 0.002 | 0.003 | 0.003 | 0.761 | 0.0003 | 0.421 | 0.109 | 0.78 | 0.006 | 0.009 | 0.07 | 0.012 | 0.013 | 0.568 | 0.003 | 0.034 | 3.2 | 64.1 | 0.3 | 3.6 | 0.06 | 2.4 | 26.2 | 3.2 | 62.6 | 0.3 | 3.3 | 0.06 | 2.4 | 26.1
1978 | Э76ХФ | Р65 | 30 | 52.5666667 | 25.3833333 | 52.5666667 | 2.99082745 | 0.355015 | 0.123735 | 0.157813 | 0.150376 | 0.0400821 | 1571 | 1599 | 12.203009 | 13024.29 | 114.8 | 1 | 21.179 | 0.155 | 0.05 | 0.366 | 0.041 | 0.02 | 0.050564 | 0.162 | 0.247 | 0.219 | 5510 | 0.002 | 0.477 | 0.31 | 0.109 | 0.65 | 0.01 | 0.009 | 0.086 | 0.009 | 0.018 | 0.441 | 0.002 | 0.003 | 0.004 | 0.75 | 0.0005 | 0.416 | 0.109 | 0.788 | 0.009 | 0.012 | 0.085 | 0.01 | 0.01 | 0.561 | 0.003 | 0.036 | 3.6 | 47.9 | 0.8 | 9.9 | 0.11 | 2.3 | 20.9 | 5.2 | 58 | 0.9 | 8.7 | 0.13 | 2.3 | 24.7
1979 | Э76ХФ | Р65 | 40 | 57.05 | 24.8333333 | 57.05 | 3 | 0.390255 | 0.165545 | 0.228322 | 0.181456 | 0.0408851 | 1541 | 1599 | 9.1803681 | 13614.77 | 115.4 | 2 | 17.458 | 0.126 | 0.05 | 0.399 | 0.042 | 0.02 | 0.051577 | 0.18 | 0.358 | 0.293 | 5635 | 0.001 | 0.471 | 0.274 | 0.113 | 0.587 | 0.007 | 0.011 | 0.07 | 0.007 | 0.02 | 0.403 | 0.001 | 0.003 | 0.003 | 0.757 | 0.0001 | 0.417 | 0.113 | 0.785 | 0.006 | 0.013 | 0.07 | 0.008 | 0.013 | 0.569 | 0.003 | 0.036 | 2.9 | 51.1 | 0.5 | 14.7 | 0.18 | 2.1 | 24.4 | 3.1 | 57.6 | 0.6 | 10.1 | 0.08 | 2.2 | 26.6
1980 | Э76ХФ | Р65 | 48 | 49.3833333 | 27.3166667 | 49.3833333 | 3.7598548 | 0.363035 | 0.104525 | 0.11861 | 0.149036 | 0.0400821 | 1534 | 1582 | 13.8244648 | 13754.24 | 115.1 | 1 | 22.603 | 0.058 | 0.05 | 0.381 | 0.041 | 0.02 | 0.050564 | 0.176 | 0.185 | 0.185 | 6262 | 0.002 | 0.474 | 0.327 | 0.094 | 0.675 | 0.008 | 0.011 | 0.088 | 0.008 | 0.015 | 0.435 | 0.002 | 0.003 | 0.003 | 0.763 | 0.0005 | 0.418 | 0.094 | 0.78 | 0.007 | 0.012 | 0.088 | 0.01 | 0.014 | 0.571 | 0.003 | 0.036 | 3.9 | 58.1 | 1.5 | 11.4 | 0.39 | 2.5 | 23.1 | 3.3 | 57 | 0.5 | 9.5 | 0.1 | 2.2 | 26.1
1981 | Э76ХФ | Р65 | 49 | 45.0333333 | 15.15 | 45.0333333 | 2.99082745 | 0.33691 | 0.08475 | 0.0781465 | 0.148018 | 0.039509 | 1567 | 1582 | 12.3307034 | 12669.31 | 113.3 | 1 | 18.407 | 0.102 | 0.05 | 0.354 | 0.041 | 0.02 | 0.049841 | 0.191 | 0.121 | 0.15 | 3199 | 0.001 | 0.5 | 0.346 | 0.112 | 0.713 | 0.008 | 0.01 | 0.069 | 0.011 | 0.017 | 0.428 | 0.001 | 0.004 | 0.003 | 0.772 | 0.0002 | 0.419 | 0.109 | 0.783 | 0.007 | 0.013 | 0.068 | 0.012 | 0.013 | 0.568 | 0.003 | 0.038 | 3.7 | 54.3 | 0.3 | 13.6 | 0.36 | 2.2 | 25 | 3.8 | 49.6 | 0.3 | 8.8 | 0.06 | 2.3 | 21.9
1982 | Э76ХФ | Р65 | 43 | 44.85 | 23.65 | 44.85 | 3.4686684 | 0.296395 | 0.118085 | 0.149331 | 0.126828 | 0.0392799 | 1518 | 1577 | 12.1511706 | 13534.88 | 113.7 | 1 | 18.166 | 0.102 | 0.05 | 0.295 | 0.042 | 0.02 | 0.049552 | 0.13 | 0.234 | 0.209 | 5335 | 0.001 | 0.509 | 0.314 | 0.109 | 0.653 | 0.01 | 0.009 | 0.081 | 0.008 | 0.018 | 0.452 | 0.002 | 0.003 | 0.002 | 0.763 | 0.0001 | 0.42 | 0.111 | 0.79 | 0.009 | 0.012 | 0.082 | 0.009 | 0.015 | 0.572 | 0.004 | 0.038 | 3.3 | 61.8 | 0.2 | 6.1 | 0.05 | 2.5 | 24.4 | 3.2 | 62.2 | 0.2 | 4.8 | 0.07 | 2.5 | 25.3
1983 | Э76ХФ | Р65 | 44 | 46.05 | 19.7 | 46.05 | 2.99082745 | 0.31499 | 0.08136 | 0.0925635 | 0.137322 | 0.0396239 | 1550 | 1584 | 11.5908692 | 13233.5 | 114.8 | 1 | 17.631 | 0.107 | 0.05 | 0.327 | 0.041 | 0.02 | 0.049986 | 0.169 | 0.144 | 0.144 | 4345 | 0.002 | 0.507 | 0.35 | 0.096 | 0.711 | 0.007 | 0.009 | 0.061 | 0.011 | 0.017 | 0.448 | 0.003 | 0.004 | 0.003 | 0.764 | 0.0002 | 0.419 | 0.095 | 0.79 | 0.006 | 0.012 | 0.061 | 0.012 | 0.014 | 0.573 | 0.003 | 0.038 | 3.7 | 52.1 | 0.6 | 9.6 | 0.13 | 2.4 | 21.7 | 4.5 | 50.8 | 0.6 | 4.5 | 0.06 | 2.6 | 19.3
1984 | Э76ХФ | Р65 | 47 | 44.5333333 | 21.3333333 | 44.5333333 | 2.99082745 | 0.23533 | 0.10283 | 0.05829 | 0.124704 | 0.0404547 | 1552 | 1578 | 9.7632485 | 13291.875 | 116 | 1 | 14.493 | 0.074 | 0.05 | 0.226 | 0.042 | 0.02 | 0.051034 | 0.164 | 0.09 | 0.182 | 4726 | 0.001 | 0.575 | 0.33 | 0.089 | 0.735 | 0.009 | 0.009 | 0.073 | 0.011 | 0.017 | 0.446 | 0.002 | 0.004 | 0.003 | 0.762 | 0.0003 | 0.418 | 0.089 | 0.786 | 0.009 | 0.011 | 0.073 | 0.012 | 0.013 | 0.568 | 0.003 | 0.038 | 2.5 | 58.7 | 0.2 | 13.2 | 0.23 | 2.3 | 25.9 | 3.2 | 60.7 | 0.3 | 6.8 | 0.05 | 2.5 | 24.7
1985 | Э76ХФ | Р65 | 37 | 44.5333333 | 20.3333333 | 44.5333333 | 2.99082745 | 0.29066 | 0.12995 | 0.116348 | 0.116552 | 0.03905 | 1537 | 1576 | 10.7905156 | 13443.93 | 114.7 | 1 | 15.928 | 0.074 | 0.05 | 0.287 | 0.043 | 0.02 | 0.049262 | 0.128 | 0.182 | 0.23 | 4556 | 0.002 | 0.53 | 0.306 | 0.091 | 0.68 | 0.01 | 0.011 | 0.07 | 0.008 | 0.017 | 0.452 | 0.002 | 0.003 | 0.003 | 0.762 | 0.0001 | 0.418 | 0.092 | 0.783 | 0.01 | 0.011 | 0.07 | 0.009 | 0.012 | 0.564 | 0.003 | 0.037 | 3.4 | 51.7 | 0.6 | 11.7 | 0.13 | 2.3 | 22.8 | 3.8 | 60.6 | 0.3 | 8.6 | 0.07 | 2.3 | 26.2
1986 | Э76ХФ | Р65 | 36 | 43.0333333 | 16.35 | 43.0333333 | 2.99082745 | 0.282305 | 0.105655 | 0.070546 | 0.14662 | 0.0391935 | 1554 | 1576 | 11.3246055 | 12946.79 | 115.4 | 1 | 16.147 | 0.048 | 0.05 | 0.283 | 0.044 | 0.02 | 0.049443 | 0.192 | 0.109 | 0.187 | 3528 | 0.002 | 0.542 | 0.326 | 0.082 | 0.722 | 0.006 | 0.008 | 0.055 | 0.011 | 0.016 | 0.445 | 0.002 | 0.004 | 0.003 | 0.767 | 0.0005 | 0.416 | 0.083 | 0.785 | 0.005 | 0.01 | 0.056 | 0.013 | 0.014 | 0.57 | 0.003 | 0.037 | 3.3 | 57.8 | 0.3 | 12.8 | 0.17 | 2.3 | 25.3 | 4.3 | 55.7 | 0.4 | 9.2 | 0.08 | 2.4 | 22.9
1988 | Э76ХФ | Р65 | 35 | 48.7 | 23.0333333 | 48.7 | 2.99082745 | 0.362935 | 0.139555 | 0.179624 | 0.178868 | 0.0394804 | 1532 | 1571 | 11.3817054 | 13279.88 | 116.2 | 1 | 18.353 | 0.075 | 0.05 | 0.372 | 0.043 | 0.02 | 0.049805 | 0.196 | 0.281 | 0.247 | 5098 | 0.001 | 0.492 | 0.304 | 0.096 | 0.63 | 0.008 | 0.01 | 0.078 | 0.006 | 0.017 | 0.405 | 0.001 | 0.003 | 0.002 | 0.77 | 0.0001 | 0.423 | 0.096 | 0.785 | 0.008 | 0.012 | 0.079 | 0.007 | 0.012 | 0.571 | 0.003 | 0.036 | 3 | 48.1 | 0.7 | 9.6 | 0.18 | 2.2 | 22.1 | 3.1 | 55.8 | 0.7 | 6.9 | 0.08 | 2.2 | 25.6
1989 | Э76ХФ | Р65 | 37 | 45.8666667 | 21.7 | 45.8666667 | 2.99082745 | 0.327415 | 0.092095 | 0.1016195 | 0.155714 | 0.0404261 | 1531 | 1569 | 13.0770295 | 13437.79 | 118.4 | 1 | 19.957 | 0.073 | 0.05 | 0.34 | 0.043 | 0.02 | 0.050998 | 0.193 | 0.158 | 0.163 | 4860 | 0.001 | 0.481 | 0.341 | 0.105 | 0.701 | 0.01 | 0.008 | 0.069 | 0.009 | 0.019 | 0.431 | 0.002 | 0.003 | 0.002 | 0.757 | 0.0001 | 0.414 | 0.102 | 0.779 | 0.009 | 0.011 | 0.069 | 0.01 | 0.015 | 0.567 | 0.003 | 0.037 | 3.8 | 50.4 | 0.5 | 10.8 | 0.11 | 2.3 | 21.7 | 4.5 | 52.1 | 0.7 | 5.7 | 0.08 | 2.4 | 21.3
1990 | Э76ХФ | Р65 | 43 | 40.8666667 | 18.8333333 | 40.8666667 | 2.99082745 | 0.26178 | 0.06893 | 0.0572245 | 0.142342 | 0.0392799 | 1553 | 1588 | 11.3175367 | 12628.67 | 114.8 | 1 | 15.417 | 0.097 | 0.05 | 0.265 | 0.044 | 0.02 | 0.049552 | 0.191 | 0.088 | 0.122 | 3964 | 0.001 | 0.571 | 0.358 | 0.105 | 0.733 | 0.01 | 0.009 | 0.077 | 0.012 | 0.015 | 0.445 | 0.002 | 0.004 | 0.003 | 0.774 | 0.0002 | 0.417 | 0.103 | 0.784 | 0.009 | 0.011 | 0.077 | 0.013 | 0.011 | 0.578 | 0.003 | 0.038 | 3.5 | 56.2 | 0.3 | 13 | 0.1 | 2.6 | 21.9 | 3.6 | 57.5 | 0.4 | 14.7 | 0.11 | 2.6 | 22.3
1991 | Э76ХФ | Р65 | 40 | 42.2166667 | 17.6833333 | 42.2166667 | 2 | 0.29772 | 0.08701 | 0.134595 | 0.165324 | 0.038419 | 1557 | 1582 | 9.9493881 | 12845.99 | 112.5 | 1 | 14.001 | 0.188 | 0.05 | 0.303 | 0.031 | 0.02 | 0.048466 | 0.194 | 0.21 | 0.154 | 3786 | 0.001 | 0.53 | 0.344 | 0.104 | 0.666 | 0.008 | 0.01 | 0.071 | 0.008 | 0.016 | 0.424 | 0.002 | 0.003 | 0.002 | 0.776 | 0.0001 | 0.42 | 0.105 | 0.782 | 0.007 | 0.01 | 0.072 | 0.008 | 0.014 | 0.562 | 0.003 | 0.037 | 3.1 | 53.9 | 0.2 | 15.7 | 0.07 | 2.2 | 25 | 3.2 | 58.2 | 0.4 | 11.7 | 0.09 | 2.2 | 26.3
1992 | Э76ХФ | Р65 | 13 | 43.5166667 | 26.3166667 | 43.5166667 | 4.1704152 | 0.337315 | 0.105655 | 0.145793 | 0.205544 | 0.0381614 | 1551 | 1633 | 10.9399464 | 14575.55 | 112.3 | 1 | 15.869 | 0.196 | 0.05 | 0.348 | 0.049 | 0.02 | 0.048141 | 0.25 | 0.227 | 0.187 | 6393 | 0.001 | 0.498 | 0.326 | 0.094 | 0.651 | 0.007 | 0.01 | 0.072 | 0.007 | 0.015 | 0.391 | 0.002 | 0.003 | 0.003 | 0.761 | 0.0002 | 0.419 | 0.097 | 0.783 | 0.007 | 0.012 | 0.073 | 0.009 | 0.01 | 0.555 | 0.003 | 0.036 | 3.5 | 56.3 | 0.3 | 11.4 | 0.07 | 2.4 | 23.5 | 4.1 | 57.4 | 0.6 | 7.1 | 0.1 | 2.5 | 23
1993 | Э76ХФ | Р65 | 14 | 45.85 | 21.5 | 45.85 | 1.8238771 | 0.35713 | 0.14577 | 0.198505 | 0.227812 | 0.038591 | 1583 | 1604 | 14.9541492 | 12421.4 | 112.3 | 1 | 22.776 | 0.339 | 0.47 | 0.373 | 0.031 | 0.02 | 0.048683 | 0.262 | 0.31 | 0.258 | 4451 | 0.001 | 0.466 | 0.294 | 0.104 | 0.609 | 0.009 | 0.009 | 0.077 | 0.008 | 0.022 | 0.385 | 0.003 | 0.003 | 0.002 | 0.773 | 0.0004 | 0.419 | 0.103 | 0.775 | 0.008 | 0.011 | 0.077 | 0.009 | 0.013 | 0.552 | 0.003 | 0.036 | 3.1 | 48.8 | 3.7 | 11.9 | 0.29 | 2.3 | 21.7 | 3.7 | 56.5 | 0.3 | 14.3 | 0.1 | 2.5 | 22.6
1994 | Э76ХФ | Р65 | 18 | 44.1833333 | 17.4 | 44.1833333 | 2.3086277 | 0.3448 | 0.10622 | 0.1233255 | 0.174882 | 0.0397268 | 1580 | 1600 | 11.5898936 | 13148.28 | 115.9 | 1 | 16.947 | 0.115 | 0.05 | 0.358 | 0.033 | 0.02 | 0.050311 | 0.213 | 0.192 | 0.188 | 3813 | 0.001 | 0.475 | 0.328 | 0.106 | 0.674 | 0.012 | 0.01 | 0.083 | 0.01 | 0.017 | 0.422 | 0.002 | 0.003 | 0.003 | 0.77 | 0.0003 | 0.419 | 0.107 | 0.779 | 0.012 | 0.012 | 0.083 | 0.011 | 0.013 | 0.572 | 0.003 | 0.037 | 3.6 | 48.6 | 0.7 | 11.8 | 0.06 | 2.4 | 20.2 | 5.2 | 55.2 | 0.3 | 11.1 | 0.08 | 2.4 | 23.2
1995 | Э76ХФ | Р65 | 13 | 43.9 | 20.95 | 43.9 | 2.3081642 | 0.340135 | 0.080795 | 0.0967125 | 0.16899 | 0.0389969 | 1552 | 1594 | 18.9811321 | 13171.36 | 115.1 | 1 | 27.665 | 0.191 | 0.05 | 0.358 | 0.032 | 0.02 | 0.049407 | 0.215 | 0.15 | 0.143 | 4599 | 0.001 | 0.465 | 0.35 | 0.112 | 0.696 | 0.007 | 0.011 | 0.081 | 0.011 | 0.021 | 0.411 | 0.002 | 0.004 | 0.003 | 0.785 | 0.0002 | 0.423 | 0.112 | 0.789 | 0.007 | 0.012 | 0.08 | 0.013 | 0.014 | 0.579 | 0.003 | 0.038 | 3.8 | 47.1 | 2.2 | 14.8 | 0.47 | 2.1 | 22 | 4.5 | 55.2 | 0.2 | 13.2 | 0.06 | 2.2 | 25.3
1996 | Э76ХФ | Р65 | 13 | 40 | 14.7833333 | 40 | 2.3126506 | 0.25425 | 0.08249 | 0.0525165 | 0.117162 | 0.0389109 | 1562 | 1587 | 13.93275 | 13223 | 114.9 | 1 | 18.577 | 0.096 | 0.04 | 0.262 | 0.033 | 0.02 | 0.049298 | 0.155 | 0.081 | 0.146 | 3258 | 0.002 | 0.534 | 0.349 | 0.102 | 0.723 | 0.006 | 0.009 | 0.072 | 0.012 | 0.017 | 0.439 | 0.002 | 0.003 | 0.003 | 0.774 | 0.0004 | 0.432 | 0.102 | 0.782 | 0.005 | 0.011 | 0.071 | 0.011 | 0.012 | 0.552 | 0.003 | 0.036 | 4.2 | 53.3 | 0.7 | 16.1 | 0.09 | 2.4 | 22.7 | 4.5 | 57.6 | 0.7 | 10.9 | 0.09 | 2.3 | 25.3
1997 | Э76ХФ | Р65 | 17 | 42.05 | 17.0666667 | 42.05 | 2 | 0.252815 | 0.123735 | 0.050697 | 0.123972 | 0.0383118 | 1571 | 1582 | 10.7136742 | 12610.55 | 112.6 | 1 | 15.017 | 0.086 | 0.05 | 0.244 | 0.038 | 0.02 | 0.048539 | 0.166 | 0.078 | 0.219 | 3587 | 0.002 | 0.549 | 0.311 | 0.107 | 0.732 | 0.009 | 0.01 | 0.08 | 0.011 | 0.014 | 0.455 | 0.002 | 0.003 | 0.003 | 0.781 | 0.0002 | 0.42 | 0.107 | 0.774 | 0.009 | 0.012 | 0.08 | 0.011 | 0.012 | 0.564 | 0.003 | 0.037 | 3 | 38.7 | 0.5 | 6.6 | 0.11 | 2.6 | 14.8 | 4.1 | 60.6 | 0.3 | 7 | 0.05 | 2.7 | 22.5
1998 | Э76ХФ | Р65 | 18 | 40.8666667 | 9.7 | 40.8666667 | 2.0626618 | 0.26865 | 0.10509 | 0.076796 | 0.140348 | 0.0384255 | 1586 | 1583 | 13.0749592 | 12736.08 | 112.6 | 1 | 17.811 | 0.085 | 0.05 | 0.266 | 0.037 | 0.02 | 0.048683 | 0.18 | 0.119 | 0.186 | 2059 | 0.001 | 0.53 | 0.326 | 0.114 | 0.711 | 0.008 | 0.011 | 0.071 | 0.01 | 0.015 | 0.443 | 0.002 | 0.003 | 0.003 | 0.778 | 0.0001 | 0.419 | 0.116 | 0.778 | 0.008 | 0.011 | 0.072 | 0.012 | 0.013 | 0.569 | 0.003 | 0.036 | 3.4 | 51.6 | 0.4 | 17.4 | 0.09 | 2.4 | 21.9 | 3.9 | 55.5 | 0.4 | 12.9 | 0.07 | 2.4 | 23.5
1999 | Э76ХФ | Р65 | 17 | 41.5333333 | 17.1833333 | 41.5333333 | 2.9550926 | 0.370885 | 0.147465 | 0.188485 | 0.179944 | 0.0398533 | 1550 | 1584 | 13.1330658 | 13373.42 | 116.3 | 1 | 18.182 | 0.106 | 0.05 | 0.38 | 0.038 | 0.02 | 0.050492 | 0.194 | 0.295 | 0.261 | 3830 | 0.002 | 0.466 | 0.293 | 0.117 | 0.624 | 0.007 | 0.011 | 0.069 | 0.008 | 0.02 | 0.423 | 0.003 | 0.003 | 0.003 | 0.765 | 0.0001 | 0.417 | 0.116 | 0.776 | 0.006 | 0.013 | 0.069 | 0.009 | 0.015 | 0.57 | 0.003 | 0.037 | 4 | 55.7 | 0.4 | 13.4 | 0.08 | 2.5 | 22.5 | 4.6 | 59.2 | 0.2 | 8.5 | 0.05 | 2.5 | 23.6
2000 | Э76ХФ | Р65 | 18 | 46.7166667 | 20.2333333 | 46.7166667 | 2.3293706 | 0.381605 | 0.119215 | 0.1240945 | 0.187042 | 0.0399962 | 1581 | 1586 | 16.1685337 | 13077.43 | 117.7 | 1 | 25.178 | 0.086 | 0.05 | 0.401 | 0.041 | 0.02 | 0.050673 | 0.231 | 0.193 | 0.211 | 4410 | 0.002 | 0.486 | 0.32 | 0.103 | 0.675 | 0.011 | 0.009 | 0.076 | 0.01 | 0.018 | 0.405 | 0.002 | 0.004 | 0.003 | 0.768 | 0.0001 | 0.42 | 0.103 | 0.782 | 0.01 | 0.011 | 0.076 | 0.011 | 0.013 | 0.564 | 0.003 | 0.037 | 3.7 | 49.3 | 0.6 | 9.4 | 0.11 | 2.4 | 20.1 | 3.7 | 51.3 | 0.2 | 6.7 | 0.05 | 2.4 | 21.4
2001 | Э76ХФ | Р65 | 12 | 43.7 | 17.1333333 | 43.7 | 2.5593137 | 0.339205 | 0.110175 | 0.106879 | 0.17374 | 0.0403388 | 1594 | 1586 | 17.6745995 | 12981.71 | 112.3 | 1 | 25.746 | 0.191 | 0.05 | 0.351 | 0.041 | 0.02 | 0.051107 | 0.218 | 0.166 | 0.195 | 3707 | 0.002 | 0.504 | 0.322 | 0.092 | 0.7 | 0.006 | 0.009 | 0.063 | 0.012 | 0.018 | 0.428 | 0.002 | 0.004 | 0.003 | 0.753 | 0.0003 | 0.415 | 0.091 | 0.788 | 0.005 | 0.011 | 0.063 | 0.013 | 0.009 | 0.552 | 0.002 | 0.038 | 4.4 | 52.1 | 0.5 | 13.6 | 0.15 | 2.1 | 24.8 | 4.2 | 53.5 | 0.6 | 16.8 | 0.16 | 2.1 | 26.2
2002 | Э76ХФ | Р65 | 8 | 41.7 | 23.3666667 | 41.7 | 3 | 0.320295 | 0.138425 | 0.142462 | 0.13426 | 0.0389109 | 1549 | 1581 | 12.0761329 | 13437.09 | 112.9 | 1 | 16.655 | 0.064 | 0.05 | 0.321 | 0.082 | 0.02 | 0.049298 | 0.144 | 0.223 | 0.245 | 5233 | 0.002 | 0.515 | 0.294 | 0.091 | 0.666 | 0.005 | 0.01 | 0.058 | 0.008 | 0.016 | 0.448 | 0.002 | 0.004 | 0.003 | 0.761 | 0.0007 | 0.415 | 0.089 | 0.794 | 0.004 | 0.011 | 0.057 | 0.009 | 0.012 | 0.578 | 0.004 | 0.037 | 2.7 | 63.5 | 0.1 | 7.4 | 0.06 | 2.7 | 23.9 | 3.6 | 64.3 | 0.3 | 4 | 0.11 | 2.6 | 24.7
2003 | Э76ХФ | Р65 | 9 | 41.8833333 | 19.1666667 | 41.8833333 | 3.1452581 | 0.4416 | 0.16272 | 0.2018585 | 0.301094 | 0.0391966 | 1586 | 1583 | 12.3965778 | 13038.26 | 111.2 | 1 | 17.307 | 0.112 | 0.05 | 0.464 | 0.043 | 0.02 | 0.04966 | 0.371 | 0.314 | 0.288 | 4165 | 0.001 | 0.413 | 0.273 | 0.076 | 0.604 | 0.01 | 0.009 | 0.063 | 0.011 | 0.015 | 0.29 | 0.002 | 0.003 | 0.003 | 0.758 | 0.0008 | 0.415 | 0.076 | 0.78 | 0.009 | 0.011 | 0.064 | 0.012 | 0.011 | 0.539 | 0.003 | 0.038 | 3.3 | 61.1 | 0.3 | 8.8 | 0.08 | 2.5 | 24.7 | 5 | 52.7 | 0.8 | 6.7 | 0.14 | 2.6 | 20.1
2004 | Э76ХФ | Р65 | 8 | 40.3666667 | 17.6833333 | 40.3666667 | 3.2520743 | 0.262915 | 0.131645 | 0.051162 | 0.165264 | 0.0394824 | 1565 | 1579 | 12.1563171 | 12941 | 114.1 | 1 | 16.357 | 0.112 | 0.05 | 0.255 | 0.052 | 0.02 | 0.050022 | 0.228 | 0.078 | 0.233 | 3814 | 0.002 | 0.561 | 0.308 | 0.084 | 0.739 | 0.007 | 0.008 | 0.063 | 0.013 | 0.016 | 0.424 | 0.002 | 0.004 | 0.003 | 0.755 | 0.0006 | 0.419 | 0.084 | 0.779 | 0.006 | 0.01 | 0.064 | 0.013 | 0.014 | 0.566 | 0.003 | 0.037 | 3.5 | 62.7 | 0.4 | 8.8 | 0.08 | 2.9 | 21.9 | 3.3 | 60.8 | 0.5 | 6.3 | 0.11 | 2.3 | 26.3
2005 | Э76ХФ | Р65 | 7 | 49.2 | 18.0166667 | 49.2 | 3.635514 | 0.38606 | 0.13899 | 0.170928 | 0.192444 | 0.0396821 | 1596 | 1591 | 15.4025707 | 13301.02 | 118.1 | 1 | 24.965 | 0.072 | 0.05 | 0.401 | 0.042 | 0.02 | 0.050275 | 0.22 | 0.267 | 0.246 | 3994 | 0.002 | 0.483 | 0.303 | 0.112 | 0.644 | 0.007 | 0.006 | 0.072 | 0.011 | 0.019 | 0.408 | 0.001 | 0.003 | 0.003 | 0.755 | 0.0004 | 0.42 | 0.111 | 0.787 | 0.007 | 0.008 | 0.073 | 0.011 | 0.013 | 0.566 | 0.003 | 0.035 | 3.4 | 44.8 | 0.5 | 17.1 | 0.19 | 2.1 | 21.7 | 3 | 56.3 | 0.5 | 10.4 | 0.12 | 2.1 | 26.3
2006 | Э76ХФ | Р65 | 15 | 41.05 | 20.8833333 | 41.05 | 3.8006042 | 0.285545 | 0.139555 | 0.1142095 | 0.151162 | 0.0403956 | 1548 | 1583 | 16.6786845 | 13871.35 | 114.2 | 1 | 22.822 | 0.136 | 0.05 | 0.279 | 0.041 | 0.02 | 0.051179 | 0.181 | 0.178 | 0.247 | 4828 | 0.002 | 0.551 | 0.302 | 0.092 | 0.688 | 0.005 | 0.009 | 0.063 | 0.009 | 0.016 | 0.435 | 0.002 | 0.004 | 0.003 | 0.758 | 0.0005 | 0.422 | 0.093 | 0.791 | 0.004 | 0.01 | 0.063 | 0.009 | 0.01 | 0.565 | 0.003 | 0.038 | 3.2 | 50.3 | 0.3 | 9.5 | 0.07 | 2.6 | 19.6 | 3.6 | 59.3 | 0.5 | 7.1 | 0.13 | 2.3 | 25.7
2007 | Э76ХФ | Р65 | 7 | 43.2166667 | 16.0666667 | 43.2166667 | 3 | 0.35053 | 0.11639 | 0.102111 | 0.143232 | 0.0404524 | 1593 | 1585 | 15.0219823 | 12992.12 | 114.6 | 1 | 21.64 | 0.073 | 0.05 | 0.364 | 0.048 | 0.02 | 0.051251 | 0.174 | 0.159 | 0.206 | 3479 | 0.002 | 0.513 | 0.314 | 0.094 | 0.699 | 0.005 | 0.011 | 0.062 | 0.01 | 0.015 | 0.44 | 0.002 | 0.003 | 0.003 | 0.777 | 0.0007 | 0.414 | 0.097 | 0.79 | 0.005 | 0.012 | 0.063 | 0.012 | 0.01 | 0.563 | 0.003 | 0.038 | 3.7 | 60.4 | 0.3 | 10 | 0.09 | 2.6 | 22.9 | 4.2 | 49.9 | 0.5 | 7.7 | 0.07 | 2.5 | 20.2
2008 | Э76ХФ | Р65 | 10 | 45.8666667 | 17.65 | 45.8666667 | 3 | 0.24956 | 0.14012 | 0.074804 | 0.13184 | 0.0402811 | 1580 | 1583 | 14.7545058 | 12724.08 | 113.9 | 1 | 22.558 | 0.106 | 0.05 | 0.236 | 0.076 | 0.02 | 0.051034 | 0.168 | 0.116 | 0.248 | 3743 | 0.002 | 0.593 | 0.298 | 0.094 | 0.725 | 0.005 | 0.009 | 0.059 | 0.012 | 0.017 | 0.455 | 0.002 | 0.004 | 0.004 | 0.772 | 0.0006 | 0.418 | 0.097 | 0.791 | 0.004 | 0.01 | 0.061 | 0.013 | 0.012 | 0.575 | 0.003 | 0.039 | 3.7 | 60.2 | 0.2 | 6.9 | 0.07 | 2.7 | 22.1 | 4.1 | 64.6 | 0.4 | 6.3 | 0.07 | 2.8 | 22.5
2009 | Э76ХФ | Р65 | 6 | 40.2166667 | 18.3666667 | 40.2166667 | 2.5731707 | 0.34221 | 0.12317 | 0.165751 | 0.181744 | 0.0411667 | 1578 | 1586 | 15.3988396 | 12603.27 | 116.1 | 1 | 20.643 | 0.129 | 0.05 | 0.35 | 0.045 | 0.02 | 0.052156 | 0.206 | 0.259 | 0.218 | 3858 | 0.002 | 0.521 | 0.315 | 0.108 | 0.653 | 0.012 | 0.009 | 0.073 | 0.009 | 0.017 | 0.42 | 0.001 | 0.003 | 0.003 | 0.775 | 0.0003 | 0.415 | 0.107 | 0.788 | 0.011 | 0.012 | 0.073 | 0.01 | 0.011 | 0.565 | 0.003 | 0.038 | 3.5 | 59.2 | 0.4 | 8.2 | 0.07 | 2.4 | 24.7 | 4.1 | 50 | 0.8 | 7.9 | 0.08 | 2.6 | 19
2010 | Э76ХФ | Р65 | 8 | 45.3666667 | 20.2166667 | 45.3666667 | 3.0514815 | 0.36408 | 0.14351 | 0.171532 | 0.189952 | 0.0415661 | 1578 | 1579 | 16.7296841 | 12954.66 | 117.9 | 1 | 25.299 | 0.074 | 0.05 | 0.373 | 0.042 | 0.02 | 0.052662 | 0.216 | 0.268 | 0.254 | 4365 | 0.001 | 0.483 | 0.301 | 0.087 | 0.645 | 0.008 | 0.01 | 0.061 | 0.008 | 0.017 | 0.415 | 0.001 | 0.003 | 0.003 | 0.771 | 0.0002 | 0.418 | 0.086 | 0.789 | 0.007 | 0.011 | 0.061 | 0.008 | 0.012 | 0.565 | 0.003 | 0.037 | 4 | 53 | 0.6 | 11.6 | 0.08 | 2.5 | 21 | 4.4 | 57.2 | 0.4 | 11.2 | 0.09 | 2.3 | 25
2011 | Э76ХФ | Р65 | 14 | 42.1833333 | 19.8333333 | 42.1833333 | 3.5998923 | 0.301475 | 0.109045 | 0.097309 | 0.165832 | 0.041252 | 1557 | 1592 | 18.3047695 | 13979.5 | 116.4 | 1 | 25.586 | 0.148 | 0.05 | 0.305 | 0.044 | 0.02 | 0.052264 | 0.21 | 0.151 | 0.193 | 4621 | 0.001 | 0.537 | 0.33 | 0.102 | 0.713 | 0.009 | 0.009 | 0.086 | 0.013 | 0.016 | 0.432 | 0.002 | 0.004 | 0.003 | 0.771 | 0.0003 | 0.418 | 0.1 | 0.793 | 0.008 | 0.011 | 0.086 | 0.014 | 0.011 | 0.559 | 0.003 | 0.039 | 3.9 | 62.1 | 0.4 | 12.9 | 0.12 | 2.7 | 23.1 | 4 | 59.8 | 0.5 | 9.4 | 0.09 | 2.7 | 21.9
2012 | Э76ХФ | Р65 | 14 | 45.2 | 22.95 | 45.2 | 3.4113636 | 0.37501 | 0.10735 | 0.150914 | 0.155144 | 0.039596 | 1611 | 1628 | 13.5661618 | 13994.77 | 111.4 | 1 | 20.402 | 0.138 | 0.05 | 0.394 | 0.069 | 0.02 | 0.050166 | 0.172 | 0.236 | 0.19 | 5353 | 0.002 | 0.484 | 0.33 | 0.1 | 0.669 | 0.006 | 0.01 | 0.078 | 0.01 | 0.017 | 0.429 | 0.002 | 0.004 | 0.004 | 0.748 | 0.0003 | 0.423 | 0.099 | 0.801 | 0.005 | 0.011 | 0.078 | 0.011 | 0.008 | 0.572 | 0.003 | 0.039 | 3.8 | 55.2 | 0.5 | 10.9 | 0.09 | 2.3 | 24 | 4.5 | 58.8 | 0.3 | 8.1 | 0.08 | 2.3 | 25.4
2013 | Э76ХФ | Р65 | 17 | 44.3833333 | 22.0333333 | 44.3833333 | 3.7926829 | 0.35353 | 0.10509 | 0.1483105 | 0.148462 | 0.0398196 | 1566 | 1599 | 13.6213445 | 14065.05 | 112.4 | 1 | 19.925 | 0.147 | 0.05 | 0.368 | 0.041 | 0.02 | 0.050456 | 0.163 | 0.232 | 0.186 | 5165 | 0.002 | 0.501 | 0.323 | 0.096 | 0.653 | 0.014 | 0.011 | 0.083 | 0.008 | 0.018 | 0.434 | 0.002 | 0.003 | 0.003 | 0.765 | 0.0002 | 0.414 | 0.1 | 0.787 | 0.014 | 0.011 | 0.083 | 0.009 | 0.012 | 0.561 | 0.003 | 0.038 | 3.5 | 62.7 | 0.1 | 7.8 | 0.05 | 2.6 | 24.4 | 4.3 | 58.8 | 0.4 | 7.3 | 0.08 | 2.3 | 25.5
2014 | Э76ХФ | Р65 | 14 | 56.2 | 18.95 | 56.2 | 3.8891032 | 0.39542 | 0.11978 | 0.1743005 | 0.211286 | 0.0409847 | 1596 | 1596 | 13.147153 | 13583.11 | 116.1 | 1 | 24.629 | 0.129 | 0.05 | 0.416 | 0.042 | 0.02 | 0.052011 | 0.247 | 0.272 | 0.212 | 4290 | 0.001 | 0.466 | 0.316 | 0.111 | 0.64 | 0.007 | 0.009 | 0.07 | 0.01 | 0.019 | 0.398 | 0.002 | 0.003 | 0.003 | 0.756 | 0.0004 | 0.416 | 0.11 | 0.789 | 0.006 | 0.012 | 0.071 | 0.011 | 0.01 | 0.567 | 0.003 | 0.038 | 3.2 | 58.9 | 0.2 | 11.9 | 0.06 | 2.2 | 26.5 | 4 | 57.5 | 0.5 | 10 | 0.11 | 2.2 | 26.3
2015 | Э76ХФ | Р65 | 27 | 48.8333333 | 23.45 | 48.8333333 | 2.99082745 | 0.371965 | 0.124865 | 0.1250625 | 0.160746 | 0.0410989 | 1543 | 1600 | 15.008 | 13458.42 | 118.4 | 1 | 24.388 | 0.075 | 0.05 | 0.388 | 0.043 | 0.02 | 0.052156 | 0.191 | 0.195 | 0.221 | 5260 | 0.001 | 0.491 | 0.317 | 0.112 | 0.676 | 0.008 | 0.009 | 0.073 | 0.013 | 0.021 | 0.433 | 0.002 | 0.004 | 0.003 | 0.759 | 0.0006 | 0.418 | 0.111 | 0.784 | 0.007 | 0.012 | 0.073 | 0.014 | 0.012 | 0.567 | 0.003 | 0.037 | 4 | 53.6 | 0.2 | 13 | 0.13 | 2.3 | 23.1 | 4.2 | 54.3 | 1 | 12.1 | 0.07 | 2.1 | 25.6
2016 | Э76ХФ | Р65 | 31 | 49.55 | 15.1666667 | 49.55 | 2.99082745 | 0.39137 | 0.10396 | 0.095587 | 0.1813 | 0.0405284 | 1583 | 1586 | 10.2535497 | 12904.62 | 115.1 | 1 | 16.85 | 0.128 | 0.05 | 0.417 | 0.041 | 0.02 | 0.051432 | 0.234 | 0.148 | 0.184 | 3262 | 0.002 | 0.467 | 0.33 | 0.112 | 0.699 | 0.014 | 0.01 | 0.092 | 0.015 | 0.019 | 0.408 | 0.001 | 0.004 | 0.003 | 0.77 | 0.0002 | 0.42 | 0.111 | 0.785 | 0.013 | 0.012 | 0.092 | 0.017 | 0.015 | 0.558 | 0.003 | 0.038 | 4.4 | 50 | 0.4 | 19.3 | 0.42 | 2.1 | 24 | 4.8 | 49.1 | 0.5 | 11.3 | 0.1 | 2.3 | 21.2
2017 | Э76ХФ | Р65 | 33 | 45.2166667 | 19.2 | 45.2166667 | 2.99082745 | 0.324375 | 0.155375 | 0.1656985 | 0.177082 | 0.0399303 | 1549 | 1584 | 10.0237376 | 13359.375 | 115.1 | 1 | 15.108 | 0.064 | 0.05 | 0.322 | 0.041 | 0.02 | 0.050673 | 0.199 | 0.259 | 0.275 | 4275 | 0.001 | 0.514 | 0.29 | 0.122 | 0.639 | 0.013 | 0.009 | 0.095 | 0.009 | 0.02 | 0.416 | 0.001 | 0.003 | 0.003 | 0.768 | 0.0004 | 0.425 | 0.123 | 0.791 | 0.012 | 0.011 | 0.096 | 0.01 | 0.015 | 0.57 | 0.003 | 0.037 | 3.4 | 57.2 | 0.4 | 15.3 | 0.23 | 2.2 | 25.7 | 4.5 | 56.4 | 0.4 | 14.1 | 0.11 | 2.4 | 23.8
2018 | Э76ХФ | Р65 | 21 | 57.7 | 21.85 | 57.7 | 2.99082745 | 0.34573 | 0.08136 | 0.0915205 | 0.156958 | 0.0401297 | 1550 | 1582 | 8.5865576 | 13307.09 | 115.5 | 1 | 16.324 | 0.065 | 0.05 | 0.365 | 0.041 | 0.02 | 0.050926 | 0.199 | 0.142 | 0.144 | 4846 | 0.002 | 0.487 | 0.35 | 0.115 | 0.707 | 0.01 | 0.008 | 0.08 | 0.01 | 0.02 | 0.431 | 0.002 | 0.003 | 0.003 | 0.777 | 0.0001 | 0.419 | 0.114 | 0.79 | 0.01 | 0.009 | 0.08 | 0.012 | 0.016 | 0.574 | 0.003 | 0.037 | 3.1 | 50.2 | 0.7 | 12.8 | 0.1 | 2.2 | 22.6 | 4.7 | 57.9 | 0.3 | 7.4 | 0.05 | 2.6 | 22.6
2019 | Э76ХФ | Р65 | 35 | 44.35 | 20.1333333 | 44.35 | 2.99082745 | 0.34895 | 0.13673 | 0.10919 | 0.154448 | 0.0401864 | 1550 | 1577 | 9.930215 | 13279.47 | 117 | 1 | 14.625 | 0.066 | 0.05 | 0.358 | 0.04 | 0.02 | 0.050998 | 0.188 | 0.17 | 0.242 | 4456 | 0.001 | 0.481 | 0.302 | 0.083 | 0.687 | 0.007 | 0.011 | 0.058 | 0.007 | 0.016 | 0.422 | 0.002 | 0.003 | 0.003 | 0.768 | 0.0002 | 0.417 | 0.084 | 0.784 | 0.007 | 0.012 | 0.059 | 0.009 | 0.014 | 0.561 | 0.003 | 0.035 | 3.2 | 51.7 | 0.3 | 11.8 | 0.14 | 2.2 | 23.8 | 3.8 | 50.5 | 0.7 | 7.5 | 0.06 | 2.5 | 20.2
2020 | Э76ХФ | Р65 | 32 | 50.0333333 | 22.2166667 | 50.0333333 | 4.1512027 | 0.38147 | 0.11639 | 0.158867 | 0.187844 | 0.0416119 | 1529 | 1585 | 12.3385743 | 14783.5 | 118.1 | 1 | 20.578 | 0.076 | 0.05 | 0.4 | 0.041 | 0.02 | 0.052807 | 0.218 | 0.248 | 0.206 | 5474 | 0.001 | 0.449 | 0.324 | 0.098 | 0.647 | 0.007 | 0.01 | 0.069 | 0.009 | 0.02 | 0.392 | 0.002 | 0.003 | 0.003 | 0.775 | 0.0002 | 0.418 | 0.098 | 0.784 | 0.006 | 0.011 | 0.069 | 0.01 | 0.014 | 0.563 | 0.003 | 0.038 | 4.2 | 50.5 | 0.9 | 10.6 | 0.12 | 2.3 | 21.8 | 5.2 | 59.3 | 0.4 | 5.6 | 0.06 | 2.3 | 26.3
2021 | Э76ХФ | Р65 | 7 | 41.85 | 14.5833333 | 41.85 | 2.99082745 | 0.3891 | 0.11752 | 0.1387065 | 0.193662 | 0.0391888 | 1611 | 1579 | 14.7504232 | 14021.49 | 115 | 1 | 20.331 | 0.074 | 0.05 | 0.41 | 0.04 | 0.02 | 0.049732 | 0.235 | 0.216 | 0.208 | 3408 | 0.001 | 0.477 | 0.32 | 0.107 | 0.654 | 0.009 | 0.01 | 0.077 | 0.01 | 0.021 | 0.399 | 0.001 | 0.004 | 0.003 | 0.75 | 0.0001 | 0.421 | 0.105 | 0.79 | 0.008 | 0.011 | 0.078 | 0.01 | 0.014 | 0.56 | 0.002 | 0.037 | 3.4 | 52.3 | 1 | 15.4 | 0.57 | 2 | 26.3 | 3.8 | 55.4 | 0.2 | 12.8 | 0.12 | 2 | 27.3
2022 | Э76ХФ | Р65 | 7 | 46 | 9.85 | 46 | 2.99082745 | 0.586525 | 0.171195 | 0.1262105 | 0.150434 | 0.0380777 | 1630 | 1586 | 18.0593478 | 13729.95 | 110.1 | 1 | 27.691 | 0.148 | 0.05 | 0.645 | 0.04 | 0.02 | 0.048322 | 0.175 | 0.197 | 0.303 | 2254 | 0.001 | 0.261 | 0.259 | 0.087 | 0.655 | 0.02 | 0.007 | 0.096 | 0.008 | 0.016 | 0.408 | 0.001 | 0.002 | 0.002 | 0.773 | 0.0001 | 0.42 | 0.087 | 0.788 | 0.019 | 0.01 | 0.096 | 0.008 | 0.01 | 0.568 | 0.002 | 0.035 | 2.6 | 46 | 0.5 | 18 | 0.25 | 2 | 23.1 | 3.1 | 49.1 | 0.5 | 22.6 | 0.12 | 2 | 24.9
2023 | Э76ХФ | Р65 | 4 | 49.95 | 15.5 | 49.95 | 3.4167091 | 0.350229 | 0.089835 | 0.1627385 | 0.19487 | 0.0408184 | 1587 | 1578 | 6.7665996 | 23972.9 | 117.2 | 1 | 11.21 | 0.15 | 0.05 | 0.367 | 0.04 | 0.02 | 0.0518 | 0.227 | 0.254 | 0.159 | 6193 | 0.001 | 0.507 | 0.343 | 0.103 | 0.644 | 0.01 | 0.01 | 0.075 | 0.009 | 0.021 | 0.405 | 0.001 | 0.003 | 0.003 | 0.746 | 0.0001 | 0.417 | 0.102 | 0.787 | 0.009 | 0.011 | 0.075 | 0.009 | 0.014 | 0.56 | 0.002 | 0.035 | 4.3 | 50.5 | 0.9 | 14.4 | 0.17 | 2 | 25.7 | 4.3 | 56.9 | 0.8 | 9.6 | 0.16 | 2.3 | 24.9
2024 | Э76ХФ | Р65 | 13 | 41.7166667 | 21.15 | 41.7166667 | 3.3296517 | 0.315568 | 0.06667 | 0.0928675 | 0.10819 | 0.0397877 | 1556 | 1569 | 11.015022 | 13622.7 | 113.4 | 1 | 15.317 | 0.105 | 0.05 | 0.331 | 0.041 | 0.02 | 0.050492 | 0.125 | 0.145 | 0.118 | 4802 | 0.002 | 0.481 | 0.361 | 0.096 | 0.703 | 0.01 | 0.008 | 0.072 | 0.008 | 0.017 | 0.457 | 0.002 | 0.003 | 0.003 | 0.775 | 0.0001 | 0.417 | 0.097 | 0.79 | 0.009 | 0.009 | 0.071 | 0.01 | 0.013 | 0.569 | 0.003 | 0.037 | 3.1 | 46.9 | 0.7 | 7 | 0.09 | 2.5 | 18.5 | 4.4 | 63.1 | 0.3 | 5 | 0.05 | 2.8 | 22.6
2025 | Э76ХФ | Р65 | 9 | 42.0333333 | 11.7 | 42.0333333 | 2.99082745 | 0.40354 | 0.10735 | 0.129658 | 0.175936 | 0.0417829 | 1605 | 1589 | 10.9608739 | 13753.85 | 116.4 | 1 | 15.33 | 0.105 | 0.05 | 0.431 | 0.04 | 0.02 | 0.053024 | 0.212 | 0.202 | 0.19 | 2682 | 0.001 | 0.46 | 0.324 | 0.092 | 0.671 | 0.007 | 0.008 | 0.066 | 0.01 | 0.016 | 0.424 | 0.001 | 0.003 | 0.003 | 0.767 | 0.0002 | 0.417 | 0.093 | 0.784 | 0.006 | 0.01 | 0.066 | 0.011 | 0.012 | 0.57 | 0.002 | 0.037 | 3.6 | 53.4 | 0.3 | 15.6 | 0.11 | 2.2 | 24.6 | 3.6 | 48 | 0.5 | 11.2 | 0.11 | 2.2 | 21.7
2026 | Э76ХФ | Р65 | 6 | 48.0333333 | 11.6666667 | 48.0333333 | 2.1563533 | 0.337816 | 0.11074 | 0.119045 | 0.187664 | 0.0400438 | 1628 | 1596 | 8.4907811 | 12661.71 | 113.7 | 1 | 13.406 | 0.105 | 0.288 | 0.144 | 0.041 | 0.02 | 0.050817 | 0.234 | 0.185 | 0.196 | 2462 | 0.001 | 0.496 | 0.328 | 0.107 | 0.679 | 0.006 | 0.009 | 0.069 | 0.01 | 0.019 | 0.408 | 0.001 | 0.004 | 0.003 | 0.75 | 0.0006 | 0.424 | 0.107 | 0.79 | 0.006 | 0.012 | 0.07 | 0.012 | 0.015 | 0.566 | 0.003 | 0.039 | 3.3 | 52.1 | 0.6 | 16.2 | 0.7 | 2.1 | 25.2 | 3.9 | 52.1 | 0.2 | 15.6 | 0.13 | 2 | 25.5
2027 | Э76ХФ | Р65 | 8 | 41.2 | 21.2833333 | 41.2 | 2 | 0.246758 | 0.08362 | 0.042834 | 0.099264 | 0.0380777 | 1560 | 1590 | 10.4321914 | 13179.33 | 110.9 | 1 | 14.295 | 0.079 | 0.05 | 0.245 | 0.039 | 0.02 | 0.048322 | 0.132 | 0.066 | 0.148 | 4675 | 0.001 | 0.555 | 0.345 | 0.098 | 0.745 | 0.009 | 0.01 | 0.069 | 0.01 | 0.017 | 0.472 | 0.002 | 0.003 | 0.003 | 0.776 | 0.0006 | 0.417 | 0.096 | 0.781 | 0.009 | 0.01 | 0.068 | 0.01 | 0.013 | 0.569 | 0.003 | 0.037 | 2.9 | 57.7 | 0.4 | 17.2 | 0.13 | 2.5 | 22.7 | 3.1 | 58.4 | 0.9 | 14.3 | 0.17 | 2.5 | 23
2028 | Э76ХФ | Р65 | 11 | 40.5333333 | 18.8333333 | 40.5333333 | 2 | 0.333038 | 0.11187 | 0.158901 | 0.134736 | 0.0402723 | 1582 | 1583 | 11.4283717 | 12740.18 | 114 | 1 | 15.441 | 0.081 | 0.05 | 0.342 | 0.04 | 0.02 | 0.051107 | 0.138 | 0.249 | 0.198 | 3999 | 0.001 | 0.508 | 0.322 | 0.097 | 0.639 | 0.007 | 0.011 | 0.071 | 0.008 | 0.019 | 0.441 | 0.002 | 0.003 | 0.002 | 0.762 | 0.0001 | 0.418 | 0.098 | 0.783 | 0.007 | 0.013 | 0.071 | 0.008 | 0.014 | 0.565 | 0.003 | 0.036 | 3.5 | 57.9 | 0.6 | 13.6 | 0.15 | 2.3 | 24.7 | 4.3 | 56.7 | 1 | 10.6 | 0.27 | 2.3 | 25
2029 | Э76ХФ | Р65 | 12 | 41.3833333 | 22.8666667 | 41.3833333 | 2.8486239 | 0.321109 | 0.101135 | 0.11191 | 0.115348 | 0.0391321 | 1553 | 1581 | 10.1562626 | 13022.45 | 111.7 | 1 | 14.01 | 0.096 | 0.05 | 0.331 | 0.04 | 0.02 | 0.04966 | 0.128 | 0.175 | 0.179 | 4963 | 0.001 | 0.519 | 0.33 | 0.088 | 0.682 | 0.006 | 0.012 | 0.065 | 0.007 | 0.018 | 0.459 | 0.002 | 0.003 | 0.002 | 0.753 | 0.0001 | 0.418 | 0.086 | 0.789 | 0.005 | 0.012 | 0.065 | 0.008 | 0.014 | 0.574 | 0.003 | 0.037 | 3.7 | 62.9 | 0.3 | 4.1 | 0.07 | 2.6 | 24.5 | 3.3 | 59.2 | 0.4 | 12 | 0.15 | 2.3 | 26.1
2030 | Э76ХФ | Р65 | 17 | 40.6666667 | 19.8333333 | 40.6666667 | 2.8065967 | 0.365767 | 0.133905 | 0.1464835 | 0.154606 | 0.0407853 | 1570 | 1593 | 12.7084426 | 13428.91 | 116.1 | 1 | 17.227 | 0.095 | 0.05 | 0.379 | 0.04 | 0.02 | 0.051758 | 0.173 | 0.229 | 0.237 | 4439 | 0.001 | 0.485 | 0.304 | 0.076 | 0.659 | 0.008 | 0.011 | 0.072 | 0.008 | 0.019 | 0.436 | 0.001 | 0.003 | 0.003 | 0.763 | 0.0001 | 0.419 | 0.076 | 0.79 | 0.007 | 0.011 | 0.072 | 0.009 | 0.014 | 0.569 | 0.003 | 0.038 | 3.2 | 52.7 | 1.7 | 15.8 | 0.51 | 2.2 | 24.1 | 3.6 | 58.3 | 0.3 | 12.9 | 0.08 | 2.2 | 26.4
2032 | Э76ХФ | Р65 | 15 | 43.6833333 | 24.6 | 43.6833333 | 4.6574803 | 0.343641 | 0.090965 | 0.0765635 | 0.119702 | 0.0378208 | 1541 | 1598 | 11.4091568 | 14553.66 | 110.1 | 1 | 16.613 | 0.177 | 0.05 | 0.362 | 0.052 | 0.02 | 0.047996 | 0.149 | 0.119 | 0.161 | 5967 | 0.001 | 0.486 | 0.339 | 0.091 | 0.718 | 0.009 | 0.011 | 0.06 | 0.01 | 0.021 | 0.458 | 0.002 | 0.004 | 0.003 | 0.773 | 0.0002 | 0.418 | 0.089 | 0.789 | 0.008 | 0.012 | 0.06 | 0.011 | 0.012 | 0.567 | 0.003 | 0.038 | 3.4 | 59.6 | 0.6 | 9.1 | 0.07 | 2.5 | 24.2 | 3.4 | 52.9 | 0.6 | 7.1 | 0.07 | 2.6 | 20.2
2033 | Э76ХФ | Р65 | 10 | 48.2 | 20.4833333 | 48.2 | 2 | 0.368951 | 0.113565 | 0.0832035 | 0.148062 | 0.0384435 | 1584 | 1585 | 15.1375519 | 13392.35 | 113.8 | 1 | 24.321 | 0.177 | 0.05 | 0.389 | 0.052 | 0.02 | 0.048756 | 0.189 | 0.129 | 0.201 | 4572 | 0.001 | 0.472 | 0.321 | 0.105 | 0.711 | 0.006 | 0.01 | 0.064 | 0.014 | 0.022 | 0.441 | 0.002 | 0.003 | 0.003 | 0.774 | 0.0001 | 0.421 | 0.106 | 0.79 | 0.006 | 0.011 | 0.065 | 0.015 | 0.014 | 0.564 | 0.002 | 0.036 | 3.5 | 54.2 | 0.4 | 13.7 | 0.13 | 2.4 | 23 | 3.7 | 63.5 | 0.4 | 4.5 | 0.08 | 2.5 | 25.5
2034 | Э76ХФ | Р65 | 20 | 43.0333333 | 18.4833333 | 43.0333333 | 2 | 0.36749 | 0.1243 | 0.141738 | 0.126096 | 0.0383118 | 1582 | 1593 | 16.1274981 | 13117.76 | 112.3 | 1 | 23.134 | 0.087 | 0.05 | 0.383 | 0.022 | 0.02 | 0.048539 | 0.132 | 0.222 | 0.22 | 4041 | 0.001 | 0.492 | 0.309 | 0.092 | 0.661 | 0.006 | 0.01 | 0.064 | 0.007 | 0.018 | 0.453 | 0.002 | 0.003 | 0.003 | 0.756 | 0.0003 | 0.416 | 0.092 | 0.787 | 0.005 | 0.012 | 0.064 | 0.008 | 0.015 | 0.568 | 0.003 | 0.036 | 3.8 | 57.8 | 0.3 | 13.3 | 0.06 | 2.3 | 25.6 | 3.7 | 58.6 | 0.6 | 9.4 | 0.16 | 2.3 | 25.7
2036 | Э76ХФ | Р65 | 12 | 43.3666667 | 14.15 | 43.3666667 | 1.3787299 | 0.37272 | 0.12995 | 0.1282325 | 0.161606 | 0.0389109 | 1615 | 1584 | 12.5882398 | 12640.28 | 112.6 | 1 | 18.197 | 0.178 | 0.05 | 0.389 | 0.04 | 0.02 | 0.049298 | 0.191 | 0.2 | 0.23 | 2981 | 0.001 | 0.494 | 0.308 | 0.104 | 0.667 | 0.006 | 0.01 | 0.064 | 0.008 | 0.018 | 0.441 | 0.001 | 0.003 | 0.003 | 0.774 | 0.0004 | 0.419 | 0.104 | 0.783 | 0.005 | 0.012 | 0.065 | 0.009 | 0.013 | 0.562 | 0.002 | 0.037 | 3.3 | 52.4 | 2 | 15.5 | 0.29 | 2.1 | 24.9 | 4.5 | 56.1 | 0.4 | 12.5 | 0.14 | 2.1 | 26.4
2037 | Э76ХФ | Р65 | 15 | 46.6666667 | 22.6666667 | 46.6666667 | 2.4751491 | 0.361912 | 0.13673 | 0.1652035 | 0.133126 | 0.0391114 | 1560 | 1580 | 10.6553571 | 12938.82 | 110.8 | 1 | 16.575 | 0.097 | 0.05 | 0.373 | 0.039 | 0.02 | 0.049552 | 0.133 | 0.259 | 0.242 | 4888 | 0.001 | 0.496 | 0.297 | 0.114 | 0.636 | 0.005 | 0.01 | 0.066 | 0.008 | 0.021 | 0.455 | 0.002 | 0.003 | 0.002 | 0.749 | 0.0001 | 0.419 | 0.114 | 0.791 | 0.004 | 0.012 | 0.066 | 0.008 | 0.015 | 0.579 | 0.003 | 0.037 | 2.7 | 59.2 | 0.2 | 12.1 | 0.08 | 2.3 | 25.7 | 3.7 | 62.9 | 0.4 | 4.8 | 0.1 | 2.5 | 25.3
2038 | Э76ХФ | Р65 | 18 | 40.5166667 | 20.45 | 40.5166667 | 2 | 0.37003 | 0.14125 | 0.1197655 | 0.13939 | 0.0400246 | 1571 | 1582 | 18.0029685 | 12586.8 | 116.7 | 1 | 24.259 | 0.15 | 0.05 | 0.384 | 0.03 | 0.02 | 0.050709 | 0.161 | 0.187 | 0.25 | 4290 | 0.002 | 0.461 | 0.299 | 0.101 | 0.672 | 0.005 | 0.01 | 0.062 | 0.009 | 0.019 | 0.428 | 0.002 | 0.003 | 0.003 | 0.763 | 0.0001 | 0.421 | 0.1 | 0.781 | 0.005 | 0.011 | 0.063 | 0.01 | 0.014 | 0.571 | 0.003 | 0.037 | 3.3 | 57.7 | 0.2 | 13.4 | 0.13 | 2.2 | 26.4 | 3.3 | 59.2 | 0.3 | 11.5 | 0.13 | 2.3 | 26.3
2039 | Э76ХФ | Р65 | 11 | 43.7 | 17 | 43.7 | 2.0312134 | 0.355828 | 0.12317 | 0.087384 | 0.123355 | 0.0400246 | 1592 | 1578 | 21.2781047 | 12395.29 | 113.9 | 1 | 30.936 | 0.152 | 0.05 | 0.371 | 0.03 | 0.02 | 0.050709 | 0.155 | 0.133 | 0.218 | 3512 | 0.002 | 0.464 | 0.313 | 0.095 | 0.706 | 0.006 | 0.009 | 0.067 | 0.011 | 0.019 | 0.446 | 0.002 | 0.004 | 0.003 | 0.772 | 0.0001 | 0.42 | 0.092 | 0.788 | 0.005 | 0.012 | 0.067 | 0.011 | 0.013 | 0.573 | 0.003 | 0.039 | 3.5 | 43.7 | 0.4 | 10.8 | 0.12 | 2.2 | 20.1 | 3.5 | 60.1 | 0.5 | 7.5 | 0.12 | 2.3 | 26
2040 | Э76ХФ | Р65 | 16 | 41.6833333 | 15.8333333 | 41.6833333 | 2.8570389 | 0.362498 | 0.12317 | 0.119163 | 0.122343 | 0.040053 | 1590 | 1583 | 18.3166733 | 13661.05 | 114.4 | 1 | 25.45 | 0.149 | 0.05 | 0.378 | 0.04 | 0.02 | 0.050745 | 0.141 | 0.183 | 0.218 | 3605 | 0.001 | 0.491 | 0.31 | 0.097 | 0.681 | 0.006 | 0.011 | 0.066 | 0.009 | 0.018 | 0.458 | 0.002 | 0.003 | 0.003 | 0.773 | 0.0003 | 0.421 | 0.098 | 0.804 | 0.006 | 0.012 | 0.066 | 0.011 | 0.011 | 0.583 | 0.003 | 0.039 | 3.3 | 56.9 | 0.2 | 13 | 0.06 | 2.1 | 26.9 | 3.6 | 59.4 | 0.5 | 8.5 | 0.14 | 2.3 | 25.8
2041 | Э76ХФ | Р65 | 16 | 45.3833333 | 21.5 | 45.3833333 | 3.8591549 | 0.370649 | 0.135035 | 0.144358 | 0.13707 | 0.0399962 | 1565 | 1584 | 11.1174471 | 13618.6 | 114.5 | 1 | 16.355 | 0.15 | 0.05 | 0.385 | 0.043 | 0.02 | 0.050673 | 0.154 | 0.222 | 0.239 | 4880 | 0.001 | 0.496 | 0.31 | 0.111 | 0.663 | 0.008 | 0.014 | 0.077 | 0.01 | 0.018 | 0.448 | 0.002 | 0.004 | 0.003 | 0.765 | 0.0003 | 0.426 | 0.116 | 0.788 | 0.007 | 0.01 | 0.078 | 0.011 | 0.014 | 0.551 | 0.003 | 0.037 | 3 | 59.3 | 0.3 | 11.1 | 0.08 | 2.3 | 25.9 | 3.5 | 58.7 | 0.7 | 11.7 | 0.11 | 2.2 | 26.5
2042 | Э76ХФ | Р65 | 15 | 41.7166667 | 17.1833333 | 41.7166667 | 3.6364103 | 0.268102 | 0.09718 | 0.094583 | 0.09818 | 0.0394247 | 1575 | 1588 | 13.1012385 | 12954.41 | 111.5 | 1 | 18.218 | 0.148 | 0.05 | 0.267 | 0.043 | 0.02 | 0.049949 | 0.114 | 0.145 | 0.172 | 3710 | 0.001 | 0.548 | 0.331 | 0.086 | 0.702 | 0.007 | 0.009 | 0.067 | 0.008 | 0.016 | 0.484 | 0.001 | 0.004 | 0.002 | 0.758 | 0.0003 | 0.419 | 0.086 | 0.789 | 0.006 | 0.01 | 0.067 | 0.009 | 0.013 | 0.567 | 0.002 | 0.035 | 2.7 | 57.1 | 0.3 | 15.1 | 0.13 | 2.2 | 26 | 2.7 | 57.3 | 0.4 | 14.2 | 0.13 | 2.2 | 26.1
2043 | Э76ХФ | Р65 | 13 | 41.7166667 | 17.3333333 | 41.7166667 | 3.5680507 | 0.330678 | 0.07797 | 0.13869 | 0.155365 | 0.0407381 | 1576 | 1579 | 13.4160772 | 13628.08 | 115.7 | 1 | 18.544 | 0.147 | 0.05 | 0.346 | 0.04 | 0.02 | 0.051613 | 0.185 | 0.212 | 0.138 | 3937 | 0.002 | 0.501 | 0.347 | 0.109 | 0.672 | 0.006 | 0.01 | 0.087 | 0.01 | 0.016 | 0.454 | 0.002 | 0.004 | 0.003 | 0.76 | 0.0003 | 0.416 | 0.111 | 0.788 | 0.006 | 0.012 | 0.088 | 0.011 | 0.011 | 0.573 | 0.003 | 0.037 | 3.5 | 58 | 0.3 | 14.4 | 0.11 | 2.2 | 26 | 4.2 | 56.7 | 1 | 13.3 | 0.16 | 2.3 | 25.1
2044 | Э76ХФ | Р65 | 7 | 39.8666667 | 15.6833333 | 39.8666667 | 3 | 0.281786 | 0.11639 | 0.108405 | 0.134475 | 0.0399102 | 1583 | 1586 | 14.577592 | 13263.76 | 112.8 | 1 | 19.372 | 0.074 | 0.05 | 0.28 | 0.041 | 0.02 | 0.050564 | 0.165 | 0.165 | 0.206 | 3467 | 0.002 | 0.551 | 0.317 | 0.098 | 0.697 | 0.01 | 0.011 | 0.07 | 0.013 | 0.018 | 0.455 | 0.002 | 0.005 | 0.004 | 0.769 | 0.0005 | 0.418 | 0.095 | 0.793 | 0.009 | 0.013 | 0.069 | 0.013 | 0.01 | 0.576 | 0.003 | 0.039 | 4.7 | 55 | 0.5 | 14.3 | 0.14 | 2.4 | 23 | 5 | 56.9 | 0.4 | 11.8 | 0.12 | 2.3 | 24.9
2045 | Э76ХФ | Р65 | 4 | 44.05 | 19.3333333 | 44.05 | 3 | 0.381312 | 0.15368 | 0.218568 | 0.172915 | 0.0412804 | 1585 | 1583 | 15.9466515 | 13403.79 | 117.4 | 1 | 23.415 | 0.216 | 0.05 | 0.392 | 0.04 | 0.02 | 0.0523 | 0.179 | 0.338 | 0.272 | 4319 | 0.002 | 0.491 | 0.286 | 0.097 | 0.604 | 0.007 | 0.011 | 0.063 | 0.007 | 0.019 | 0.434 | 0.002 | 0.003 | 0.003 | 0.735 | 0.0003 | 0.414 | 0.095 | 0.788 | 0.006 | 0.012 | 0.062 | 0.007 | 0.011 | 0.562 | 0.003 | 0.039 | 3.8 | 55.5 | 0.4 | 11.4 | 0.1 | 2.1 | 26.1 | 3.1 | 57.8 | 0.6 | 12 | 0.14 | 2.2 | 26
2047 | Э76ХФ | Р65 | 10 | 40.0333333 | 19.0166667 | 40.0333333 | 3.7506477 | 0.304487 | 0.088705 | 0.054735 | 0.11052 | 0.0393963 | 1560 | 1586 | 13.7289673 | 13563.89 | 111.7 | 1 | 18.168 | 0.144 | 0.05 | 0.315 | 0.041 | 0.02 | 0.049913 | 0.15 | 0.081 | 0.157 | 4299 | 0.002 | 0.518 | 0.336 | 0.093 | 0.734 | 0.018 | 0.012 | 0.092 | 0.009 | 0.016 | 0.464 | 0.002 | 0.004 | 0.004 | 0.77 | 0.0003 | 0.413 | 0.093 | 0.778 | 0.017 | 0.013 | 0.092 | 0.009 | 0.012 | 0.565 | 0.003 | 0.039 | 2.6 | 59.3 | 0.2 | 13.7 | 0.1 | 2.3 | 26.1 | 3.1 | 57.7 | 0.5 | 12.7 | 0.12 | 2.2 | 26.5
2048 | Э76ХФ | Р65 | 6 | 42.8833333 | 19.0666667 | 42.8833333 | 4 | 0.320825 | 0.104525 | 0.064656 | 0.12468 | 0.0401099 | 1589 | 1588 | 11.6989424 | 13050 | 113.8 | 1 | 16.593 | 0.145 | 0.05 | 0.332 | 0.04 | 0.02 | 0.050817 | 0.168 | 0.096 | 0.185 | 4147 | 0.001 | 0.522 | 0.329 | 0.097 | 0.733 | 0.007 | 0.012 | 0.079 | 0.012 | 0.019 | 0.46 | 0.002 | 0.004 | 0.003 | 0.775 | 0.0005 | 0.419 | 0.096 | 0.789 | 0.006 | 0.013 | 0.079 | 0.012 | 0.012 | 0.557 | 0.003 | 0.039 | 3.4 | 58.7 | 0.3 | 13.7 | 0.1 | 2.3 | 26 | 3.8 | 57.7 | 0.6 | 12.1 | 0.12 | 2.3 | 25.6
2049 | Э76ХФ | Р65 | 6 | 43.0333333 | 24.7333333 | 43.0333333 | 5.3021728 | 0.290433 | 0.103395 | 0.107176 | 0.11689 | 0.0391398 | 1576 | 1631 | 12.813323 | 14649.87 | 110.5 | 1 | 18.38 | 0.21 | 0.05 | 0.293 | 0.041 | 0.02 | 0.049588 | 0.138 | 0.164 | 0.183 | 6039 | 0.002 | 0.534 | 0.324 | 0.106 | 0.693 | 0.006 | 0.011 | 0.069 | 0.012 | 0.018 | 0.463 | 0.002 | 0.004 | 0.004 | 0.761 | 0.0004 | 0.416 | 0.106 | 0.79 | 0.005 | 0.012 | 0.069 | 0.013 | 0.009 | 0.562 | 0.003 | 0.039 | 4.1 | 58.6 | 0.5 | 12.2 | 0.07 | 2.7 | 21.4 | 3.4 | 55.4 | 0.8 | 10.8 | 0.15 | 2.1 | 25.9
2050 | Э76ХФ | Р65 | 7 | 47.3333333 | 21.5 | 47.3333333 | 3.5216858 | 0.2845 | 0.08475 | 0.056118 | 0.13262 | 0.0411375 | 1565 | 1598 | 16.1778169 | 13942.33 | 116.9 | 1 | 25.525 | 0.145 | 0.05 | 0.291 | 0.041 | 0.02 | 0.052119 | 0.184 | 0.082 | 0.15 | 4996 | 0.002 | 0.563 | 0.347 | 0.101 | 0.745 | 0.011 | 0.011 | 0.084 | 0.014 | 0.015 | 0.457 | 0.002 | 0.006 | 0.003 | 0.785 | 0.001 | 0.417 | 0.099 | 0.791 | 0.01 | 0.009 | 0.083 | 0.014 | 0.012 | 0.569 | 0.003 | 0.041 | 3.4 | 60.7 | 0.6 | 9.8 | 0.08 | 2.7 | 22.2 | 3.7 | 57.9 | 0.4 | 10.8 | 0.1 | 2.3 | 24.9
2051 | Э76ХФ | Р65 | 19 | 47.05 | 21.6666667 | 47.05 | 3.4217238 | 0.332098 | 0.10057 | 0.081235 | 0.14957 | 0.039596 | 1561 | 1598 | 15.2391073 | 13779.69 | 116.4 | 1 | 23.9 | 0.114 | 0.05 | 0.346 | 0.037 | 0.02 | 0.050166 | 0.2 | 0.121 | 0.178 | 4976 | 0.002 | 0.511 | 0.335 | 0.086 | 0.723 | 0.006 | 0.009 | 0.062 | 0.011 | 0.014 | 0.442 | 0.002 | 0.004 | 0.003 | 0.766 | 0.0003 | 0.419 | 0.087 | 0.788 | 0.005 | 0.01 | 0.063 | 0.012 | 0.01 | 0.557 | 0.002 | 0.038 | 3.5 | 56.3 | 0.3 | 13.4 | 0.12 | 2.2 | 25.4 | 3.1 | 57.4 | 0.4 | 13 | 0.12 | 2.2 | 26.3
2052 | Э76ХФ | Р65 | 26 | 46.8833333 | 22.3 | 46.8833333 | 3.9544929 | 0.266268 | 0.10622 | 0.072732 | 0.103195 | 0.0385399 | 1551 | 1594 | 11.2287238 | 13875.34 | 112.4 | 1 | 17.548 | 0.133 | 0.05 | 0.264 | 0.04 | 0.02 | 0.048828 | 0.131 | 0.11 | 0.188 | 5157 | 0.002 | 0.557 | 0.324 | 0.103 | 0.722 | 0.006 | 0.009 | 0.072 | 0.011 | 0.018 | 0.489 | 0.002 | 0.004 | 0.003 | 0.76 | 0.0006 | 0.429 | 0.099 | 0.789 | 0.005 | 0.011 | 0.067 | 0.012 | 0.012 | 0.567 | 0.003 | 0.038 | 2.7 | 58.6 | 0.4 | 10 | 0.1 | 2.3 | 25.7 | 3 | 58.4 | 0.5 | 11.2 | 0.16 | 2.2 | 26.2
2055 | Э76ХФ | Р65 | 8 | 67.7166667 | 37.3833333 | 67.7166667 | 3.099622 | 0.303053 | 0.103395 | 0.046332 | 0.140865 | 0.037712 | 1544 | 1638 | 9.760276 | 13345.52 | 110.9 | 1 | 22.004 | 0.292 | 0.05 | 0.311 | 0.034 | 0.02 | 0.047779 | 0.201 | 0.066 | 0.183 | 8315 | 0.002 | 0.527 | 0.33 | 0.096 | 0.755 | 0.005 | 0.01 | 0.061 | 0.013 | 0.018 | 0.48 | 0.002 | 0.003 | 0.004 | 0.781 | 0.0002 | 0.419 | 0.095 | 0.788 | 0.005 | 0.01 | 0.061 | 0.013 | 0.008 | 0.562 | 0.003 | 0.035 | 4.7 | 59.1 | 0.5 | 8.7 | 0.08 | 2.6 | 22.7 | 4.6 | 58.2 | 0.9 | 5.9 | 0.14 | 2.6 | 22.7
2056 | Э76ХФ | Р65 | 31 | 45.85 | 23.3666667 | 45.85 | 1.7430998 | 0.388489 | 0.135035 | 0.145785 | 0.16046 | 0.0390254 | 1591 | 1604 | 10.063904 | 13100.71 | 112.1 | 1 | 15.381 | 0.215 | 0.05 | 0.407 | 0.031 | 0.02 | 0.049443 | 0.19 | 0.223 | 0.239 | 5102 | 0.001 | 0.478 | 0.305 | 0.101 | 0.657 | 0.005 | 0.01 | 0.06 | 0.009 | 0.019 | 0.424 | 0.001 | 0.003 | 0.003 | 0.739 | 0.0001 | 0.423 | 0.1 | 0.783 | 0.004 | 0.011 | 0.06 | 0.009 | 0.01 | 0.565 | 0.003 | 0.036 | 3.4 | 49.7 | 0.8 | 15.8 | 0.11 | 2.1 | 24 | 3.4 | 57.2 | 0.5 | 12.1 | 0.19 | 2.2 | 25.9
2057 | Э76ХФ | Р65 | 1 | 71.55 | 30.8833333 | 71.55 | 2.8355151 | 0.356099 | 0.106785 | 0.120759 | 0.164625 | 0.0388541 | 1589 | 1606 | 11.6536688 | 12989.53 | 112.4 | 1 | 27.794 | 0.253 | 0.05 | 0.373 | 0.04 | 0.02 | 0.049226 | 0.207 | 0.183 | 0.189 | 6686 | 0.001 | 0.496 | 0.326 | 0.104 | 0.676 | 0.006 | 0.01 | 0.067 | 0.011 | 0.018 | 0.431 | 0.001 | 0.003 | 0.002 | 0.753 | 0.0003 | 0.418 | 0.103 | 0.786 | 0.005 | 0.011 | 0.068 | 0.011 | 0.012 | 0.557 | 0.002 | 0.037 | 3 | 53.4 | 1.2 | 17.7 | 0.17 | 2.1 | 25.6 | 3.2 | 57 | 0.9 | 12.7 | 0.24 | 2.2 | 26.4
2060 | Э76ХФ | Р65 | 17 | 46.05 | 17.2666667 | 46.05 | 2 | 0.281662 | 0.11413 | 0.113017 | 0.08522 | 0.0380261 | 1588 | 1590 | 11.0501629 | 13246.33 | 111.4 | 1 | 16.962 | 0.158 | 0.05 | 0.28 | 0.039 | 0.02 | 0.048177 | 0.086 | 0.175 | 0.202 | 3812 | 0.002 | 0.549 | 0.317 | 0.118 | 0.682 | 0.006 | 0.009 | 0.067 | 0.013 | 0.02 | 0.486 | 0.002 | 0.003 | 0.003 | 0.75 | 0.0003 | 0.413 | 0.118 | 0.787 | 0.006 | 0.01 | 0.069 | 0.014 | 0.012 | 0.569 | 0.003 | 0.037 | 3.6 | 52.9 | 0.6 | 9.5 | 0.06 | 2.6 | 20.7 | 3.6 | 53.3 | 0.9 | 9.9 | 0.07 | 2.5 | 21.3
2061 | Э76ХФ | Р65 | 21 | 48.05 | 21.5333333 | 48.05 | 2.5021067 | 0.290558 | 0.11752 | 0.047335 | 0.11493 | 0.0391682 | 1565 | 1585 | 9.0855359 | 12839.63 | 114.3 | 1 | 14.552 | 0.096 | 0.05 | 0.293 | 0.031 | 0.02 | 0.049624 | 0.16 | 0.069 | 0.208 | 4608 | 0.002 | 0.554 | 0.318 | 0.093 | 0.74 | 0.005 | 0.008 | 0.061 | 0.014 | 0.017 | 0.467 | 0.002 | 0.004 | 0.003 | 0.765 | 0.0001 | 0.419 | 0.094 | 0.781 | 0.005 | 0.011 | 0.062 | 0.015 | 0.014 | 0.568 | 0.003 | 0.038 | 3.2 | 53.6 | 0.3 | 9.9 | 0.08 | 2.6 | 20.2 | 4.5 | 61.3 | 1 | 7.1 | 0.08 | 2.6 | 23.3
2062 | Э76ХФ | Р65 | 24 | 40.3333333 | 14.4666667 | 40.3333333 | 2 | 0.305435 | 0.093225 | 0.012451 | 0.088335 | 0.0387396 | 1605 | 1597 | 12.3426446 | 12056.68 | 111.8 | 1 | 16.594 | 0.087 | 0.05 | 0.317 | 0.024 | 0.02 | 0.049081 | 0.133 | 0.015 | 0.165 | 2907 | 0.001 | 0.553 | 0.335 | 0.09 | 0.775 | 0.008 | 0.008 | 0.066 | 0.018 | 0.017 | 0.486 | 0.002 | 0.004 | 0.003 | 0.763 | 0.0001 | 0.414 | 0.091 | 0.785 | 0.007 | 0.01 | 0.066 | 0.018 | 0.013 | 0.567 | 0.003 | 0.037 | 3.3 | 49.5 | 0.7 | 10.6 | 0.09 | 2.5 | 19.4 | 3.8 | 60.2 | 0.3 | 10.4 | 0.06 | 2.5 | 23.8
2067 | Э76ХФ | Р65 | 13 | 42.3833333 | 25.1833333 | 42.3833333 | 3.5479342 | 0.404485 | 0.16077 | 0.15769 | 0.122105 | 0.0385968 | 1536 | 1588 | 13.4170213 | 13516.08 | 113.7 | 1 | 18.918 | 0.081 | 0.05 | 0.421 | 0.024 | 0.02 | 0.0489 | 0.125 | 0.244 | 0.285 | 5673 | 0.001 | 0.419 | 0.269 | 0.077 | 0.611 | 0.005 | 0.009 | 0.056 | 0.006 | 0.015 | 0.413 | 0.002 | 0.003 | 0.003 | 0.772 | 0.0001 | 0.419 | 0.078 | 0.783 | 0.004 | 0.01 | 0.057 | 0.007 | 0.011 | 0.577 | 0.003 | 0.036 | 2.2 | 59.6 | 0.2 | 11 | 0.19 | 2.2 | 27.2 | 3.6 | 55.1 | 0.7 | 9.3 | 0.08 | 2.4 | 23.4
2069 | Э76ХФ | Р65 | 7 | 43.6833333 | 19.85 | 43.6833333 | 2.99082745 | 0.317272 | 0.109416 | 0.096516 | 0.136405 | 0.0396821 | 1571 | 1577 | 9.2160827 | 12991.44 | 117.1 | 1 | 13.371 | 0.125 | 0.05 | 0.325 | 0.041 | 0.02 | 0.050275 | 0.173 | 0.146 | 0.194 | 4298 | 0.001 | 0.502 | 0.323 | 0.084 | 0.695 | 0.006 | 0.008 | 0.059 | 0.009 | 0.016 | 0.444 | 0.002 | 0.003 | 0.003 | 0.757 | 0.0001 | 0.415 | 0.084 | 0.78 | 0.005 | 0.009 | 0.059 | 0.009 | 0.011 | 0.564 | 0.003 | 0.037 | 3.1 | 46.1 | 1 | 8.7 | 0.1 | 2.4 | 19.6 | 4.4 | 61.7 | 0.5 | 7.1 | 0.08 | 2.7 | 23.3
2070 | Э76ХФ | Р65 | 10 | 46.8666667 | 16.3166667 | 46.8666667 | 2.99082745 | 0.358975 | 0.13818 | 0.179918 | 0.14659 | 0.0381974 | 1573 | 1578 | 9.3842917 | 13370.38 | 112.6 | 1 | 14.371 | 0.128 | 0.05 | 0.368 | 0.041 | 0.02 | 0.048394 | 0.154 | 0.278 | 0.245 | 3636 | 0.001 | 0.492 | 0.303 | 0.105 | 0.623 | 0.006 | 0.009 | 0.069 | 0.007 | 0.016 | 0.44 | 0.001 | 0.003 | 0.003 | 0.743 | 0.0002 | 0.42 | 0.104 | 0.783 | 0.005 | 0.012 | 0.07 | 0.008 | 0.012 | 0.553 | 0.002 | 0.035 | 3.3 | 50.6 | 0.8 | 14.2 | 0.12 | 1.9 | 26.7 | 3.6 | 54.3 | 0.4 | 13.2 | 0.11 | 2.1 | 25.3
2071 | Э76ХФ | Р65 | 13 | 45.5166667 | 18.5666667 | 45.5166667 | 2.99082745 | 0.3185234 | 0.1269 | 0.141947 | 0.121725 | 0.0382834 | 1554 | 1580 | 9.0454778 | 13291.56 | 112.8 | 1 | 13.724 | 0.191 | 0.05 | 0.276 | 0.039 | 0.02 | 0.048503 | 0.131 | 0.219 | 0.225 | 4113 | 0.001 | 0.513 | 0.313 | 0.096 | 0.663 | 0.006 | 0.009 | 0.066 | 0.009 | 0.017 | 0.458 | 0.002 | 0.003 | 0.003 | 0.761 | 0.0006 | 0.423 | 0.095 | 0.794 | 0.005 | 0.009 | 0.066 | 0.01 | 0.013 | 0.571 | 0.003 | 0.037 | 3 | 56 | 0.2 | 12.8 | 0.06 | 2.3 | 24.1 | 3.9 | 57.8 | 0.6 | 9.8 | 0.14 | 2.3 | 25.5
2072 | Э76ХФ | Р65 | 15 | 43.1833333 | 17.0666667 | 43.1833333 | 2.99082745 | 0.286368 | 0.071064 | 0.065816 | 0.121795 | 0.0386828 | 1569 | 1576 | 11.0951847 | 13341.8 | 114 | 1 | 15.937 | 0.086 | 0.05 | 0.295 | 0.048 | 0.02 | 0.049009 | 0.163 | 0.098 | 0.126 | 3795 | 0.001 | 0.537 | 0.36 | 0.11 | 0.724 | 0.008 | 0.008 | 0.07 | 0.011 | 0.017 | 0.457 | 0.002 | 0.003 | 0.003 | 0.759 | 0.0004 | 0.421 | 0.111 | 0.791 | 0.007 | 0.013 | 0.071 | 0.013 | 0.014 | 0.56 | 0.003 | 0.036 | 2.8 | 54.8 | 0.7 | 10 | 0.13 | 2.6 | 20.9 | 2.8 | 53.8 | 0.6 | 10.5 | 0.08 | 2.6 | 20.9
2073 | Э76ХФ | Р65 | 16 | 43.3666667 | 11.8833333 | 43.3666667 | 2.429866 | 0.321086 | 0.080088 | 0.071069 | 0.10978 | 0.0388923 | 1611 | 1587 | 12.935735 | 12819.64 | 114.6 | 1 | 18.552 | 0.126 | 0.05 | 0.336 | 0.041 | 0.02 | 0.049262 | 0.142 | 0.107 | 0.142 | 2539 | 0.001 | 0.535 | 0.351 | 0.096 | 0.719 | 0.007 | 0.011 | 0.067 | 0.011 | 0.017 | 0.472 | 0.001 | 0.003 | 0.003 | 0.757 | 0.0005 | 0.419 | 0.096 | 0.782 | 0.006 | 0.011 | 0.067 | 0.012 | 0.013 | 0.567 | 0.002 | 0.036 | 3.6 | 54.4 | 0.6 | 16.8 | 0.09 | 2.2 | 24.6 | 4 | 56.8 | 0.4 | 13 | 0.07 | 2.3 | 25.3
2074 | Э76ХФ | Р65 | 11 | 42.55 | 21.0833333 | 42.55 | 2.99082745 | 0.414086 | 0.085728 | 0.145904 | 0.21929 | 0.038878 | 1608 | 1623 | 12.5584205 | 13546.25 | 114.4 | 1 | 17.669 | 0.378 | 0.05 | 0.447 | 0.041 | 0.02 | 0.049045 | 0.282 | 0.22 | 0.152 | 4760 | 0.001 | 0.466 | 0.343 | 0.116 | 0.649 | 0.007 | 0.009 | 0.078 | 0.011 | 0.024 | 0.377 | 0.001 | 0.003 | 0.003 | 0.737 | 0.0003 | 0.416 | 0.115 | 0.78 | 0.007 | 0.011 | 0.077 | 0.011 | 0.015 | 0.553 | 0.002 | 0.036 | 3.9 | 49.7 | 1.8 | 14.5 | 0.49 | 2 | 24.3 | 3.2 | 55 | 0.5 | 12.8 | 0.15 | 2.1 | 25.7
2075 | Э76ХФ | Р65 | 7 | 51.8666667 | 32.4833333 | 51.8666667 | 3.2928926 | 0.301288 | 0.104904 | 0.124544 | 0.146465 | 0.0393655 | 1556 | 1622 | 11.1615359 | 13398.87 | 113.4 | 1 | 18.894 | 0.232 | 0.05 | 0.305 | 0.041 | 0.02 | 0.04966 | 0.177 | 0.19 | 0.186 | 7254 | 0.001 | 0.523 | 0.326 | 0.1 | 0.668 | 0.006 | 0.009 | 0.069 | 0.008 | 0.02 | 0.436 | 0.001 | 0.003 | 0.003 | 0.773 | 0.0002 | 0.418 | 0.099 | 0.787 | 0.005 | 0.01 | 0.069 | 0.009 | 0.013 | 0.563 | 0.003 | 0.037 | 3.8 | 52.1 | 0.6 | 15.7 | 0.11 | 2.1 | 24.3 | 4.3 | 58 | 0.7 | 13.2 | 0.07 | 2.3 | 25.4
2076 | Э76ХФ | Р65 | 17 | 42.5166667 | 23.3666667 | 42.5166667 | 2.99082745 | 0.316875 | 0.11562 | 0.13212 | 0.147215 | 0.0386203 | 1554 | 1595 | 10.1026442 | 13254.78 | 112.8 | 1 | 14.009 | 0.124 | 0.05 | 0.322 | 0.042 | 0.02 | 0.04872 | 0.175 | 0.202 | 0.205 | 5162 | 0.001 | 0.522 | 0.317 | 0.103 | 0.664 | 0.006 | 0.011 | 0.069 | 0.007 | 0.018 | 0.439 | 0.002 | 0.003 | 0.003 | 0.754 | 0.0003 | 0.417 | 0.102 | 0.783 | 0.005 | 0.012 | 0.069 | 0.008 | 0.013 | 0.566 | 0.003 | 0.037 | 2.9 | 56.1 | 0.6 | 15.8 | 0.08 | 2.2 | 25.8 | 3.2 | 59.5 | 1 | 10.8 | 0.11 | 2.3 | 26.1
2077 | Э76ХФ | Р65 | 12 | 46.8666667 | 20.1833333 | 46.8666667 | 2.99082745 | 0.323745 | 0.10434 | 0.119571 | 0.129795 | 0.0383619 | 1570 | 1587 | 11.4624415 | 13207.93 | 112.8 | 1 | 17.684 | 0.159 | 0.05 | 0.333 | 0.042 | 0.02 | 0.048394 | 0.153 | 0.183 | 0.185 | 4443 | 0.001 | 0.536 | 0.327 | 0.099 | 0.676 | 0.007 | 0.01 | 0.078 | 0.008 | 0.02 | 0.452 | 0.002 | 0.003 | 0.002 | 0.775 | 0.0001 | 0.418 | 0.1 | 0.787 | 0.006 | 0.012 | 0.078 | 0.009 | 0.015 | 0.559 | 0.003 | 0.036 | 2.6 | 59.8 | 0.3 | 12.5 | 0.06 | 2.3 | 26.1 | 3.7 | 63.3 | 0.3 | 6.8 | 0.06 | 2.5 | 24.9
2078 | Э76ХФ | Р65 | 8 | 48.0166667 | 22.7666667 | 48.0166667 | 2.99082745 | 0.326596 | 0.108288 | 0.114733 | 0.13553 | 0.0386203 | 1543 | 1593 | 9.8223922 | 13150.81 | 114 | 1 | 15.694 | 0.125 | 0.05 | 0.336 | 0.041 | 0.02 | 0.04872 | 0.164 | 0.175 | 0.192 | 4990 | 0.002 | 0.501 | 0.322 | 0.112 | 0.666 | 0.007 | 0.011 | 0.083 | 0.007 | 0.019 | 0.426 | 0.002 | 0.003 | 0.003 | 0.782 | 0.0001 | 0.425 | 0.11 | 0.781 | 0.006 | 0.011 | 0.082 | 0.008 | 0.013 | 0.566 | 0.003 | 0.034 | 3 | 49.8 | 0.6 | 8.7 | 0.08 | 2.4 | 20.5 | 3.8 | 62.8 | 0.4 | 5.7 | 0.06 | 2.5 | 25.6
2079 | Э76ХФ | Р65 | 12 | 50.35 | 19.6666667 | 50.35 | 2.99082745 | 0.331573 | 0.113364 | 0.121482 | 0.167375 | 0.039509 | 1574 | 1579 | 10.3067659 | 13365.76 | 115.7 | 1 | 16.926 | 0.126 | 0.05 | 0.341 | 0.04 | 0.02 | 0.049841 | 0.211 | 0.184 | 0.201 | 4381 | 0.001 | 0.519 | 0.326 | 0.092 | 0.679 | 0.009 | 0.012 | 0.091 | 0.009 | 0.018 | 0.42 | 0.002 | 0.003 | 0.003 | 0.768 | 0.0001 | 0.422 | 0.092 | 0.788 | 0.009 | 0.012 | 0.09 | 0.01 | 0.013 | 0.568 | 0.003 | 0.037 | 3.5 | 42.3 | 0.9 | 7.8 | 0.09 | 2.4 | 17.6 | 4.8 | 58.4 | 0.7 | 8.9 | 0.07 | 2.3 | 25.1
2080 | Э76ХФ | Р65 | 19 | 45.7 | 20.3333333 | 45.7 | 2.99082745 | 0.343957 | 0.089676 | 0.084407 | 0.131885 | 0.0382184 | 1564 | 1583 | 8.2343982 | 13240.33 | 112.8 | 1 | 12.315 | 0.125 | 0.05 | 0.362 | 0.042 | 0.02 | 0.048213 | 0.171 | 0.127 | 0.159 | 4487 | 0.001 | 0.511 | 0.337 | 0.096 | 0.712 | 0.008 | 0.011 | 0.075 | 0.008 | 0.017 | 0.444 | 0.002 | 0.003 | 0.002 | 0.791 | 0.0001 | 0.415 | 0.094 | 0.785 | 0.008 | 0.012 | 0.074 | 0.009 | 0.013 | 0.572 | 0.003 | 0.036 | 3 | 57 | 0.2 | 14.1 | 0.08 | 2.2 | 26.2 | 4.1 | 56.2 | 0.8 | 12.4 | 0.1 | 2.2 | 25.5
2081 | Э76ХФ | Р65 | 19 | 42.7166667 | 13.0333333 | 42.7166667 | 2.99082745 | 0.370967 | 0.117876 | 0.143471 | 0.2033 | 0.038706 | 1604 | 1574 | 11.6134752 | 13764.71 | 114.2 | 1 | 16.375 | 0.214 | 0.05 | 0.388 | 0.041 | 0.02 | 0.048828 | 0.258 | 0.217 | 0.209 | 2990 | 0.001 | 0.494 | 0.318 | 0.084 | 0.656 | 0.006 | 0.01 | 0.058 | 0.008 | 0.019 | 0.389 | 0.001 | 0.003 | 0.002 | 0.764 | 0.0002 | 0.417 | 0.083 | 0.779 | 0.005 | 0.012 | 0.057 | 0.009 | 0.013 | 0.556 | 0.002 | 0.036 | 3.2 | 49 | 0.6 | 16.7 | 0.19 | 2 | 24.8 | 3.2 | 49.4 | 0.9 | 18.4 | 0.2 | 2.2 | 25.6
2082 | Э76ХФ | Р65 | 23 | 40.6833333 | 19 | 40.6833333 | 2.5589888 | 0.310725 | 0.11562 | 0.168271 | 0.155615 | 0.038706 | 1539 | 1583 | 15.6882425 | 12877.89 | 113 | 1 | 21.275 | 0.282 | 0.05 | 0.313 | 0.032 | 0.02 | 0.048828 | 0.173 | 0.259 | 0.205 | 4078 | 0.001 | 0.524 | 0.317 | 0.118 | 0.63 | 0.008 | 0.011 | 0.079 | 0.006 | 0.02 | 0.427 | 0.002 | 0.003 | 0.002 | 0.773 | 0.0001 | 0.419 | 0.118 | 0.787 | 0.007 | 0.012 | 0.079 | 0.008 | 0.013 | 0.577 | 0.003 | 0.036 | 2.8 | 54.3 | 0.3 | 14.2 | 0.07 | 2.2 | 24.9 | 3.2 | 56.8 | 0.5 | 10.8 | 0.14 | 2.2 | 25.8
2083 | Э76ХФ | Р65 | 20 | 44.05 | 18.4666667 | 44.05 | 2.99082745 | 0.276484 | 0.117312 | 0.127455 | 0.139575 | 0.0397959 | 1544 | 1583 | 11.1624069 | 13376.53 | 116.3 | 1 | 16.232 | 0.097 | 0.05 | 0.272 | 0.033 | 0.02 | 0.050203 | 0.165 | 0.195 | 0.208 | 4117 | 0.002 | 0.554 | 0.316 | 0.09 | 0.669 | 0.008 | 0.01 | 0.064 | 0.01 | 0.018 | 0.457 | 0.002 | 0.004 | 0.003 | 0.75 | 0.0002 | 0.414 | 0.089 | 0.779 | 0.007 | 0.012 | 0.064 | 0.01 | 0.011 | 0.565 | 0.003 | 0.037 | 3.3 | 57 | 0.4 | 12.5 | 0.11 | 2.2 | 26 | 3.7 | 54.4 | 0.6 | 11.4 | 0.12 | 2.2 | 24.9
2084 | Э76ХФ | Р65 | 20 | 42.3666667 | 23.5 | 42.3666667 | 3.0638801 | 0.3649745 | 0.13254 | 0.163006 | 0.09349 | 0.040369 | 1525 | 1579 | 9.2669065 | 13480.85 | 117.7 | 1 | 12.881 | 0.171 | 0.203 | 0.223 | 0.03 | 0.02 | 0.050926 | 0.078 | 0.254 | 0.235 | 5280 | 0.002 | 0.458 | 0.31 | 0.122 | 0.652 | 0.007 | 0.011 | 0.075 | 0.009 | 0.021 | 0.489 | 0.002 | 0.003 | 0.002 | 0.763 | 0.0001 | 0.421 | 0.12 | 0.792 | 0.006 | 0.012 | 0.075 | 0.01 | 0.016 | 0.57 | 0.003 | 0.037 | 4 | 58 | 0.3 | 12.6 | 0.11 | 2.6 | 22.6 | 4.1 | 61.7 | 0.5 | 5.5 | 0.09 | 2.8 | 22.4
2085 | Э76ХФ | Р65 | 13 | 43.0166667 | 19.2833333 | 43.0166667 | 2.5350467 | 0.29593 | 0.09588 | 0.072974 | 0.11029 | 0.0386203 | 1557 | 1585 | 10.4213096 | 12296.63 | 113.2 | 1 | 14.943 | 0.077 | 0.05 | 0.302 | 0.05 | 0.02 | 0.04872 | 0.142 | 0.11 | 0.17 | 3952 | 0.002 | 0.542 | 0.333 | 0.096 | 0.726 | 0.006 | 0.01 | 0.064 | 0.012 | 0.019 | 0.485 | 0.002 | 0.003 | 0.003 | 0.768 | 0.0001 | 0.416 | 0.096 | 0.793 | 0.005 | 0.012 | 0.064 | 0.012 | 0.011 | 0.568 | 0.003 | 0.035 | 3.8 | 57.8 | 0.4 | 13 | 0.11 | 2.6 | 21.9 | 4.5 | 56.2 | 0.5 | 12.7 | 0.11 | 2.6 | 22
2087 | Э76ХФ | Р65 | 11 | 42.0166667 | 17.5166667 | 42.0166667 | 2.3530192 | 0.2881339 | 0.136488 | 0.109845 | 0.102905 | 0.0389065 | 1555 | 1581 | 15.0188394 | 12642.82 | 114.3 | 1 | 20.993 | 0.126 | 0.05 | 0.277 | 0.029 | 0.02 | 0.049081 | 0.115 | 0.169 | 0.242 | 3691 | 0.002 | 0.51 | 0.302 | 0.093 | 0.685 | 0.005 | 0.01 | 0.06 | 0.009 | 0.017 | 0.475 | 0.002 | 0.003 | 0.004 | 0.779 | 0.0003 | 0.417 | 0.091 | 0.781 | 0.004 | 0.013 | 0.059 | 0.01 | 0.011 | 0.571 | 0.003 | 0.035 | 3.3 | 58.8 | 0.5 | 13.5 | 0.11 | 2.7 | 21.7 | 4.6 | 59 | 0.6 | 9.7 | 0.07 | 2.7 | 22.1
2088 | Э76ХФ | Р65 | 13 | 40.85 | 20.8666667 | 40.85 | 2.8822138 | 0.362263 | 0.158484 | 0.188915 | 0.13366 | 0.0397666 | 1545 | 1583 | 11.2531212 | 13022.68 | 115 | 1 | 15.323 | 0.15 | 0.05 | 0.368 | 0.029 | 0.02 | 0.050166 | 0.13 | 0.293 | 0.281 | 4529 | 0.001 | 0.488 | 0.278 | 0.098 | 0.611 | 0.006 | 0.01 | 0.069 | 0.007 | 0.017 | 0.442 | 0.001 | 0.003 | 0.003 | 0.778 | 0.0002 | 0.423 | 0.097 | 0.791 | 0.005 | 0.012 | 0.069 | 0.008 | 0.014 | 0.581 | 0.003 | 0.035 | 3.5 | 59.9 | 0.5 | 12.4 | 0.11 | 2.7 | 22.1 | 3.8 | 60.8 | 1 | 7.4 | 0.06 | 2.7 | 22.2
2089 | Э76ХФ | Р65 | 8 | 42 | 12.5 | 42 | 1 | 0.3209528 | 0.116184 | 0.112149 | 0.13356 | 0.0405696 | 1581 | 1582 | 12.7665865 | 12096 | 117.2 | 1 | 17.703 | 0.073 | 0.05 | 0.312 | 0.032 | 0.02 | 0.051179 | 0.162 | 0.171 | 0.206 | 2520 | 0.002 | 0.493 | 0.318 | 0.085 | 0.684 | 0.005 | 0.009 | 0.062 | 0.011 | 0.017 | 0.456 | 0.002 | 0.003 | 0.003 | 0.756 | 0.0001 | 0.414 | 0.086 | 0.781 | 0.005 | 0.011 | 0.063 | 0.012 | 0.011 | 0.556 | 0.003 | 0.035 | 3.5 | 43.6 | 1.2 | 8 | 0.09 | 2.8 | 15.4 | 4.2 | 61.7 | 0.6 | 5.6 | 0.08 | 2.8 | 22.3
2090 | Э76ХФ | Р65 | 8 | 41.5333333 | 16.7166667 | 41.5333333 | 1.9314554 | 0.303449 | 0.069372 | 0.074942 | 0.0942 | 0.0396239 | 1568 | 1586 | 8.9516657 | 12530.01 | 113.4 | 1 | 12.316 | 0.086 | 0.05 | 0.316 | 0.034 | 0.02 | 0.049986 | 0.116 | 0.114 | 0.123 | 3491 | 0.002 | 0.532 | 0.364 | 0.109 | 0.723 | 0.023 | 0.011 | 0.096 | 0.011 | 0.017 | 0.49 | 0.002 | 0.003 | 0.003 | 0.775 | 0.0001 | 0.424 | 0.107 | 0.788 | 0.022 | 0.012 | 0.095 | 0.011 | 0.012 | 0.563 | 0.003 | 0.034 | 4.3 | 54.7 | 0.7 | 13.4 | 0.09 | 2.7 | 20.1 | 5.3 | 55.8 | 0.7 | 12.9 | 0.08 | 2.6 | 21.6
2091 | Э76ХФ | Р65 | 9 | 40.2333333 | 14.8666667 | 40.2333333 | 3.2909988 | 0.2635731 | 0.088548 | 0.057005 | 0.06639 | 0.0396239 | 1555 | 1585 | 8.6212096 | 13596.86 | 110.8 | 1 | 11.562 | 0.064 | 0.05 | 0.25 | 0.032 | 0.02 | 0.049986 | 0.08 | 0.087 | 0.157 | 3369 | 0.002 | 0.535 | 0.337 | 0.09 | 0.731 | 0.007 | 0.011 | 0.067 | 0.011 | 0.017 | 0.51 | 0.002 | 0.003 | 0.003 | 0.776 | 0.0002 | 0.414 | 0.089 | 0.781 | 0.006 | 0.011 | 0.067 | 0.011 | 0.015 | 0.574 | 0.003 | 0.039 | 3.1 | 54 | 0.4 | 7.2 | 0.07 | 3 | 18.2 | 4.3 | 64 | 0.4 | 3.9 | 0.07 | 2.8 | 22.5
2092 | Э76ХФ | Р65 | 7 | 41.2 | 19.3333333 | 41.2 | 3.2208407 | 0.3209195 | 0.12408 | 0.121294 | 0.088075 | 0.039566 | 1555 | 1581 | 8.634466 | 13230 | 115.1 | 1 | 11.858 | 0.064 | 0.05 | 0.304 | 0.038 | 0.02 | 0.049913 | 0.087 | 0.188 | 0.22 | 4263 | 0.002 | 0.494 | 0.314 | 0.109 | 0.674 | 0.007 | 0.01 | 0.077 | 0.01 | 0.016 | 0.488 | 0.003 | 0.004 | 0.002 | 0.772 | 0.0001 | 0.417 | 0.11 | 0.779 | 0.006 | 0.012 | 0.077 | 0.011 | 0.012 | 0.567 | 0.004 | 0.037 | 4.1 | 62.4 | 0.2 | 7.3 | 0.05 | 3 | 21 | 4.2 | 58.9 | 0.5 | 5.9 | 0.09 | 2.7 | 21.5
2093 | Э76ХФ | Р65 | 6 | 40.05 | 16.3 | 40.0166667 | 2.99082745 | 0.3718813 | 0.111108 | 0.079645 | 0.06606 | 0.0395946 | 1582 | 1579 | 10.1830071 | 12688.34 | 114.6 | 1 | 13.583 | 0.076 | 0.05 | 0.353 | 0.048 | 0.02 | 0.049949 | 0.07 | 0.123 | 0.197 | 3447 | 0.002 | 0.438 | 0.324 | 0.095 | 0.716 | 0.005 | 0.009 | 0.063 | 0.01 | 0.017 | 0.495 | 0.002 | 0.003 | 0.003 | 0.778 | 0.0002 | 0.419 | 0.094 | 0.786 | 0.004 | 0.011 | 0.064 | 0.01 | 0.013 | 0.556 | 0.003 | 0.036 | 2.8 | 40.4 | 0.8 | 4.8 | 0.11 | 3 | 13.6 | 3.9 | 62.2 | 0.2 | 5.2 | 0.06 | 2.7 | 23.4
2095 | Э76ХФ | Р65 | 8 | 40.8833333 | 23.7166667 | 40.8833333 | 3.8277512 | 0.282207 | 0.067116 | 0.054559 | 0.10536 | 0.0389007 | 1572 | 1630 | 10.7640367 | 14058.47 | 113.5 | 1 | 14.666 | 0.119 | 0.05 | 0.291 | 0.033 | 0.02 | 0.049117 | 0.142 | 0.081 | 0.119 | 5557 | 0.002 | 0.546 | 0.358 | 0.099 | 0.745 | 0.005 | 0.009 | 0.067 | 0.011 | 0.017 | 0.501 | 0.002 | 0.003 | 0.003 | 0.758 | 0.0002 | 0.415 | 0.098 | 0.792 | 0.005 | 0.012 | 0.067 | 0.012 | 0.011 | 0.579 | 0.003 | 0.036 | 3.9 | 59.8 | 0.5 | 11 | 0.05 | 2.8 | 21.2 | 3.7 | 56 | 0.6 | 12.6 | 0.16 | 2.2 | 26
2096 | Э76ХФ | Р65 | 15 | 44.2 | 18.3333333 | 44.2 | 3.578916 | 0.282976 | 0.080088 | 0.01755 | 0.071805 | 0.0389585 | 1588 | 1600 | 14.8513575 | 13270.91 | 110.2 | 1 | 21.881 | 0.115 | 0.05 | 0.291 | 0.07 | 0.02 | 0.04919 | 0.105 | 0.024 | 0.142 | 4055 | 0.002 | 0.509 | 0.35 | 0.089 | 0.781 | 0.009 | 0.009 | 0.077 | 0.013 | 0.016 | 0.505 | 0.003 | 0.003 | 0.003 | 0.784 | 0.0003 | 0.42 | 0.088 | 0.791 | 0.009 | 0.011 | 0.077 | 0.014 | 0.012 | 0.564 | 0.003 | 0.038 | 3.5 | 64.7 | 0.2 | 7.3 | 0.06 | 2.7 | 23.6 | 4.2 | 62.7 | 0.3 | 4.3 | 0.08 | 2.7 | 22.9
2097 | Э76ХФ | Р65 | 13 | 44.7 | 19.2166667 | 44.7 | 2.99082745 | 0.3300273 | 0.128592 | 0.108314 | 0.11336 | 0.0407627 | 1589 | 1596 | 13.395302 | 13503.9 | 115.6 | 1 | 19.959 | 0.116 | 0.05 | 0.296 | 0.041 | 0.02 | 0.051468 | 0.132 | 0.166 | 0.228 | 4325 | 0.002 | 0.5 | 0.311 | 0.091 | 0.692 | 0.007 | 0.01 | 0.064 | 0.01 | 0.015 | 0.469 | 0.002 | 0.002 | 0.003 | 0.754 | 0.0002 | 0.417 | 0.089 | 0.786 | 0.006 | 0.011 | 0.064 | 0.01 | 0.01 | 0.563 | 0.003 | 0.037 | 3.8 | 62.7 | 0.1 | 8 | 0.05 | 2.7 | 23.4 | 3.9 | 59.8 | 1 | 6.2 | 0.27 | 2.8 | 20.6
2098 | Э76ХФ | Р65 | 13 | 42.35 | 23.0666667 | 42.35 | 3.5751608 | 0.340226 | 0.136488 | 0.1578 | 0.12533 | 0.0409638 | 1562 | 1595 | 11.1216057 | 13494.8 | 115.8 | 1 | 15.7 | 0.133 | 0.05 | 0.346 | 0.041 | 0.02 | 0.051722 | 0.13 | 0.244 | 0.242 | 5188 | 0.001 | 0.511 | 0.303 | 0.091 | 0.65 | 0.006 | 0.01 | 0.062 | 0.008 | 0.017 | 0.461 | 0.001 | 0.003 | 0.003 | 0.744 | 0.0003 | 0.419 | 0.09 | 0.79 | 0.005 | 0.011 | 0.062 | 0.009 | 0.011 | 0.57 | 0.003 | 0.038 | 3.1 | 60.3 | 0.3 | 9.5 | 0.1 | 2.4 | 25.6 | 4.4 | 52 | 0.6 | 6.2 | 0.15 | 2.7 | 19.1
2099 | Э76ХФ | Р65 | 14 | 43.3333333 | 21.7 | 43.3333333 | 3.6076668 | 0.2637629 | 0.152844 | 0.08414 | 0.10561 | 0.0411642 | 1555 | 1584 | 13.6772254 | 13410.14 | 116.5 | 1 | 19.718 | 0.132 | 0.05 | 0.231 | 0.066 | 0.02 | 0.051975 | 0.13 | 0.128 | 0.271 | 4850 | 0.002 | 0.551 | 0.301 | 0.085 | 0.712 | 0.004 | 0.01 | 0.055 | 0.01 | 0.014 | 0.486 | 0.003 | 0.003 | 0.004 | 0.757 | 0.0012 | 0.432 | 0.087 | 0.789 | 0.004 | 0.01 | 0.057 | 0.011 | 0.01 | 0.565 | 0.003 | 0.038 | 3.6 | 63 | 0.2 | 7.5 | 0.07 | 2.7 | 23 | 3.7 | 56.6 | 0.6 | 12.3 | 0.15 | 2.2 | 25.7
2100 | Э76ХФ | Р65 | 9 | 44.0333333 | 17.8666667 | 44.0333333 | 2.7335491 | 0.4117065 | 0.138744 | 0.139058 | 0.12926 | 0.0402764 | 1611 | 1580 | 11.467676 | 12458.96 | 113.7 | 1 | 16.832 | 0.119 | 0.05 | 0.43 | 0.042 | 0.02 | 0.050854 | 0.144 | 0.214 | 0.246 | 3710 | 0.001 | 0.448 | 0.298 | 0.097 | 0.664 | 0.004 | 0.009 | 0.058 | 0.009 | 0.018 | 0.461 | 0.001 | 0.002 | 0.003 | 0.756 | 0.0005 | 0.42 | 0.097 | 0.794 | 0.004 | 0.012 | 0.059 | 0.01 | 0.011 | 0.574 | 0.003 | 0.037 | 3.6 | 49.3 | 0.4 | 12.1 | 0.08 | 2.6 | 19.3 | 4.2 | 47.2 | 0.3 | 10 | 0.08 | 2.3 | 20.6
2101 | Э76ХФ | Р65 | 9 | 40.0166667 | 20.4666667 | 40.0166667 | 3.5935403 | 0.2491154 | 0.122388 | 0.055713 | 0.065405 | 0.039044 | 1554 | 1583 | 11.7786628 | 13541.04 | 111 | 1 | 15.61 | 0.123 | 0.05 | 0.223 | 0.042 | 0.02 | 0.049298 | 0.079 | 0.085 | 0.217 | 4619 | 0.002 | 0.55 | 0.315 | 0.088 | 0.742 | 0.005 | 0.009 | 0.057 | 0.013 | 0.016 | 0.506 | 0.003 | 0.004 | 0.003 | 0.758 | 0.0003 | 0.42 | 0.084 | 0.788 | 0.004 | 0.013 | 0.056 | 0.012 | 0.012 | 0.566 | 0.004 | 0.038 | 3.5 | 62.3 | 0.5 | 7.4 | 0.1 | 2.8 | 22.3 | 5 | 60.7 | 0.6 | 4.7 | 0.06 | 2.8 | 20.3
2102 | Э76ХФ | Р65 | 7 | 41.7 | 19.7166667 | 41.7 | 2.4142241 | 0.3510693 | 0.122388 | 0.073807 | 0.116265 | 0.0397315 | 1570 | 1583 | 12.7140896 | 12181.57 | 112.6 | 1 | 17.496 | 0.132 | 0.05 | 0.36 | 0.041 | 0.02 | 0.050166 | 0.151 | 0.111 | 0.217 | 4003 | 0.002 | 0.505 | 0.308 | 0.108 | 0.724 | 0.006 | 0.008 | 0.074 | 0.012 | 0.021 | 0.467 | 0.002 | 0.003 | 0.003 | 0.763 | 0.0005 | 0.416 | 0.107 | 0.784 | 0.007 | 0.01 | 0.074 | 0.013 | 0.014 | 0.575 | 0.003 | 0.039 | 3.9 | 49.5 | 0.4 | 6.6 | 0.08 | 2.9 | 16.8 | 4.9 | 63.4 | 0.3 | 6.7 | 0.05 | 2.8 | 21.3
2103 | Э76ХФ | Р65 | 9 | 41.55 | 21 | 41.55 | 3.2434357 | 0.309548 | 0.121824 | 0.075206 | 0.10194 | 0.0409923 | 1554 | 1574 | 9.9147661 | 13125.71 | 115.6 | 1 | 13.597 | 0.147 | 0.05 | 0.314 | 0.042 | 0.02 | 0.051758 | 0.128 | 0.114 | 0.216 | 4594 | 0.002 | 0.53 | 0.316 | 0.09 | 0.726 | 0.005 | 0.01 | 0.063 | 0.014 | 0.018 | 0.477 | 0.002 | 0.003 | 0.004 | 0.748 | 0.0007 | 0.419 | 0.089 | 0.79 | 0.005 | 0.012 | 0.063 | 0.015 | 0.015 | 0.576 | 0.003 | 0.038 | 3.7 | 62.7 | 0.4 | 7.5 | 0.12 | 2.7 | 23.5 | 4 | 64.4 | 0.6 | 2.6 | 0.05 | 2.8 | 20.5
2104 | Э76ХФ | Р65 | 7 | 40.2 | 20.3333333 | 40.2 | 3.4853659 | 0.3874076 | 0.131976 | 0.17072 | 0.13518 | 0.0411927 | 1561 | 1579 | 15.2771842 | 13632.79 | 117.3 | 1 | 20.255 | 0.115 | 0.05 | 0.371 | 0.041 | 0.02 | 0.052011 | 0.14 | 0.264 | 0.234 | 4620 | 0.002 | 0.451 | 0.309 | 0.11 | 0.645 | 0.006 | 0.011 | 0.07 | 0.012 | 0.02 | 0.448 | 0.002 | 0.003 | 0.003 | 0.76 | 0.0003 | 0.42 | 0.111 | 0.798 | 0.005 | 0.012 | 0.07 | 0.014 | 0.013 | 0.567 | 0.004 | 0.037 | 5.5 | 63 | 0.9 | 4.6 | 0.09 | 2.9 | 22.1 | 3.7 | 50.4 | 0.5 | 4.9 | 0.07 | 3 | 16.7
2105 | Э76ХФ | Р65 | 8 | 42.3666667 | 16.1666667 | 42.3666667 | 2.8983516 | 0.382666 | 0.113928 | 0.119417 | 0.12528 | 0.0381562 | 1610 | 1595 | 9.6909379 | 12303.09 | 112.2 | 1 | 13.605 | 0.228 | 0.05 | 0.404 | 0.041 | 0.02 | 0.048177 | 0.146 | 0.183 | 0.202 | 3315 | 0.001 | 0.47 | 0.317 | 0.108 | 0.681 | 0.005 | 0.011 | 0.068 | 0.012 | 0.02 | 0.459 | 0.001 | 0.002 | 0.003 | 0.752 | 0.0005 | 0.405 | 0.109 | 0.784 | 0.006 | 0.01 | 0.071 | 0.012 | 0.011 | 0.539 | 0.002 | 0.035 | 3.9 | 57.2 | 0.6 | 12 | 0.09 | 2.2 | 25.9 | 4.4 | 61.4 | 0.4 | 4.2 | 0.07 | 2.8 | 20.7
2106 | Э76ХФ | Р65 | 6 | 43.7166667 | 21.9 | 43.7166667 | 3.4010327 | 0.2749304 | 0.086292 | 0.063688 | 0.0963 | 0.0397315 | 1568 | 1591 | 10.4513684 | 13030.14 | 110.3 | 1 | 15.169 | 0.133 | 0.05 | 0.252 | 0.037 | 0.02 | 0.050166 | 0.124 | 0.096 | 0.153 | 4756 | 0.002 | 0.535 | 0.342 | 0.095 | 0.735 | 0.006 | 0.01 | 0.07 | 0.012 | 0.018 | 0.481 | 0.002 | 0.003 | 0.003 | 0.76 | 0.0005 | 0.419 | 0.095 | 0.794 | 0.006 | 0.012 | 0.07 | 0.013 | 0.013 | 0.567 | 0.003 | 0.037 | 4 | 62.2 | 1.7 | 9.1 | 0.5 | 2.9 | 21.7 | 5.3 | 63.6 | 0.5 | 4.9 | 0.08 | 2.8 | 22
2107 | Э76ХФ | Р65 | 6 | 42.8666667 | 17.8333333 | 42.8666667 | 3.2496533 | 0.343541 | 0.094188 | 0.100474 | 0.10487 | 0.0400467 | 1562 | 1587 | 12.5164948 | 12980.19 | 111.8 | 1 | 17.537 | 0.148 | 0.05 | 0.36 | 0.04 | 0.02 | 0.050564 | 0.122 | 0.154 | 0.167 | 3858 | 0.002 | 0.493 | 0.331 | 0.101 | 0.694 | 0.009 | 0.011 | 0.07 | 0.01 | 0.018 | 0.473 | 0.002 | 0.003 | 0.003 | 0.751 | 0.0001 | 0.412 | 0.099 | 0.785 | 0.008 | 0.012 | 0.07 | 0.01 | 0.014 | 0.567 | 0.003 | 0.039 | 3.6 | 56.1 | 0.3 | 6.9 | 0.1 | 2.9 | 19.7 | 3.8 | 62.5 | 0.3 | 6.6 | 0.07 | 2.8 | 22.3
2108 | Э76ХФ | Р65 | 6 | 41.2166667 | 11.8333333 | 41.2166667 | 2.7760717 | 0.379566 | 0.113928 | 0.072383 | 0.11141 | 0.0402471 | 1624 | 1589 | 11.1377275 | 12498.59 | 113.9 | 1 | 15.302 | 0.15 | 0.05 | 0.402 | 0.04 | 0.02 | 0.050817 | 0.144 | 0.109 | 0.202 | 2465 | 0.003 | 0.469 | 0.32 | 0.097 | 0.73 | 0.006 | 0.01 | 0.067 | 0.012 | 0.017 | 0.467 | 0.002 | 0.003 | 0.004 | 0.758 | 0.0004 | 0.418 | 0.097 | 0.791 | 0.005 | 0.012 | 0.067 | 0.013 | 0.011 | 0.571 | 0.003 | 0.037 | 4 | 54.1 | 0.6 | 6.2 | 0.08 | 2.9 | 18.9 | 5.3 | 61.8 | 0.5 | 4.8 | 0.08 | 2.8 | 21.4
2109 | Э76ХФ | Р65 | 6 | 43.5333333 | 12.3333333 | 43.5333333 | 2.5682451 | 0.369577 | 0.134796 | 0.121809 | 0.158515 | 0.0407056 | 1632 | 1582 | 14.2023966 | 13052.43 | 115.5000001 | 1 | 20.412 | 0.291 | 0.05 | 0.384 | 0.041 | 0.02 | 0.051396 | 0.197 | 0.185 | 0.239 | 2683 | 0.002 | 0.487 | 0.301 | 0.094 | 0.679 | 0.005 | 0.008 | 0.062 | 0.011 | 0.018 | 0.442 | 0.002 | 0.002 | 0.004 | 0.741 | 0.0001 | 0.418 | 0.095 | 0.788 | 0.004 | 0.012 | 0.062 | 0.012 | 0.01 | 0.558 | 0.003 | 0.037 | 5.7 | 52.1 | 0.8 | 8.9 | 0.1 | 2.5 | 20.7 | 3.5 | 55.7 | 0.6 | 12.3 | 0.17 | 2.2 | 25.7
2110 | Э76ХФ | Р65 | 6 | 141.9166667 | 51.7166667 | 141.9166667 | 3.1872251 | 0.383814 | 0.145512 | 0.164269 | 0.18586 | 0.0381847 | 1584 | 1618 | 8.7825482 | 13973.06 | 112.5 | 2 | 41.378 | 0.271 | 0.05 | 0.398 | 0.041 | 0.02 | 0.048213 | 0.222 | 0.251 | 0.258 | 12044 | 0.002 | 0.467 | 0.293 | 0.089 | 0.633 | 0.005 | 0.012 | 0.06 | 0.008 | 0.016 | 0.44 | 0.001 | 0.002 | 0.003 | 0.781 | 0.0002 | 0.422 | 0.089 | 0.785 | 0.004 | 0.011 | 0.06 | 0.009 | 0.006 | 0.554 | 0.002 | 0.035 | 4.1 | 54 | 0.5 | 15.4 | 0.12 | 2.2 | 24 | 3.8 | 49.3 | 0.6 | 14.2 | 0.12 | 2.2 | 22.7
2111 | Э76ХФ | Р65 | 7 | 147.7833333 | 56.2166667 | 147.7833333 | 3 | 0.355601 | 0.110012 | 0.054879 | 0.18853 | 0.0388151 | 1620 | 1592 | 9.4844516 | 12500.21 | 113.8 | 2 | 45.665 | 0.141 | 0.05 | 0.374 | 0.039 | 0.02 | 0.049009 | 0.272 | 0.077 | 0.195 | 11712 | 0.002 | 0.484 | 0.322 | 0.091 | 0.741 | 0.005 | 0.01 | 0.062 | 0.014 | 0.017 | 0.45 | 0.001 | 0.003 | 0.003 | 0.793 | 0.0002 | 0.416 | 0.091 | 0.784 | 0.004 | 0.011 | 0.062 | 0.015 | 0.009 | 0.539 | 0.002 | 0.037 | 5.9 | 57.5 | 0.6 | 18.7 | 0.09 | 2.8 | 20.9 | 5.6 | 54 | 0.9 | 16.8 | 0.09 | 2.3 | 23.1
2112 | Э76ХФ | Р65 | 3 | 79.4 | 26.35 | 79.4 | 2.99082745 | 0.346807 | 0.088705 | 0.060447 | 0.093515 | 0.0375836 | 1572 | 1605 | 13.8893536 | 13302.47 | 110.8 | 1 | 36.529 | 0.127 | 0.05 | 0.367 | 0.04 | 0.02 | 0.047454 | 0.121 | 0.091 | 0.157 | 5842 | 0.002 | 0.492 | 0.338 | 0.088 | 0.723 | 0.005 | 0.011 | 0.062 | 0.01 | 0.018 | 0.477 | 0.002 | 0.003 | 0.004 | 0.758 | 0.0002 | 0.416 | 0.088 | 0.783 | 0.005 | 0.012 | 0.062 | 0.011 | 0.011 | 0.562 | 0.003 | 0.037 | 5.9 | 57.1 | 0.8 | 15.7 | 0.09 | 2.6 | 21.7 | 7.9 | 56.4 | 0.3 | 13.6 | 0.05 | 2.8 | 20
2113 | Э76ХФ | Р65 | 42 | 45.8333333 | 19.85 | 45.8333333 | 2.99082745 | 0.372743 | 0.114695 | 0.07254 | 0.13446 | 0.0395889 | 1553 | 1581 | 10.3464305 | 13299.75 | 116 | 1 | 15.58 | 0.125 | 0.05 | 0.394 | 0.041 | 0.02 | 0.049986 | 0.18 | 0.108 | 0.203 | 4400 | 0.002 | 0.471 | 0.324 | 0.083 | 0.72 | 0.006 | 0.01 | 0.059 | 0.011 | 0.018 | 0.446 | 0.002 | 0.003 | 0.003 | 0.757 | 0.0003 | 0.421 | 0.082 | 0.784 | 0.006 | 0.012 | 0.059 | 0.012 | 0.014 | 0.569 | 0.003 | 0.037 | 4.8 | 52 | 0.6 | 16.1 | 0.12 | 2.3 | 22.6 | 5.2 | 56.5 | 0.3 | 13.8 | 0.07 | 2.3 | 24.5
2114 | Э76ХФ | Р65 | 35 | 43.4166667 | 13.05 | 43.4166667 | 2.99082745 | 0.395519 | 0.089835 | 0.086821 | 0.165765 | 0.0388151 | 1584 | 1588 | 12.1960316 | 13163.22 | 114.5 | 1 | 17.586 | 0.307 | 0.05 | 0.426 | 0.04 | 0.02 | 0.049009 | 0.223 | 0.129 | 0.159 | 2863 | 0.002 | 0.453 | 0.341 | 0.12 | 0.712 | 0.006 | 0.01 | 0.069 | 0.013 | 0.02 | 0.435 | 0.001 | 0.002 | 0.003 | 0.761 | 0.0001 | 0.419 | 0.117 | 0.792 | 0.005 | 0.012 | 0.069 | 0.014 | 0.013 | 0.572 | 0.002 | 0.036 | 3.3 | 48.8 | 2.6 | 16 | 0.28 | 2 | 24.5 | 5.2 | 55.5 | 0.2 | 13.8 | 0.09 | 2.3 | 24.2
2115 | Э76ХФ | Р65 | 35 | 46.55 | 18.3666667 | 46.55 | 2.99082745 | 0.419565 | 0.098875 | 0.113463 | 0.135687 | 0.0398178 | 1552 | 1578 | 11.1096986 | 13305.63 | 116.2 | 1 | 16.896 | 0.129 | 0.05 | 0.453 | 0.039 | 0.02 | 0.050275 | 0.164 | 0.173 | 0.175 | 4073 | 0.002 | 0.45 | 0.338 | 0.112 | 0.693 | 0.013 | 0.01 | 0.102 | 0.009 | 0.021 | 0.458 | 0.002 | 0.002 | 0.003 | 0.766 | 0.0003 | 0.42 | 0.111 | 0.788 | 0.012 | 0.012 | 0.101 | 0.01 | 0.014 | 0.572 | 0.003 | 0.035 | 3.4 | 53 | 1.1 | 16.2 | 0.11 | 2.2 | 24.4 | 3.6 | 54.1 | 0.4 | 11.9 | 0.1 | 2.2 | 24.9
2116 | Э76ХФ | Р65 | 30 | 43.6833333 | 11.4666667 | 43.6833333 | 2.99082745 | 0.394903 | 0.086445 | 0.107553 | 0.147531 | 0.038987 | 1577 | 1579 | 11.4737123 | 13547.09 | 115.1 | 1 | 16.707 | 0.126 | 0.05 | 0.425 | 0.04 | 0.02 | 0.049226 | 0.184 | 0.163 | 0.153 | 2589 | 0.001 | 0.456 | 0.342 | 0.123 | 0.688 | 0.008 | 0.011 | 0.086 | 0.014 | 0.022 | 0.445 | 0.002 | 0.003 | 0.003 | 0.766 | 0.0002 | 0.416 | 0.122 | 0.788 | 0.007 | 0.012 | 0.086 | 0.015 | 0.014 | 0.569 | 0.003 | 0.034 | 3.5 | 49.3 | 0.9 | 11.2 | 0.07 | 2.3 | 21.5 | 3.9 | 57.4 | 0.4 | 12.6 | 0.1 | 2.2 | 25.7
2117 | Э76ХФ | Р65 | 29 | 47.0333333 | 21.55 | 47.0333333 | 2.99082745 | 0.309973 | 0.080795 | 0.05753 | 0.063951 | 0.0375836 | 1533 | 1579 | 9.8221828 | 13258.47 | 109.9 | 1 | 15.399 | 0.126 | 0.05 | 0.323 | 0.04 | 0.02 | 0.047454 | 0.075 | 0.088 | 0.143 | 4762 | 0.002 | 0.511 | 0.348 | 0.099 | 0.725 | 0.006 | 0.011 | 0.069 | 0.009 | 0.018 | 0.502 | 0.002 | 0.003 | 0.003 | 0.75 | 0.0001 | 0.419 | 0.097 | 0.779 | 0.006 | 0.012 | 0.068 | 0.009 | 0.013 | 0.556 | 0.003 | 0.034 | 4.1 | 56.4 | 0.4 | 12.8 | 0.07 | 2.6 | 21.3 | 5.2 | 63.1 | 0.6 | 5.9 | 0.07 | 2.8 | 21.9
2119 | Э76ХФ | Р65 | 24 | 41.5166667 | 15.7333333 | 41.5166667 | 1.7824693 | 0.39691 | 0.09605 | 0.100848 | 0.116913 | 0.0398748 | 1591 | 1579 | 10.8300489 | 11871.61 | 114.9 | 1 | 14.777 | 0.085 | 0.05 | 0.426 | 0.027 | 0.02 | 0.050347 | 0.139 | 0.154 | 0.17 | 3113 | 0.002 | 0.432 | 0.336 | 0.101 | 0.694 | 0.009 | 0.011 | 0.084 | 0.009 | 0.016 | 0.458 | 0.001 | 0.002 | 0.003 | 0.776 | 0.0002 | 0.419 | 0.101 | 0.788 | 0.008 | 0.012 | 0.084 | 0.01 | 0.012 | 0.564 | 0.003 | 0.037 | 3.8 | 57.1 | 0.8 | 16.7 | 0.13 | 2.5 | 23.3 | 4.2 | 56.6 | 1 | 13.6 | 0.21 | 2.3 | 24.8
2120 | Э76ХФ | Р65 | 15 | 41.9 | 17.0666667 | 41.9 | 1.3977095 | 0.451654 | 0.10396 | 0.132318 | 0.154434 | 0.0397608 | 1606 | 1582 | 11.4664807 | 11801.95 | 116.5 | 1 | 15.983 | 0.165 | 0.05 | 0.491 | 0.041 | 0.02 | 0.050203 | 0.184 | 0.202 | 0.184 | 3357 | 0.002 | 0.402 | 0.33 | 0.095 | 0.672 | 0.006 | 0.01 | 0.07 | 0.012 | 0.021 | 0.434 | 0.002 | 0.003 | 0.003 | 0.775 | 0.0001 | 0.419 | 0.095 | 0.791 | 0.005 | 0.011 | 0.069 | 0.013 | 0.014 | 0.57 | 0.003 | 0.036 | 4.1 | 56.5 | 0.5 | 12.1 | 0.08 | 2.3 | 24.5 | 3.6 | 56.2 | 0.4 | 11.7 | 0.07 | 2.2 | 25.7
2122 | Э76ХФ | Р65 | 19 | 42.0666667 | 21.3666667 | 42.0666667 | 1.8176383 | 0.322204 | 0.10396 | 0.05841 | 0.089751 | 0.0385594 | 1542 | 1583 | 11.5245732 | 13714.82 | 112.7 | 1 | 16.128 | 0.085 | 0.05 | 0.334 | 0.04 | 0.02 | 0.048647 | 0.115 | 0.088 | 0.184 | 4884 | 0.003 | 0.473 | 0.327 | 0.117 | 0.734 | 0.007 | 0.01 | 0.074 | 0.012 | 0.02 | 0.477 | 0.002 | 0.003 | 0.003 | 0.768 | 0.0001 | 0.418 | 0.114 | 0.79 | 0.006 | 0.012 | 0.073 | 0.013 | 0.015 | 0.559 | 0.003 | 0.037 | 3.6 | 59.2 | 0.6 | 15.5 | 0.15 | 2.7 | 22.3 | 5.1 | 60.6 | 0.7 | 7.9 | 0.08 | 2.8 | 22
2126 | Э76ХФ | Р65 | 12 | 45.1666667 | 17.65 | 45.1666667 | 2.3202417 | 0.390847 | 0.122605 | 0.119845 | 0.065349 | 0.0394226 | 1590 | 1583 | 16.3866421 | 12475.92 | 113.8 | 1 | 24.671 | 0.08 | 0.05 | 0.413 | 0.04 | 0.02 | 0.049732 | 0.05 | 0.187 | 0.217 | 3670 | 0.002 | 0.433 | 0.312 | 0.101 | 0.678 | 0.007 | 0.009 | 0.064 | 0.008 | 0.021 | 0.504 | 0.002 | 0.002 | 0.003 | 0.778 | 0.0001 | 0.417 | 0.1 | 0.785 | 0.006 | 0.01 | 0.065 | 0.009 | 0.014 | 0.565 | 0.003 | 0.036 | 3.5 | 59.5 | 0.8 | 12 | 0.11 | 2.6 | 22.6 | 3.7 | 60.4 | 0.5 | 5.9 | 0.07 | 2.3 | 26.3
2127 | Э76ХФ | Р65 | 16 | 41.5333333 | 19.1666667 | 41.5333333 | 2 | 0.431522 | 0.12543 | 0.140284 | 0.129822 | 0.03905 | 1578 | 1581 | 13.8185393 | 12731.48 | 113.6 | 1 | 19.131 | 0.148 | 0.05 | 0.462 | 0.027 | 0.02 | 0.049262 | 0.142 | 0.216 | 0.222 | 4067 | 0.002 | 0.423 | 0.31 | 0.099 | 0.662 | 0.005 | 0.01 | 0.064 | 0.008 | 0.02 | 0.451 | 0.001 | 0.002 | 0.003 | 0.786 | 0.0001 | 0.42 | 0.101 | 0.786 | 0.005 | 0.01 | 0.065 | 0.009 | 0.015 | 0.569 | 0.003 | 0.036 | 3 | 49.7 | 0.4 | 15.5 | 0.13 | 2.3 | 22 | 7.4 | 56.9 | 0.3 | 13.6 | 0.06 | 2.8 | 20.6
2128 | Э76ХФ | Р65 | 14 | 45.3833333 | 23.0166667 | 45.3833333 | 3.0679348 | 0.367344 | 0.13221 | 0.051909 | 0.101994 | 0.0405981 | 1555 | 1582 | 12.061917 | 13208.69 | 119.1 | 1 | 18.247 | 0.085 | 0.05 | 0.385 | 0.023 | 0.02 | 0.051215 | 0.137 | 0.077 | 0.234 | 5067 | 0.002 | 0.436 | 0.308 | 0.105 | 0.731 | 0.005 | 0.008 | 0.063 | 0.016 | 0.02 | 0.462 | 0.002 | 0.004 | 0.004 | 0.791 | 0.0003 | 0.42 | 0.105 | 0.777 | 0.005 | 0.01 | 0.064 | 0.018 | 0.016 | 0.549 | 0.004 | 0.038 | 3.1 | 45.8 | 0.5 | 6.3 | 0.1 | 3.2 | 14.1 | 7.8 | 58.7 | 0.4 | 13 | 0.06 | 2.8 | 20.6
2129 | Э76ХФ | Р65 | 7 | 40.7166667 | 19.5333333 | 40.7166667 | 2.1993355 | 0.393611 | 0.107915 | 0.095911 | 0.110499 | 0.0393369 | 1575 | 1592 | 11.5758494 | 13112.97 | 115.5 | 1 | 15.711 | 0.082 | 0.05 | 0.42 | 0.029 | 0.02 | 0.049624 | 0.13 | 0.147 | 0.191 | 4269 | 0.002 | 0.439 | 0.327 | 0.089 | 0.707 | 0.005 | 0.009 | 0.061 | 0.012 | 0.02 | 0.475 | 0.002 | 0.004 | 0.003 | 0.769 | 0.0001 | 0.42 | 0.089 | 0.792 | 0.005 | 0.011 | 0.061 | 0.013 | 0.013 | 0.563 | 0.003 | 0.036 | 3.7 | 45.3 | 0.9 | 8.3 | 0.13 | 2.6 | 17.4 | 4.4 | 58.5 | 0.4 | 9.2 | 0.08 | 2.3 | 25.9
2130 | Э76ХФ | Р65 | 13 | 41.0166667 | 23.2833333 | 41.0166667 | 2 | 0.386576 | 0.12769 | 0.117765 | 0.18432 | 0.0393369 | 1605 | 1629 | 12.6043885 | 13199.14 | 114.6 | 1 | 17.233 | 0.33 | 0.05 | 0.407 | 0.031 | 0.02 | 0.049624 | 0.231 | 0.18 | 0.226 | 5122 | 0.001 | 0.473 | 0.309 | 0.112 | 0.671 | 0.007 | 0.009 | 0.071 | 0.01 | 0.019 | 0.409 | 0.001 | 0.003 | 0.003 | 0.747 | 0.0005 | 0.417 | 0.112 | 0.778 | 0.007 | 0.009 | 0.072 | 0.011 | 0.012 | 0.564 | 0.003 | 0.037 | 3.1 | 49.8 | 0.6 | 17.7 | 0.23 | 2 | 25.4 | 4.3 | 58.4 | 0.4 | 9.5 | 0.09 | 2.2 | 26
2131 | Э76ХФ | Р65 | 19 | 44.7 | 24.6333333 | 44.7 | 3.3195266 | 0.364414 | 0.11526 | 0.106955 | 0.097362 | 0.0413147 | 1551 | 1596 | 16.0369128 | 13403.79 | 115.1 | 1 | 23.895 | 0.139 | 0.137 | 0.307 | 0.022 | 0.02 | 0.052119 | 0.103 | 0.166 | 0.204 | 5503 | 0.002 | 0.479 | 0.319 | 0.105 | 0.698 | 0.008 | 0.009 | 0.064 | 0.011 | 0.018 | 0.482 | 0.002 | 0.004 | 0.004 | 0.771 | 0.0004 | 0.418 | 0.102 | 0.789 | 0.007 | 0.012 | 0.063 | 0.012 | 0.013 | 0.562 | 0.003 | 0.038 | 3.5 | 57.7 | 0.6 | 13.9 | 0.13 | 2.6 | 22.5 | 4.4 | 52.1 | 0.4 | 6.8 | 0.07 | 2.5 | 20.8
2132 | Э76ХФ | Р65 | 26 | 40.2 | 17.5166667 | 38.8666667 | 2.99082745 | 0.362797 | 0.083055 | 0.078755 | 0.105897 | 0.0397959 | 1584 | 1592 | 13.7025195 | 13221.69 | 112.1 | 1 | 17.524 | 0.148 | 0.05 | 0.387 | 0.041 | 0.02 | 0.050203 | 0.128 | 0.121 | 0.147 | 3860 | 0.002 | 0.484 | 0.343 | 0.112 | 0.718 | 0.009 | 0.012 | 0.08 | 0.012 | 0.018 | 0.477 | 0.002 | 0.003 | 0.003 | 0.776 | 0.0002 | 0.416 | 0.11 | 0.792 | 0.008 | 0.014 | 0.08 | 0.011 | 0.012 | 0.577 | 0.003 | 0.035 | 3.1 | 59.1 | 0.2 | 12.8 | 0.07 | 2.3 | 25.4 | 3.4 | 58.7 | 0.5 | 10.8 | 0.09 | 2.4 | 24.8
2133 | Э76ХФ | Р65 | 17 | 54.8666667 | 19.25 | 54.8666667 | 2.4358974 | 0.319172 | 0.11413 | 0.09486 | 0.092679 | 0.0396239 | 1585 | 1586 | 12.6360875 | 13041.04 | 111.8 | 1 | 23.11 | 0.147 | 0.05 | 0.327 | 0.052 | 0.02 | 0.049986 | 0.101 | 0.147 | 0.202 | 4184 | 0.002 | 0.508 | 0.319 | 0.1 | 0.704 | 0.005 | 0.011 | 0.063 | 0.011 | 0.018 | 0.484 | 0.002 | 0.003 | 0.003 | 0.771 | 0.0006 | 0.42 | 0.1 | 0.791 | 0.005 | 0.012 | 0.063 | 0.012 | 0.013 | 0.573 | 0.003 | 0.039 | 3.1 | 60.7 | 0.2 | 11.3 | 0.06 | 2.5 | 23.9 | 3.6 | 61.2 | 0.1 | 7.4 | 0.05 | 2.6 | 23.6
2134 | Э76ХФ | Р65 | 27 | 41.85 | 18.05 | 41.85 | 3.2853484 | 0.416352 | 0.146829 | 0.20046 | 0.241473 | 0.0413726 | 1586 | 1579 | 13.6535093 | 13598.89 | 117.8 | 1 | 18.967 | 0.325 | 0.05 | 0.437 | 0.039 | 0.02 | 0.052192 | 0.283 | 0.309 | 0.26 | 4091 | 0.001 | 0.448 | 0.294 | 0.109 | 0.611 | 0.008 | 0.011 | 0.068 | 0.011 | 0.019 | 0.369 | 0.001 | 0.003 | 0.003 | 0.746 | 0.0004 | 0.415 | 0.109 | 0.786 | 0.007 | 0.013 | 0.067 | 0.012 | 0.014 | 0.572 | 0.002 | 0.038 | 3.3 | 46.6 | 1.1 | 16.1 | 0.55 | 1.8 | 26.1 | 3.9 | 57.7 | 0.3 | 9.8 | 0.07 | 2.2 | 26
2135 | Э76ХФ | Р65 | 26 | 39.6666667 | 19.15 | 39.6666667 | 3.2345361 | 0.372501 | 0.122388 | 0.19386 | 0.164937 | 0.0407131 | 1569 | 1579 | 11.9533613 | 13648.04 | 115.9 | 1 | 15.805 | 0.219 | 0.05 | 0.387 | 0.036 | 0.02 | 0.05136 | 0.171 | 0.301 | 0.217 | 4356 | 0.002 | 0.482 | 0.316 | 0.096 | 0.628 | 0.007 | 0.011 | 0.063 | 0.009 | 0.02 | 0.434 | 0.002 | 0.003 | 0.003 | 0.744 | 0.0003 | 0.419 | 0.093 | 0.793 | 0.006 | 0.013 | 0.062 | 0.009 | 0.012 | 0.568 | 0.003 | 0.038 | 3.8 | 54.1 | 0.6 | 14.7 | 0.15 | 2.2 | 25 | 7.4 | 57.6 | 0.4 | 13.7 | 0.06 | 2.8 | 20.9
2136 | Э76ХФ | Р65 | 21 | 45.1833333 | 13.5333333 | 45.1833333 | 3 | 0.4006286 | 0.116748 | 0.124589 | 0.135249 | 0.041 | 1605 | 1585 | 13.0946514 | 12897.04 | 116.2 | 1 | 19.722 | 0.149 | 0.05 | 0.408 | 0.029 | 0.02 | 0.051722 | 0.157 | 0.192 | 0.207 | 2909 | 0.002 | 0.443 | 0.321 | 0.093 | 0.684 | 0.006 | 0.011 | 0.063 | 0.011 | 0.017 | 0.45 | 0.002 | 0.003 | 0.003 | 0.76 | 0.0002 | 0.416 | 0.093 | 0.787 | 0.005 | 0.014 | 0.064 | 0.012 | 0.012 | 0.566 | 0.003 | 0.038 | 3.2 | 58.2 | 0.3 | 14.3 | 0.07 | 2.3 | 25.6 | 3.8 | 49 | 0.6 | 10.3 | 0.07 | 2.5 | 19.8
2137 | Э76ХФ | Р65 | 25 | 41.8833333 | 17.5833333 | 41.8833333 | 4 | 0.2982984 | 0.089676 | 0.042737 | 0.066975 | 0.038878 | 1582 | 1587 | 12.7969757 | 13137.44 | 110.3 | 1 | 17.866 | 0.073 | 0.05 | 0.281 | 0.041 | 0.02 | 0.049045 | 0.086 | 0.065 | 0.159 | 3850 | 0.002 | 0.506 | 0.337 | 0.096 | 0.752 | 0.007 | 0.011 | 0.066 | 0.013 | 0.016 | 0.501 | 0.002 | 0.004 | 0.003 | 0.769 | 0.0002 | 0.416 | 0.095 | 0.788 | 0.006 | 0.011 | 0.066 | 0.013 | 0.012 | 0.564 | 0.003 | 0.039 | 3.8 | 61.2 | 0.5 | 11.5 | 0.07 | 2.7 | 22.3 | 4 | 60.7 | 0.5 | 7.7 | 0.07 | 2.6 | 23.7
2138 | Э76ХФ | Р65 | 25 | 43.5833333 | 15.8666667 | 43.5833333 | 3 | 0.2727139 | 0.091368 | 0.08734 | 0.08517 | 0.0392799 | 1576 | 1581 | 12.4915663 | 13171.01 | 111.6 | 1 | 18.144 | 0.069 | 0.05 | 0.267 | 0.037 | 0.02 | 0.049552 | 0.095 | 0.135 | 0.162 | 3483 | 0.002 | 0.547 | 0.337 | 0.095 | 0.709 | 0.006 | 0.011 | 0.07 | 0.012 | 0.015 | 0.494 | 0.002 | 0.004 | 0.003 | 0.755 | 0.0002 | 0.416 | 0.095 | 0.785 | 0.005 | 0.013 | 0.07 | 0.011 | 0.011 | 0.573 | 0.003 | 0.039 | 3.2 | 62.7 | 0.2 | 8.4 | 0.06 | 2.7 | 23.2 | 3.7 | 58.7 | 0.3 | 5.7 | 0.06 | 2.8 | 20.5
2139 | Э76ХФ | Р65 | 27 | 43.5 | 23.4833333 | 43.5 | 2.6567718 | 0.2466101 | 0.110544 | 0.090566 | 0.08799 | 0.0400821 | 1535 | 1580 | 14.2640047 | 13735.7 | 118.1 | 1 | 20.243 | 0.145 | 0.05 | 0.234 | 0.038 | 0.02 | 0.050564 | 0.098 | 0.14 | 0.196 | 5376 | 0.002 | 0.582 | 0.322 | 0.101 | 0.71 | 0.006 | 0.012 | 0.067 | 0.011 | 0.018 | 0.497 | 0.003 | 0.004 | 0.003 | 0.781 | 0.0006 | 0.415 | 0.1 | 0.785 | 0.005 | 0.012 | 0.067 | 0.011 | 0.012 | 0.557 | 0.003 | 0.037 | 3.4 | 53 | 0.4 | 9.6 | 0.07 | 2.8 | 19 | 4.2 | 59.4 | 0.5 | 8.4 | 0.09 | 2.4 | 24.3
2140 | Э76ХФ | Р65 | 27 | 42.0166667 | 18.15 | 42.0166667 | 2.99082745 | 0.359287 | 0.061476 | 0.084312 | 0.113778 | 0.0398815 | 1552 | 1581 | 8.3152717 | 13474.38 | 115.9 | 1 | 11.646 | 0.086 | 0.05 | 0.386 | 0.038 | 0.02 | 0.050311 | 0.141 | 0.129 | 0.109 | 4076 | 0.002 | 0.49 | 0.365 | 0.107 | 0.714 | 0.008 | 0.011 | 0.081 | 0.011 | 0.017 | 0.475 | 0.002 | 0.003 | 0.003 | 0.784 | 0.0001 | 0.415 | 0.106 | 0.779 | 0.007 | 0.012 | 0.081 | 0.012 | 0.013 | 0.574 | 0.003 | 0.037 | 3.7 | 56.9 | 0.8 | 10.8 | 0.08 | 2.8 | 20.5 | 4.5 | 56.6 | 1 | 6 | 0.06 | 2.8 | 20.6
2141 | Э76ХФ | Р65 | 33 | 44.9333333 | 16.8 | 44.9333333 | 2.99082745 | 0.3889067 | 0.09024 | 0.169175 | 0.152799 | 0.0399101 | 1554 | 1579 | 17.0772152 | 14960.71 | 117.4 | 1 | 25.483 | 0.149 | 0.05 | 0.394 | 0.03 | 0.02 | 0.050347 | 0.165 | 0.262 | 0.16 | 4189 | 0.002 | 0.439 | 0.347 | 0.112 | 0.648 | 0.006 | 0.011 | 0.075 | 0.011 | 0.017 | 0.437 | 0.002 | 0.003 | 0.003 | 0.762 | 0.0003 | 0.416 | 0.11 | 0.786 | 0.006 | 0.017 | 0.076 | 0.013 | 0.012 | 0.585 | 0.003 | 0.037 | 3.9 | 54.8 | 0.6 | 11.5 | 0.06 | 2.7 | 20 | 4.5 | 58 | 0.6 | 7.6 | 0.07 | 2.7 | 21.9
2142 | Э76ХФ | Р65 | 34 | 40.2 | 18.6666667 | 40.2 | 3.4690342 | 0.3493865 | 0.105468 | 0.12946 | 0.080904 | 0.0380084 | 1543 | 1585 | 10.8940299 | 13776.43 | 111.7 | 1 | 14.598 | 0.095 | 0.05 | 0.34 | 0.029 | 0.02 | 0.047924 | 0.07 | 0.202 | 0.187 | 4286 | 0.002 | 0.462 | 0.324 | 0.1 | 0.671 | 0.006 | 0.01 | 0.07 | 0.01 | 0.019 | 0.495 | 0.002 | 0.003 | 0.004 | 0.772 | 0.0003 | 0.417 | 0.1 | 0.783 | 0.005 | 0.012 | 0.07 | 0.011 | 0.014 | 0.563 | 0.003 | 0.037 | 4 | 58.4 | 0.3 | 12.5 | 0.07 | 2.6 | 22.2 | 6.2 | 59.3 | 0.4 | 9.9 | 0.06 | 2.8 | 21.1
2144 | Э76ХФ | Р65 | 25 | 40.85 | 16.5 | 40.85 | 2.5696203 | 0.392546 | 0.130848 | 0.122185 | 0.139701 | 0.0409343 | 1564 | 1592 | 11.1040392 | 13098.18 | 119.5 | 1 | 15.12 | 0.096 | 0.05 | 0.413 | 0.028 | 0.02 | 0.051613 | 0.165 | 0.188 | 0.232 | 3602 | 0.002 | 0.471 | 0.308 | 0.107 | 0.679 | 0.006 | 0.011 | 0.066 | 0.011 | 0.018 | 0.462 | 0.002 | 0.003 | 0.004 | 0.791 | 0.0006 | 0.416 | 0.107 | 0.777 | 0.005 | 0.013 | 0.067 | 0.012 | 0.013 | 0.574 | 0.003 | 0.037 | 3.9 | 57.2 | 0.6 | 12.6 | 0.08 | 2.7 | 21.1 | 4.4 | 54.4 | 0.4 | 6.4 | 0.08 | 2.8 | 19.4
2145 | Э76ХФ | Р65 | 23 | 44.1833333 | 26.3833333 | 44.1833333 | 3.2768287 | 0.238322 | 0.081216 | 0.034646 | 0.094812 | 0.0384963 | 1579 | 1630 | 11.2296973 | 13199.24 | 113.6 | 1 | 16.386 | 0.095 | 0.05 | 0.235 | 0.041 | 0.02 | 0.048539 | 0.133 | 0.051 | 0.144 | 5804 | 0.003 | 0.581 | 0.345 | 0.1 | 0.762 | 0.01 | 0.01 | 0.079 | 0.013 | 0.017 | 0.49 | 0.002 | 0.003 | 0.004 | 0.762 | 0.0003 | 0.413 | 0.097 | 0.781 | 0.009 | 0.01 | 0.079 | 0.013 | 0.01 | 0.566 | 0.003 | 0.037 | 3.6 | 61 | 0.3 | 8.4 | 0.06 | 3 | 20.4 | 4.1 | 62.3 | 0.9 | 3.8 | 0.09 | 2.8 | 21.6
2146 | Э76ХФ | Р65 | 28 | 51.0166667 | 19.2833333 | 51.0166667 | 2.2846715 | 0.3747735 | 0.133104 | 0.145782 | 0.15012 | 0.0397581 | 1576 | 1599 | 11.7902511 | 12875.37 | 116.6 | 1 | 19.955 | 0.169 | 0.05 | 0.376 | 0.034 | 0.02 | 0.05013 | 0.171 | 0.225 | 0.236 | 4138 | 0.002 | 0.44 | 0.312 | 0.097 | 0.663 | 0.007 | 0.01 | 0.072 | 0.01 | 0.019 | 0.447 | 0.002 | 0.003 | 0.003 | 0.77 | 0.0003 | 0.425 | 0.096 | 0.79 | 0.006 | 0.013 | 0.072 | 0.01 | 0.012 | 0.572 | 0.003 | 0.037 | 3.5 | 47.8 | 1.1 | 9.2 | 0.1 | 2.6 | 18.4 | 7.4 | 57 | 0.5 | 12.3 | 0.08 | 2.8 | 20.3
2147 | Э76ХФ | Р65 | 33 | 50.2166667 | 21.05 | 50.2166667 | 3.3905004 | 0.384759 | 0.142692 | 0.205013 | 0.149343 | 0.0381806 | 1552 | 1595 | 9.2860372 | 13633.25 | 112.1 | 1 | 15.518 | 0.193 | 0.05 | 0.398 | 0.034 | 0.02 | 0.048141 | 0.144 | 0.319 | 0.253 | 4783 | 0.002 | 0.454 | 0.296 | 0.093 | 0.616 | 0.005 | 0.013 | 0.059 | 0.007 | 0.019 | 0.448 | 0.002 | 0.003 | 0.003 | 0.779 | 0.0001 | 0.419 | 0.092 | 0.784 | 0.004 | 0.013 | 0.06 | 0.007 | 0.013 | 0.561 | 0.003 | 0.037 | 3.4 | 51.9 | 0.6 | 14.7 | 0.08 | 2.3 | 22.4 | 3.7 | 57.1 | 0.6 | 11.2 | 0.12 | 2.2 | 25.9
2149 | Э76ХФ | Р65 | 51 | 48.0333333 | 22.8166667 | 48.0333333 | 2.5913435 | 0.445755 | 0.14946 | 0.190198 | 0.16122 | 0.0410207 | 1566 | 1582 | 8.5820647 | 11922.86 | 118.7 | 1 | 13.717 | 0.086 | 0.185 | 0.356 | 0.101 | 0.02 | 0.051722 | 0.169 | 0.295 | 0.265 | 4534 | 0.002 | 0.357 | 0.294 | 0.083 | 0.629 | 0.007 | 0.01 | 0.066 | 0.008 | 0.017 | 0.424 | 0.002 | 0.003 | 0.003 | 0.74 | 0.0003 | 0.416 | 0.081 | 0.781 | 0.006 | 0.013 | 0.066 | 0.009 | 0.014 | 0.578 | 0.003 | 0.037 | 3.2 | 39.1 | 1.2 | 4.7 | 0.09 | 2.5 | 15.9 | 5.2 | 59.4 | 0.6 | 5.1 | 0.07 | 2.6 | 22.9
2151 | Э76ХФ | Р65 | 63 | 40.2166667 | 16.1666667 | 40.2166667 | 3.4229018 | 0.301856 | 0.125208 | 0.046586 | 0.117348 | 0.0399588 | 1549 | 1577 | 17.4345628 | 13449.9 | 116.6 | 1 | 23.372 | 0.097 | 0.05 | 0.305 | 0.042 | 0.02 | 0.050383 | 0.163 | 0.069 | 0.222 | 3624 | 0.002 | 0.514 | 0.316 | 0.084 | 0.755 | 0.005 | 0.01 | 0.059 | 0.016 | 0.017 | 0.473 | 0.002 | 0.004 | 0.003 | 0.79 | 0.0003 | 0.418 | 0.083 | 0.784 | 0.005 | 0.011 | 0.059 | 0.016 | 0.014 | 0.571 | 0.003 | 0.038 | 3.5 | 52.5 | 0.8 | 6.6 | 0.1 | 3 | 17.8 | 4.9 | 60.7 | 0.5 | 9.2 | 0.06 | 2.8 | 21.7
2152 | Э76ХФ | Р65 | 52 | 42.55 | 17.7 | 42.55 | 3.364851 | 0.28258 | 0.0846 | 0.034703 | 0.073059 | 0.0372916 | 1546 | 1584 | 11.8596945 | 13708.47 | 111.3 | 1 | 16.821 | 0.086 | 0.05 | 0.289 | 0.042 | 0.02 | 0.04702 | 0.099 | 0.052 | 0.15 | 4044 | 0.003 | 0.498 | 0.342 | 0.097 | 0.752 | 0.01 | 0.01 | 0.077 | 0.014 | 0.015 | 0.495 | 0.003 | 0.004 | 0.003 | 0.787 | 0.0003 | 0.416 | 0.096 | 0.78 | 0.01 | 0.01 | 0.077 | 0.015 | 0.013 | 0.578 | 0.003 | 0.038 | 4.7 | 59.2 | 0.5 | 9.2 | 0.07 | 2.7 | 21.9 | 4.3 | 62.2 | 0.6 | 5.4 | 0.07 | 2.8 | 22.6
2153 | Э76ХФ | Р65 | 51 | 43.55 | 17.7333333 | 43.55 | 2.4228188 | 0.35488 | 0.12972 | 0.113477 | 0.096297 | 0.0377214 | 1559 | 1580 | 12.6316877 | 12779.32 | 110.6 | 1 | 18.337 | 0.096 | 0.05 | 0.367 | 0.033 | 0.02 | 0.047562 | 0.101 | 0.176 | 0.23 | 3777 | 0.002 | 0.458 | 0.299 | 0.096 | 0.674 | 0.007 | 0.011 | 0.075 | 0.01 | 0.019 | 0.469 | 0.001 | 0.003 | 0.003 | 0.765 | 0.0002 | 0.428 | 0.097 | 0.785 | 0.006 | 0.014 | 0.073 | 0.011 | 0.012 | 0.57 | 0.003 | 0.037 | 2.7 | 48.2 | 0.4 | 9.9 | 0.07 | 2.5 | 19.7 | 3.8 | 57.6 | 0.3 | 7.5 | 0.06 | 2.5 | 23.2
2155 | Э76ХФ | Р65 | 47 | 40.5166667 | 14.65 | 40.5166667 | 2 | 0.336228 | 0.116184 | 0.099314 | 0.108996 | 0.0387255 | 1588 | 1580 | 10.1507832 | 11737.88 | 115.2 | 1 | 13.681 | 0.17 | 0.05 | 0.347 | 0.051 | 0.02 | 0.048828 | 0.127 | 0.153 | 0.206 | 2866 | 0.002 | 0.454 | 0.319 | 0.089 | 0.696 | 0.006 | 0.011 | 0.067 | 0.012 | 0.017 | 0.457 | 0.002 | 0.003 | 0.004 | 0.775 | 0.0005 | 0.421 | 0.089 | 0.786 | 0.005 | 0.013 | 0.067 | 0.013 | 0.013 | 0.565 | 0.003 | 0.037 | 3.7 | 48.1 | 0.5 | 9.3 | 0.11 | 2.6 | 18.4 | 5.1 | 58.3 | 0.5 | 8.6 | 0.06 | 2.6 | 22.6
2156 | Э76ХФ | Р65 | 42 | 42.85 | 19.7166667 | 42.85 | 2.5773017 | 0.332053 | 0.079524 | 0.034992 | 0.084024 | 0.0386398 | 1566 | 1587 | 14.0135356 | 12887.57 | 113 | 1 | 20.016 | 0.079 | 0.05 | 0.351 | 0.024 | 0.02 | 0.04872 | 0.116 | 0.052 | 0.141 | 4235 | 0.002 | 0.477 | 0.35 | 0.105 | 0.76 | 0.012 | 0.012 | 0.078 | 0.013 | 0.017 | 0.48 | 0.002 | 0.004 | 0.004 | 0.77 | 0.0005 | 0.417 | 0.103 | 0.787 | 0.011 | 0.013 | 0.078 | 0.015 | 0.013 | 0.566 | 0.003 | 0.038 | 3.3 | 38.2 | 0.9 | 6.1 | 0.13 | 2.5 | 15.3 | 5.5 | 53.3 | 0.6 | 7 | 0.07 | 2.6 | 20.7
2157 | Э76ХФ | Р65 | 42 | 44.8833333 | 22.5 | 44.8833333 | 2 | 0.292956 | 0.113928 | 0.072701 | 0.079809 | 0.0390126 | 1552 | 1570 | 14.6580022 | 12802.67 | 116.1 | 1 | 21.93 | 0.08 | 0.05 | 0.295 | 0.03 | 0.02 | 0.04919 | 0.093 | 0.112 | 0.202 | 4801 | 0.002 | 0.502 | 0.321 | 0.089 | 0.731 | 0.006 | 0.011 | 0.064 | 0.014 | 0.017 | 0.491 | 0.002 | 0.004 | 0.003 | 0.751 | 0.0001 | 0.418 | 0.087 | 0.787 | 0.005 | 0.012 | 0.064 | 0.015 | 0.014 | 0.572 | 0.004 | 0.037 | 3.5 | 51.8 | 0.3 | 6.5 | 0.08 | 2.9 | 17.6 | 5.3 | 53.5 | 0.5 | 5.8 | 0.06 | 2.8 | 19.4
2158 | Э76ХФ | Р65 | 21 | 40.5333333 | 18.6333333 | 40.5333333 | 2 | 0.369776 | 0.102648 | 0.147251 | 0.110193 | 0.0386398 | 1568 | 1577 | 12.554852 | 12973.52 | 114 | 1 | 16.963 | 0.147 | 0.05 | 0.389 | 0.031 | 0.02 | 0.04872 | 0.108 | 0.229 | 0.182 | 4029 | 0.002 | 0.456 | 0.33 | 0.1 | 0.657 | 0.006 | 0.012 | 0.066 | 0.01 | 0.019 | 0.465 | 0.002 | 0.003 | 0.003 | 0.762 | 0.0001 | 0.418 | 0.099 | 0.786 | 0.005 | 0.011 | 0.065 | 0.011 | 0.014 | 0.573 | 0.003 | 0.036 | 4.2 | 48.4 | 0.6 | 8.1 | 0.11 | 2.6 | 18.5 | 5.4 | 59.2 | 1 | 7.3 | 0.07 | 2.6 | 22.7
2159 | Э76ХФ | Р65 | 19 | 41.55 | 19.15 | 41.55 | 2 | 0.358938 | 0.110544 | 0.074436 | 0.07389 | 0.0382956 | 1581 | 1575 | 13.0079422 | 12626.63 | 112.7 | 1 | 18.016 | 0.052 | 0.05 | 0.377 | 0.03 | 0.02 | 0.048286 | 0.083 | 0.115 | 0.196 | 4030 | 0.002 | 0.454 | 0.321 | 0.095 | 0.722 | 0.006 | 0.01 | 0.068 | 0.013 | 0.017 | 0.488 | 0.002 | 0.004 | 0.003 | 0.776 | 0.0003 | 0.417 | 0.09 | 0.78 | 0.005 | 0.012 | 0.067 | 0.014 | 0.009 | 0.546 | 0.003 | 0.036 | 2.8 | 42.8 | 0.7 | 5.9 | 0.11 | 2.6 | 16.2 | 4.7 | 56.3 | 0.5 | 12.8 | 0.14 | 2.3 | 25
2161 | Э76ХФ | Р65 | 19 | 48.3833333 | 25.2166667 | 48.3833333 | 2 | 0.36937 | 0.14664 | 0.185901 | 0.117765 | 0.0382092 | 1562 | 1592 | 14.5760937 | 13127.03 | 113.2 | 1 | 23.508 | 0.079 | 0.05 | 0.379 | 0.04 | 0.02 | 0.048177 | 0.103 | 0.29 | 0.26 | 5517 | 0.002 | 0.397 | 0.289 | 0.119 | 0.62 | 0.007 | 0.012 | 0.078 | 0.007 | 0.018 | 0.457 | 0.002 | 0.003 | 0.003 | 0.766 | 0.0001 | 0.413 | 0.117 | 0.781 | 0.006 | 0.014 | 0.078 | 0.008 | 0.011 | 0.546 | 0.003 | 0.036 | 4.7 | 58.7 | 0.6 | 12.5 | 0.13 | 2.6 | 23 | 4.3 | 50.1 | 0.7 | 7.1 | 0.08 | 2.5 | 20.1
2162 | Э76ХФ | Р65 | 20 | 50.05 | 22.6666667 | 50.05 | 2.6777409 | 0.428323 | 0.147204 | 0.177799 | 0.121269 | 0.0399672 | 1577 | 1571 | 9.9337158 | 12867.35 | 116.6 | 1 | 16.352 | 0.074 | 0.05 | 0.452 | 0.041 | 0.02 | 0.050166 | 0.112 | 0.277 | 0.261 | 4861 | 0.001 | 0.436 | 0.294 | 0.112 | 0.626 | 0.007 | 0.011 | 0.071 | 0.009 | 0.019 | 0.447 | 0.001 | 0.003 | 0.003 | 0.781 | 0.0001 | 0.418 | 0.11 | 0.78 | 0.006 | 0.013 | 0.071 | 0.01 | 0.016 | 0.572 | 0.003 | 0.037 | 3.5 | 50.6 | 0.5 | 8.6 | 0.14 | 2.7 | 18.9 | 5.5 | 63.1 | 0.4 | 3.3 | 0.07 | 2.8 | 22.5
2163 | Э76ХФ | Р65 | 26 | 40.85 | 16.45 | 40.85 | 2.99082745 | 0.432482 | 0.143256 | 0.174091 | 0.123637 | 0.0392733 | 1583 | 1594 | 13.9152999 | 13309.42 | 113.1 | 1 | 18.948 | 0.086 | 0.05 | 0.458 | 0.048 | 0.02 | 0.04919 | 0.118 | 0.271 | 0.254 | 3649 | 0.001 | 0.43 | 0.293 | 0.096 | 0.628 | 0.006 | 0.011 | 0.07 | 0.008 | 0.018 | 0.445 | 0.001 | 0.003 | 0.003 | 0.777 | 0.0001 | 0.418 | 0.096 | 0.786 | 0.005 | 0.013 | 0.07 | 0.009 | 0.011 | 0.564 | 0.003 | 0.036 | 3.4 | 53.9 | 0.5 | 14.1 | 0.14 | 2.2 | 24.4 | 4 | 52.5 | 0.2 | 9.8 | 0.08 | 2.2 | 24.4
2164 | Э76ХФ | Р65 | 14 | 44.4 | 14.3166667 | 44.4 | 2.99082745 | 0.418226 | 0.113928 | 0.116079 | 0.122378 | 0.0401396 | 1586 | 1583 | 17.5405405 | 13339.7 | 115.5 | 1 | 25.96 | 0.126 | 0.05 | 0.448 | 0.052 | 0.02 | 0.050275 | 0.142 | 0.179 | 0.202 | 3183 | 0.002 | 0.354 | 0.324 | 0.09 | 0.674 | 0.005 | 0.01 | 0.059 | 0.009 | 0.02 | 0.45 | 0.001 | 0.002 | 0.003 | 0.755 | 0.0001 | 0.422 | 0.09 | 0.787 | 0.004 | 0.011 | 0.059 | 0.011 | 0.015 | 0.565 | 0.003 | 0.037 | 4.1 | 44.4 | 1.1 | 14.9 | 0.35 | 2.3 | 19.2 | 4.5 | 59.2 | 0.6 | 10.5 | 0.1 | 2.4 | 25
2165 | Э76ХФ | Р65 | 16 | 43.2333333 | 19.5833333 | 43.2333333 | 2.99082745 | 0.426406 | 0.125208 | 0.168121 | 0.111499 | 0.0391863 | 1568 | 1582 | 10.8991274 | 13134.64 | 114.1 | 1 | 15.613 | 0.106 | 0.05 | 0.454 | 0.042 | 0.02 | 0.049081 | 0.103 | 0.262 | 0.222 | 4287 | 0.002 | 0.416 | 0.313 | 0.084 | 0.638 | 0.006 | 0.011 | 0.067 | 0.007 | 0.017 | 0.463 | 0.001 | 0.002 | 0.003 | 0.77 | 0.0001 | 0.42 | 0.084 | 0.792 | 0.005 | 0.012 | 0.067 | 0.008 | 0.014 | 0.573 | 0.003 | 0.037 | 4.2 | 57.5 | 0.3 | 12.6 | 0.12 | 2.4 | 23.6 | 5.6 | 60.9 | 0.3 | 8.1 | 0.06 | 2.7 | 22.5
2169 | Э76ХФ | Р65 | 11 | 44.0166667 | 18.8333333 | 44.0166667 | 3.3230287 | 0.393864 | 0.106032 | 0.099195 | 0.103716 | 0.0386953 | 1555 | 1583 | 8.6714881 | 13211.68 | 114.1 | 1 | 12.723 | 0.074 | 0.05 | 0.42 | 0.031 | 0.02 | 0.048466 | 0.12 | 0.153 | 0.188 | 4147 | 0.002 | 0.449 | 0.324 | 0.097 | 0.696 | 0.007 | 0.006 | 0.071 | 0.009 | 0.017 | 0.483 | 0.002 | 0.003 | 0.003 | 0.762 | 0.0001 | 0.416 | 0.095 | 0.79 | 0.006 | 0.012 | 0.071 | 0.01 | 0.015 | 0.598 | 0.003 | 0.037 | 4.1 | 63.2 | 0.4 | 10 | 0.08 | 3 | 21.2 | 5.2 | 55.4 | 0.7 | 9.3 | 0.12 | 2.5 | 22.4
2170 | Э76ХФ | Р65 | 15 | 42.6833333 | 20.2166667 | 42.6833333 | 2.0361156 | 0.381555 | 0.13254 | 0.124935 | 0.123496 | 0.039995 | 1557 | 1587 | 11.0811402 | 12310.63 | 117.3 | 1 | 15.766 | 0.168 | 0.05 | 0.399 | 0.039 | 0.02 | 0.050094 | 0.14 | 0.193 | 0.235 | 4148 | 0.002 | 0.447 | 0.311 | 0.086 | 0.687 | 0.006 | 0.009 | 0.06 | 0.009 | 0.017 | 0.469 | 0.002 | 0.003 | 0.003 | 0.774 | 0.0002 | 0.42 | 0.086 | 0.789 | 0.006 | 0.009 | 0.061 | 0.01 | 0.013 | 0.569 | 0.003 | 0.036 | 4.3 | 60.4 | 0.3 | 11.9 | 0.08 | 2.8 | 21.5 | 4.2 | 55.4 | 0.9 | 12.8 | 0.17 | 2.2 | 25.5
2171 | Э76ХФ | Р65 | 16 | 45.85 | 26.5333333 | 45.85 | 3.2355353 | 0.33749 | 0.14664 | 0.151401 | 0.12298 | 0.0398505 | 1566 | 1629 | 11.8378913 | 13384.67 | 117.2 | 1 | 17.964 | 0.219 | 0.05 | 0.341 | 0.03 | 0.02 | 0.049913 | 0.128 | 0.235 | 0.26 | 5919 | 0.002 | 0.489 | 0.297 | 0.087 | 0.657 | 0.008 | 0.009 | 0.058 | 0.009 | 0.016 | 0.464 | 0.002 | 0.003 | 0.003 | 0.758 | 0.0001 | 0.419 | 0.087 | 0.788 | 0.007 | 0.01 | 0.058 | 0.01 | 0.011 | 0.563 | 0.003 | 0.037 | 3.3 | 59.6 | 0.4 | 11.3 | 0.08 | 2.9 | 20.9 | 4.3 | 55.6 | 0.5 | 12.3 | 0.18 | 2.2 | 25.2
2172 | Э76ХФ | Р65 | 28 | 41.8833333 | 22.3666667 | 41.8833333 | 3.4119368 | 0.32052 | 0.13536 | 0.102557 | 0.111671 | 0.039706 | 1541 | 1600 | 15.9096077 | 13506.71 | 115.1 | 1 | 22.079 | 0.097 | 0.05 | 0.324 | 0.033 | 0.02 | 0.049732 | 0.131 | 0.158 | 0.24 | 5035 | 0.002 | 0.478 | 0.3 | 0.085 | 0.692 | 0.005 | 0.011 | 0.066 | 0.01 | 0.016 | 0.468 | 0.002 | 0.003 | 0.004 | 0.785 | 0.0002 | 0.415 | 0.084 | 0.78 | 0.005 | 0.013 | 0.066 | 0.011 | 0.009 | 0.56 | 0.003 | 0.037 | 4.1 | 57.8 | 0.4 | 10.7 | 0.11 | 2.9 | 20.3 | 5.1 | 60.7 | 0.8 | 6.5 | 0.12 | 2.8 | 21.7
2173 | Э76ХФ | Р65 | 28 | 49.85 | 20.75 | 49.85 | 2.5955102 | 0.341953 | 0.113364 | 0.08925 | 0.133042 | 0.0400238 | 1574 | 1599 | 11.4938816 | 12644.82 | 117.5 | 1 | 19.099 | 0.088 | 0.05 | 0.355 | 0.034 | 0.02 | 0.05013 | 0.17 | 0.136 | 0.201 | 4373 | 0.002 | 0.444 | 0.322 | 0.083 | 0.707 | 0.005 | 0.01 | 0.069 | 0.013 | 0.019 | 0.452 | 0.002 | 0.004 | 0.004 | 0.768 | 0.0003 | 0.419 | 0.083 | 0.783 | 0.004 | 0.013 | 0.07 | 0.014 | 0.014 | 0.571 | 0.003 | 0.036 | 4.2 | 58.8 | 0.7 | 15.9 | 0.09 | 2.8 | 20.7 | 5.3 | 58.9 | 0.8 | 11.2 | 0.12 | 2.8 | 21.1
2174 | Э76ХФ | Р65 | 39 | 44.8333333 | 24.3 | 44.8333333 | 2.99082745 | 0.303631 | 0.111108 | 0.090991 | 0.103415 | 0.0394178 | 1552 | 1591 | 9.452342 | 12819.75 | 114.6 | 1 | 14.126 | 0.08 | 0.05 | 0.308 | 0.042 | 0.02 | 0.049371 | 0.123 | 0.14 | 0.197 | 5192 | 0.002 | 0.523 | 0.32 | 0.103 | 0.7 | 0.006 | 0.012 | 0.068 | 0.01 | 0.019 | 0.474 | 0.002 | 0.004 | 0.003 | 0.77 | 0.0007 | 0.416 | 0.103 | 0.777 | 0.005 | 0.012 | 0.068 | 0.011 | 0.014 | 0.569 | 0.003 | 0.037 | 4.4 | 58.8 | 0.4 | 14.5 | 0.12 | 2.9 | 20.2 | 5.2 | 60.7 | 0.6 | 6.4 | 0.11 | 2.7 | 22.5
2177 | Э76ХФ | Р65 | 54 | 43.0166667 | 22.4666667 | 43.0166667 | 3.2002946 | 0.35457 | 0.10152 | 0.082282 | 0.131795 | 0.0398505 | 1554 | 1581 | 18.603952 | 13350.45 | 117.3 | 1 | 26.676 | 0.087 | 0.05 | 0.373 | 0.039 | 0.02 | 0.049913 | 0.171 | 0.125 | 0.18 | 4999 | 0.002 | 0.489 | 0.336 | 0.102 | 0.714 | 0.011 | 0.012 | 0.08 | 0.013 | 0.015 | 0.459 | 0.002 | 0.004 | 0.003 | 0.76 | 0.0002 | 0.418 | 0.1 | 0.779 | 0.01 | 0.013 | 0.08 | 0.014 | 0.011 | 0.559 | 0.003 | 0.037 | 4.8 | 56.3 | 0.8 | 13.8 | 0.18 | 2.5 | 22.1 | 4.9 | 45.7 | 0.5 | 8.7 | 0.12 | 2.4 | 18.9
2178 | Э76ХФ | Р65 | 52 | 41.5 | 17.1833333 | 41.5 | 3.3735039 | 0.372032 | 0.109416 | 0.085423 | 0.131365 | 0.0481962 | 1558 | 1582 | 11.9114873 | 12916 | 117.7 | 1 | 16.418 | 0.087 | 0.05 | 0.393 | 0.038 | 0.02 | 0.060366 | 0.169 | 0.13 | 0.194 | 3699 | 0.002 | 0.481 | 0.325 | 0.087 | 0.711 | 0.008 | 0.011 | 0.069 | 0.013 | 0.016 | 0.458 | 0.002 | 0.003 | 0.003 | 0.776 | 0.0001 | 0.417 | 0.088 | 0.787 | 0.007 | 0.012 | 0.07 | 0.014 | 0.014 | 0.573 | 0.003 | 0.036 | 4.5 | 54 | 0.9 | 23.5 | 0.16 | 2.6 | 20.6 | 5.1 | 54.8 | 0.6 | 17.4 | 0.09 | 2.5 | 22.1
2182 | Э76ХФ | Шар заг d шара 100 мм 2 гр. | 53 | 45.2 | 21.05 | 45.2 | 2.7633663 | 0.317621 | 0.128028 | 0.095663 | 0.089311 | 0.0393751 | 1562 | 1589 | 11.4779308 | 12299.29 | 115.5000001 | 1 | 17.134 | 0.159 | 0.05 | 0.322 | 0.037 | 0.02 | 0.049479 | 0.099 | 0.148 | 0.227 | 4315 | 0.002 | 0.507 | 0.307 | 0.084 | 0.696 | 0.006 | 0.01 | 0.059 | 0.01 | 0.015 | 0.479 | 0.002 | 0.003 | 0.004 | 0.774 | 0.0002 | 0.417 | 0.084 | 0.779 | 0.005 | 0.011 | 0.059 | 0.011 | 0.011 | 0.56 | 0.003 | 0.037 | 4.8 | 59.4 | 0.5 | 12 | 0.08 | 3 | 20 | 4.1 | 55.9 | 0.6 | 11.8 | 0.2 | 2.2 | 25.6
2183 | Э76ХФ | Р65 | 13 | 44.2166667 | 16.6333333 | 44.2166667 | 3 | 0.368785 | 0.11562 | 0.158301 | 0.121647 | 0.0421488 | 1588 | 1585 | 17.1713746 | 13112.22 | 117.8 | 1 | 25.261 | 0.129 | 0.05 | 0.385 | 0.041 | 0.02 | 0.053024 | 0.123 | 0.246 | 0.205 | 3635 | 0.002 | 0.474 | 0.323 | 0.101 | 0.655 | 0.01 | 0.011 | 0.071 | 0.013 | 0.02 | 0.462 | 0.002 | 0.004 | 0.003 | 0.78 | 0.0003 | 0.419 | 0.1 | 0.789 | 0.009 | 0.013 | 0.071 | 0.014 | 0.014 | 0.568 | 0.003 | 0.039 | 3.6 | 50.8 | 0.4 | 12.6 | 0.07 | 2.7 | 18.6 | 5.7 | 56.4 | 0.5 | 10.8 | 0.08 | 2.8 | 20.4
2184 | Э76ХФ | Р65 | 13 | 44.8666667 | 18.15 | 44.8666667 | 2.99082745 | 0.3519939 | 0.120132 | 0.158131 | 0.115197 | 0.0407394 | 1577 | 1580 | 15.3626497 | 13127.27 | 115.1 | 1 | 22.805 | 0.138 | 0.05 | 0.358 | 0.04 | 0.02 | 0.051251 | 0.113 | 0.246 | 0.213 | 3971 | 0.002 | 0.476 | 0.313 | 0.086 | 0.652 | 0.008 | 0.012 | 0.074 | 0.009 | 0.017 | 0.47 | 0.002 | 0.003 | 0.003 | 0.779 | 0.0002 | 0.414 | 0.088 | 0.791 | 0.008 | 0.012 | 0.075 | 0.009 | 0.012 | 0.563 | 0.003 | 0.038 | 5 | 56.3 | 0.4 | 12.3 | 0.08 | 2.8 | 20.2 | 3.7 | 60.2 | 0.5 | 11.5 | 0.08 | 2.4 | 24.7
2185 | Э76ХФ | Р65 | 14 | 41.1833333 | 18.3 | 41.1833333 | 2.99082745 | 0.3415477 | 0.120696 | 0.161544 | 0.125087 | 0.0411424 | 1576 | 1579 | 15.185962 | 12931.15 | 116.2 | 1 | 20.674 | 0.145 | 0.05 | 0.327 | 0.041 | 0.02 | 0.051758 | 0.127 | 0.251 | 0.214 | 3944 | 0.002 | 0.478 | 0.314 | 0.104 | 0.647 | 0.007 | 0.011 | 0.068 | 0.007 | 0.017 | 0.464 | 0.001 | 0.003 | 0.003 | 0.761 | 0.0004 | 0.403 | 0.105 | 0.792 | 0.008 | 0.012 | 0.072 | 0.008 | 0.013 | 0.561 | 0.003 | 0.039 | 4.7 | 47.1 | 1.4 | 15.6 | 0.23 | 2.7 | 17.3 | 4.3 | 55.9 | 0.7 | 12.4 | 0.18 | 2.2 | 25.4
2186 | Э76ХФ | Р65 | 15 | 40.6666667 | 20.45 | 40.6666667 | 3.5008749 | 0.1737749 | 0.1128 | 0.08827 | 0.071939 | 0.0394747 | 1549 | 1582 | 17.5874923 | 13431.78 | 111.8 | 1 | 23.748 | 0.115 | 0.05 | 0.142 | 0.056 | 0.02 | 0.04966 | 0.075 | 0.137 | 0.2 | 4578 | 0.002 | 0.615 | 0.317 | 0.089 | 0.703 | 0.005 | 0.01 | 0.056 | 0.01 | 0.014 | 0.498 | 0.002 | 0.004 | 0.004 | 0.766 | 0.0008 | 0.401 | 0.091 | 0.778 | 0.006 | 0.009 | 0.06 | 0.01 | 0.011 | 0.55 | 0.003 | 0.039 | 3.7 | 53.8 | 0.5 | 9.2 | 0.08 | 3 | 18.1 | 4.9 | 60.5 | 1 | 6.1 | 0.13 | 2.7 | 22.5
2187 | Э76ХФ | Р65 | 15 | 43.0166667 | 15.6666667 | 43.0166667 | 4 | 0.226827 | 0.140436 | 0.190221 | 0.136697 | 0.0373762 | 1588 | 1587 | 12.7673279 | 13350.64 | 113.3 | 1 | 18.236 | 0.096 | 0.05 | 0.204 | 0.042 | 0.02 | 0.04702 | 0.133 | 0.296 | 0.249 | 3486 | 0.002 | 0.572 | 0.297 | 0.099 | 0.624 | 0.007 | 0.012 | 0.06 | 0.008 | 0.018 | 0.451 | 0.002 | 0.003 | 0.003 | 0.755 | 0.0003 | 0.418 | 0.098 | 0.787 | 0.007 | 0.012 | 0.06 | 0.009 | 0.013 | 0.566 | 0.003 | 0.036 | 4.8 | 62 | 0.6 | 9 | 0.09 | 2.8 | 22.1 | 5.2 | 60.8 | 0.4 | 7.6 | 0.07 | 2.8 | 22.1
2188 | Э76ХФ | Р65 | 15 | 39.7 | 14.7333333 | 39.7 | 3 | 0.363039 | 0.159612 | 0.233775 | 0.162583 | 0.0412863 | 1602 | 1591 | 18.1532077 | 12901.36 | 116.5 | 1 | 23.816 | 0.134 | 0.05 | 0.367 | 0.042 | 0.02 | 0.051939 | 0.155 | 0.364 | 0.283 | 3168 | 0.001 | 0.493 | 0.285 | 0.102 | 0.587 | 0.007 | 0.012 | 0.081 | 0.009 | 0.018 | 0.429 | 0.001 | 0.004 | 0.003 | 0.773 | 0.0003 | 0.422 | 0.1 | 0.795 | 0.006 | 0.012 | 0.08 | 0.009 | 0.013 | 0.577 | 0.003 | 0.04 | 3.1 | 55.9 | 0.3 | 13.7 | 0.13 | 2.1 | 26.4 | 3.8 | 52.5 | 0.4 | 15.8 | 0.08 | 2.3 | 23.3
2189 | Э76ХФ | Р65 | 17 | 41.0666667 | 17 | 40.2333333 | 3.3184713 | 0.265653 | 0.113364 | 0.134432 | 0.101093 | 0.0392736 | 1566 | 1588 | 16.38343 | 13761.18 | 111.1 | 1 | 21.972 | 0.126 | 0.05 | 0.259 | 0.042 | 0.02 | 0.049407 | 0.101 | 0.209 | 0.201 | 3899 | 0.002 | 0.55 | 0.315 | 0.094 | 0.667 | 0.008 | 0.011 | 0.06 | 0.009 | 0.017 | 0.474 | 0.002 | 0.003 | 0.003 | 0.765 | 0.0003 | 0.414 | 0.092 | 0.787 | 0.007 | 0.012 | 0.06 | 0.01 | 0.011 | 0.57 | 0.003 | 0.039 | 3.6 | 51.9 | 0.4 | 12.4 | 0.08 | 2.7 | 19.5 | 5.3 | 61.5 | 0.2 | 9.6 | 0.06 | 2.8 | 22.3
2190 | Э76ХФ | Р65 | 17 | 42.3666667 | 22.0166667 | 41.7166667 | 3.7339015 | 0.185953 | 0.130284 | 0.173479 | 0.099502 | 0.0414588 | 1548 | 1584 | 18.8825243 | 13495.23 | 115.4 | 1 | 25.932 | 0.132 | 0.05 | 0.156 | 0.07 | 0.02 | 0.052156 | 0.082 | 0.271 | 0.231 | 4952 | 0.002 | 0.631 | 0.304 | 0.115 | 0.638 | 0.005 | 0.011 | 0.066 | 0.008 | 0.018 | 0.479 | 0.002 | 0.004 | 0.003 | 0.78 | 0.0004 | 0.426 | 0.115 | 0.794 | 0.004 | 0.013 | 0.066 | 0.009 | 0.012 | 0.574 | 0.003 | 0.039 | 3.7 | 49.1 | 0.5 | 11.6 | 0.08 | 2.5 | 19.9 | 4.7 | 54.3 | 0.6 | 10.5 | 0.07 | 2.5 | 21.6
2191 | Э76ХФ | Шар заг d шара 100 мм 2 гр. | 14 | 40.55 | 22.85 | 40.55 | 4.4257897 | 0.326787 | 0.095316 | 0.077055 | 0.100921 | 0.0389 | 1602 | 1627 | 17.7842669 | 14229.32 | 109.2 | 1 | 23.989 | 0.135 | 0.05 | 0.34 | 0.042 | 0.02 | 0.048937 | 0.125 | 0.118 | 0.169 | 5419 | 0.002 | 0.504 | 0.33 | 0.077 | 0.721 | 0.004 | 0.012 | 0.051 | 0.011 | 0.016 | 0.481 | 0.002 | 0.003 | 0.004 | 0.753 | 0.0003 | 0.42 | 0.08 | 0.795 | 0.004 | 0.013 | 0.052 | 0.012 | 0.011 | 0.583 | 0.003 | 0.039 | 3.4 | 62.3 | 0.2 | 8.3 | 0.06 | 2.7 | 23 | 4.6 | 64.2 | 0.2 | 4.4 | 0.06 | 2.7 | 23.9
2192 | Э76ХФ | Р65 | 11 | 45.55 | 21.3333333 | 45.55 | 3.3402637 | 0.364735 | 0.08742 | 0.111044 | 0.14663 | 0.0400208 | 1577 | 1593 | 12.4565604 | 12954.375 | 113.6 | 1 | 18.671 | 0.145 | 0.05 | 0.387 | 0.041 | 0.02 | 0.050347 | 0.182 | 0.17 | 0.155 | 4606 | 0.003 | 0.487 | 0.341 | 0.131 | 0.685 | 0.009 | 0.011 | 0.068 | 0.013 | 0.018 | 0.43 | 0.002 | 0.003 | 0.004 | 0.765 | 0.0006 | 0.401 | 0.127 | 0.788 | 0.009 | 0.01 | 0.07 | 0.014 | 0.011 | 0.556 | 0.003 | 0.041 | 3.7 | 62.5 | 0.2 | 8.7 | 0.06 | 2.7 | 23.6 | 4.4 | 51 | 0.5 | 5.9 | 0.07 | 2.7 | 18.8
2193 | Э76ХФ | Р65 | 23 | 40.0166667 | 21.1666667 | 40.0166667 | 3.3165323 | 0.378488 | 0.121824 | 0.154474 | 0.11997 | 0.0410558 | 1570 | 1590 | 14.4607247 | 13436.22 | 116.3 | 1 | 19.289 | 0.146 | 0.05 | 0.396 | 0.042 | 0.02 | 0.051649 | 0.122 | 0.24 | 0.216 | 4740 | 0.002 | 0.483 | 0.315 | 0.144 | 0.653 | 0.007 | 0.012 | 0.074 | 0.01 | 0.02 | 0.457 | 0.002 | 0.003 | 0.003 | 0.765 | 0.0004 | 0.416 | 0.143 | 0.786 | 0.006 | 0.013 | 0.074 | 0.011 | 0.014 | 0.565 | 0.003 | 0.037 | 3.6 | 48.9 | 1 | 10.7 | 0.08 | 2.7 | 18.2 | 4.4 | 61.3 | 0.4 | 8.6 | 0.06 | 2.8 | 22
2194 | Э76ХФ | Р65 | 10 | 42.0166667 | 23 | 42.0166667 | 3.3300578 | 0.408491 | 0.161868 | 0.225577 | 0.138589 | 0.0404238 | 1562 | 1590 | 13.3213672 | 13385.22 | 114.8 | 1 | 18.513 | 0.127 | 0.05 | 0.423 | 0.041 | 0.02 | 0.050854 | 0.121 | 0.352 | 0.287 | 5131 | 0.001 | 0.427 | 0.282 | 0.085 | 0.596 | 0.005 | 0.013 | 0.059 | 0.007 | 0.018 | 0.446 | 0.001 | 0.002 | 0.003 | 0.779 | 0.0002 | 0.421 | 0.084 | 0.797 | 0.004 | 0.012 | 0.059 | 0.009 | 0.013 | 0.57 | 0.003 | 0.038 | 3.5 | 59.5 | 0.5 | 11.7 | 0.08 | 2.3 | 25.6 | 4.5 | 57.3 | 0.7 | 13.1 | 0.13 | 2.3 | 25.2
2195 | Э76ХФ | Р65 | 19 | 41.2 | 22.35 | 41.2 | 3.5841758 | 0.408731 | 0.122388 | 0.135333 | 0.135278 | 0.0407394 | 1564 | 1602 | 17.8449029 | 14091.28 | 116.3 | 1 | 24.507 | 0.146 | 0.0500001 | 0.434 | 0.056 | 0.02 | 0.051251 | 0.154 | 0.209 | 0.217 | 5249 | 0.002 | 0.405 | 0.313 | 0.125 | 0.662 | 0.006 | 0.012 | 0.087 | 0.011 | 0.022 | 0.444 | 0.001 | 0.003 | 0.003 | 0.777 | 0.0002 | 0.417 | 0.124 | 0.782 | 0.005 | 0.016 | 0.087 | 0.012 | 0.011 | 0.554 | 0.003 | 0.037 | 3.1 | 52.7 | 0.4 | 10.3 | 0.09 | 2.8 | 18.7 | 4.1 | 56.9 | 0.5 | 12.2 | 0.17 | 2.3 | 24.9
2196 | Э76ХФ | Р65 | 12 | 46.2333333 | 29.1 | 46.2333333 | 3.6806527 | 0.393883 | 0.130284 | 0.115257 | 0.115111 | 0.0396758 | 1564 | 1608 | 9.8345515 | 12762.89 | 114.3 | 1 | 14.801 | 0.063 | 0.05 | 0.415 | 0.041 | 0.02 | 0.049913 | 0.131 | 0.178 | 0.231 | 6190 | 0.002 | 0.441 | 0.309 | 0.091 | 0.682 | 0.006 | 0.012 | 0.071 | 0.011 | 0.019 | 0.467 | 0.002 | 0.003 | 0.003 | 0.777 | 0.0002 | 0.424 | 0.091 | 0.786 | 0.005 | 0.013 | 0.072 | 0.013 | 0.015 | 0.547 | 0.003 | 0.038 | 3.8 | 61.1 | 1 | 16.8 | 0.2 | 2.9 | 21.4 | 3.9 | 55.7 | 0.5 | 11.9 | 0.19 | 2.2 | 25
2197 | Э76ХФ | Р65 | 14 | 42.8666667 | 17.6833333 | 42.8666667 | 2.99082745 | 0.435742 | 0.103776 | 0.128518 | 0.139836 | 0.0391011 | 1592 | 1583 | 12.6853448 | 12839.21 | 113.9 | 1 | 17.985 | 0.075 | 0.05 | 0.471 | 0.042 | 0.02 | 0.04919 | 0.164 | 0.198 | 0.184 | 3784 | 0.002 | 0.407 | 0.327 | 0.096 | 0.666 | 0.01 | 0.012 | 0.084 | 0.013 | 0.019 | 0.438 | 0.001 | 0.003 | 0.003 | 0.772 | 0.0002 | 0.419 | 0.096 | 0.785 | 0.009 | 0.013 | 0.084 | 0.014 | 0.012 | 0.565 | 0.003 | 0.037 | 3.4 | 59.5 | 0.3 | 11.5 | 0.09 | 2.4 | 25 | 4.4 | 57.2 | 1 | 11.6 | 0.11 | 2.3 | 24.9
2198 | Э76ХФ | Р65 | 9 | 46.7 | 14.8166667 | 46.7 | 2.99082745 | 0.420288 | 0.156792 | 0.18162 | 0.145254 | 0.0399064 | 1604 | 1583 | 12.2267429 | 12950.28 | 116.3 | 1 | 18.999 | 0.063 | 0.05 | 0.44 | 0.042 | 0.02 | 0.050203 | 0.15 | 0.282 | 0.278 | 3198 | 0.002 | 0.43 | 0.28 | 0.074 | 0.624 | 0.005 | 0.013 | 0.052 | 0.009 | 0.016 | 0.441 | 0.001 | 0.003 | 0.003 | 0.777 | 0.0001 | 0.417 | 0.076 | 0.788 | 0.004 | 0.014 | 0.053 | 0.01 | 0.012 | 0.569 | 0.003 | 0.037 | 3.8 | 51.4 | 0.5 | 15.9 | 0.15 | 2.6 | 19.7 | 4.6 | 54.8 | 0.4 | 12 | 0.15 | 2.1 | 25.6
2199 | Э76ХФ | Р65 | 8 | 43.85 | 13.4833333 | 43.85 | 2.99082745 | 0.37596 | 0.093624 | 0.066572 | 0.085914 | 0.0393889 | 1595 | 1584 | 10.9268722 | 13078.37 | 114.1 | 1 | 15.847 | 0.063 | 0.05 | 0.401 | 0.042 | 0.02 | 0.049552 | 0.106 | 0.102 | 0.166 | 2939 | 0.001 | 0.442 | 0.336 | 0.082 | 0.722 | 0.006 | 0.011 | 0.066 | 0.01 | 0.016 | 0.479 | 0.002 | 0.003 | 0.003 | 0.773 | 0.0003 | 0.416 | 0.081 | 0.781 | 0.005 | 0.012 | 0.066 | 0.011 | 0.011 | 0.559 | 0.003 | 0.036 | 3.4 | 49.1 | 0.5 | 11 | 0.11 | 3 | 16.5 | 3.8 | 51.9 | 0.6 | 15.4 | 0.16 | 2.6 | 19.7
2202 | Э76ХФ | Р65 | 11 | 45.7 | 21.6666667 | 45.7 | 2.99082745 | 0.38044 | 0.127464 | 0.098543 | 0.102899 | 0.0393511 | 1568 | 1580 | 11.5949945 | 13148.31 | 114.7 | 1 | 17.502 | 0.105 | 0.05 | 0.399 | 0.042 | 0.02 | 0.049443 | 0.119 | 0.152 | 0.226 | 4748 | 0.002 | 0.442 | 0.307 | 0.066 | 0.702 | 0.004 | 0.011 | 0.046 | 0.008 | 0.015 | 0.475 | 0.002 | 0.003 | 0.003 | 0.78 | 0.0003 | 0.419 | 0.067 | 0.79 | 0.004 | 0.013 | 0.047 | 0.01 | 0.011 | 0.574 | 0.004 | 0.037 | 3.6 | 62.2 | 1 | 11.9 | 0.1 | 2.8 | 21.9 | 6.9 | 58.4 | 0.3 | 9.3 | 0.06 | 2.8 | 20.7
2203 | Э76ХФ | Р65 | 11 | 48.8833333 | 18.0333333 | 48.8833333 | 2.99082745 | 0.46472 | 0.127464 | 0.152268 | 0.155875 | 0.0405944 | 1579 | 1586 | 11.4296625 | 13122.37 | 117.9 | 1 | 18.624 | 0.126 | 0.05 | 0.501 | 0.041 | 0.02 | 0.050998 | 0.179 | 0.235 | 0.226 | 3944 | 0.002 | 0.36 | 0.309 | 0.085 | 0.654 | 0.005 | 0.011 | 0.05 | 0.008 | 0.02 | 0.434 | 0.001 | 0.003 | 0.003 | 0.772 | 0.0003 | 0.415 | 0.083 | 0.787 | 0.004 | 0.014 | 0.051 | 0.009 | 0.014 | 0.58 | 0.003 | 0.037 | 3.6 | 50.7 | 0.8 | 12.6 | 0.19 | 2.7 | 19.1 | 4.4 | 57.6 | 0.4 | 14.1 | 0.08 | 2.3 | 25.2
2204 | Э76ХФ | Р65 | 14 | 46.55 | 16.85 | 46.55 | 2.99082745 | 0.411175 | 0.12126 | 0.101797 | 0.130677 | 0.0397889 | 1592 | 1591 | 8.8839231 | 13712.76 | 115.1 | 1 | 13.738 | 0.1 | 0.05 | 0.438 | 0.041 | 0.02 | 0.049986 | 0.161 | 0.156 | 0.215 | 3851 | 0.002 | 0.428 | 0.316 | 0.082 | 0.696 | 0.004 | 0.01 | 0.052 | 0.009 | 0.016 | 0.446 | 0.002 | 0.003 | 0.003 | 0.778 | 0.0002 | 0.419 | 0.083 | 0.785 | 0.004 | 0.012 | 0.053 | 0.009 | 0.012 | 0.561 | 0.003 | 0.037 | 3.7 | 55.8 | 0.7 | 13.5 | 0.08 | 2.3 | 24.6 | 4.7 | 61.8 | 0.6 | 7.9 | 0.08 | 2.7 | 22.5
2205 | Э76ХФ | Р65 | 17 | 47.0333333 | 23.0333333 | 47.0333333 | 2.99082745 | 0.39377 | 0.12972 | 0.125638 | 0.126248 | 0.0402203 | 1562 | 1588 | 11.1269813 | 13160.06 | 116.6 | 1 | 17.355 | 0.051 | 0.05 | 0.414 | 0.042 | 0.02 | 0.050528 | 0.144 | 0.194 | 0.23 | 5052 | 0.002 | 0.41 | 0.306 | 0.087 | 0.669 | 0.006 | 0.01 | 0.057 | 0.007 | 0.017 | 0.449 | 0.002 | 0.003 | 0.004 | 0.77 | 0.0006 | 0.419 | 0.087 | 0.785 | 0.006 | 0.011 | 0.057 | 0.009 | 0.012 | 0.569 | 0.004 | 0.038 | 3.6 | 60 | 0.8 | 12.3 | 0.17 | 2.9 | 20.4 | 5.2 | 61.6 | 0.5 | 7.6 | 0.08 | 2.8 | 22.1
2206 | Э76ХФ | Р65 | 14 | 45.4 | 17.0666667 | 45.4 | 2.99082745 | 0.40885 | 0.092496 | 0.088326 | 0.121905 | 0.0396161 | 1597 | 1580 | 9.7556132 | 13120.3125 | 114.5 | 1 | 14.628 | 0.101 | 0.05 | 0.441 | 0.042 | 0.02 | 0.049769 | 0.153 | 0.135 | 0.164 | 3732 | 0.002 | 0.441 | 0.336 | 0.079 | 0.699 | 0.005 | 0.009 | 0.057 | 0.01 | 0.018 | 0.448 | 0.002 | 0.003 | 0.003 | 0.768 | 0.0001 | 0.417 | 0.078 | 0.785 | 0.004 | 0.012 | 0.057 | 0.011 | 0.015 | 0.565 | 0.003 | 0.038 | 3.3 | 55.3 | 0.5 | 16.9 | 0.19 | 2.3 | 23.6 | 4.1 | 55.9 | 0.4 | 16.4 | 0.08 | 2.5 | 22.1
2207 | Э76ХФ | Р65 | 16 | 42.8666667 | 15.65 | 42.8666667 | 2.99082745 | 0.439145 | 0.114492 | 0.122202 | 0.139406 | 0.0385789 | 1567 | 1582 | 10.3468384 | 13548.88 | 114.1 | 1 | 14.727 | 0.051 | 0.05 | 0.473 | 0.04 | 0.02 | 0.048466 | 0.166 | 0.188 | 0.203 | 3534 | 0.001 | 0.411 | 0.317 | 0.101 | 0.663 | 0.005 | 0.01 | 0.056 | 0.008 | 0.019 | 0.44 | 0.001 | 0.003 | 0.003 | 0.771 | 0.0002 | 0.418 | 0.102 | 0.786 | 0.004 | 0.012 | 0.056 | 0.01 | 0.015 | 0.568 | 0.003 | 0.037 | 3.8 | 52.4 | 1.1 | 23.3 | 0.84 | 2.5 | 21.2 | 4.5 | 49.2 | 0.5 | 14 | 0.14 | 2.4 | 20.6
2210 | Э76ХФ | Р65 | 13 | 46.1666667 | 23.8166667 | 46.1666667 | 2.4877336 | 0.72836 | 0.099264 | 0.093505 | 0.122396 | 0.0391552 | 1559 | 1582 | 11.6506137 | 13732.4 | 115.7 | 1 | 17.929 | 0.168 | 0.05 | 0.834 | 0.031 | 0.02 | 0.04919 | 0.15 | 0.143 | 0.176 | 5451 | 0.002 | 0.188 | 0.335 | 0.092 | 0.709 | 0.006 | 0.01 | 0.062 | 0.009 | 0.018 | 0.46 | 0.001 | 0.003 | 0.003 | 0.75 | 0.0001 | 0.415 | 0.089 | 0.782 | 0.005 | 0.012 | 0.061 | 0.011 | 0.013 | 0.561 | 0.003 | 0.036 | 3.7 | 60.1 | 0.6 | 16.1 | 0.24 | 2.7 | 22.2 | 3.2 | 57.3 | 0.5 | 14.8 | 0.2 | 2.2 | 25.6
2212 | Э90ХАФ | Р65 | 30 | 53.8666667 | 32.75 | 53.8666667 | 4.3414864 | 0.571435 | 0.135924 | 0.206833 | 0.118148 | 0.0925965 | 1527 | 1600 | 20.8190917 | 14224.12 | 115.3 | 1 | 32.472 | 0.167 | 0.05 | 0.629 | 0.031 | 0.02 | 0.103262 | 0.096 | 0.323 | 0.241 | 7764 | 0.001 | 0.358 | 0.17 | 0.092 | 0.612 | 0.005 | 0.012 | 0.058 | 0.006 | 0.02 | 0.436 | 0.002 | 0.002 | 0.003 | 0.848 | 0.0004 | 0.29 | 0.09 | 0.793 | 0.003 | 0.016 | 0.058 | 0.008 | 0.013 | 0.546 | 0.003 | 0.083 | 3.2 | 48.2 | 0.8 | 9.5 | 0.19 | 2.7 | 17.7 | 4.5 | 59.2 | 0.5 | 6.2 | 0.13 | 2.2 | 26.7
2213 | Э90ХАФ | Р65 | 35 | 46.6833333 | 24.05 | 46.1833333 | 3.4838435 | 0.50762 | 0.108288 | 0.13941 | 0.118652 | 0.0938749 | 1571 | 1599 | 16.2644159 | 13414.55 | 115.9 | 1 | 13.382 | 0.11 | 0.05 | 0.558 | 0.042 | 0.02 | 0.104275 | 0.125 | 0.216 | 0.192 | 5377 | 0.002 | 0.444 | 0.196 | 0.088 | 0.683 | 0.006 | 0.011 | 0.062 | 0.009 | 0.016 | 0.449 | 0.001 | 0.002 | 0.003 | 0.857 | 0.0003 | 0.293 | 0.09 | 0.812 | 0.004 | 0.016 | 0.063 | 0.011 | 0.013 | 0.546 | 0.003 | 0.085 | 3 | 60.1 | 0.6 | 12.3 | 0.22 | 2.6 | 23.6 | 4.3 | 58 | 0.6 | 6.2 | 0.16 | 2.2 | 26.1
2214 | Э90ХАФ | Р65 | 38 | 48.9 | 26.0666667 | 48.5666667 | 3.5122567 | 0.4829273 | 0.10434 | 0.093397 | 0.118484 | 0.0917122 | 1562 | 1599 | 13.6278038 | 13440.15 | 114 | 1 | 17.754 | 0.222 | 0.05 | 0.527 | 0.041 | 0.02 | 0.10225 | 0.144 | 0.143 | 0.185 | 5839 | 0.002 | 0.465 | 0.198 | 0.084 | 0.721 | 0.005 | 0.011 | 0.052 | 0.012 | 0.017 | 0.447 | 0.002 | 0.003 | 0.004 | 0.859 | 0.0004 | 0.29 | 0.082 | 0.804 | 0.003 | 0.014 | 0.052 | 0.013 | 0.01 | 0.544 | 0.003 | 0.085 | 4.5 | 58.8 | 0.6 | 11 | 0.2 | 2.5 | 23.4 | 4.9 | 51 | 0.6 | 7.5 | 0.14 | 2.6 | 19.4
2215 | Э90ХАФ | Р65 | 43 | 43.0333333 | 25.0666667 | 43.0333333 | 4.4336248 | 0.5023783 | 0.097008 | 0.149498 | 0.118796 | 0.0928193 | 1539 | 1588 | 20.6802731 | 14134.31 | 115.3 | 1 | 15.987 | 0.147 | 0.05 | 0.548 | 0.038 | 0.02 | 0.103443 | 0.121 | 0.232 | 0.172 | 5905 | 0.002 | 0.421 | 0.206 | 0.083 | 0.662 | 0.005 | 0.013 | 0.058 | 0.008 | 0.015 | 0.444 | 0.001 | 0.003 | 0.003 | 0.858 | 0.0003 | 0.291 | 0.084 | 0.793 | 0.003 | 0.018 | 0.06 | 0.011 | 0.011 | 0.532 | 0.003 | 0.084 | 3.7 | 49.5 | 0.8 | 12 | 0.32 | 2.6 | 19.1 | 4.2 | 56.6 | 0.6 | 13.1 | 0.17 | 2.2 | 25.4
2216 | Э90ХАФ | Р65 | 36 | 49.3833333 | 23.8666667 | 49.0333333 | 4 | 0.4678735 | 0.027636 | 0.122846 | 0.112224 | 0.0904997 | 1567 | 1587 | 15.7120084 | 13263.69 | 113.2 | 1 | 16.646 | 0.136 | 0.05 | 0.52 | 0.041 | 0.02 | 0.101201 | 0.122 | 0.19 | 0.049 | 5276 | 0.002 | 0.472 | 0.263 | 0.1 | 0.691 | 0.006 | 0.012 | 0.066 | 0.01 | 0.016 | 0.457 | 0.002 | 0.003 | 0.003 | 0.855 | 0.0003 | 0.288 | 0.1 | 0.803 | 0.005 | 0.018 | 0.065 | 0.012 | 0.011 | 0.546 | 0.003 | 0.084 | 3.7 | 53.1 | 0.4 | 10.6 | 0.12 | 2.6 | 20.5 | 3.5 | 57.3 | 0.5 | 13.2 | 0.19 | 2.2 | 25.7
2217 | Э90ХАФ | Р65 | 43 | 47.5333333 | 21.7166667 | 47.2 | 4 | 0.503845 | 0.063732 | 0.129993 | 0.119984 | 0.0923374 | 1566 | 1581 | 18.8492754 | 13797.7 | 114.9 | 1 | 13.006 | 0.137 | 0.05 | 0.562 | 0.041 | 0.02 | 0.103154 | 0.131 | 0.201 | 0.113 | 4994 | 0.002 | 0.458 | 0.231 | 0.112 | 0.687 | 0.005 | 0.011 | 0.064 | 0.01 | 0.016 | 0.446 | 0.002 | 0.003 | 0.004 | 0.855 | 0.0005 | 0.287 | 0.113 | 0.801 | 0.004 | 0.018 | 0.064 | 0.011 | 0.011 | 0.552 | 0.003 | 0.084 | 5.4 | 57.1 | 0.8 | 8.5 | 0.08 | 2.6 | 22 | 4.5 | 50.9 | 0.3 | 9.1 | 0.08 | 2.7 | 19.1
2218 | Э90ХАФ | Р65 | 53 | 43.3666667 | 21.15 | 42.8833333 | 3.5456262 | 0.512923 | 0.065424 | 0.126029 | 0.159032 | 0.0910075 | 1584 | 1592 | 17.6342316 | 13341.84 | 113.2 | 1 | 13.451 | 0.103 | 0.05 | 0.572 | 0.041 | 0.02 | 0.101345 | 0.193 | 0.193 | 0.116 | 4703 | 0.002 | 0.414 | 0.229 | 0.093 | 0.673 | 0.007 | 0.012 | 0.066 | 0.013 | 0.018 | 0.405 | 0.001 | 0.004 | 0.003 | 0.846 | 0.0003 | 0.29 | 0.095 | 0.797 | 0.005 | 0.019 | 0.066 | 0.015 | 0.012 | 0.544 | 0.003 | 0.085 | 3.1 | 57 | 0.4 | 16 | 0.33 | 2.2 | 25.9 | 4.5 | 51.4 | 0.4 | 17.7 | 0.24 | 2.1 | 25.1
2219 | Э90ХАФ | Р65 | 39 | 47.05 | 22.3333333 | 46.55 | 3.5826645 | 0.49048 | 0.093624 | 0.153655 | 0.109568 | 0.0890364 | 1547 | 1579 | 13.2031364 | 13505.37 | 113.1 | 1 | 14.032 | 0.186 | 0.05 | 0.539 | 0.042 | 0.02 | 0.099284 | 0.105 | 0.239 | 0.166 | 5027 | 0.002 | 0.453 | 0.203 | 0.087 | 0.661 | 0.007 | 0.012 | 0.064 | 0.008 | 0.016 | 0.452 | 0.001 | 0.002 | 0.004 | 0.844 | 0.0037 | 0.287 | 0.087 | 0.799 | 0.005 | 0.018 | 0.064 | 0.01 | 0.011 | 0.547 | 0.003 | 0.082 | 3.6 | 59.7 | 0.3 | 10.3 | 0.1 | 2.4 | 25 | 3.2 | 57.2 | 0.5 | 14.3 | 0.21 | 2.2 | 25.5
2220 | Э90ХАФ | Р65 | 41 | 45.0333333 | 20.9 | 45.0333333 | 3.2168459 | 0.5203589 | 0.058656 | 0.106259 | 0.127792 | 0.0922533 | 1580 | 1582 | 21.518148 | 12620.1 | 115.7 | 1 | 14.459 | 0.197 | 0.05 | 0.581 | 0.03 | 0.02 | 0.103009 | 0.153 | 0.163 | 0.104 | 4396 | 0.002 | 0.421 | 0.24 | 0.079 | 0.699 | 0.006 | 0.01 | 0.063 | 0.01 | 0.024 | 0.447 | 0.002 | 0.002 | 0.004 | 0.856 | 0.0004 | 0.289 | 0.077 | 0.791 | 0.005 | 0.019 | 0.062 | 0.011 | 0.011 | 0.544 | 0.003 | 0.083 | 3.4 | 53 | 0.7 | 8.5 | 0.09 | 2.9 | 18.5 | 4.3 | 49.7 | 0.9 | 8.3 | 0.12 | 2.5 | 20
2221 | Э90ХАФ | Р65 | 41 | 47.3833333 | 20.55 | 46.8833333 | 4 | 0.481385 | 0.08742 | 0.100477 | 0.100988 | 0.0903927 | 1577 | 1583 | 16.2774617 | 13369.34 | 113 | 1 | 12.398 | 0.259 | 0.05 | 0.531 | 0.038 | 0.02 | 0.100948 | 0.114 | 0.155 | 0.155 | 4579 | 0.002 | 0.464 | 0.212 | 0.079 | 0.7 | 0.005 | 0.011 | 0.05 | 0.009 | 0.016 | 0.46 | 0.002 | 0.002 | 0.004 | 0.846 | 0.0004 | 0.291 | 0.081 | 0.79 | 0.003 | 0.018 | 0.051 | 0.011 | 0.011 | 0.531 | 0.003 | 0.081 | 5.5 | 57.8 | 0.6 | 11.2 | 0.08 | 2.7 | 21.3 | 4 | 56.9 | 0.8 | 10.6 | 0.19 | 2.2 | 25.9
2224 | Э90ХАФ | Р65 | 54 | 53.8833333 | 27.2166667 | 53.5333333 | 3.24895 | 0.459905 | 0.069372 | 0.070128 | 0.074648 | 0.0905466 | 1552 | 1587 | 8.409386 | 13346.23 | 112.9 | 1 | 11.946 | 0.145 | 0.05 | 0.509 | 0.041 | 0.02 | 0.101201 | 0.086 | 0.108 | 0.123 | 6054 | 0.002 | 0.476 | 0.223 | 0.079 | 0.724 | 0.004 | 0.009 | 0.052 | 0.012 | 0.016 | 0.474 | 0.002 | 0.003 | 0.004 | 0.87 | 0.0005 | 0.287 | 0.079 | 0.792 | 0.003 | 0.014 | 0.052 | 0.014 | 0.013 | 0.546 | 0.003 | 0.085 | 6.7 | 59.4 | 0.6 | 11.7 | 0.08 | 3.1 | 19.3 | 3.2 | 59.3 | 0.4 | 10.4 | 0.12 | 2.4 | 24.6
2225 | Э90ХАФ | Р65 | 65 | 42.3666667 | 18.5166667 | 42.1833333 | 3.0403507 | 0.5127385 | 0.040608 | 0.070668 | 0.094208 | 0.092227 | 1574 | 1580 | 16.9492754 | 13667.69 | 114.5000001 | 1 | 11.695 | 0.145 | 0.05 | 0.575 | 0.031 | 0.02 | 0.103371 | 0.116 | 0.108 | 0.072 | 4218 | 0.003 | 0.428 | 0.249 | 0.107 | 0.724 | 0.005 | 0.01 | 0.06 | 0.014 | 0.017 | 0.457 | 0.002 | 0.004 | 0.003 | 0.867 | 0.0003 | 0.271 | 0.112 | 0.777 | 0.005 | 0.017 | 0.064 | 0.017 | 0.013 | 0.522 | 0.003 | 0.084 | 4.1 | 60.3 | 0.5 | 12.3 | 0.14 | 2.7 | 22.1 | 4.3 | 58.9 | 0.8 | 11.5 | 0.14 | 2.7 | 22.1
2226 | Э90ХАФ | Р65 | 66 | 50.0333333 | 18.3666667 | 49.8666667 | 2.4358009 | 0.465685 | 0.102084 | 0.124075 | 0.133912 | 0.0909513 | 1586 | 1583 | 15.3726894 | 12939.75 | 113.5 | 1 | 10.257 | 0.149 | 0.05 | 0.508 | 0.062 | 0.02 | 0.101309 | 0.155 | 0.191 | 0.181 | 3961 | 0.002 | 0.448 | 0.196 | 0.103 | 0.681 | 0.006 | 0.01 | 0.077 | 0.011 | 0.017 | 0.426 | 0.001 | 0.003 | 0.003 | 0.844 | 0.0002 | 0.304 | 0.099 | 0.81 | 0.004 | 0.017 | 0.072 | 0.013 | 0.013 | 0.548 | 0.003 | 0.086 | 3.7 | 52.6 | 0.7 | 15.6 | 0.47 | 2.3 | 23.3 | 4.4 | 54.4 | 0.4 | 13.7 | 0.24 | 2.4 | 22.8
2231 | Э76ХФ | Р65 | 31 | 47.0166667 | 22.1833333 | 47.0166667 | 2.8256039 | 0.246835 | 0.105468 | 0.10285 | 0.118456 | 0.0387561 | 1552 | 1589 | 10.2601914 | 12301.13 | 115.7 | 1 | 16.08 | 0.053 | 0.05 | 0.238 | 0.041 | 0.02 | 0.048756 | 0.14 | 0.158 | 0.187 | 4548 | 0.002 | 0.569 | 0.328 | 0.088 | 0.694 | 0.014 | 0.011 | 0.078 | 0.012 | 0.014 | 0.471 | 0.002 | 0.003 | 0.003 | 0.761 | 0.0002 | 0.418 | 0.086 | 0.777 | 0.014 | 0.012 | 0.078 | 0.012 | 0.01 | 0.559 | 0.003 | 0.037 | 3.9 | 61 | 0.4 | 10.6 | 0.08 | 2.8 | 21.5 | 4.1 | 55.2 | 1 | 9 | 0.19 | 2.2 | 25.5
2233 | Э76ХФ | Р65 | 46 | 42.3666667 | 18.3833333 | 42.3666667 | 2.6653992 | 0.339285 | 0.116748 | 0.12997 | 0.14198 | 0.0389 | 1569 | 1582 | 15.5669552 | 12875.79 | 114.4 | 1 | 21.984 | 0.087 | 0.05 | 0.349 | 0.064 | 0.02 | 0.048937 | 0.165 | 0.2 | 0.207 | 3945 | 0.002 | 0.524 | 0.317 | 0.087 | 0.663 | 0.006 | 0.011 | 0.06 | 0.01 | 0.015 | 0.443 | 0.001 | 0.002 | 0.003 | 0.762 | 0.0002 | 0.419 | 0.088 | 0.779 | 0.005 | 0.015 | 0.062 | 0.01 | 0.011 | 0.568 | 0.003 | 0.036 | 3.9 | 49.4 | 0.4 | 11.7 | 0.14 | 2.4 | 20.4 | 3.9 | 49.1 | 0.5 | 11.5 | 0.13 | 2.5 | 19.7
2234 | Э76ХФ | Р65 | 43 | 42.0166667 | 20.6333333 | 42.0166667 | 2.3654778 | 0.40513 | 0.116184 | 0.139608 | 0.125824 | 0.0381234 | 1572 | 1582 | 9.7469584 | 12684.33 | 112.9 | 1 | 13.486 | 0.097 | 0.05 | 0.43 | 0.063 | 0.02 | 0.04796 | 0.136 | 0.216 | 0.206 | 4362 | 0.002 | 0.45 | 0.314 | 0.093 | 0.661 | 0.008 | 0.009 | 0.072 | 0.008 | 0.017 | 0.458 | 0.002 | 0.003 | 0.003 | 0.766 | 0.0001 | 0.418 | 0.094 | 0.789 | 0.008 | 0.012 | 0.072 | 0.01 | 0.011 | 0.565 | 0.003 | 0.036 | 3.9 | 47.5 | 0.6 | 10.5 | 0.12 | 2.6 | 18.6 | 5 | 54.1 | 0.7 | 8.3 | 0.11 | 2.4 | 22.9
2235 | Э76ХФ | Р65 | 47 | 45.0333333 | 22.3333333 | 45.0333333 | 3.2515078 | 0.3441153 | 0.137052 | 0.168039 | 0.128348 | 0.0384112 | 1538 | 1575 | 14.0205882 | 13182.99 | 115.4 | 1 | 20.657 | 0.075 | 0.05 | 0.31 | 0.042 | 0.02 | 0.048322 | 0.128 | 0.261 | 0.243 | 4907 | 0.001 | 0.486 | 0.304 | 0.085 | 0.647 | 0.005 | 0.011 | 0.058 | 0.008 | 0.016 | 0.465 | 0.002 | 0.002 | 0.003 | 0.749 | 0.0004 | 0.423 | 0.085 | 0.791 | 0.004 | 0.012 | 0.059 | 0.009 | 0.012 | 0.574 | 0.003 | 0.035 | 3.6 | 52.7 | 0.5 | 13.4 | 0.11 | 2.5 | 21.2 | 4.2 | 52.9 | 0.5 | 11.6 | 0.07 | 2.4 | 21.7
2239 | Э76ХФ | Р65 | 38 | 42.8333333 | 23.3833333 | 42.8333333 | 2.5122616 | 0.24117 | 0.108288 | 0.088777 | 0.088112 | 0.0378937 | 1535 | 1581 | 11.3154864 | 12762.94 | 110.3 | 1 | 16.156 | 0.08 | 0.05 | 0.231 | 0.061 | 0.02 | 0.047671 | 0.099 | 0.137 | 0.192 | 4974 | 0.002 | 0.537 | 0.321 | 0.083 | 0.703 | 0.004 | 0.009 | 0.054 | 0.009 | 0.016 | 0.47 | 0.003 | 0.003 | 0.004 | 0.763 | 0.0006 | 0.42 | 0.082 | 0.785 | 0.004 | 0.01 | 0.054 | 0.01 | 0.011 | 0.565 | 0.004 | 0.037 | 4.6 | 64.3 | 0.3 | 5.7 | 0.06 | 2.9 | 22.5 | 4.9 | 65.5 | 0.3 | 5.1 | 0.05 | 2.8 | 22.7
2240 | Э76ХФ | Р65 | 32 | 48.8833333 | 26.4666667 | 48.8833333 | 3.0381471 | 0.375735 | 0.140436 | 0.1453 | 0.149368 | 0.0396758 | 1531 | 1573 | 11.6070235 | 12962.72 | 117 | 1 | 18.913 | 0.08 | 0.05 | 0.389 | 0.06 | 0.02 | 0.049913 | 0.17 | 0.224 | 0.249 | 5718 | 0.002 | 0.454 | 0.299 | 0.09 | 0.662 | 0.006 | 0.01 | 0.067 | 0.007 | 0.016 | 0.442 | 0.002 | 0.002 | 0.003 | 0.752 | 0.0003 | 0.42 | 0.092 | 0.788 | 0.005 | 0.012 | 0.068 | 0.009 | 0.013 | 0.568 | 0.003 | 0.035 | 3 | 59.2 | 0.3 | 12.3 | 0.12 | 2.3 | 25.7 | 3.1 | 59.2 | 0.4 | 12.6 | 0.13 | 2.3 | 25.8
2241 | Э76ХФ | Р65 | 28 | 41.55 | 13.35 | 41.55 | 1.3905079 | 0.38648 | 0.126336 | 0.117193 | 0.15858 | 0.039532 | 1611 | 1579 | 19.5200974 | 11694.38 | 116.3 | 1 | 26.71 | 0.14 | 0.05 | 0.406 | 0.04 | 0.02 | 0.049732 | 0.196 | 0.179 | 0.224 | 2602 | 0.002 | 0.446 | 0.311 | 0.078 | 0.688 | 0.004 | 0.009 | 0.052 | 0.012 | 0.016 | 0.427 | 0.001 | 0.003 | 0.003 | 0.785 | 0.0001 | 0.419 | 0.079 | 0.789 | 0.004 | 0.011 | 0.053 | 0.013 | 0.011 | 0.563 | 0.003 | 0.037 | 4 | 46.4 | 0.6 | 12.9 | 0.12 | 2.2 | 20.9 | 4.9 | 47.5 | 0.3 | 14.4 | 0.1 | 2.3 | 20.2
2242 | Э76ХФ | Р65 | 10 | 44.5333333 | 19.6666667 | 44.5333333 | 2 | 0.46369 | 0.14664 | 0.182004 | 0.15478 | 0.0402514 | 1584 | 1577 | 10.8693862 | 13042.37 | 118.4 | 1 | 16.135 | 0.079 | 0.05 | 0.495 | 0.041 | 0.02 | 0.050637 | 0.163 | 0.282 | 0.26 | 4275 | 0.002 | 0.414 | 0.295 | 0.078 | 0.637 | 0.008 | 0.011 | 0.062 | 0.009 | 0.018 | 0.438 | 0.002 | 0.002 | 0.003 | 0.77 | 0.0003 | 0.417 | 0.078 | 0.789 | 0.007 | 0.012 | 0.062 | 0.01 | 0.013 | 0.569 | 0.003 | 0.036 | 3.4 | 39.7 | 0.5 | 8.5 | 0.1 | 2.3 | 16.9 | 4.2 | 56.6 | 1 | 10.2 | 0.09 | 2.3 | 24.9
2243 | Э76ХФ | Р65 | 16 | 42.6666667 | 17.9333333 | 42.6666667 | 2 | 0.43774 | 0.12972 | 0.15945 | 0.159672 | 0.0389363 | 1588 | 1579 | 12.9346875 | 12810.78 | 115.6 | 1 | 18.396 | 0.079 | 0.05 | 0.467 | 0.039 | 0.02 | 0.0489 | 0.18 | 0.246 | 0.23 | 3829 | 0.002 | 0.395 | 0.308 | 0.107 | 0.658 | 0.009 | 0.01 | 0.073 | 0.009 | 0.019 | 0.421 | 0.002 | 0.003 | 0.003 | 0.773 | 0.0003 | 0.418 | 0.107 | 0.794 | 0.009 | 0.011 | 0.073 | 0.01 | 0.015 | 0.572 | 0.003 | 0.037 | 3.3 | 48.4 | 0.3 | 10.7 | 0.09 | 2.4 | 20 | 4.7 | 52.3 | 0.5 | 6.3 | 0.06 | 2.4 | 21.8
2244 | Э76ХФ | Р65 | 15 | 47.0333333 | 23.9666667 | 47.0333333 | 2.8443956 | 0.41834 | 0.120696 | 0.151385 | 0.11866 | 0.0388786 | 1553 | 1572 | 10.7508859 | 13285.95 | 114.5 | 1 | 16.855 | 0.131 | 0.05 | 0.445 | 0.061 | 0.02 | 0.04872 | 0.12 | 0.235 | 0.214 | 5307 | 0.002 | 0.394 | 0.314 | 0.082 | 0.661 | 0.005 | 0.009 | 0.052 | 0.008 | 0.018 | 0.453 | 0.002 | 0.003 | 0.003 | 0.775 | 0.0003 | 0.417 | 0.081 | 0.793 | 0.004 | 0.01 | 0.052 | 0.009 | 0.015 | 0.558 | 0.004 | 0.036 | 3.2 | 59.1 | 0.5 | 9.5 | 0.15 | 2.9 | 20.7 | 4.6 | 60.8 | 0.5 | 5.9 | 0.08 | 2.7 | 22.3
2246 | Э76ХФ | Р65 | 10 | 41.1833333 | 21.5333333 | 41.1833333 | 2.7495127 | 0.433895 | 0.142692 | 0.180248 | 0.136832 | 0.0389935 | 1566 | 1585 | 13.9279644 | 13240.87 | 115.2 | 1 | 19.12 | 0.086 | 0.05 | 0.459 | 0.041 | 0.02 | 0.048864 | 0.136 | 0.28 | 0.253 | 4752 | 0.002 | 0.358 | 0.295 | 0.096 | 0.638 | 0.006 | 0.009 | 0.063 | 0.007 | 0.02 | 0.448 | 0.002 | 0.003 | 0.002 | 0.759 | 0.0001 | 0.418 | 0.095 | 0.799 | 0.005 | 0.011 | 0.063 | 0.009 | 0.014 | 0.565 | 0.003 | 0.036 | 2.5 | 25.2 | 0.9 | 5.9 | 0.14 | 2.4 | 10.4 | 3.9 | 48.5 | 0.6 | 8.3 | 0.08 | 2.3 | 21.2
2247 | Э76ХФ | Р65 | 8 | 43.7 | 25.8166667 | 43.7 | 2 | 0.369145 | 0.10998 | 0.132115 | 0.102524 | 0.0386799 | 1551 | 1582 | 12.0322654 | 13193.8 | 112.9 | 1 | 17.527 | 0.098 | 0.05 | 0.387 | 0.068 | 0.02 | 0.04872 | 0.104 | 0.205 | 0.195 | 5677 | 0.002 | 0.444 | 0.324 | 0.1 | 0.675 | 0.007 | 0.009 | 0.073 | 0.009 | 0.018 | 0.467 | 0.002 | 0.003 | 0.003 | 0.755 | 0.0002 | 0.424 | 0.1 | 0.8 | 0.007 | 0.011 | 0.073 | 0.01 | 0.014 | 0.573 | 0.003 | 0.037 | 3 | 50.2 | 0.3 | 7.8 | 0.14 | 2.7 | 18.5 | 4.7 | 62.2 | 0.4 | 7.7 | 0.07 | 2.7 | 22.6
2248 | Э90ХАФ | Р65 | 8 | 43.7 | 28.0333333 | 43.5333333 | 3.0878735 | 0.504955 | 0.103212 | 0.130148 | 0.093992 | 0.0929527 | 1564 | 1621 | 13.0090909 | 14492.03 | 115.6 | 1 | 10.494 | 0.235 | 0.05 | 0.556 | 0.04 | 0.02 | 0.104456 | 0.092 | 0.202 | 0.183 | 6771 | 0.002 | 0.403 | 0.198 | 0.086 | 0.676 | 0.004 | 0.008 | 0.049 | 0.009 | 0.016 | 0.463 | 0.002 | 0.003 | 0.003 | 0.864 | 0.0002 | 0.289 | 0.085 | 0.79 | 0.003 | 0.013 | 0.049 | 0.01 | 0.012 | 0.53 | 0.003 | 0.085 | 3.7 | 50.3 | 0.5 | 9.3 | 0.16 | 2.8 | 18 | 4.2 | 53.3 | 0.7 | 6.9 | 0.1 | 2.7 | 20
2249 | Э90ХАФ | Р65 | 8 | 57.2166667 | 28.8666667 | 56.7 | 3.6761863 | 0.534455 | 0.117876 | 0.200102 | 0.121112 | 0.0921211 | 1530 | 1591 | 14.8396853 | 13788.91 | 114.7 | 1 | 24.098 | 0.081 | 0.05 | 0.587 | 0.053 | 0.02 | 0.104239 | 0.105 | 0.311 | 0.209 | 6634 | 0.001 | 0.525 | 0.185 | 0.072 | 0.614 | 0.003 | 0.012 | 0.043 | 0.008 | 0.015 | 0.418 | 0.001 | 0.005 | 0.003 | 0.794 | 0.0002 | 0.293 | 0.074 | 0.81 | 0.001 | 0.014 | 0.043 | 0.011 | 0.011 | 0.535 | 0.004 | 0.088 | 1.8 | 82.8 | 0.3 | 1.2 | 0.08 | 10.1 | 8.2 | 5 | 57 | 0.7 | 9.9 | 0.35 | 2.4 | 24.2
2250 | Э90ХАФ | Р65 | 10 | 47.7166667 | 24.5166667 | 47.4166667 | 3.3984273 | 0.542135 | 0.09306 | 0.150787 | 0.098852 | 0.0889858 | 1566 | 1593 | 15.4797603 | 13714.75 | 115.7 | 1 | 12.917 | 0.082 | 0.05 | 0.603 | 0.04 | 0.02 | 0.099935 | 0.091 | 0.234 | 0.165 | 5604 | 0.002 | 0.408 | 0.208 | 0.076 | 0.659 | 0.005 | 0.008 | 0.052 | 0.007 | 0.013 | 0.45 | 0.002 | 0.003 | 0.003 | 0.841 | 0.0001 | 0.288 | 0.065 | 0.788 | 0.004 | 0.014 | 0.052 | 0.008 | 0.01 | 0.547 | 0.003 | 0.082 | 3.2 | 60.9 | 0.7 | 11 | 0.15 | 2.7 | 22.4 | 4.9 | 62.9 | 0.4 | 5.5 | 0.07 | 2.8 | 21.9
2252 | Э90ХАФ | Р65 | 17 | 53.5833333 | 25 | 53.4166667 | 3.0403507 | 0.458905 | 0.046812 | 0.043885 | 0.07382 | 0.0913106 | 1564 | 1598 | 14.9214953 | 12895.2 | 112.5 | 1 | 5.322 | 0.075 | 0.05 | 0.513 | 0.041 | 0.02 | 0.103009 | 0.097 | 0.066 | 0.083 | 5373 | 0.002 | 0.48 | 0.245 | 0.092 | 0.752 | 0.007 | 0.009 | 0.067 | 0.014 | 0.017 | 0.469 | 0.002 | 0.003 | 0.003 | 0.858 | 0.0002 | 0.288 | 0.09 | 0.795 | 0.005 | 0.016 | 0.067 | 0.016 | 0.013 | 0.55 | 0.003 | 0.087 | 3.2 | 62.6 | 0.2 | 8.7 | 0.09 | 2.7 | 23.5 | 3.2 | 61.4 | 0.4 | 8.3 | 0.13 | 2.5 | 24.2
2253 | Э90ХАФ | Р65 | 29 | 50.3666667 | 20.1833333 | 50.2 | 3.0403507 | 0.505935 | 0.102084 | 0.141327 | 0.099492 | 0.0946058 | 1574 | 1579 | 14.3743119 | 13115.77 | 117.3 | 1 | 7.834 | 0.068 | 0.05 | 0.557 | 0.041 | 0.02 | 0.107096 | 0.096 | 0.219 | 0.181 | 4412 | 0.002 | 0.449 | 0.203 | 0.088 | 0.668 | 0.005 | 0.008 | 0.059 | 0.011 | 0.016 | 0.449 | 0.002 | 0.003 | 0.003 | 0.849 | 0.0004 | 0.291 | 0.087 | 0.791 | 0.003 | 0.015 | 0.059 | 0.012 | 0.011 | 0.544 | 0.003 | 0.086 | 4.5 | 51.6 | 0.8 | 8.4 | 0.16 | 2.9 | 17.8 | 5.9 | 53.4 | 0.7 | 6.9 | 0.09 | 2.6 | 20.6
2254 | Э90ХАФ | Р65 | 29 | 45.3666667 | 19.3666667 | 45.05 | 3.0403507 | 0.51987 | 0.072192 | 0.110883 | 0.138548 | 0.0902759 | 1572 | 1579 | 16.2217877 | 13470.57 | 112.1 | 1 | 9.679 | 0.017 | 0.05 | 0.581 | 0.04 | 0.02 | 0.102394 | 0.17 | 0.169 | 0.128 | 4348 | 0.001 | 0.417 | 0.225 | 0.084 | 0.69 | 0.007 | 0.009 | 0.068 | 0.012 | 0.016 | 0.417 | 0.001 | 0.005 | 0.003 | 0.832 | 0.0003 | 0.294 | 0.085 | 0.811 | 0.005 | 0.015 | 0.068 | 0.014 | 0.014 | 0.546 | 0.004 | 0.09 | 3.6 | 60.4 | 2.5 | 10.6 | 1.6 | 2.7 | 22.5 | 3.7 | 50.8 | 0.8 | 6.5 | 0.13 | 2.7 | 19.2
2255 | Э90ХАФ | Р65 | 30 | 47.85 | 22.1833333 | 47.6833333 | 3.0403507 | 0.523625 | 0.089676 | 0.09378 | 0.09432 | 0.0923376 | 1569 | 1579 | 13.5054 | 13393.84 | 115 | 1 | 7.503 | 0.056 | 0.05 | 0.583 | 0.071 | 0.02 | 0.104094 | 0.108 | 0.144 | 0.159 | 4952 | 0.002 | 0.369 | 0.21 | 0.118 | 0.695 | 0.008 | 0.008 | 0.078 | 0.01 | 0.016 | 0.437 | 0.002 | 0.003 | 0.003 | 0.851 | 0.0003 | 0.29 | 0.119 | 0.791 | 0.006 | 0.016 | 0.078 | 0.011 | 0.014 | 0.541 | 0.004 | 0.085 | 3 | 57.9 | 0.7 | 10.1 | 0.24 | 2.8 | 21 | 3.9 | 56.3 | 0.4 | 6.4 | 0.1 | 2.7 | 20.7
2256 | Э90ХАФ | Р65 | 34 | 43.1833333 | 18.6166667 | 43.0333333 | 3.0403507 | 0.53072 | 0.104904 | 0.143352 | 0.103872 | 0.092813 | 1581 | 1580 | 14.0344898 | 13397.67 | 115.9 | 1 | 7.641 | 0.075 | 0.05 | 0.587 | 0.052 | 0.02 | 0.104818 | 0.102 | 0.222 | 0.186 | 4157 | 0.002 | 0.437 | 0.199 | 0.101 | 0.668 | 0.007 | 0.009 | 0.065 | 0.009 | 0.018 | 0.439 | 0.001 | 0.002 | 0.004 | 0.855 | 0.0007 | 0.289 | 0.1 | 0.795 | 0.005 | 0.015 | 0.065 | 0.01 | 0.012 | 0.551 | 0.003 | 0.084 | 3.3 | 53 | 0.5 | 9.2 | 0.11 | 2.7 | 20 | 5.1 | 62.1 | 0.6 | 5.9 | 0.09 | 2.8 | 22.1
2257 | Э90ХАФ | Р65 | 35 | 42.8666667 | 16.6333333 | 42.7 | 3.0403507 | 0.56416 | 0.080088 | 0.140918 | 0.107048 | 0.0928216 | 1581 | 1577 | 13.5578635 | 13620.84 | 115.3 | 1 | 7.615 | 0.153 | 0.05 | 0.633 | 0.052 | 0.02 | 0.104022 | 0.108 | 0.218 | 0.142 | 3776 | 0.002 | 0.404 | 0.219 | 0.115 | 0.667 | 0.007 | 0.011 | 0.072 | 0.01 | 0.021 | 0.441 | 0.002 | 0.003 | 0.003 | 0.854 | 0.0004 | 0.281 | 0.121 | 0.794 | 0.007 | 0.017 | 0.078 | 0.013 | 0.016 | 0.544 | 0.003 | 0.084 | 3.1 | 56.7 | 0.3 | 15 | 0.16 | 2.3 | 24.7 | 3.1 | 56.6 | 0.3 | 14.8 | 0.16 | 2.3 | 24.8
2259 | Э90ХАФ | Р65 | 39 | 43.8833333 | 19.1833333 | 43.8833333 | 3.0403507 | 0.52676 | 0.080088 | 0.136915 | 0.1213 | 0.0919447 | 1577 | 1582 | 14.3426752 | 13602.43 | 114.2 | 1 | 7.506 | 0.154 | 0.05 | 0.587 | 0.052 | 0.02 | 0.102431 | 0.132 | 0.211 | 0.142 | 4349 | 0.002 | 0.417 | 0.216 | 0.098 | 0.669 | 0.009 | 0.011 | 0.071 | 0.01 | 0.016 | 0.434 | 0.001 | 0.003 | 0.004 | 0.841 | 0.0002 | 0.289 | 0.098 | 0.809 | 0.007 | 0.019 | 0.071 | 0.012 | 0.01 | 0.552 | 0.003 | 0.087 | 3.9 | 43.2 | 0.8 | 8.7 | 0.58 | 1.8 | 24.1 | 4.1 | 49.8 | 1 | 6 | 0.1 | 2 | 25.3
2260 | Э90ХАФ | Р65 | 38 | 43.5166667 | 26.5 | 43.35 | 4.2217195 | 0.44457 | 0.089112 | 0.080755 | 0.08122 | 0.0919758 | 1519 | 1582 | 12.702 | 13625.66 | 113.6 | 1 | 4.234 | 0.111 | 0.05 | 0.486 | 0.053 | 0.02 | 0.101997 | 0.093 | 0.124 | 0.158 | 6018 | 0.002 | 0.466 | 0.21 | 0.088 | 0.723 | 0.009 | 0.011 | 0.063 | 0.009 | 0.016 | 0.461 | 0.002 | 0.004 | 0.003 | 0.86 | 0.0003 | 0.29 | 0.089 | 0.796 | 0.007 | 0.021 | 0.063 | 0.01 | 0.01 | 0.542 | 0.004 | 0.085 | 3.1 | 62.4 | 0.2 | 10.2 | 0.16 | 2.6 | 23.9 | 4.2 | 63.5 | 0.3 | 5.3 | 0.06 | 2.7 | 24
2261 | Э90ХАФ | Р65 | 45 | 43.35 | 24.1333333 | 43.2166667 | 4.1655518 | 0.51534 | 0.10152 | 0.109343 | 0.129188 | 0.0952698 | 1537 | 1578 | 13.2265018 | 14439.78 | 118 | 1 | 8.318 | 0.185 | 0.05 | 0.57 | 0.052 | 0.02 | 0.105433 | 0.156 | 0.167 | 0.18 | 5808 | 0.002 | 0.42 | 0.202 | 0.089 | 0.696 | 0.005 | 0.011 | 0.059 | 0.01 | 0.017 | 0.426 | 0.002 | 0.003 | 0.003 | 0.849 | 0.0003 | 0.291 | 0.09 | 0.793 | 0.004 | 0.018 | 0.06 | 0.011 | 0.012 | 0.536 | 0.003 | 0.085 | 3.7 | 60 | 0.2 | 10.7 | 0.12 | 2.5 | 24.2 | 4.4 | 58.6 | 0.6 | 10.6 | 0.11 | 2.3 | 25.1
2262 | Э90ХАФ | Р65 | 53 | 41.4 | 18.5333333 | 41.2166667 | 3.1013942 | 0.483365 | 0.114492 | 0.13778 | 0.1292 | 0.091677 | 1573 | 1586 | 13.1560316 | 13444.96 | 114 | 1 | 6.483 | 0.171 | 0.05 | 0.527 | 0.052 | 0.02 | 0.102214 | 0.144 | 0.212 | 0.203 | 4153 | 0.002 | 0.459 | 0.187 | 0.084 | 0.668 | 0.006 | 0.011 | 0.062 | 0.008 | 0.016 | 0.427 | 0.001 | 0.003 | 0.003 | 0.859 | 0.0006 | 0.288 | 0.082 | 0.791 | 0.004 | 0.02 | 0.062 | 0.009 | 0.01 | 0.548 | 0.003 | 0.084 | 2.9 | 57.3 | 0.3 | 14.4 | 0.12 | 2.2 | 25.5 | 3.5 | 58.3 | 0.4 | 9.8 | 0.09 | 2.3 | 25.4
2263 | Э90ХАФ | Р65 | 46 | 42.5333333 | 19.3666667 | 42.3666667 | 3.0403507 | 0.503305 | 0.10998 | 0.175591 | 0.147076 | 0.096031 | 1557 | 1578 | 13.6587156 | 13433.39 | 118.7 | 1 | 7.444 | 0.156 | 0.05 | 0.551 | 0.053 | 0.02 | 0.106879 | 0.156 | 0.271 | 0.195 | 4336 | 0.002 | 0.452 | 0.196 | 0.102 | 0.646 | 0.007 | 0.009 | 0.064 | 0.008 | 0.019 | 0.421 | 0.001 | 0.002 | 0.003 | 0.833 | 0.0003 | 0.289 | 0.102 | 0.797 | 0.005 | 0.018 | 0.064 | 0.01 | 0.011 | 0.543 | 0.003 | 0.084 | 4.3 | 53 | 0.5 | 12.8 | 0.09 | 2.5 | 21.5 | 4.9 | 52.5 | 0.5 | 10 | 0.09 | 2.6 | 20.5
2264 | Э90ХАФ | Р65 | 45 | 45.3666667 | 20.4833333 | 45.2166667 | 3.3174235 | 0.5000264 | 0.120696 | 0.155407 | 0.126932 | 0.0938764 | 1561 | 1583 | 16.0381208 | 13588.61 | 116.5 | 1 | 13.276 | 0.169 | 0.05 | 0.523 | 0.052 | 0.03 | 0.104456 | 0.133 | 0.24 | 0.214 | 4639 | 0.002 | 0.426 | 0.184 | 0.069 | 0.671 | 0.007 | 0.014 | 0.053 | 0.007 | 0.012 | 0.444 | 0.002 | 0.003 | 0.003 | 0.853 | 0.0004 | 0.288 | 0.072 | 0.799 | 0.006 | 0.016 | 0.054 | 0.009 | 0.008 | 0.536 | 0.003 | 0.082 | 3.6 | 52.3 | 0.7 | 9.9 | 0.1 | 2.5 | 20.8 | 4.3 | 56.1 | 0.7 | 10.7 | 0.08 | 2.6 | 21.9
2265 | Э90ХАФ | Р65 | 30 | 48.2 | 18.2 | 48.0333333 | 3 | 0.528485 | 0.0987 | 0.154912 | 0.152992 | 0.0918793 | 1572 | 1590 | 15.3117221 | 12504.4 | 114.9 | 1 | 11.756 | 0.064 | 0.05 | 0.585 | 0.041 | 0.02 | 0.102901 | 0.174 | 0.238 | 0.175 | 3793 | 0.002 | 0.408 | 0.202 | 0.089 | 0.665 | 0.006 | 0.01 | 0.064 | 0.009 | 0.017 | 0.412 | 0.002 | 0.003 | 0.003 | 0.844 | 0.0002 | 0.288 | 0.089 | 0.799 | 0.005 | 0.016 | 0.064 | 0.01 | 0.012 | 0.544 | 0.003 | 0.083 | 3.6 | 56.9 | 0.6 | 9.7 | 0.09 | 2.5 | 22.8 | 4.2 | 59.5 | 0.3 | 9 | 0.08 | 2.6 | 22.6
2266 | Э76ХФ | Р65 | 37 | 42.2 | 22.9833333 | 42.2 | 4.0222046 | 0.31659 | 0.080088 | 0.073842 | 0.125352 | 0.0390713 | 1556 | 1631 | 16.321564 | 13851.78 | 114.4 | 1 | 22.959 | 0.202 | 0.05 | 0.33 | 0.052 | 0.02 | 0.048937 | 0.165 | 0.111 | 0.142 | 5306 | 0.002 | 0.513 | 0.349 | 0.096 | 0.727 | 0.008 | 0.009 | 0.072 | 0.011 | 0.015 | 0.454 | 0.002 | 0.003 | 0.004 | 0.763 | 0.0004 | 0.42 | 0.097 | 0.796 | 0.008 | 0.012 | 0.073 | 0.013 | 0.008 | 0.561 | 0.003 | 0.037 | 4.3 | 58.4 | 0.4 | 8.3 | 0.07 | 2.6 | 22.3 | 5 | 59.2 | 0.4 | 6.7 | 0.08 | 2.6 | 22.6
2267 | Э76ХФ | Р65 | 40 | 47.5166667 | 23.5666667 | 47.5166667 | 3.2593407 | 0.354795 | 0.111108 | 0.083977 | 0.126172 | 0.039302 | 1540 | 1602 | 9.6056932 | 13231.4 | 115.4 | 1 | 15.185 | 0.241 | 0.06 | 0.371 | 0.051 | 0.02 | 0.049226 | 0.162 | 0.127 | 0.197 | 5197 | 0.002 | 0.47 | 0.324 | 0.084 | 0.718 | 0.008 | 0.008 | 0.06 | 0.01 | 0.014 | 0.458 | 0.003 | 0.003 | 0.003 | 0.79 | 0.0004 | 0.42 | 0.083 | 0.791 | 0.008 | 0.01 | 0.061 | 0.011 | 0.009 | 0.563 | 0.004 | 0.038 | 3.8 | 59 | 0.7 | 9.1 | 0.07 | 2.8 | 21.3 | 4.5 | 59.7 | 0.9 | 6.7 | 0.09 | 2.6 | 23.2
2268 | Э76ХФ | Р65 | 50 | 47.8666667 | 22.1166667 | 47.8666667 | 2.7781414 | 0.28714 | 0.128592 | 0.089919 | 0.134804 | 0.039124 | 1556 | 1589 | 13.8324871 | 13360.96 | 115.3 | 1 | 21.644 | 0.074 | 0.05 | 0.284 | 0.052 | 0.02 | 0.049262 | 0.173 | 0.136 | 0.228 | 4925 | 0.002 | 0.555 | 0.304 | 0.093 | 0.708 | 0.006 | 0.01 | 0.063 | 0.01 | 0.012 | 0.458 | 0.002 | 0.003 | 0.004 | 0.745 | 0.0003 | 0.416 | 0.093 | 0.786 | 0.006 | 0.011 | 0.064 | 0.011 | 0.006 | 0.577 | 0.003 | 0.037 | 3.4 | 50.8 | 0.4 | 9 | 0.08 | 2.7 | 19.1 | 3.9 | 53.7 | 0.4 | 7.5 | 0.07 | 2.7 | 20.1
2273 | Э76ХФ | Р65 | 48 | 40.2333333 | 14.05 | 40.2333333 | 1.6839623 | 0.3487242 | 0.13536 | 0.129955 | 0.14242 | 0.0395989 | 1591 | 1582 | 13.3777133 | 11953.02 | 116.4 | 1 | 17.941 | 0.109 | 0.05 | 0.316 | 0.042 | 0.02 | 0.049986 | 0.168 | 0.199 | 0.24 | 2799 | 0.002 | 0.485 | 0.303 | 0.108 | 0.673 | 0.007 | 0.009 | 0.076 | 0.012 | 0.019 | 0.447 | 0.002 | 0.003 | 0.003 | 0.755 | 0.0002 | 0.423 | 0.111 | 0.794 | 0.007 | 0.011 | 0.077 | 0.013 | 0.011 | 0.561 | 0.003 | 0.037 | 4.4 | 56.8 | 0.7 | 7.8 | 0.06 | 2.8 | 20.3 | 5.3 | 57.5 | 0.5 | 8.8 | 0.08 | 2.5 | 22.6
2274 | Э76ХФ | Р65 | 43 | 40.8666667 | 13.6166667 | 40.8666667 | 2.99082745 | 0.353815 | 0.113364 | 0.093665 | 0.13326 | 0.0387386 | 1565 | 1580 | 8.8032626 | 12553.73 | 114.5 | 1 | 11.992 | 0.061 | 0.05 | 0.369 | 0.051 | 0.02 | 0.0489 | 0.169 | 0.142 | 0.201 | 2849 | 0.002 | 0.479 | 0.321 | 0.105 | 0.701 | 0.012 | 0.007 | 0.078 | 0.014 | 0.019 | 0.453 | 0.002 | 0.003 | 0.003 | 0.766 | 0.0002 | 0.416 | 0.105 | 0.782 | 0.011 | 0.008 | 0.079 | 0.015 | 0.015 | 0.57 | 0.003 | 0.036 | 3.8 | 56.7 | 0.2 | 11.5 | 0.06 | 2.7 | 21.4 | 4.7 | 59.7 | 0.9 | 6.4 | 0.06 | 2.7 | 22.5
2275 | Э76ХФ | Р65 | 45 | 41.2 | 15.35 | 41.2 | 2 | 0.3801483 | 0.140436 | 0.135488 | 0.158608 | 0.039484 | 1592 | 1578 | 11.2019417 | 12269.71 | 115.9 | 1 | 15.384 | 0.073 | 0.05 | 0.359 | 0.04 | 0.02 | 0.049841 | 0.191 | 0.207 | 0.249 | 3139 | 0.002 | 0.456 | 0.301 | 0.097 | 0.667 | 0.007 | 0.008 | 0.071 | 0.011 | 0.018 | 0.429 | 0.002 | 0.003 | 0.003 | 0.761 | 0.0003 | 0.419 | 0.096 | 0.781 | 0.006 | 0.01 | 0.071 | 0.012 | 0.012 | 0.557 | 0.003 | 0.037 | 3.7 | 45.9 | 0.9 | 8.8 | 0.09 | 2.5 | 18.2 | 5 | 57.4 | 0.5 | 9.2 | 0.07 | 2.5 | 23.1
2277 | Э76ХФ | Р65 | 51 | 40.3333333 | 21.4166667 | 40.3333333 | 3.900995 | 0.3366136 | 0.112236 | 0.112604 | 0.132624 | 0.040544 | 1554 | 1575 | 15.2258385 | 13738.83 | 114.5 | 1 | 20.428 | 0.145 | 0.05 | 0.343 | 0.04 | 0.02 | 0.051179 | 0.16 | 0.172 | 0.199 | 4904 | 0.002 | 0.51 | 0.323 | 0.103 | 0.689 | 0.006 | 0.008 | 0.077 | 0.01 | 0.017 | 0.45 | 0.002 | 0.003 | 0.003 | 0.77 | 0.0004 | 0.42 | 0.104 | 0.787 | 0.006 | 0.011 | 0.077 | 0.011 | 0.012 | 0.57 | 0.003 | 0.039 | 3.3 | 62.7 | 0.4 | 9.8 | 0.06 | 2.5 | 24.7 | 4.4 | 57.9 | 0.8 | 7.7 | 0.07 | 2.5 | 23.6
2278 | Э76ХФ | Р65 | 28 | 42.5333333 | 20.2166667 | 42.5333333 | 3.9269841 | 0.3485555 | 0.119004 | 0.127208 | 0.113568 | 0.0394555 | 1570 | 1581 | 14.9409875 | 13601.65 | 115.3 | 1 | 21.183 | 0.209 | 0.05 | 0.355 | 0.04 | 0.02 | 0.049805 | 0.124 | 0.196 | 0.211 | 4583 | 0.002 | 0.506 | 0.312 | 0.083 | 0.672 | 0.009 | 0.01 | 0.066 | 0.008 | 0.014 | 0.47 | 0.002 | 0.003 | 0.003 | 0.758 | 0.0004 | 0.412 | 0.085 | 0.776 | 0.008 | 0.01 | 0.067 | 0.01 | 0.011 | 0.561 | 0.003 | 0.037 | 3.5 | 50.8 | 0.3 | 9.3 | 0.06 | 2.5 | 20.4 | 4.4 | 56.7 | 0.5 | 9 | 0.07 | 2.5 | 22.4
2279 | Э76ХФ | Р65 | 29 | 46.5333333 | 17 | 46.5333333 | 2.99082745 | 0.37121 | 0.108288 | 0.104988 | 0.152928 | 0.0391402 | 1586 | 1575 | 12.0291105 | 12758.82 | 115.2 | 1 | 18.595 | 0.203 | 0.05 | 0.391 | 0.04 | 0.02 | 0.049407 | 0.195 | 0.159 | 0.192 | 3615 | 0.002 | 0.468 | 0.324 | 0.087 | 0.697 | 0.006 | 0.008 | 0.062 | 0.012 | 0.017 | 0.445 | 0.002 | 0.003 | 0.003 | 0.757 | 0.0002 | 0.416 | 0.087 | 0.789 | 0.006 | 0.011 | 0.062 | 0.012 | 0.012 | 0.563 | 0.003 | 0.037 | 3.4 | 55.5 | 0.3 | 12.1 | 0.09 | 2.3 | 23.7 | 3.2 | 57.8 | 0.5 | 11.4 | 0.13 | 2.3 | 25.6
2280 | Э90ХАФ | Р65 | 26 | 45.5166667 | 22.9833333 | 45.3333333 | 3.6134021 | 0.5237264 | 0.03666 | 0.156985 | 0.13758 | 0.0900259 | 1603 | 1612 | 13.6011485 | 13661.2 | 111.5 | 1 | 9.211 | 0.26 | 0.05 | 0.585 | 0.029 | 0.02 | 0.100731 | 0.149 | 0.242 | 0.065 | 5233 | 0.001 | 0.437 | 0.252 | 0.118 | 0.657 | 0.008 | 0.01 | 0.085 | 0.01 | 0.018 | 0.422 | 0.001 | 0.002 | 0.003 | 0.838 | 0.0002 | 0.287 | 0.12 | 0.802 | 0.007 | 0.019 | 0.085 | 0.011 | 0.01 | 0.556 | 0.003 | 0.084 | 3.2 | 53.3 | 0.7 | 14.4 | 0.16 | 2.1 | 25.1 | 3.7 | 57.7 | 0.3 | 10.4 | 0.05 | 2.2 | 26.6
2281 | Э90ХАФ | Р65 | 28 | 44.0166667 | 18.8333333 | 43.6833333 | 3.6239049 | 0.44107 | 0.077832 | 0.178786 | 0.126856 | 0.0912478 | 1593 | 1592 | 14.9490071 | 13488.85 | 113.9 | 1 | 10.456 | 0.147 | 0.05 | 0.48 | 0.032 | 0.02 | 0.102611 | 0.123 | 0.277 | 0.138 | 4234 | 0.002 | 0.501 | 0.22 | 0.097 | 0.645 | 0.006 | 0.011 | 0.064 | 0.008 | 0.018 | 0.442 | 0.002 | 0.002 | 0.003 | 0.855 | 0.0002 | 0.29 | 0.097 | 0.804 | 0.005 | 0.018 | 0.065 | 0.009 | 0.011 | 0.552 | 0.003 | 0.084 | 3.7 | 50.4 | 0.4 | 11.7 | 0.08 | 2.5 | 20.1 | 4.9 | 52.5 | 0.3 | 8 | 0.06 | 2.6 | 20.2
2282 | Э90ХАФ | Р65 | 40 | 40.6666667 | 18.3833333 | 40.5 | 3.6341097 | 0.4042891 | 0.075576 | 0.167339 | 0.124404 | 0.0918354 | 1584 | 1583 | 15.9661682 | 12950.86 | 115.1 | 1 | 9.491 | 0.144 | 0.05 | 0.431 | 0.031 | 0.02 | 0.103154 | 0.124 | 0.259 | 0.134 | 3968 | 0.002 | 0.532 | 0.224 | 0.093 | 0.657 | 0.006 | 0.01 | 0.064 | 0.009 | 0.015 | 0.448 | 0.002 | 0.003 | 0.003 | 0.853 | 0.0003 | 0.29 | 0.094 | 0.804 | 0.004 | 0.017 | 0.064 | 0.011 | 0.013 | 0.554 | 0.003 | 0.083 | 3.3 | 58.2 | 0.4 | 12.2 | 0.08 | 2.6 | 22.5 | 3.7 | 51 | 0.9 | 12.1 | 0.11 | 2.5 | 20.2
2283 | Э90ХАФ | Р65 | 35 | 42.3666667 | 20.9833333 | 42.2 | 3.0403507 | 0.4318136 | 0.10998 | 0.16268 | 0.13784 | 0.0919611 | 1580 | 1587 | 14.6758065 | 13147.58 | 114.8 | 1 | 10.11 | 0.146 | 0.05 | 0.459 | 0.038 | 0.02 | 0.103154 | 0.147 | 0.251 | 0.195 | 4598 | 0.002 | 0.521 | 0.191 | 0.079 | 0.658 | 0.005 | 0.012 | 0.056 | 0.009 | 0.013 | 0.428 | 0.002 | 0.003 | 0.004 | 0.84 | 0.0004 | 0.289 | 0.079 | 0.805 | 0.003 | 0.02 | 0.055 | 0.01 | 0.01 | 0.561 | 0.003 | 0.085 | 4.1 | 58.4 | 0.8 | 12.5 | 0.08 | 2.6 | 22.8 | 4.6 | 55 | 0.6 | 6.5 | 0.05 | 2.7 | 20.4
2284 | Э90ХАФ | Р65 | 31 | 44.0166667 | 22.55 | 43.85 | 3.6770026 | 0.3725964 | 0.139308 | 0.125706 | 0.105496 | 0.0918422 | 1547 | 1581 | 15.0906178 | 13694.9 | 114.2 | 1 | 10.991 | 0.147 | 0.05 | 0.356 | 0.037 | 0.02 | 0.103262 | 0.112 | 0.194 | 0.247 | 5147 | 0.002 | 0.551 | 0.163 | 0.068 | 0.69 | 0.004 | 0.012 | 0.044 | 0.009 | 0.016 | 0.456 | 0.002 | 0.003 | 0.003 | 0.843 | 0.0002 | 0.287 | 0.068 | 0.803 | 0.002 | 0.018 | 0.044 | 0.01 | 0.013 | 0.547 | 0.003 | 0.084 | 3 | 61.6 | 0.3 | 10.4 | 0.11 | 2.6 | 24 | 3.8 | 62.3 | 0.5 | 8 | 0.13 | 2.6 | 24.2
2285 | Э90ХАФ | Р65 | 26 | 44.8666667 | 20.2833333 | 44.7 | 3.8193103 | 0.40946 | 0.098136 | 0.080992 | 0.110672 | 0.0907682 | 1580 | 1580 | 14.9642857 | 12956.45 | 113.8 | 1 | 10.475 | 0.2 | 0.05 | 0.441 | 0.037 | 0.02 | 0.102105 | 0.139 | 0.123 | 0.174 | 4380 | 0.002 | 0.544 | 0.203 | 0.076 | 0.732 | 0.004 | 0.013 | 0.051 | 0.009 | 0.013 | 0.46 | 0.002 | 0.003 | 0.003 | 0.846 | 0.0002 | 0.291 | 0.078 | 0.803 | 0.003 | 0.017 | 0.052 | 0.011 | 0.012 | 0.548 | 0.003 | 0.084 | 3.7 | 58.7 | 0.8 | 11.2 | 0.11 | 2.5 | 23.1 | 3.6 | 49.4 | 0.6 | 8.9 | 0.09 | 2.6 | 18.9
2286 | Э90ХАФ | Р65 | 34 | 45.85 | 21 | 45.3666667 | 3.2872164 | 0.2567441 | 0.113928 | 0.098325 | 0.07702 | 0.0911389 | 1533 | 1590 | 14.4697143 | 13677.14 | 113.1 | 1 | 12.661 | 0.075 | 0.05 | 0.237 | 0.03 | 0.02 | 0.101997 | 0.079 | 0.152 | 0.202 | 4787 | 0.003 | 0.608 | 0.188 | 0.088 | 0.712 | 0.005 | 0.013 | 0.053 | 0.012 | 0.014 | 0.479 | 0.003 | 0.004 | 0.003 | 0.85 | 0.0003 | 0.287 | 0.087 | 0.796 | 0.004 | 0.016 | 0.054 | 0.012 | 0.01 | 0.538 | 0.003 | 0.085 | 3.4 | 60.9 | 0.5 | 7.9 | 0.18 | 2.6 | 23.3 | 4.6 | 61.4 | 0.3 | 8.7 | 0.07 | 2.8 | 22.2
2287 | Э90ХАФ | Р65 | 38 | 50.35 | 23.8666667 | 50.0166667 | 3.5841523 | 0.40478 | 0.11844 | 0.143656 | 0.114176 | 0.0923037 | 1569 | 1586 | 15.0348697 | 13449.72 | 115.5 | 1 | 8.336 | 0.131 | 0.05 | 0.429 | 0.038 | 0.02 | 0.103805 | 0.118 | 0.222 | 0.21 | 5350 | 0.002 | 0.552 | 0.182 | 0.092 | 0.673 | 0.006 | 0.011 | 0.058 | 0.01 | 0.016 | 0.447 | 0.002 | 0.003 | 0.003 | 0.84 | 0.0002 | 0.285 | 0.093 | 0.798 | 0.004 | 0.016 | 0.058 | 0.01 | 0.01 | 0.553 | 0.003 | 0.084 | 2.9 | 58.9 | 0.4 | 10.4 | 0.07 | 2.5 | 24 | 3.7 | 58.6 | 0.6 | 10.6 | 0.09 | 2.3 | 25.8
2288 | Э90ХАФ | Р65 | 50 | 44.0333333 | 24.8666667 | 43.7 | 3.6009281 | 0.4366287 | 0.106596 | 0.178111 | 0.125396 | 0.0915848 | 1571 | 1598 | 11.2339535 | 13635.12 | 114.8 | 1 | 8.051 | 0.294 | 0.05 | 0.438 | 0.042 | 0.02 | 0.102937 | 0.121 | 0.276 | 0.189 | 5651 | 0.002 | 0.497 | 0.194 | 0.099 | 0.65 | 0.006 | 0.01 | 0.063 | 0.008 | 0.015 | 0.441 | 0.002 | 0.003 | 0.003 | 0.834 | 0.0007 | 0.287 | 0.098 | 0.802 | 0.004 | 0.015 | 0.063 | 0.01 | 0.013 | 0.545 | 0.003 | 0.084 | 5 | 49.4 | 0.8 | 14.5 | 0.08 | 2.6 | 19.3 | 3.4 | 57.9 | 0.8 | 10.3 | 0.17 | 2.3 | 24.9
2289 | Э90ХАФ | Р65 | 36 | 40.7166667 | 19.55 | 40.3833333 | 3.8468571 | 0.3724464 | 0.09588 | 0.129414 | 0.102664 | 0.0912646 | 1568 | 1587 | 18.59509 | 13565.22 | 113.7 | 1 | 6.312 | 0.145 | 0.05 | 0.376 | 0.038 | 0.02 | 0.101997 | 0.106 | 0.2 | 0.17 | 4420 | 0.002 | 0.543 | 0.203 | 0.104 | 0.678 | 0.007 | 0.012 | 0.069 | 0.01 | 0.014 | 0.46 | 0.002 | 0.003 | 0.003 | 0.844 | 0.0002 | 0.286 | 0.102 | 0.792 | 0.005 | 0.019 | 0.069 | 0.011 | 0.01 | 0.538 | 0.003 | 0.084 | 3.3 | 61 | 0.3 | 9.5 | 0.09 | 2.5 | 24.3 | 4.5 | 60.3 | 0.6 | 8.9 | 0.08 | 2.6 | 23
2290 | Э90ХАФ | Р65 | 37 | 48.35 | 20.4833333 | 48.1833333 | 3.0403507 | 0.384115 | 0.095316 | 0.065064 | 0.234784 | 0.0894022 | 1570 | 1586 | 12.7294215 | 13565.17 | 110.7 | 1 | 8.557 | 0.107 | 0.05 | 0.411 | 0.051 | 0.02 | 0.100043 | 0.34 | 0.092 | 0.169 | 4631 | 0.002 | 0.541 | 0.204 | 0.092 | 0.727 | 0.007 | 0.01 | 0.07 | 0.012 | 0.015 | 0.312 | 0.002 | 0.003 | 0.004 | 0.847 | 0.0006 | 0.291 | 0.092 | 0.79 | 0.005 | 0.019 | 0.07 | 0.013 | 0.011 | 0.527 | 0.003 | 0.084 | 3.4 | 54.2 | 0.7 | 11 | 0.1 | 2.7 | 19.7 | 3.4 | 51.2 | 0.6 | 7.8 | 0.1 | 2.7 | 19.2
2291 | Э90ХАФ | Р65 | 20 | 47.1666667 | 20.8 | 46.9833333 | 3.0403507 | 0.386565 | 0.117876 | 0.107091 | 0.074276 | 0.0921499 | 1573 | 1592 | 12.0359086 | 13237.5 | 113.6 | 1 | 6.145 | 0.064 | 0.05 | 0.408 | 0.052 | 0.02 | 0.103154 | 0.071 | 0.166 | 0.209 | 4589 | 0.002 | 0.537 | 0.192 | 0.085 | 0.703 | 0.005 | 0.013 | 0.069 | 0.009 | 0.013 | 0.463 | 0.002 | 0.003 | 0.003 | 0.866 | 0.0002 | 0.294 | 0.083 | 0.783 | 0.004 | 0.02 | 0.068 | 0.01 | 0.009 | 0.535 | 0.003 | 0.085 | 3.1 | 48.7 | 0.8 | 7.5 | 0.09 | 3 | 16.1 | 4.1 | 62.6 | 0.6 | 5.4 | 0.08 | 2.7 | 23.5
2292 | Э90ХАФ | Р65 | 27 | 43.9833333 | 24.7833333 | 43.8 | 3.0403507 | 0.30776 | 0.110544 | 0.057652 | 0.069232 | 0.0932006 | 1541 | 1584 | 11.8836045 | 13199.19 | 116.2 | 1 | 5.275 | 0.126 | 0.05 | 0.314 | 0.053 | 0.02 | 0.104818 | 0.084 | 0.088 | 0.196 | 5452 | 0.002 | 0.608 | 0.192 | 0.083 | 0.74 | 0.007 | 0.011 | 0.059 | 0.013 | 0.016 | 0.477 | 0.003 | 0.004 | 0.004 | 0.854 | 0.0002 | 0.29 | 0.085 | 0.793 | 0.006 | 0.018 | 0.059 | 0.015 | 0.012 | 0.543 | 0.004 | 0.087 | 3.6 | 61 | 0.4 | 11.2 | 0.12 | 2.8 | 21.9 | 3.3 | 59.1 | 0.5 | 8.7 | 0.12 | 2.4 | 24.5
2293 | Э90ХАФ | Р65 | 26 | 44.5333333 | 20.5333333 | 44.2 | 3.0403507 | 0.42868 | 0.129783 | 0.179452 | 0.106592 | 0.0928328 | 1570 | 1589 | 12.4548736 | 13470.78 | 115.7 | 1 | 5.75 | 0.15 | 0.05 | 0.455 | 0.041 | 0.02 | 0.104239 | 0.091 | 0.279 | 0.23 | 4610 | 0.002 | 0.502 | 0.173 | 0.096 | 0.631 | 0.005 | 0.011 | 0.058 | 0.008 | 0.018 | 0.438 | 0.002 | 0.003 | 0.003 | 0.844 | 0.0002 | 0.288 | 0.096 | 0.79 | 0.003 | 0.017 | 0.059 | 0.008 | 0.013 | 0.54 | 0.003 | 0.085 | 3.8 | 52 | 0.6 | 13.2 | 0.13 | 2.4 | 21.3 | 4.4 | 53.9 | 0.8 | 16.3 | 0.09 | 2.5 | 21.6
2294 | Э90ХАФ | Р65 | 27 | 52.5333333 | 20.8333333 | 52.3833333 | 3.0403507 | 0.52715 | 0.091854 | 0.12004 | 0.0848 | 0.0926511 | 1588 | 1581 | 12.8135593 | 13271.04 | 115.4 | 1 | 7.14 | 0.155 | 0.05 | 0.586 | 0.041 | 0.02 | 0.104528 | 0.082 | 0.186 | 0.162 | 4608 | 0.002 | 0.428 | 0.208 | 0.088 | 0.686 | 0.009 | 0.011 | 0.066 | 0.009 | 0.016 | 0.456 | 0.002 | 0.003 | 0.003 | 0.859 | 0.0006 | 0.286 | 0.088 | 0.791 | 0.007 | 0.021 | 0.066 | 0.01 | 0.012 | 0.545 | 0.003 | 0.084 | 3.1 | 46.7 | 1.5 | 8.9 | 0.14 | 2.2 | 21.4 | 4.5 | 61.2 | 0.5 | 7 | 0.07 | 2.7 | 22.7
2295 | Э76ХФ | Р65 | 32 | 52.9 | 24.6833333 | 52.9 | 2.99082745 | 0.293965 | 0.107163 | 0.102479 | 0.110724 | 0.0381277 | 1585 | 1617 | 11.2149675 | 13512.76 | 111.2 | 1 | 19.648 | 0.274 | 0.05 | 0.296 | 0.041 | 0.02 | 0.048141 | 0.13 | 0.157 | 0.189 | 5559 | 0.002 | 0.522 | 0.326 | 0.104 | 0.7 | 0.007 | 0.011 | 0.071 | 0.01 | 0.017 | 0.47 | 0.002 | 0.003 | 0.004 | 0.759 | 0.0002 | 0.419 | 0.103 | 0.79 | 0.007 | 0.012 | 0.072 | 0.01 | 0.008 | 0.563 | 0.003 | 0.038 | 3.6 | 48.4 | 0.4 | 10.3 | 0.07 | 2.8 | 17.3 | 3.9 | 54.1 | 0.4 | 12.6 | 0.08 | 2.7 | 19.7
2296 | Э76ХФ | Р65 | 42 | 52.5666667 | 26.0166667 | 52.5666667 | 2.99082745 | 0.2714291 | 0.126441 | 0.099741 | 0.103596 | 0.0387288 | 1541 | 1593 | 10.3784301 | 13438.31 | 113.6 | 1 | 18.07 | 0.127 | 0.05 | 0.248 | 0.04 | 0.02 | 0.0489 | 0.12 | 0.153 | 0.223 | 5827 | 0.002 | 0.526 | 0.31 | 0.091 | 0.699 | 0.007 | 0.011 | 0.069 | 0.009 | 0.015 | 0.473 | 0.002 | 0.003 | 0.004 | 0.757 | 0.0003 | 0.42 | 0.092 | 0.789 | 0.006 | 0.013 | 0.07 | 0.01 | 0.008 | 0.56 | 0.003 | 0.038 | 3.7 | 58.3 | 0.5 | 10.6 | 0.06 | 2.8 | 21.1 | 4.2 | 61.9 | 0.5 | 6.1 | 0.08 | 2.6 | 23.4
2297 | Э76ХФ | Р65 | 50 | 58.5666667 | 27.3166667 | 58.5666667 | 2.99082745 | 0.265525 | 0.090153 | 0.077617 | 0.103372 | 0.0396174 | 1524 | 1587 | 12.009391 | 13591.7 | 116.5 | 1 | 23.445 | 0.065 | 0.05 | 0.265 | 0.041 | 0.02 | 0.050022 | 0.129 | 0.118 | 0.159 | 6188 | 0.002 | 0.524 | 0.339 | 0.093 | 0.719 | 0.006 | 0.011 | 0.061 | 0.01 | 0.014 | 0.472 | 0.003 | 0.004 | 0.004 | 0.74 | 0.0003 | 0.415 | 0.093 | 0.786 | 0.005 | 0.013 | 0.062 | 0.011 | 0.009 | 0.551 | 0.004 | 0.037 | 3.4 | 63.3 | 1 | 9.3 | 0.41 | 3 | 20.8 | 4 | 62.3 | 0.6 | 4.8 | 0.1 | 2.8 | 22
2298 | Э76ХФ | Р65 | 43 | 50.0166667 | 18.8666667 | 50.0166667 | 2.99082745 | 0.347655 | 0.107163 | 0.084291 | 0.115396 | 0.0401045 | 1583 | 1584 | 9.0436049 | 13131.1 | 116.8 | 1 | 14.829 | 0.072 | 0.05 | 0.363 | 0.04 | 0.02 | 0.050637 | 0.145 | 0.128 | 0.189 | 4129 | 0.002 | 0.489 | 0.332 | 0.085 | 0.719 | 0.008 | 0.011 | 0.063 | 0.01 | 0.014 | 0.461 | 0.002 | 0.003 | 0.003 | 0.773 | 0.0002 | 0.421 | 0.087 | 0.791 | 0.007 | 0.013 | 0.064 | 0.011 | 0.011 | 0.565 | 0.003 | 0.038 | 3.5 | 60.3 | 0.3 | 9.1 | 0.11 | 2.7 | 22.1 | 3.6 | 61.7 | 0.3 | 9.5 | 0.11 | 2.7 | 22.9
2299 | Э76ХФ | Р65 | 37 | 53.25 | 14.6666667 | 53.25 | 2.99082745 | 0.3883 | 0.069174 | 0.064534 | 0.131144 | 0.0399033 | 1592 | 1582 | 12.3098592 | 13536.82 | 116.7 | 1 | 21.85 | 0.062 | 0.05 | 0.421 | 0.04 | 0.02 | 0.050383 | 0.178 | 0.096 | 0.122 | 3309 | 0.002 | 0.452 | 0.36 | 0.101 | 0.728 | 0.007 | 0.011 | 0.076 | 0.011 | 0.014 | 0.442 | 0.002 | 0.003 | 0.003 | 0.768 | 0.0002 | 0.418 | 0.101 | 0.791 | 0.007 | 0.013 | 0.076 | 0.012 | 0.012 | 0.563 | 0.003 | 0.038 | 3.6 | 62.9 | 0.8 | 8.3 | 0.23 | 2.9 | 21.7 | 4 | 62.4 | 0.4 | 4.7 | 0.07 | 2.8 | 22.1
2300 | Э76ХФ | Р65 | 48 | 45.7333333 | 19.6666667 | 45.7333333 | 2.99082745 | 0.3274 | 0.106596 | 0.086364 | 0.099984 | 0.0388722 | 1542 | 1571 | 11.3023409 | 13210.17 | 114.1 | 1 | 17.167 | 0.074 | 0.05 | 0.338 | 0.042 | 0.02 | 0.049081 | 0.12 | 0.132 | 0.188 | 4330 | 0.002 | 0.491 | 0.333 | 0.093 | 0.709 | 0.006 | 0.01 | 0.062 | 0.01 | 0.015 | 0.47 | 0.002 | 0.004 | 0.003 | 0.776 | 0.0001 | 0.425 | 0.093 | 0.785 | 0.005 | 0.012 | 0.062 | 0.01 | 0.015 | 0.569 | 0.004 | 0.037 | 3.6 | 60.2 | 0.5 | 7.8 | 0.09 | 2.6 | 22.9 | 4 | 60.3 | 0.8 | 5.5 | 0.08 | 2.5 | 24.5
2302 | Э76ХФ | Р65 | 42 | 44.2 | 27.9666667 | 44.2 | 4.7542453 | 0.31875 | 0.104328 | 0.053687 | 0.084772 | 0.0391018 | 1506 | 1570 | 10.7029412 | 14704.65 | 114.7 | 1 | 15.769 | 0.052 | 0.05 | 0.329 | 0.07 | 0.02 | 0.049371 | 0.11 | 0.081 | 0.184 | 6854 | 0.002 | 0.506 | 0.328 | 0.101 | 0.735 | 0.008 | 0.01 | 0.067 | 0.01 | 0.017 | 0.476 | 0.003 | 0.005 | 0.004 | 0.743 | 0.0003 | 0.415 | 0.099 | 0.774 | 0.007 | 0.012 | 0.067 | 0.011 | 0.011 | 0.555 | 0.004 | 0.038 | 3.2 | 64.3 | 0.3 | 7.7 | 0.21 | 2.8 | 22.9 | 4.4 | 64.6 | 0.3 | 3 | 0.05 | 2.8 | 21.8
2303 | Э76ХФ | Р65 | 40 | 40.8666667 | 16.1666667 | 40.8666667 | 2.6438356 | 0.37382 | 0.086184 | 0.115152 | 0.133312 | 0.0400467 | 1577 | 1580 | 12.8569331 | 13049.07 | 117.6 | 1 | 17.514 | 0.079 | 0.05 | 0.398 | 0.041 | 0.02 | 0.050564 | 0.16 | 0.176 | 0.152 | 3516 | 0.002 | 0.461 | 0.346 | 0.103 | 0.693 | 0.005 | 0.01 | 0.069 | 0.011 | 0.016 | 0.454 | 0.002 | 0.004 | 0.003 | 0.762 | 0.0002 | 0.418 | 0.104 | 0.795 | 0.005 | 0.013 | 0.069 | 0.012 | 0.013 | 0.569 | 0.003 | 0.038 | 3.8 | 47.9 | 0.4 | 8.9 | 0.19 | 2.6 | 18.5 | 5.7 | 59.6 | 0.5 | 8.4 | 0.08 | 2.7 | 22.3
2304 | Э76ХФ | Р65 | 38 | 41.0166667 | 23.35 | 41.0166667 | 3.6165778 | 0.352295 | 0.108297 | 0.148182 | 0.096232 | 0.0392452 | 1524 | 1577 | 13.7753759 | 13729.34 | 115.7 | 1 | 18.834 | 0.098 | 0.05 | 0.366 | 0.079 | 0.02 | 0.049552 | 0.088 | 0.23 | 0.191 | 5343 | 0.002 | 0.436 | 0.327 | 0.099 | 0.665 | 0.006 | 0.01 | 0.064 | 0.007 | 0.019 | 0.47 | 0.002 | 0.003 | 0.003 | 0.766 | 0.0001 | 0.417 | 0.097 | 0.79 | 0.005 | 0.013 | 0.063 | 0.008 | 0.012 | 0.57 | 0.004 | 0.037 | 3.5 | 52.1 | 0.3 | 7.9 | 0.16 | 2.8 | 18.5 | 5.9 | 62.8 | 0.3 | 4.9 | 0.06 | 2.8 | 20.8
2305 | Э76ХФ | Р65 | 23 | 44.4833333 | 18.6 | 44.4833333 | 2 | 0.429015 | 0.104895 | 0.158563 | 0.148228 | 0.0400182 | 1576 | 1573 | 18.1072312 | 12880.65 | 116.8 | 1 | 26.849 | 0.129 | 0.05 | 0.461 | 0.04 | 0.02 | 0.050528 | 0.165 | 0.244 | 0.185 | 3993 | 0.002 | 0.411 | 0.334 | 0.094 | 0.652 | 0.006 | 0.011 | 0.065 | 0.01 | 0.02 | 0.447 | 0.002 | 0.003 | 0.003 | 0.775 | 0.0001 | 0.425 | 0.097 | 0.799 | 0.005 | 0.015 | 0.067 | 0.012 | 0.015 | 0.565 | 0.003 | 0.037 | 3.9 | 54 | 0.9 | 8.6 | 0.13 | 2.7 | 20 | 5.3 | 51.5 | 0.7 | 7.3 | 0.08 | 2.4 | 21.6
2306 | Э76ХФ | Р65 | 13 | 49.7 | 22.1333333 | 49.7 | 2.8932432 | 0.3870201 | 0.151389 | 0.173452 | 0.138832 | 0.0395311 | 1571 | 1574 | 11.1856927 | 12892.77 | 116.1 | 1 | 18.503 | 0.084 | 0.05 | 0.373 | 0.052 | 0.02 | 0.049913 | 0.144 | 0.268 | 0.267 | 4756 | 0.002 | 0.443 | 0.29 | 0.091 | 0.642 | 0.006 | 0.013 | 0.065 | 0.006 | 0.017 | 0.449 | 0.002 | 0.003 | 0.003 | 0.751 | 0.0001 | 0.42 | 0.091 | 0.795 | 0.005 | 0.011 | 0.065 | 0.007 | 0.013 | 0.562 | 0.003 | 0.038 | 3.5 | 57.9 | 0.4 | 9.2 | 0.11 | 2.7 | 21.2 | 5.7 | 62.7 | 0.4 | 6.2 | 0.07 | 2.8 | 21.6
2307 | Э76ХФ | Р65 | 30 | 40.5166667 | 16.8666667 | 40.5166667 | 2.7917495 | 0.547575 | 0.163863 | 0.196982 | 0.186712 | 0.0396744 | 1586 | 1574 | 19.8444262 | 13115.81 | 117 | 1 | 26.801 | 0.169 | 0.05 | 0.595 | 0.027 | 0.02 | 0.050094 | 0.209 | 0.303 | 0.289 | 3687 | 0.001 | 0.34 | 0.28 | 0.103 | 0.61 | 0.006 | 0.01 | 0.065 | 0.007 | 0.02 | 0.392 | 0.001 | 0.003 | 0.003 | 0.798 | 0.0002 | 0.418 | 0.1 | 0.79 | 0.005 | 0.015 | 0.065 | 0.009 | 0.016 | 0.577 | 0.004 | 0.038 | 3.5 | 45.9 | 1.4 | 10.7 | 0.46 | 2.2 | 20.6 | 3.3 | 58.6 | 0.4 | 8.7 | 0.14 | 2.5 | 23.5
2308 | Э76ХФ | Р65 | 26 | 40.5166667 | 13.8333333 | 40.5166667 | 1.3161807 | 0.424955 | 0.145719 | 0.145223 | 0.188708 | 0.0391303 | 1610 | 1578 | 17.3350884 | 11780.24 | 114.4 | 1 | 23.412 | 0.256 | 0.05 | 0.449 | 0.04 | 0.02 | 0.049407 | 0.234 | 0.221 | 0.257 | 2716 | 0.002 | 0.409 | 0.29 | 0.105 | 0.66 | 0.007 | 0.013 | 0.067 | 0.009 | 0.02 | 0.404 | 0.001 | 0.003 | 0.003 | 0.765 | 0.0003 | 0.417 | 0.106 | 0.79 | 0.006 | 0.016 | 0.068 | 0.01 | 0.012 | 0.563 | 0.003 | 0.037 | 3.2 | 47.4 | 0.4 | 12.6 | 0.14 | 2.1 | 22.6 | 4.3 | 52.5 | 0.6 | 14.1 | 0.11 | 2.1 | 25.2
2309 | Э76ХФ | Р65 | 20 | 45.55 | 15.9 | 45.55 | 1.3863326 | 0.40762 | 0.133812 | 0.140355 | 0.19506 | 0.0387288 | 1612 | 1580 | 17.5837541 | 12301.89 | 114.9 | 1 | 26.698 | 0.332 | 0.05 | 0.43 | 0.041 | 0.02 | 0.0489 | 0.246 | 0.213 | 0.236 | 3260 | 0.002 | 0.439 | 0.303 | 0.116 | 0.667 | 0.008 | 0.011 | 0.077 | 0.009 | 0.021 | 0.402 | 0.001 | 0.004 | 0.003 | 0.75 | 0.0004 | 0.412 | 0.119 | 0.793 | 0.008 | 0.014 | 0.081 | 0.011 | 0.012 | 0.567 | 0.003 | 0.038 | 3.6 | 52.3 | 0.6 | 13.9 | 0.37 | 2.1 | 24.4 | 4.7 | 51.5 | 1 | 14.1 | 0.13 | 2.1 | 24.9
2310 | Э90ХАФ | Р65 | 17 | 44.3833333 | 27.6333333 | 43.9 | 2.9423275 | 0.52942 | 0.104328 | 0.133331 | 0.106916 | 0.0918966 | 1567 | 1619 | 13.4219539 | 13963.57 | 114.9 | 1 | 13.586 | 0.157 | 0.05 | 0.586 | 0.03 | 0.02 | 0.103516 | 0.111 | 0.206 | 0.184 | 6431 | 0.002 | 0.404 | 0.197 | 0.095 | 0.676 | 0.006 | 0.011 | 0.056 | 0.008 | 0.02 | 0.445 | 0.002 | 0.003 | 0.003 | 0.844 | 0.0001 | 0.287 | 0.095 | 0.798 | 0.004 | 0.018 | 0.057 | 0.01 | 0.012 | 0.549 | 0.004 | 0.085 | 3.5 | 53.8 | 0.7 | 12.7 | 0.25 | 2.6 | 20.7 | 4.1 | 50.9 | 0.7 | 9.5 | 0.09 | 2.3 | 22.1
2311 | Э90ХАФ | Р65 | 16 | 42.4 | 21.0666667 | 42.0833333 | 2.7863903 | 0.516665 | 0.101493 | 0.12756 | 0.10408 | 0.0901894 | 1580 | 1597 | 13.6039514 | 12750.95 | 112.6 | 1 | 14.919 | 0.213 | 0.05 | 0.571 | 0.041 | 0.02 | 0.101201 | 0.109 | 0.197 | 0.179 | 4477 | 0.002 | 0.44 | 0.198 | 0.117 | 0.671 | 0.006 | 0.012 | 0.071 | 0.008 | 0.02 | 0.447 | 0.002 | 0.002 | 0.003 | 0.85 | 0.0002 | 0.291 | 0.117 | 0.792 | 0.005 | 0.016 | 0.071 | 0.009 | 0.013 | 0.545 | 0.003 | 0.083 | 3.2 | 52.2 | 0.4 | 12.1 | 0.11 | 2.4 | 21.4 | 4.3 | 56.4 | 1 | 10.7 | 0.12 | 2.5 | 22.8
2312 | Э90ХАФ | Р65 | 16 | 57.9 | 24.7166667 | 57.9 | 2.2128801 | 0.46534 | 0.094122 | 0.048705 | 0.08726 | 0.0927433 | 1558 | 1593 | 25.7860104 | 13273.63 | 115.2 | 1 | 49.767 | 0.253 | 0.241 | 0.347 | 0.039 | 0.02 | 0.103877 | 0.116 | 0.073 | 0.166 | 5468 | 0.002 | 0.429 | 0.206 | 0.094 | 0.746 | 0.005 | 0.011 | 0.06 | 0.011 | 0.019 | 0.462 | 0.002 | 0.004 | 0.005 | 0.863 | 0.0006 | 0.292 | 0.095 | 0.797 | 0.004 | 0.014 | 0.06 | 0.012 | 0.007 | 0.545 | 0.004 | 0.086 | 3.7 | 54.7 | 0.9 | 11.4 | 0.17 | 2.7 | 20.1 | 5.2 | 56.8 | 0.9 | 9.6 | 0.08 | 2.6 | 21.8
2313 | Э90ХАФ | Р65 | 26 | 42.7166667 | 17.6833333 | 42.55 | 2 | 0.45418 | 0.088452 | 0.082875 | 0.08882 | 0.0900905 | 1575 | 1592 | 20.955709 | 12679.74 | 114.1 | 1 | 21.922 | 0.157 | 0.05 | 0.498 | 0.06 | 0.02 | 0.100224 | 0.104 | 0.127 | 0.156 | 3737 | 0.002 | 0.462 | 0.209 | 0.103 | 0.721 | 0.006 | 0.011 | 0.066 | 0.01 | 0.018 | 0.461 | 0.002 | 0.003 | 0.003 | 0.854 | 0.0001 | 0.289 | 0.103 | 0.796 | 0.004 | 0.015 | 0.066 | 0.012 | 0.013 | 0.547 | 0.003 | 0.083 | 3.4 | 54.9 | 0.5 | 11.4 | 0.12 | 2.8 | 19.3 | 4.8 | 62.3 | 0.5 | 6.5 | 0.06 | 2.7 | 23
2314 | Э90ХАФ | Р65 | 24 | 52.0333333 | 23.5 | 51.7166667 | 2.3948864 | 0.629145 | 0.100359 | 0.184051 | 0.219636 | 0.0916006 | 1585 | 1581 | 12.443163 | 13442.55 | 115.6 | 1 | 16.304 | 0.297 | 0.05 | 0.708 | 0.04 | 0.02 | 0.101128 | 0.266 | 0.281 | 0.177 | 5265 | 0.001 | 0.359 | 0.199 | 0.096 | 0.624 | 0.006 | 0.012 | 0.066 | 0.009 | 0.02 | 0.362 | 0.001 | 0.003 | 0.003 | 0.832 | 0.0018 | 0.285 | 0.096 | 0.785 | 0.004 | 0.016 | 0.066 | 0.01 | 0.016 | 0.543 | 0.003 | 0.082 | 4 | 54.6 | 1.4 | 13.7 | 0.26 | 2.3 | 23.9 | 3.5 | 60.7 | 0.6 | 9.5 | 0.18 | 2.5 | 24.5
2315 | Э90ХАФ | Р65 | 30 | 43.0166667 | 19.1833333 | 42.85 | 3.2903875 | 0.54742 | 0.112266 | 0.179185 | 0.14038 | 0.0926466 | 1598 | 1587 | 14.5203061 | 12929.97 | 115 | 1 | 15.811 | 0.203 | 0.05 | 0.605 | 0.033 | 0.02 | 0.101924 | 0.144 | 0.277 | 0.198 | 4134 | 0.001 | 0.42 | 0.192 | 0.126 | 0.646 | 0.007 | 0.011 | 0.084 | 0.008 | 0.019 | 0.425 | 0.001 | 0.002 | 0.003 | 0.822 | 0.0005 | 0.288 | 0.12 | 0.797 | 0.005 | 0.019 | 0.083 | 0.008 | 0.014 | 0.548 | 0.003 | 0.083 | 3.5 | 49.2 | 0.5 | 8.4 | 0.08 | 2.4 | 20.9 | 4.3 | 51.9 | 0.8 | 10.2 | 0.17 | 2.1 | 24.2
2316 | Э90ХАФ | Р65 | 42 | 42.0166667 | 17.2833333 | 41.5166667 | 3.598916 | 0.519015 | 0.108282 | 0.144122 | 0.108552 | 0.0914866 | 1575 | 1584 | 19.3137097 | 13594.6 | 114.8 | 1 | 13.305 | 0.145 | 0.05 | 0.572 | 0.031 | 0.02 | 0.101165 | 0.109 | 0.223 | 0.191 | 3916 | 0.001 | 0.443 | 0.194 | 0.103 | 0.662 | 0.006 | 0.012 | 0.074 | 0.008 | 0.016 | 0.451 | 0.001 | 0.003 | 0.003 | 0.85 | 0.0002 | 0.29 | 0.101 | 0.792 | 0.005 | 0.017 | 0.073 | 0.01 | 0.011 | 0.552 | 0.003 | 0.084 | 3.2 | 50.3 | 0.5 | 9 | 0.09 | 2.5 | 20 | 4.6 | 56.5 | 0.4 | 7.5 | 0.06 | 2.7 | 20.7
2317 | Э90ХАФ | Р65 | 48 | 48.2 | 21.3333333 | 48.2 | 2.7981526 | 0.531765 | 0.100956 | 0.146098 | 0.175528 | 0.0926782 | 1604 | 1592 | 27.3055814 | 12999.375 | 116 | 1 | 32.615 | 0.358 | 0.05 | 0.589 | 0.031 | 0.02 | 0.102286 | 0.213 | 0.223 | 0.179 | 4622 | 0.002 | 0.442 | 0.201 | 0.105 | 0.664 | 0.006 | 0.011 | 0.065 | 0.011 | 0.016 | 0.412 | 0.002 | 0.003 | 0.005 | 0.846 | 0.0002 | 0.287 | 0.102 | 0.789 | 0.004 | 0.02 | 0.064 | 0.011 | 0.011 | 0.54 | 0.002 | 0.082 | 4.9 | 54.5 | 0.7 | 13.2 | 0.12 | 2.3 | 23.8 | 3.5 | 58.2 | 0.7 | 10.5 | 0.19 | 2.2 | 26
2318 | Э90ХАФ | Р65 | 43 | 44.4 | 26.4333333 | 44.2333333 | 5.0938023 | 0.514155 | 0.100956 | 0.177236 | 0.138576 | 0.0915152 | 1524 | 1585 | 17.7299345 | 15055.99 | 114.9 | 1 | 13.524 | 0.196 | 0.05 | 0.566 | 0.032 | 0.02 | 0.101201 | 0.142 | 0.274 | 0.179 | 6633 | 0.001 | 0.447 | 0.2 | 0.106 | 0.645 | 0.007 | 0.009 | 0.074 | 0.008 | 0.018 | 0.435 | 0.001 | 0.002 | 0.003 | 0.835 | 0.0003 | 0.288 | 0.105 | 0.801 | 0.005 | 0.015 | 0.074 | 0.009 | 0.015 | 0.546 | 0.003 | 0.083 | 4.2 | 60.1 | 0.7 | 8.3 | 0.07 | 2.6 | 23.2 | 3.5 | 59.2 | 0.6 | 8.8 | 0.22 | 2.4 | 24.6
2319 | Э90ХАФ | Р65 | 50 | 44.1833333 | 23.7166667 | 43.5166667 | 4.4200613 | 0.466415 | 0.120132 | 0.188057 | 0.076972 | 0.0905365 | 1540 | 1581 | 16.8069955 | 14488.55 | 112.8 | 1 | 20.822 | 0.154 | 0.05 | 0.503 | 0.03 | 0.02 | 0.100007 | 0.041 | 0.294 | 0.213 | 5727 | 0.002 | 0.473 | 0.182 | 0.099 | 0.631 | 0.006 | 0.01 | 0.065 | 0.007 | 0.018 | 0.473 | 0.002 | 0.003 | 0.003 | 0.842 | 0.0003 | 0.289 | 0.098 | 0.801 | 0.004 | 0.014 | 0.065 | 0.008 | 0.013 | 0.546 | 0.003 | 0.085 | 4.6 | 58.9 | 0.6 | 12.4 | 0.11 | 2.5 | 23.6 | 5.7 | 57.6 | 0.6 | 11.2 | 0.09 | 2.3 | 24.7
2320 | Э90ХАФ | Р65 | 46 | 42.2 | 15.8166667 | 42.0333333 | 3.9028169 | 0.492535 | 0.077268 | 0.142972 | 0.090992 | 0.0907598 | 1599 | 1586 | 15.10875 | 13497.15 | 113.4 | 1 | 6.715 | 0.15 | 0.05 | 0.545 | 0.031 | 0.02 | 0.100188 | 0.082 | 0.222 | 0.137 | 3558 | 0.002 | 0.448 | 0.219 | 0.099 | 0.675 | 0.006 | 0.012 | 0.071 | 0.007 | 0.015 | 0.467 | 0.002 | 0.003 | 0.004 | 0.841 | 0.0002 | 0.288 | 0.098 | 0.803 | 0.004 | 0.022 | 0.07 | 0.009 | 0.008 | 0.561 | 0.003 | 0.084 | 4.3 | 57.9 | 0.4 | 12.7 | 0.09 | 2.5 | 23.6 | 4.7 | 50.6 | 0.5 | 6.8 | 0.06 | 2.5 | 20.2
2321 | Э90ХАФ | Р65 | 27 | 46.35 | 22.8666667 | 46.0166667 | 3.7959184 | 0.48504 | 0.115056 | 0.161996 | 0.114656 | 0.0916923 | 1564 | 1584 | 17.7765376 | 13360.93 | 114.5 | 1 | 8.671 | 0.151 | 0.05 | 0.528 | 0.03 | 0.02 | 0.101165 | 0.111 | 0.251 | 0.204 | 5092 | 0.002 | 0.452 | 0.185 | 0.092 | 0.656 | 0.005 | 0.012 | 0.063 | 0.007 | 0.015 | 0.449 | 0.002 | 0.003 | 0.003 | 0.845 | 0.0002 | 0.287 | 0.092 | 0.802 | 0.004 | 0.017 | 0.063 | 0.008 | 0.012 | 0.552 | 0.003 | 0.083 | 3.8 | 55.3 | 0.6 | 7.4 | 0.06 | 2.8 | 19.9 | 4.3 | 61.2 | 0.5 | 5.2 | 0.07 | 2.8 | 21.6
2322 | Э90ХАФ | Р65 | 26 | 46.6833333 | 19.3 | 46.35 | 4 | 0.446175 | 0.091932 | 0.118585 | 0.09974 | 0.0898881 | 1581 | 1588 | 16.9953191 | 11810.36 | 112.1 | 1 | 13.313 | 0.213 | 0.05 | 0.486 | 0.028 | 0.02 | 0.099501 | 0.106 | 0.183 | 0.163 | 3799 | 0.002 | 0.496 | 0.205 | 0.11 | 0.696 | 0.009 | 0.01 | 0.076 | 0.009 | 0.018 | 0.464 | 0.002 | 0.003 | 0.004 | 0.852 | 0.0004 | 0.288 | 0.109 | 0.804 | 0.007 | 0.016 | 0.075 | 0.011 | 0.015 | 0.545 | 0.003 | 0.083 | 5.7 | 55.8 | 0.6 | 16.4 | 0.18 | 2.9 | 19.5 | 7.3 | 57 | 0.8 | 12.9 | 0.14 | 2.8 | 19.6
2323 | Э90ХАФ | Р65 | 25 | 45.8666667 | 18 | 45.7 | 3.0403507 | 0.37613 | 0.07332 | 0.092126 | 0.081096 | 0.0907647 | 1593 | 1592 | 18.675 | 13426.67 | 112.8 | 1 | 13.612 | 0.139 | 0.05 | 0.404 | 0.059 | 0.02 | 0.100043 | 0.088 | 0.142 | 0.13 | 4028 | 0.003 | 0.544 | 0.221 | 0.099 | 0.718 | 0.006 | 0.01 | 0.07 | 0.009 | 0.013 | 0.473 | 0.002 | 0.003 | 0.004 | 0.852 | 0.0003 | 0.285 | 0.101 | 0.797 | 0.005 | 0.016 | 0.07 | 0.01 | 0.011 | 0.548 | 0.003 | 0.084 | 3.6 | 53.4 | 0.6 | 6.7 | 0.07 | 3.3 | 16 | 6.1 | 63.8 | 0.7 | 4.9 | 0.06 | 2.8 | 20.3
2324 | Э90ХАФ | Р65 | 28 | 42.55 | 16.2 | 42.3833333 | 3.635274 | 0.489305 | 0.10998 | 0.143303 | 0.166468 | 0.0892158 | 1612 | 1583 | 16.3018369 | 13733.33 | 111.4 | 1 | 12.326 | 0.206 | 0.05 | 0.535 | 0.034 | 0.02 | 0.098814 | 0.2 | 0.219 | 0.195 | 3708 | 0.002 | 0.443 | 0.189 | 0.097 | 0.658 | 0.005 | 0.011 | 0.063 | 0.007 | 0.015 | 0.399 | 0.001 | 0.003 | 0.003 | 0.848 | 0.0002 | 0.29 | 0.097 | 0.791 | 0.004 | 0.018 | 0.064 | 0.008 | 0.011 | 0.544 | 0.003 | 0.083 | 4.1 | 53.8 | 0.7 | 15.4 | 0.44 | 2.2 | 24.4 | 3.7 | 52.3 | 0.7 | 6.7 | 0.14 | 2.5 | 20.6
2326 | Э76ХФ | Р65 | 34 | 43.85 | 27 | 43.0166667 | 4.6120277 | 0.3196714 | 0.058656 | 0.027959 | 0.112324 | 0.0379221 | 1561 | 1625 | 12.9247169 | 14508.89 | 111.8 | 1 | 18.389 | 0.144 | 0.05 | 0.334 | 0.031 | 0.02 | 0.047815 | 0.164 | 0.039 | 0.104 | 6529 | 0.002 | 0.529 | 0.367 | 0.103 | 0.765 | 0.007 | 0.008 | 0.064 | 0.013 | 0.016 | 0.471 | 0.002 | 0.004 | 0.004 | 0.764 | 0.0003 | 0.416 | 0.101 | 0.781 | 0.006 | 0.012 | 0.064 | 0.013 | 0.009 | 0.563 | 0.003 | 0.036 | 3.5 | 60.1 | 0.5 | 10.6 | 0.16 | 2.6 | 22.8 | 4.2 | 62.8 | 0.4 | 5 | 0.08 | 2.7 | 23.5
2328 | Э76ХФ | Р65 | 47 | 45.7166667 | 25.0333333 | 45.7166667 | 2.6655949 | 0.36686 | 0.117312 | 0.10284 | 0.12296 | 0.038754 | 1559 | 1606 | 12.758148 | 12892.41 | 114.5 | 1 | 19.442 | 0.021 | 0.05 | 0.384 | 0.041 | 0.02 | 0.048864 | 0.149 | 0.157 | 0.208 | 5379 | 0.002 | 0.484 | 0.315 | 0.117 | 0.678 | 0.009 | 0.008 | 0.086 | 0.009 | 0.018 | 0.46 | 0.002 | 0.003 | 0.004 | 0.77 | 0.0003 | 0.429 | 0.114 | 0.775 | 0.008 | 0.011 | 0.082 | 0.009 | 0.011 | 0.539 | 0.003 | 0.035 | 5 | 57.5 | 0.3 | 10.6 | 0.06 | 2.7 | 21.5 | 5.5 | 53.2 | 0.8 | 8.1 | 0.11 | 2.4 | 22.5
2335 | Э76ХФ | Р65 | 4 | 46.85 | 23.6333333 | 46.85 | 2.2785937 | 0.35349 | 0.106032 | 0.117472 | 0.126397 | 0.0387826 | 1567 | 1589 | 16.880683 | 12582.23 | 113.2 | 2 | 26.362 | 0.096 | 0.05 | 0.369 | 0.042 | 0.03 | 0.0489 | 0.145 | 0.181 | 0.188 | 4956 | 0.002 | 0.469 | 0.325 | 0.107 | 0.675 | 0.007 | 0.008 | 0.083 | 0.008 | 0.018 | 0.453 | 0.002 | 0.003 | 0.003 | 0.772 | 0.0004 | 0.422 | 0.108 | 0.786 | 0.006 | 0.009 | 0.083 | 0.009 | 0.015 | 0.565 | 0.003 | 0.035 | 4 | 56.5 | 0.5 | 13.3 | 0.13 | 2.6 | 22.1 | 4.9 | 59.7 | 0.4 | 5.3 | 0.12 | 2.5 | 24.3
2339 | Э76ХФ | Р65 | 50 | 45.5666667 | 18.4 | 45.5666667 | 2.6925996 | 0.3400377 | 0.121824 | 0.137264 | 0.1337 | 0.0379436 | 1509 | 1576 | 11.0813668 | 12489.13 | 111.8 | 1 | 16.305 | 0.121 | 0.05 | 0.34 | 0.043 | 0.02 | 0.048213 | 0.148 | 0.212 | 0.216 | 3830 | 0.001 | 0.452 | 0.307 | 0.097 | 0.655 | 0.005 | 0.009 | 0.072 | 0.008 | 0.018 | 0.438 | 0.001 | 0.003 | 0.002 | 0.772 | 0.0001 | 0.416 | 0.097 | 0.786 | 0.004 | 0.012 | 0.073 | 0.009 | 0.016 | 0.567 | 0.003 | 0.036 | 3.5 | 46.4 | 0.9 | 11.3 | 0.14 | 2.4 | 19.4 | 3.9 | 47.2 | 0.9 | 10.7 | 0.1 | 2.3 | 20.6
2341 | Э76ХФ | Р65 | 66 | 44.0333333 | 16 | 44.0333333 | 2.6389423 | 0.38671 | 0.137112 | 0.127035 | 0.157056 | 0.0400788 | 1574 | 1568 | 13.5130233 | 12813.75 | 115 | 1 | 19.455 | 0.083 | 0.05 | 0.404 | 0.031 | 0.02 | 0.050926 | 0.188 | 0.195 | 0.242 | 3417 | 0.001 | 0.433 | 0.306 | 0.109 | 0.677 | 0.006 | 0.009 | 0.075 | 0.01 | 0.021 | 0.423 | 0.002 | 0.003 | 0.003 | 0.789 | 0.0006 | 0.422 | 0.109 | 0.788 | 0.005 | 0.011 | 0.075 | 0.01 | 0.017 | 0.565 | 0.003 | 0.037 | 2.7 | 51.8 | 0.4 | 9.2 | 0.09 | 3 | 17.3 | 4.1 | 49.7 | 0.7 | 15.8 | 0.34 | 2.1 | 25.2
2342 | Э76ХФ | Р65 | 49 | 45.6666667 | 16.5 | 45.6666667 | 2.3321859 | 0.477815 | 0.137781 | 0.190407 | 0.270804 | 0.0391965 | 1586 | 1574 | 19.7724088 | 12963.64 | 113.7 | 1 | 30.098 | 0.311 | 0.05 | 0.514 | 0.031 | 0.02 | 0.049805 | 0.336 | 0.291 | 0.243 | 3565 | 0.001 | 0.372 | 0.297 | 0.119 | 0.602 | 0.007 | 0.009 | 0.086 | 0.009 | 0.021 | 0.339 | 0.001 | 0.003 | 0.003 | 0.745 | 0.0002 | 0.417 | 0.119 | 0.788 | 0.006 | 0.011 | 0.086 | 0.01 | 0.013 | 0.563 | 0.003 | 0.038 | 3.5 | 48.2 | 1.6 | 17.5 | 1.1 | 1.9 | 25.8 | 4.2 | 63.9 | 0.8 | 5.6 | 0.14 | 2.5 | 25.3
2343 | Э90ХАФ | Р65 | 50 | 46.8666667 | 26.6666667 | 46.6833333 | 3.0628453 | 0.46116 | 0.054432 | 0.054791 | 0.098372 | 0.0907539 | 1569 | 1618 | 14.8276874 | 13536 | 113.4 | 1 | 20.767 | 0.224 | 0.05 | 0.514 | 0.041 | 0.02 | 0.100622 | 0.128 | 0.083 | 0.096 | 6016 | 0.002 | 0.471 | 0.242 | 0.104 | 0.738 | 0.006 | 0.008 | 0.079 | 0.01 | 0.018 | 0.45 | 0.002 | 0.003 | 0.004 | 0.859 | 0.0002 | 0.291 | 0.104 | 0.785 | 0.005 | 0.012 | 0.079 | 0.011 | 0.011 | 0.543 | 0.003 | 0.082 | 4.3 | 58.6 | 1.3 | 14 | 0.13 | 2.6 | 22.6 | 5.9 | 58.6 | 0.6 | 8.3 | 0.09 | 2.6 | 22.8
2345 | Э90ХАФ | Р65 | 64 | 42.55 | 20.3833333 | 42.2 | 2 | 0.506945 | 0.079947 | 0.101742 | 0.130638 | 0.0928397 | 1572 | 1595 | 13.6489362 | 13449.22 | 116 | 1 | 12.83 | 0.151 | 0.05 | 0.564 | 0.04 | 0.02 | 0.103009 | 0.158 | 0.156 | 0.141 | 4569 | 0.002 | 0.453 | 0.22 | 0.088 | 0.704 | 0.006 | 0.009 | 0.072 | 0.009 | 0.017 | 0.429 | 0.002 | 0.003 | 0.003 | 0.856 | 0.0002 | 0.29 | 0.087 | 0.793 | 0.004 | 0.016 | 0.071 | 0.01 | 0.014 | 0.548 | 0.003 | 0.082 | 4.1 | 53.2 | 0.4 | 11.8 | 0.13 | 2.3 | 23.1 | 5.1 | 59 | 0.4 | 7.3 | 0.08 | 2.3 | 26.2
2346 | Э90ХАФ | Р65 | 64 | 46.5333333 | 23.6833333 | 46.2 | 2.6276637 | 0.4536 | 0.035154 | 0.035554 | 0.115378 | 0.0947655 | 1555 | 1598 | 16.0868122 | 13449.96 | 118.4 | 1 | 20.466 | 0.094 | 0.05 | 0.509 | 0.041 | 0.02 | 0.105071 | 0.162 | 0.052 | 0.062 | 5309 | 0.002 | 0.474 | 0.259 | 0.095 | 0.762 | 0.006 | 0.01 | 0.075 | 0.012 | 0.017 | 0.44 | 0.002 | 0.003 | 0.003 | 0.863 | 0.0003 | 0.288 | 0.094 | 0.789 | 0.005 | 0.014 | 0.074 | 0.013 | 0.01 | 0.531 | 0.003 | 0.083 | 3.6 | 52.4 | 0.6 | 8.2 | 0.11 | 2.6 | 20.1 | 4.5 | 61.3 | 1 | 5.7 | 0.08 | 2.6 | 23.4
2347 | Э90ХАФ | Р65 | 47 | 41.6833333 | 21.0333333 | 41.5166667 | 3.3870116 | 0.52464 | 0.07938 | 0.100453 | 0.129637 | 0.0947247 | 1548 | 1578 | 14.1823448 | 13766.72 | 118.8 | 1 | 17.137 | 0.096 | 0.05 | 0.586 | 0.04 | 0.02 | 0.10583 | 0.157 | 0.154 | 0.14 | 4826 | 0.002 | 0.416 | 0.222 | 0.091 | 0.698 | 0.006 | 0.01 | 0.063 | 0.01 | 0.018 | 0.425 | 0.001 | 0.003 | 0.003 | 0.847 | 0.0001 | 0.29 | 0.092 | 0.785 | 0.004 | 0.013 | 0.064 | 0.011 | 0.014 | 0.534 | 0.003 | 0.081 | 4.1 | 50.8 | 0.8 | 11.2 | 0.17 | 2.5 | 20.6 | 3.7 | 58.4 | 0.4 | 8.1 | 0.1 | 2.2 | 27
2348 | Э90ХАФ | Р65 | 45 | 45.0333333 | 19.4666667 | 44.7 | 2 | 0.515235 | 0.068607 | 0.136515 | 0.156351 | 0.0934318 | 1570 | 1572 | 16.4156905 | 13426.03 | 117.4 | 1 | 16.972 | 0.123 | 0.05 | 0.575 | 0.031 | 0.02 | 0.104167 | 0.183 | 0.21 | 0.121 | 4356 | 0.002 | 0.425 | 0.23 | 0.117 | 0.674 | 0.009 | 0.011 | 0.08 | 0.009 | 0.02 | 0.414 | 0.002 | 0.003 | 0.004 | 0.857 | 0.0004 | 0.289 | 0.116 | 0.791 | 0.007 | 0.016 | 0.08 | 0.01 | 0.014 | 0.539 | 0.003 | 0.081 | 4.9 | 57.4 | 0.7 | 12.7 | 0.12 | 2.4 | 24 | 5.4 | 57.8 | 0.6 | 11 | 0.12 | 2.3 | 25.3
2349 | Э90ХАФ | Р65 | 50 | 51.7 | 23.5 | 51.3833333 | 2.8045639 | 0.52502 | 0.07938 | 0.164093 | 0.144209 | 0.0923959 | 1565 | 1582 | 14.0518001 | 13705.53 | 115.2 | 1 | 14.528 | 0.144 | 0.05 | 0.584 | 0.023 | 0.02 | 0.102648 | 0.153 | 0.254 | 0.14 | 5368 | 0.001 | 0.424 | 0.219 | 0.112 | 0.647 | 0.009 | 0.01 | 0.083 | 0.008 | 0.02 | 0.409 | 0.001 | 0.002 | 0.003 | 0.844 | 0.0002 | 0.287 | 0.112 | 0.792 | 0.007 | 0.016 | 0.083 | 0.008 | 0.014 | 0.54 | 0.003 | 0.083 | 3.5 | 46.6 | 0.4 | 12.2 | 0.11 | 2.2 | 21.2 | 3.6 | 57.8 | 0.4 | 8.7 | 0.12 | 2.1 | 26.9
2350 | Э90ХАФ | Р65 | 61 | 48.8666667 | 19 | 48.7 | 2.398827 | 0.522855 | 0.072009 | 0.130272 | 0.132465 | 0.0933633 | 1570 | 1584 | 14.5098701 | 12808.42 | 117.2 | 1 | 12.414 | 0.158 | 0.05 | 0.584 | 0.031 | 0.02 | 0.102792 | 0.149 | 0.201 | 0.127 | 4056 | 0.002 | 0.436 | 0.226 | 0.105 | 0.68 | 0.007 | 0.012 | 0.073 | 0.009 | 0.018 | 0.423 | 0.002 | 0.003 | 0.003 | 0.839 | 0.0001 | 0.287 | 0.105 | 0.794 | 0.005 | 0.016 | 0.073 | 0.011 | 0.014 | 0.545 | 0.003 | 0.083 | 4.2 | 52.7 | 0.5 | 9.7 | 0.08 | 2.7 | 19.3 | 5.9 | 58.3 | 1 | 6.3 | 0.07 | 2.5 | 23.5
2352 | Э90ХАФ | Р65 | 59 | 51.7 | 25.1833333 | 51.3666667 | 4.0545868 | 0.450815 | 0.026649 | 0.064556 | 0.11015 | 0.0949665 | 1522 | 1577 | 15.1555315 | 14240.37 | 117.9 | 1 | 23.289 | 0.078 | 0.05 | 0.506 | 0.04 | 0.02 | 0.103913 | 0.142 | 0.098 | 0.047 | 5977 | 0.002 | 0.48 | 0.265 | 0.109 | 0.736 | 0.009 | 0.009 | 0.085 | 0.012 | 0.02 | 0.439 | 0.002 | 0.003 | 0.004 | 0.86 | 0.0002 | 0.288 | 0.11 | 0.79 | 0.008 | 0.013 | 0.085 | 0.013 | 0.013 | 0.534 | 0.003 | 0.084 | 4.6 | 56.8 | 0.4 | 10.8 | 0.13 | 2.6 | 22.2 | 6.5 | 58.3 | 0.9 | 7.2 | 0.07 | 2.6 | 22.7
2353 | Э90ХАФ | Р65 | 60 | 43.2 | 16.3166667 | 43.0333333 | 2 | 0.501575 | 0.062937 | 0.115569 | 0.15396 | 0.0938884 | 1576 | 1579 | 17.502439 | 13138.71 | 117.3 | 1 | 14.352 | 0.117 | 0.0500001 | 0.56 | 0.03 | 0.02 | 0.103479 | 0.188 | 0.177 | 0.111 | 3573 | 0.002 | 0.43 | 0.233 | 0.095 | 0.684 | 0.007 | 0.01 | 0.075 | 0.009 | 0.018 | 0.412 | 0.002 | 0.003 | 0.003 | 0.863 | 0.0002 | 0.288 | 0.096 | 0.791 | 0.006 | 0.017 | 0.076 | 0.011 | 0.014 | 0.544 | 0.003 | 0.084 | 4.3 | 53 | 0.4 | 11.5 | 0.13 | 2.4 | 22.1 | 4.4 | 56.2 | 0.4 | 12.2 | 0.12 | 2.1 | 26.2
2354 | Э90ХАФ | Р65 | 39 | 45.9 | 24.6833333 | 45.75 | 4.2539084 | 0.52724 | 0.111132 | 0.186388 | 0.150229 | 0.0907647 | 1533 | 1582 | 14.3483607 | 14344.09 | 113.1 | 1 | 7.78 | 0.135 | 0.05 | 0.58 | 0.042 | 0.02 | 0.100043 | 0.153 | 0.289 | 0.196 | 5901 | 0.002 | 0.407 | 0.188 | 0.126 | 0.62 | 0.007 | 0.009 | 0.083 | 0.007 | 0.022 | 0.409 | 0.001 | 0.002 | 0.003 | 0.849 | 0.0001 | 0.3 | 0.12 | 0.8 | 0.005 | 0.017 | 0.078 | 0.008 | 0.015 | 0.54 | 0.003 | 0.081 | 3.1 | 48.5 | 0.6 | 13 | 0.13 | 2.2 | 22.4 | 3.8 | 57.3 | 0.7 | 10.5 | 0.1 | 2.2 | 26.2
2355 | Э90ХАФ | Р65 | 41 | 55.8833333 | 23.6666667 | 55.7 | 3.0403507 | 0.518635 | 0.081081 | 0.158172 | 0.106698 | 0.0920207 | 1541 | 1578 | 14.1758824 | 13314.93 | 115.1 | 1 | 8.033 | 0.1 | 0.05 | 0.576 | 0.041 | 0.02 | 0.101888 | 0.098 | 0.246 | 0.143 | 5252 | 0.002 | 0.394 | 0.217 | 0.104 | 0.653 | 0.011 | 0.011 | 0.084 | 0.009 | 0.02 | 0.44 | 0.001 | 0.002 | 0.003 | 0.874 | 0.0001 | 0.286 | 0.103 | 0.792 | 0.009 | 0.018 | 0.083 | 0.01 | 0.012 | 0.541 | 0.003 | 0.083 | 3.9 | 52.8 | 0.5 | 10.2 | 0.08 | 2.6 | 20.5 | 4.4 | 59.5 | 0.5 | 4.1 | 0.09 | 2.3 | 25.6
2356 | Э90ХАФ | Р65 | 48 | 49.35 | 22.9166667 | 49.35 | 3.0403507 | 0.554765 | 0.085617 | 0.178084 | 0.119257 | 0.0936182 | 1553 | 1566 | 14.5523721 | 13392 | 116.9 | 1 | 8.691 | 0.157 | 0.05 | 0.619 | 0.041 | 0.02 | 0.103299 | 0.109 | 0.277 | 0.151 | 5115 | 0.001 | 0.398 | 0.217 | 0.112 | 0.636 | 0.008 | 0.011 | 0.079 | 0.007 | 0.019 | 0.427 | 0.001 | 0.002 | 0.003 | 0.868 | 0.0002 | 0.289 | 0.112 | 0.792 | 0.006 | 0.018 | 0.079 | 0.008 | 0.014 | 0.535 | 0.003 | 0.083 | 3.1 | 51 | 0.6 | 13.1 | 0.13 | 2.2 | 22.8 | 4.1 | 57.3 | 0.5 | 11.5 | 0.08 | 2.3 | 25.1
2357 | Э90ХАФ | Р65 | 52 | 49.3666667 | 23.1666667 | 49.0333333 | 3.0403507 | 0.52347 | 0.07371 | 0.141303 | 0.116508 | 0.0952467 | 1551 | 1571 | 13.8784741 | 12991.08 | 118.8 | 1 | 8.489 | 0.148 | 0.05 | 0.584 | 0.045 | 0.02 | 0.105071 | 0.12 | 0.219 | 0.13 | 5016 | 0.002 | 0.423 | 0.224 | 0.106 | 0.667 | 0.01 | 0.011 | 0.081 | 0.01 | 0.02 | 0.439 | 0.001 | 0.003 | 0.003 | 0.86 | 0.0001 | 0.286 | 0.106 | 0.789 | 0.008 | 0.017 | 0.08 | 0.011 | 0.015 | 0.548 | 0.003 | 0.084 | 4.8 | 56.4 | 0.2 | 12.5 | 0.12 | 2.3 | 24.6 | 6.4 | 57.9 | 0.8 | 7 | 0.06 | 2.6 | 22.6
2358 | Э90ХАФ | Р65 | 36 | 53.6833333 | 20.3833333 | 53.35 | 3.0403507 | 0.504105 | 0.034587 | 0.072912 | 0.115671 | 0.0945618 | 1561 | 1582 | 15.1041176 | 13484.55 | 117.1 | 1 | 8.559 | 0.08 | 0.05 | 0.57 | 0.042 | 0.02 | 0.104348 | 0.147 | 0.111 | 0.061 | 4581 | 0.002 | 0.428 | 0.256 | 0.111 | 0.726 | 0.009 | 0.01 | 0.1 | 0.01 | 0.021 | 0.437 | 0.002 | 0.003 | 0.004 | 0.864 | 0.0003 | 0.284 | 0.11 | 0.789 | 0.008 | 0.018 | 0.099 | 0.01 | 0.015 | 0.544 | 0.003 | 0.083 | 3.8 | 49.1 | 0.6 | 10.1 | 0.11 | 2.6 | 18.9 | 4.8 | 58.8 | 0.4 | 7.1 | 0.08 | 2.3 | 25.6
2359 | Э76ХФ | Р65 | 43 | 49.5166667 | 30.3 | 49.5166667 | 2.99082745 | 0.289485 | 0.066339 | 0.050234 | 0.065147 | 0.0382092 | 1555 | 1622 | 11.265911 | 13320.79 | 110.3 | 1 | 18.498 | 0.151 | 0.05 | 0.3 | 0.041 | 0.02 | 0.048177 | 0.079 | 0.077 | 0.117 | 6727 | 0.002 | 0.519 | 0.361 | 0.103 | 0.737 | 0.01 | 0.012 | 0.087 | 0.009 | 0.018 | 0.488 | 0.002 | 0.003 | 0.003 | 0.785 | 0.0002 | 0.422 | 0.103 | 0.788 | 0.009 | 0.011 | 0.086 | 0.009 | 0.013 | 0.551 | 0.003 | 0.037 | 3.6 | 58.4 | 0.4 | 11.8 | 0.1 | 2.3 | 25.7 | 4.4 | 62.2 | 0.8 | 5.3 | 0.08 | 2.6 | 23.5
2360 | Э76ХФ | Р65 | 49 | 55.7 | 24.3 | 55.7 | 2.99082745 | 0.41782 | 0.09639 | 0.151683 | 0.155223 | 0.0394074 | 1567 | 1591 | 10.5760531 | 13056.79 | 115.3 | 1 | 19.457 | 0.105 | 0.05 | 0.449 | 0.041 | 0.02 | 0.049624 | 0.175 | 0.234 | 0.17 | 5288 | 0.002 | 0.443 | 0.337 | 0.106 | 0.649 | 0.009 | 0.01 | 0.081 | 0.007 | 0.02 | 0.429 | 0.001 | 0.002 | 0.003 | 0.778 | 0.0001 | 0.42 | 0.107 | 0.784 | 0.009 | 0.013 | 0.081 | 0.008 | 0.013 | 0.568 | 0.003 | 0.036 | 3.4 | 42.3 | 0.7 | 8.5 | 0.14 | 2.4 | 17.6 | 4.8 | 55.7 | 0.7 | 8.9 | 0.12 | 2.2 | 24.9
2361 | Э76ХФ | Р65 | 43 | 57.9 | 24.3666667 | 57.9 | 2.99082745 | 0.381825 | 0.111699 | 0.144661 | 0.152674 | 0.0392412 | 1539 | 1587 | 10.8099016 | 13296.85 | 116.5 | 1 | 20.743 | 0.151 | 0.05 | 0.402 | 0.042 | 0.02 | 0.049298 | 0.174 | 0.223 | 0.197 | 5400 | 0.002 | 0.451 | 0.323 | 0.098 | 0.66 | 0.007 | 0.011 | 0.072 | 0.007 | 0.019 | 0.439 | 0.001 | 0.002 | 0.003 | 0.773 | 0.0002 | 0.417 | 0.099 | 0.787 | 0.006 | 0.013 | 0.073 | 0.007 | 0.013 | 0.557 | 0.003 | 0.035 | 3.4 | 46.5 | 0.4 | 11.7 | 0.11 | 2.2 | 20.8 | 3.9 | 56.9 | 0.5 | 12.5 | 0.12 | 2.2 | 25.5
2362 | Э76ХФ | Р65 | 68 | 42.85 | 20.9833333 | 42.85 | 2.99082745 | 0.38255 | 0.111132 | 0.093004 | 0.136114 | 0.0406525 | 1544 | 1578 | 14.0849475 | 13107.55 | 117.9 | 1 | 20.118 | 0.09 | 0.05 | 0.405 | 0.042 | 0.02 | 0.051071 | 0.17 | 0.142 | 0.196 | 4584 | 0.002 | 0.447 | 0.326 | 0.098 | 0.707 | 0.006 | 0.01 | 0.078 | 0.008 | 0.019 | 0.439 | 0.002 | 0.003 | 0.003 | 0.766 | 0.0002 | 0.417 | 0.097 | 0.786 | 0.005 | 0.013 | 0.078 | 0.009 | 0.013 | 0.566 | 0.003 | 0.036 | 4.1 | 43.9 | 0.4 | 9.9 | 0.11 | 2.6 | 16.8 | 4.7 | 59.7 | 0.5 | 3.7 | 0.09 | 2.3 | 25.6
2364 | Э76ХФ | Р65 | 38 | 44.8666667 | 23.0666667 | 44.8666667 | 2.99082745 | 0.374915 | 0.119637 | 0.144031 | 0.12508 | 0.0397594 | 1528 | 1570 | 11.7829123 | 12849.71 | 114.6 | 1 | 17.622 | 0.144 | 0.05 | 0.392 | 0.042 | 0.02 | 0.049949 | 0.132 | 0.223 | 0.211 | 4940 | 0.002 | 0.45 | 0.319 | 0.1 | 0.657 | 0.006 | 0.01 | 0.074 | 0.006 | 0.02 | 0.451 | 0.001 | 0.002 | 0.003 | 0.77 | 0.0001 | 0.421 | 0.099 | 0.786 | 0.005 | 0.013 | 0.074 | 0.007 | 0.014 | 0.564 | 0.003 | 0.036 | 3.5 | 55.9 | 0.4 | 12.7 | 0.13 | 2.4 | 23.7 | 5 | 59.9 | 0.3 | 9.4 | 0.06 | 2.6 | 22.9
2365 | Э76ХФ | Р65 | 37 | 48.0333333 | 19.6833333 | 48.0333333 | 2.4879587 | 0.3670605 | 0.051597 | 0.057407 | 0.129767 | 0.0393566 | 1546 | 1588 | 11.0335878 | 13244.71 | 116.2 | 1 | 17.666 | 0.13 | 0.05 | 0.376 | 0.044 | 0.02 | 0.049443 | 0.175 | 0.086 | 0.091 | 4345 | 0.002 | 0.442 | 0.375 | 0.095 | 0.734 | 0.01 | 0.009 | 0.096 | 0.011 | 0.021 | 0.459 | 0.002 | 0.002 | 0.003 | 0.77 | 0.0001 | 0.416 | 0.094 | 0.782 | 0.01 | 0.011 | 0.095 | 0.012 | 0.015 | 0.56 | 0.003 | 0.036 | 3.4 | 49.7 | 0.4 | 10.7 | 0.07 | 2.4 | 20.9 | 3.8 | 56.8 | 0.5 | 11.3 | 0.09 | 2.2 | 25.4
2367 | Э76ХФ | Р65 | 28 | 41.3833333 | 15.9 | 41.3833333 | 2.99082745 | 0.3509 | 0.055566 | 0.07229 | 0.116156 | 0.0397889 | 1574 | 1582 | 15.9049537 | 12607.55 | 117.2 | 1 | 21.94 | 0.096 | 0.05 | 0.377 | 0.053 | 0.02 | 0.049986 | 0.148 | 0.11 | 0.098 | 3341 | 0.002 | 0.482 | 0.371 | 0.104 | 0.727 | 0.01 | 0.007 | 0.074 | 0.013 | 0.02 | 0.467 | 0.002 | 0.003 | 0.003 | 0.775 | 0.0002 | 0.412 | 0.104 | 0.776 | 0.009 | 0.011 | 0.074 | 0.013 | 0.014 | 0.558 | 0.003 | 0.035 | 4.7 | 57.3 | 1.8 | 11.8 | 0.09 | 2.6 | 21.8 | 5.5 | 57.2 | 0.7 | 6.9 | 0.08 | 2.6 | 22.3
2369 | Э76ХФ | Р65 | 30 | 43.0166667 | 16.15 | 43.0166667 | 2.99082745 | 0.33971 | 0.111132 | 0.121624 | 0.141883 | 0.039328 | 1597 | 1581 | 12.7150717 | 11676.78 | 115.8 | 1 | 18.232 | 0.148 | 0.05 | 0.351 | 0.042 | 0.02 | 0.049407 | 0.167 | 0.187 | 0.196 | 3143 | 0.002 | 0.517 | 0.324 | 0.099 | 0.676 | 0.014 | 0.01 | 0.107 | 0.008 | 0.016 | 0.451 | 0.002 | 0.002 | 0.004 | 0.773 | 0.0007 | 0.416 | 0.098 | 0.776 | 0.013 | 0.011 | 0.106 | 0.008 | 0.011 | 0.56 | 0.003 | 0.035 | 4.4 | 50.8 | 0.4 | 14.1 | 0.08 | 2.3 | 21.7 | 5.4 | 48.9 | 0.5 | 9 | 0.08 | 2.4 | 20.2
2370 | Э76ХФ | Р65 | 30 | 40.85 | 17.05 | 40.85 | 1.6491323 | 0.371885 | 0.120771 | 0.145785 | 0.146448 | 0.0391552 | 1589 | 1577 | 13.5121175 | 12270.97 | 114.9 | 1 | 18.399 | 0.137 | 0.05 | 0.388 | 0.041 | 0.02 | 0.04919 | 0.164 | 0.225 | 0.213 | 3487 | 0.002 | 0.48 | 0.312 | 0.091 | 0.654 | 0.011 | 0.011 | 0.09 | 0.007 | 0.018 | 0.442 | 0.001 | 0.002 | 0.003 | 0.763 | 0.0001 | 0.418 | 0.092 | 0.786 | 0.01 | 0.012 | 0.091 | 0.008 | 0.014 | 0.567 | 0.003 | 0.035 | 4.7 | 51.6 | 0.4 | 11.9 | 0.06 | 2.4 | 21.9 | 4.8 | 56.8 | 0.4 | 7.5 | 0.11 | 2.3 | 24.6
2372 | Э76ХФ | Р65 | 33 | 43.8666667 | 23.8166667 | 43.8666667 | 2 | 0.33303 | 0.122472 | 0.163928 | 0.136982 | 0.038637 | 1585 | 1626 | 13.8262158 | 13641.71 | 112.4 | 1 | 20.217 | 0.251 | 0.05 | 0.339 | 0.043 | 0.02 | 0.048539 | 0.142 | 0.254 | 0.216 | 5415 | 0.002 | 0.508 | 0.312 | 0.104 | 0.645 | 0.011 | 0.01 | 0.085 | 0.008 | 0.019 | 0.45 | 0.002 | 0.002 | 0.004 | 0.746 | 0.0002 | 0.42 | 0.103 | 0.792 | 0.011 | 0.011 | 0.084 | 0.008 | 0.01 | 0.574 | 0.003 | 0.036 | 4.5 | 55.9 | 0.6 | 11.4 | 0.06 | 2.4 | 23.1 | 5.4 | 54.6 | 0.4 | 7.4 | 0.09 | 2.5 | 21.8
2374 | Э76ХФ | Р65 | 36 | 47.5333333 | 16.6833333 | 47.5333333 | 2.99082745 | 0.323755 | 0.115101 | 0.084978 | 0.145047 | 0.0390398 | 1596 | 1594 | 12.2547686 | 12598.2 | 115.9 | 1 | 19.417 | 0.124 | 0.05 | 0.332 | 0.042 | 0.02 | 0.049045 | 0.187 | 0.129 | 0.203 | 3503 | 0.002 | 0.504 | 0.318 | 0.09 | 0.704 | 0.009 | 0.009 | 0.076 | 0.009 | 0.016 | 0.435 | 0.002 | 0.003 | 0.004 | 0.781 | 0.0003 | 0.415 | 0.09 | 0.778 | 0.008 | 0.01 | 0.076 | 0.01 | 0.01 | 0.568 | 0.003 | 0.036 | 5 | 46.6 | 0.6 | 11.5 | 0.09 | 2.4 | 19.4 | 5.2 | 54 | 0.3 | 7.9 | 0.12 | 2.1 | 25.7
2375 | Э76ХФ | Р65 | 49 | 42.8833333 | 25.5333333 | 42.8833333 | 3.0946197 | 0.37663 | 0.139482 | 0.155752 | 0.139345 | 0.0409685 | 1546 | 1593 | 15.2045084 | 13500 | 115.1 | 1 | 21.734 | 0.12 | 0.05 | 0.39 | 0.041 | 0.02 | 0.051468 | 0.149 | 0.241 | 0.246 | 5745 | 0.002 | 0.458 | 0.295 | 0.098 | 0.65 | 0.006 | 0.01 | 0.067 | 0.007 | 0.018 | 0.444 | 0.002 | 0.002 | 0.003 | 0.772 | 0.0002 | 0.416 | 0.098 | 0.785 | 0.006 | 0.011 | 0.067 | 0.008 | 0.014 | 0.571 | 0.004 | 0.035 | 4.5 | 55.3 | 0.6 | 10.4 | 0.12 | 2.5 | 22.4 | 4.5 | 61.3 | 0.7 | 4.5 | 0.08 | 2.7 | 22.6
2376 | Э76ХФ | Р65 | 59 | 41.9 | 18.8666667 | 41.9 | 2 | 0.2999269 | 0.099792 | 0.093828 | 0.116748 | 0.0397307 | 1573 | 1577 | 13.4319809 | 12641.34 | 111.8 | 1 | 18.76 | 0.124 | 0.05 | 0.287 | 0.041 | 0.02 | 0.049913 | 0.14 | 0.144 | 0.176 | 3975 | 0.002 | 0.499 | 0.329 | 0.095 | 0.702 | 0.01 | 0.01 | 0.084 | 0.009 | 0.017 | 0.458 | 0.002 | 0.003 | 0.003 | 0.77 | 0.0002 | 0.414 | 0.094 | 0.781 | 0.009 | 0.01 | 0.084 | 0.009 | 0.013 | 0.565 | 0.003 | 0.037 | 3.4 | 47 | 0.5 | 10.2 | 0.09 | 2.4 | 19.6 | 4 | 58.9 | 0.8 | 6.6 | 0.13 | 2.4 | 24.4
2377 | Э76ХФ | Р65 | 60 | 48.8833333 | 19.0333333 | 48.8833333 | 2.99082745 | 0.3320191 | 0.133245 | 0.109334 | 0.158153 | 0.0393853 | 1562 | 1582 | 21.6736447 | 12499.12 | 116.3 | 1 | 35.316 | 0.107 | 0.05 | 0.331 | 0.04 | 0.02 | 0.049479 | 0.197 | 0.167 | 0.235 | 3965 | 0.002 | 0.475 | 0.308 | 0.09 | 0.692 | 0.006 | 0.009 | 0.074 | 0.008 | 0.016 | 0.441 | 0.002 | 0.003 | 0.003 | 0.781 | 0.0001 | 0.424 | 0.091 | 0.794 | 0.005 | 0.013 | 0.075 | 0.008 | 0.012 | 0.559 | 0.003 | 0.036 | 3.9 | 46.2 | 0.8 | 6 | 0.11 | 2.5 | 18.4 | 5.2 | 56.1 | 0.8 | 8.7 | 0.15 | 2.3 | 24.5
2378 | Э76ХФ | Р65 | 46 | 48.85 | 13.9333333 | 48.85 | 1.4638248 | 0.332575 | 0.094689 | 0.050145 | 0.116706 | 0.0390112 | 1606 | 1581 | 15.6958035 | 12539.71 | 112.8 | 1 | 25.558 | 0.143 | 0.05 | 0.348 | 0.042 | 0.02 | 0.049009 | 0.158 | 0.075 | 0.167 | 2912 | 0.002 | 0.502 | 0.336 | 0.095 | 0.736 | 0.008 | 0.009 | 0.078 | 0.011 | 0.017 | 0.457 | 0.002 | 0.003 | 0.004 | 0.765 | 0.0001 | 0.416 | 0.093 | 0.778 | 0.008 | 0.01 | 0.077 | 0.011 | 0.008 | 0.548 | 0.003 | 0.037 | 5.2 | 54.4 | 0.6 | 13.7 | 0.14 | 2.3 | 23.7 | 5.1 | 53.2 | 0.5 | 12.3 | 0.1 | 2.3 | 23.1
2379 | Э76ХФ | Р65 | 40 | 40.55 | 12.1833333 | 40.55 | 2.6970555 | 0.3268228 | 0.125874 | 0.112774 | 0.170182 | 0.038637 | 1595 | 1582 | 19.4197287 | 12981.67 | 113.9 | 1 | 26.249 | 0.221 | 0.215 | 0.179 | 0.047 | 0.02 | 0.048539 | 0.214 | 0.172 | 0.222 | 2636 | 0.002 | 0.482 | 0.311 | 0.099 | 0.688 | 0.007 | 0.009 | 0.079 | 0.009 | 0.021 | 0.412 | 0.002 | 0.005 | 0.003 | 0.763 | 0.0004 | 0.414 | 0.096 | 0.775 | 0.006 | 0.01 | 0.079 | 0.01 | 0.015 | 0.556 | 0.003 | 0.038 | 4.4 | 48.9 | 0.8 | 17.9 | 0.26 | 2 | 24.8 | 3.6 | 45.3 | 0.5 | 12.5 | 0.16 | 2.1 | 21.5
2381 | Э76ХФ | Р65 | 37 | 46.9666667 | 27.5 | 46.9666667 | 2.99082745 | 0.322365 | 0.081081 | 0.021817 | 0.095998 | 0.0382425 | 1560 | 1636 | 11.3040645 | 13586.18 | 111.8 | 1 | 17.537 | 0.125 | 0.05 | 0.339 | 0.039 | 0.02 | 0.048286 | 0.138 | 0.031 | 0.143 | 6227 | 0.002 | 0.501 | 0.351 | 0.097 | 0.765 | 0.006 | 0.006 | 0.071 | 0.011 | 0.019 | 0.476 | 0.002 | 0.002 | 0.003 | 0.769 | 0.0002 | 0.421 | 0.097 | 0.789 | 0.005 | 0.008 | 0.071 | 0.012 | 0.013 | 0.566 | 0.003 | 0.036 | 3.1 | 61.3 | 0.2 | 9.1 | 0.07 | 2.5 | 24.5 | 4 | 62.2 | 0.5 | 3.3 | 0.1 | 2.7 | 23.2
2382 | Э76ХФ | Р65 | 30 | 65.45 | 22.9166667 | 65.45 | 2.99082745 | 0.409375 | 0.106029 | 0.120275 | 0.138254 | 0.0392452 | 1564 | 1595 | 9.7644913 | 13384.15 | 114.9 | 1 | 21.113 | 0.152 | 0.05 | 0.438 | 0.041 | 0.02 | 0.049552 | 0.162 | 0.185 | 0.187 | 5112 | 0.002 | 0.43 | 0.327 | 0.104 | 0.674 | 0.008 | 0.009 | 0.073 | 0.007 | 0.02 | 0.436 | 0.002 | 0.002 | 0.003 | 0.768 | 0.0001 | 0.415 | 0.103 | 0.785 | 0.007 | 0.012 | 0.073 | 0.008 | 0.014 | 0.567 | 0.003 | 0.036 | 4.2 | 58.8 | 0.2 | 11.7 | 0.07 | 2.3 | 25.4 | 5.5 | 60.6 | 0.5 | 5 | 0.09 | 2.6 | 23.6
2383 | Э76ХФ | Р65 | 27 | 48.7166667 | 19.1666667 | 48.7166667 | 2.99082745 | 0.397905 | 0.129843 | 0.157462 | 0.159357 | 0.0394741 | 1554 | 1596 | 11.736188 | 13432.7 | 114.7 | 1 | 18.729 | 0.133 | 0.05 | 0.418 | 0.041 | 0.02 | 0.049841 | 0.179 | 0.243 | 0.229 | 4291 | 0.001 | 0.404 | 0.308 | 0.122 | 0.622 | 0.01 | 0.01 | 0.096 | 0.007 | 0.023 | 0.407 | 0.001 | 0.002 | 0.003 | 0.763 | 0.0006 | 0.417 | 0.121 | 0.786 | 0.009 | 0.011 | 0.097 | 0.008 | 0.013 | 0.576 | 0.003 | 0.036 | 3.3 | 41.3 | 0.9 | 7.1 | 0.31 | 2.3 | 17.9 | 4.1 | 49 | 0.4 | 10.2 | 0.09 | 2.1 | 23.5
2384 | Э76ХФ | Р65 | 30 | 54.0666667 | 17.65 | 54.0666667 | 2.99082745 | 0.3707 | 0.1134 | 0.142649 | 0.131756 | 0.0388436 | 1575 | 1586 | 10.6472356 | 13587.54 | 113.2 | 1 | 19.097 | 0.179 | 0.05 | 0.388 | 0.04 | 0.02 | 0.049045 | 0.144 | 0.221 | 0.2 | 3997 | 0.002 | 0.466 | 0.322 | 0.11 | 0.659 | 0.006 | 0.009 | 0.071 | 0.007 | 0.023 | 0.45 | 0.001 | 0.002 | 0.003 | 0.767 | 0.0001 | 0.417 | 0.11 | 0.788 | 0.006 | 0.01 | 0.071 | 0.008 | 0.019 | 0.558 | 0.003 | 0.036 | 3.5 | 49.3 | 0.3 | 13 | 0.1 | 2.2 | 22.8 | 4.6 | 57.6 | 0.4 | 7.2 | 0.1 | 2.3 | 25.2
2385 | Э76ХФ | Р65 | 40 | 41.5333333 | 21.0166667 | 41.5333333 | 2.99082745 | 0.383345 | 0.117369 | 0.139412 | 0.128292 | 0.0401045 | 1564 | 1571 | 13.5866774 | 13132.43 | 116.6 | 1 | 18.81 | 0.136 | 0.05 | 0.403 | 0.04 | 0.02 | 0.050637 | 0.14 | 0.216 | 0.207 | 4600 | 0.002 | 0.456 | 0.323 | 0.108 | 0.671 | 0.006 | 0.009 | 0.076 | 0.007 | 0.02 | 0.449 | 0.002 | 0.002 | 0.004 | 0.782 | 0.0004 | 0.417 | 0.107 | 0.792 | 0.005 | 0.014 | 0.076 | 0.008 | 0.016 | 0.559 | 0.003 | 0.036 | 4.3 | 57.6 | 0.7 | 10.5 | 0.09 | 2.4 | 23.7 | 4.3 | 60.9 | 0.5 | 4.6 | 0.07 | 2.4 | 25.6
2386 | Э76ХФ | Р65 | 39 | 43.6833333 | 18.4833333 | 43.6833333 | 2.7484444 | 0.34875 | 0.095256 | 0.072085 | 0.119825 | 0.0383851 | 1574 | 1589 | 13.047768 | 13306.04 | 113.2 | 1 | 18.999 | 0.127 | 0.05 | 0.367 | 0.028 | 0.02 | 0.048466 | 0.155 | 0.11 | 0.168 | 4099 | 0.002 | 0.483 | 0.336 | 0.091 | 0.716 | 0.005 | 0.011 | 0.062 | 0.008 | 0.018 | 0.444 | 0.002 | 0.002 | 0.003 | 0.77 | 0.0002 | 0.419 | 0.092 | 0.783 | 0.004 | 0.012 | 0.062 | 0.009 | 0.014 | 0.556 | 0.003 | 0.036 | 3.6 | 59.8 | 0.4 | 9.9 | 0.08 | 2.5 | 24.4 | 4 | 62.9 | 0.4 | 3.6 | 0.05 | 2.4 | 26.8
2387 | Э76ХФ | Р65 | 41 | 45.5166667 | 21.1333333 | 45.5166667 | 2.7535026 | 0.38591 | 0.099792 | 0.157729 | 0.125468 | 0.038987 | 1548 | 1571 | 11.0544123 | 13343.85 | 115.2 | 1 | 16.772 | 0.164 | 0.05 | 0.394 | 0.039 | 0.02 | 0.049226 | 0.128 | 0.245 | 0.176 | 4700 | 0.002 | 0.41 | 0.333 | 0.114 | 0.649 | 0.006 | 0.011 | 0.07 | 0.008 | 0.025 | 0.459 | 0.002 | 0.003 | 0.003 | 0.776 | 0.0002 | 0.419 | 0.114 | 0.79 | 0.005 | 0.012 | 0.07 | 0.009 | 0.018 | 0.558 | 0.003 | 0.036 | 4.1 | 57.9 | 0.3 | 11.7 | 0.16 | 2.3 | 25.2 | 4.6 | 57.2 | 0.5 | 10.4 | 0.16 | 2.2 | 25.9
2388 | Э76ХФ | Р65 | 32 | 41.35 | 16.7833333 | 41.35 | 2.6944568 | 0.416815 | 0.083349 | 0.10413 | 0.13819 | 0.0402471 | 1590 | 1572 | 21.4836834 | 12680.44 | 116.2 | 1 | 29.552 | 0.165 | 0.05 | 0.452 | 0.03 | 0.02 | 0.050817 | 0.17 | 0.16 | 0.147 | 3547 | 0.002 | 0.437 | 0.349 | 0.118 | 0.696 | 0.007 | 0.011 | 0.073 | 0.011 | 0.022 | 0.443 | 0.002 | 0.002 | 0.003 | 0.781 | 0.0001 | 0.417 | 0.118 | 0.789 | 0.007 | 0.012 | 0.073 | 0.012 | 0.014 | 0.571 | 0.003 | 0.037 | 3.4 | 46.3 | 0.9 | 11.3 | 0.16 | 2.2 | 20.9 | 4.4 | 53 | 1 | 9.9 | 0.08 | 2.2 | 24.1
2389 | Э76ХФ | Р65 | 29 | 44.3666667 | 16.0333333 | 44.3666667 | 2 | 0.38923 | 0.098658 | 0.080444 | 0.09424 | 0.0387288 | 1590 | 1574 | 9.3773103 | 12502.7 | 114.7 | 1 | 13.868 | 0.129 | 0.05 | 0.416 | 0.069 | 0.02 | 0.0489 | 0.112 | 0.124 | 0.174 | 3341 | 0.002 | 0.434 | 0.335 | 0.115 | 0.716 | 0.009 | 0.009 | 0.087 | 0.01 | 0.02 | 0.468 | 0.002 | 0.002 | 0.003 | 0.779 | 0.0002 | 0.418 | 0.114 | 0.787 | 0.008 | 0.011 | 0.087 | 0.011 | 0.017 | 0.553 | 0.003 | 0.036 | 3.3 | 51.9 | 0.4 | 13.5 | 0.12 | 2.4 | 21.7 | 4.2 | 57.3 | 0.5 | 10.3 | 0.15 | 2.2 | 26.2
2390 | Э76ХФ | Р65 | 29 | 41.5166667 | 16.3833333 | 41.5166667 | 2 | 0.40225 | 0.121338 | 0.129376 | 0.133352 | 0.0399897 | 1583 | 1579 | 14.0444801 | 12649.44 | 117.4 | 1 | 19.436 | 0.189 | 0.05 | 0.426 | 0.04 | 0.02 | 0.050492 | 0.152 | 0.2 | 0.214 | 3454 | 0.002 | 0.449 | 0.315 | 0.101 | 0.667 | 0.01 | 0.01 | 0.082 | 0.009 | 0.02 | 0.439 | 0.002 | 0.003 | 0.003 | 0.792 | 0.0003 | 0.414 | 0.099 | 0.775 | 0.009 | 0.013 | 0.082 | 0.01 | 0.016 | 0.56 | 0.003 | 0.036 | 4.1 | 56.7 | 0.3 | 13.8 | 0.15 | 2.2 | 25.6 | 4.8 | 54.9 | 0.6 | 11 | 0.07 | 2.3 | 23.9
2391 | Э76ХФ | Р65 | 28 | 43.85 | 19.4666667 | 43.85 | 3.1002147 | 0.41358 | 0.13041 | 0.162799 | 0.125542 | 0.0395311 | 1568 | 1570 | 10.063854 | 13506.16 | 114.4 | 1 | 14.71 | 0.139 | 0.05 | 0.437 | 0.04 | 0.02 | 0.049913 | 0.126 | 0.253 | 0.23 | 4382 | 0.002 | 0.418 | 0.305 | 0.136 | 0.639 | 0.008 | 0.011 | 0.083 | 0.007 | 0.026 | 0.441 | 0.001 | 0.002 | 0.003 | 0.792 | 0.0003 | 0.416 | 0.134 | 0.794 | 0.007 | 0.013 | 0.083 | 0.009 | 0.016 | 0.556 | 0.003 | 0.036 | 3.9 | 55.5 | 1 | 17.2 | 0.22 | 2.3 | 23.7 | 4.4 | 50 | 0.6 | 12.1 | 0.1 | 2.1 | 23.3
2392 | Э76ХФ | Р65 | 18 | 41.7 | 14.6666667 | 41.7 | 2 | 0.361275 | 0.092421 | 0.045617 | 0.095196 | 0.0389585 | 1595 | 1583 | 9.6761714 | 12207.27 | 115.1 | 1 | 13.423 | 0.096 | 0.05 | 0.384 | 0.039 | 0.02 | 0.04919 | 0.128 | 0.069 | 0.163 | 2984 | 0.002 | 0.462 | 0.341 | 0.109 | 0.737 | 0.01 | 0.01 | 0.083 | 0.012 | 0.021 | 0.477 | 0.002 | 0.003 | 0.003 | 0.772 | 0.0003 | 0.417 | 0.108 | 0.778 | 0.009 | 0.012 | 0.082 | 0.012 | 0.013 | 0.562 | 0.003 | 0.036 | 5 | 56.6 | 1 | 12 | 0.11 | 2.6 | 22 | 6.1 | 57 | 0.8 | 8.5 | 0.08 | 2.5 | 23.3
2393 | Э76ХФ | Р65 | 15 | 42.8666667 | 16.95 | 42.8666667 | 1.4824482 | 0.340845 | 0.079947 | 0.022763 | 0.124637 | 0.0388722 | 1592 | 1580 | 13.9562986 | 11546.9 | 115 | 1 | 19.942 | 0.229 | 0.05 | 0.362 | 0.041 | 0.02 | 0.049081 | 0.183 | 0.032 | 0.141 | 3262 | 0.002 | 0.493 | 0.351 | 0.11 | 0.758 | 0.007 | 0.009 | 0.09 | 0.013 | 0.02 | 0.457 | 0.002 | 0.003 | 0.004 | 0.764 | 0.0003 | 0.416 | 0.109 | 0.781 | 0.006 | 0.01 | 0.09 | 0.014 | 0.011 | 0.556 | 0.003 | 0.037 | 5.5 | 56.1 | 0.6 | 13.8 | 0.22 | 2.4 | 23.9 | 4.7 | 55 | 0.6 | 13.2 | 0.08 | 2.2 | 24.7
2394 | Э76ХФ | Р65 | 11 | 47.0166667 | 22 | 47.0166667 | 3.0895934 | 0.383665 | 0.128709 | 0.095303 | 0.108612 | 0.0403904 | 1556 | 1572 | 8.7811414 | 13358.18 | 116.5 | 1 | 13.762 | 0.096 | 0.05 | 0.403 | 0.041 | 0.02 | 0.050998 | 0.128 | 0.147 | 0.227 | 4898 | 0.002 | 0.448 | 0.311 | 0.1 | 0.693 | 0.009 | 0.009 | 0.072 | 0.008 | 0.02 | 0.46 | 0.002 | 0.003 | 0.002 | 0.79 | 0.0001 | 0.415 | 0.103 | 0.779 | 0.008 | 0.011 | 0.073 | 0.009 | 0.018 | 0.548 | 0.003 | 0.033 | 3.2 | 58.4 | 0.5 | 11.8 | 0.08 | 2.6 | 22.4 | 6.2 | 53.8 | 1 | 11.1 | 0.1 | 2.4 | 22.9
2396 | Э76ХФ | Р65 | 14 | 40.5333333 | 15.6 | 40.5333333 | 2 | 0.381495 | 0.106029 | 0.108785 | 0.126231 | 0.0399033 | 1592 | 1574 | 9.8711349 | 12453.85 | 116.9 | 1 | 13.337 | 0.096 | 0.05 | 0.404 | 0.041 | 0.02 | 0.050383 | 0.149 | 0.168 | 0.187 | 3238 | 0.002 | 0.461 | 0.329 | 0.119 | 0.684 | 0.009 | 0.009 | 0.102 | 0.01 | 0.022 | 0.449 | 0.002 | 0.003 | 0.003 | 0.774 | 0.0002 | 0.416 | 0.12 | 0.781 | 0.008 | 0.011 | 0.102 | 0.011 | 0.016 | 0.554 | 0.003 | 0.035 | 3.6 | 57.3 | 0.6 | 12.4 | 0.13 | 2.5 | 22.5 | 3.8 | 57.1 | 0.8 | 12.8 | 0.11 | 2.5 | 22.8
2397 | Э76ХФ | Р65 | 9 | 43.5333333 | 22.25 | 43.5333333 | 2 | 0.42291 | 0.14742 | 0.172762 | 0.16251 | 0.0404767 | 1568 | 1582 | 17.0503828 | 13291.69 | 116.5 | 1 | 24.742 | 0.114 | 0.05 | 0.445 | 0.041 | 0.02 | 0.051107 | 0.178 | 0.268 | 0.26 | 4929 | 0.002 | 0.413 | 0.297 | 0.095 | 0.639 | 0.006 | 0.009 | 0.071 | 0.008 | 0.02 | 0.429 | 0.002 | 0.003 | 0.004 | 0.766 | 0.0002 | 0.417 | 0.094 | 0.79 | 0.005 | 0.011 | 0.071 | 0.009 | 0.015 | 0.555 | 0.003 | 0.035 | 4 | 51.8 | 1.8 | 10.9 | 0.2 | 2.5 | 20.7 | 4.8 | 54.1 | 1 | 10.5 | 0.12 | 2.1 | 26.8
2398 | Э76ХФ | Р65 | 13 | 40.6833333 | 18.2333333 | 40.6833333 | 2 | 0.436545 | 0.149121 | 0.237855 | 0.191325 | 0.0409923 | 1587 | 1576 | 12.3647685 | 12929.07 | 117.4 | 1 | 16.768 | 0.328 | 0.05 | 0.459 | 0.03 | 0.02 | 0.051758 | 0.195 | 0.37 | 0.263 | 3929 | 0.001 | 0.413 | 0.294 | 0.136 | 0.578 | 0.009 | 0.01 | 0.093 | 0.007 | 0.025 | 0.4 | 0.001 | 0.002 | 0.003 | 0.768 | 0.0003 | 0.416 | 0.133 | 0.787 | 0.008 | 0.012 | 0.092 | 0.008 | 0.019 | 0.563 | 0.003 | 0.037 | 3.4 | 41.4 | 2.1 | 7.5 | 0.19 | 2.3 | 17.9 | 4.7 | 56.2 | 0.4 | 12.9 | 0.16 | 2.2 | 26.1
2400 | Э76ХФ | Р65 | 20 | 41.6833333 | 18 | 41.6833333 | 2.8934386 | 0.41343 | 0.134946 | 0.161988 | 0.12978 | 0.0395311 | 1585 | 1578 | 15.3219512 | 12923.33 | 115.8 | 1 | 21.289 | 0.097 | 0.05 | 0.436 | 0.031 | 0.02 | 0.049913 | 0.132 | 0.252 | 0.238 | 3877 | 0.002 | 0.439 | 0.308 | 0.097 | 0.655 | 0.006 | 0.011 | 0.085 | 0.008 | 0.02 | 0.459 | 0.003 | 0.002 | 0.003 | 0.772 | 0.0003 | 0.421 | 0.096 | 0.797 | 0.006 | 0.012 | 0.085 | 0.008 | 0.016 | 0.578 | 0.003 | 0.037 | 4.8 | 59.7 | 0.8 | 9.7 | 0.09 | 2.6 | 23 | 5.2 | 53.3 | 0.7 | 4.3 | 0.07 | 2.7 | 20
2401 | Э76ХФ | Р65 | 14 | 42.3833333 | 23.1833333 | 42.3833333 | 3.8404437 | 0.317935 | 0.074277 | 0.041875 | 0.101451 | 0.0386148 | 1593 | 1624 | 13.4914218 | 13993.67 | 111.4 | 1 | 18.873 | 0.187 | 0.05 | 0.334 | 0.029 | 0.02 | 0.048756 | 0.139 | 0.063 | 0.131 | 5407 | 0.002 | 0.514 | 0.355 | 0.116 | 0.756 | 0.008 | 0.008 | 0.084 | 0.014 | 0.018 | 0.484 | 0.003 | 0.003 | 0.004 | 0.742 | 0.0005 | 0.42 | 0.116 | 0.799 | 0.008 | 0.01 | 0.084 | 0.015 | 0.011 | 0.57 | 0.003 | 0.038 | 3.8 | 62 | 0.6 | 7.7 | 0.07 | 2.9 | 21.5 | 4.3 | 53.3 | 1 | 4.8 | 0.13 | 2.5 | 21.5
2402 | Э76ХФ | Р65 | 13 | 40.2 | 17.05 | 40.2 | 2.713887 | 0.400745 | 0.135513 | 0.142298 | 0.125688 | 0.0404482 | 1612 | 1602 | 18.1925373 | 13210.56 | 117.2 | 1 | 24.378 | 0.086 | 0.05 | 0.421 | 0.03 | 0.02 | 0.051071 | 0.134 | 0.221 | 0.239 | 3754 | 0.002 | 0.46 | 0.306 | 0.096 | 0.668 | 0.007 | 0.009 | 0.065 | 0.009 | 0.017 | 0.452 | 0.002 | 0.002 | 0.004 | 0.764 | 0.0004 | 0.418 | 0.094 | 0.793 | 0.006 | 0.01 | 0.064 | 0.01 | 0.012 | 0.57 | 0.003 | 0.037 | 4.3 | 60.4 | 0.5 | 9.4 | 0.08 | 2.7 | 22.6 | 4.9 | 59 | 0.6 | 6 | 0.09 | 2.3 | 25.7
2403 | Э76ХФ | Р65 | 14 | 58.9 | 21.8166667 | 58.9 | 2.5011655 | 0.3734259 | 0.091287 | 0.119753 | 0.137001 | 0.0396174 | 1582 | 1598 | 10.2132428 | 13038.66 | 114.8 | 1 | 20.052 | 0.097 | 0.05 | 0.391 | 0.027 | 0.02 | 0.050022 | 0.161 | 0.185 | 0.161 | 4741 | 0.002 | 0.483 | 0.342 | 0.105 | 0.686 | 0.009 | 0.009 | 0.101 | 0.01 | 0.018 | 0.459 | 0.002 | 0.002 | 0.004 | 0.755 | 0.001 | 0.413 | 0.105 | 0.787 | 0.008 | 0.011 | 0.1 | 0.011 | 0.013 | 0.562 | 0.003 | 0.037 | 4.9 | 56.5 | 1 | 8.4 | 0.08 | 2.5 | 22.4 | 4.7 | 57.4 | 0.9 | 5.5 | 0.11 | 2.2 | 25.6
2404 | Э76ХФ | Р65 | 32 | 45.8666667 | 22.9166667 | 45.8666667 | 2.99082745 | 0.35969 | 0.091854 | 0.100945 | 0.113727 | 0.0404767 | 1573 | 1590 | 14.0991279 | 13339.64 | 116 | 1 | 21.556 | 0.084 | 0.05 | 0.38 | 0.027 | 0.02 | 0.051107 | 0.133 | 0.156 | 0.162 | 5095 | 0.002 | 0.495 | 0.34 | 0.123 | 0.694 | 0.008 | 0.009 | 0.085 | 0.009 | 0.018 | 0.474 | 0.002 | 0.003 | 0.004 | 0.756 | 0.0009 | 0.417 | 0.123 | 0.783 | 0.007 | 0.011 | 0.085 | 0.01 | 0.015 | 0.557 | 0.003 | 0.037 | 4.6 | 59.8 | 1.7 | 8.2 | 0.1 | 2.7 | 22.2 | 5.1 | 59.2 | 0.7 | 5.7 | 0.11 | 2.3 | 25.4
2405 | Э76ХФ | Р65 | 30 | 42.8666667 | 18.0333333 | 42.8666667 | 2.99082745 | 0.3725586 | 0.121338 | 0.106813 | 0.154179 | 0.0404189 | 1577 | 1583 | 20.8188746 | 13222.18 | 116.5 | 1 | 29.291 | 0.1 | 0.05 | 0.386 | 0.028 | 0.02 | 0.051034 | 0.193 | 0.164 | 0.214 | 3974 | 0.002 | 0.461 | 0.32 | 0.084 | 0.697 | 0.006 | 0.008 | 0.059 | 0.009 | 0.016 | 0.448 | 0.002 | 0.003 | 0.004 | 0.757 | 0.0005 | 0.419 | 0.083 | 0.792 | 0.005 | 0.011 | 0.058 | 0.009 | 0.012 | 0.568 | 0.003 | 0.038 | 4.5 | 59.7 | 1.3 | 7.6 | 0.14 | 2.6 | 23.1 | 4.2 | 59.6 | 1 | 6.2 | 0.16 | 2.3 | 26.3
2409 | Э76ХФ | Р65 | 21 | 46.7 | 15.2333333 | 46.7 | 3 | 0.39118 | 0.125874 | 0.145038 | 0.167874 | 0.0400467 | 1615 | 1578 | 17.020985 | 12509.41 | 115.5 | 1 | 26.496 | 0.113 | 0.05 | 0.406 | 0.023 | 0.02 | 0.050564 | 0.198 | 0.224 | 0.222 | 3176 | 0.002 | 0.472 | 0.311 | 0.094 | 0.662 | 0.007 | 0.009 | 0.068 | 0.008 | 0.018 | 0.433 | 0.002 | 0.002 | 0.003 | 0.765 | 0.0003 | 0.418 | 0.094 | 0.79 | 0.006 | 0.012 | 0.068 | 0.008 | 0.012 | 0.566 | 0.003 | 0.036 | 4.6 | 56.3 | 0.8 | 12.3 | 0.08 | 2.5 | 22.4 | 5 | 56.1 | 0.6 | 10.4 | 0.11 | 2.5 | 22.6
2410 | Э76ХФ | Р65 | 28 | 53.9 | 26.5333333 | 53.9 | 2.8555556 | 0.44305 | 0.13608 | 0.351906 | 0.201162 | 0.0399326 | 1572 | 1587 | 9.3134439 | 13070.35 | 115.8 | 1 | 16.684 | 0.062 | 0.05 | 0.465 | 0.062 | 0.02 | 0.050383 | 0.162 | 0.55 | 0.24 | 5780 | 0.002 | 0.424 | 0.298 | 0.127 | 0.485 | 0.007 | 0.008 | 0.072 | 0.007 | 0.024 | 0.387 | 0.002 | 0.002 | 0.003 | 0.708 | 0.0002 | 0.408 | 0.126 | 0.78 | 0.005 | 0.011 | 0.072 | 0.008 | 0.019 | 0.561 | 0.004 | 0.037 | 3.5 | 48.4 | 1.1 | 8.7 | 0.11 | 2.3 | 20.7 | 4.2 | 59.2 | 0.5 | 5.9 | 0.11 | 2.2 | 26.6
2415 | Э76ХФ | Р65 | 49 | 41.8666667 | 17.3833333 | 41.8666667 | 2.6202422 | 0.364995 | 0.119637 | 0.086279 | 0.139497 | 0.0396524 | 1568 | 1576 | 9.5764515 | 12998.66 | 116.6 | 1 | 13.149 | 0.115 | 0.05 | 0.382 | 0.041 | 0.02 | 0.050022 | 0.179 | 0.132 | 0.211 | 3766 | 0.002 | 0.463 | 0.32 | 0.104 | 0.718 | 0.007 | 0.009 | 0.074 | 0.012 | 0.02 | 0.456 | 0.002 | 0.003 | 0.003 | 0.776 | 0.0004 | 0.419 | 0.105 | 0.792 | 0.006 | 0.01 | 0.074 | 0.014 | 0.016 | 0.577 | 0.003 | 0.037 | 3.5 | 50.9 | 0.5 | 12.1 | 0.13 | 2.4 | 21.4 | 4.3 | 56.9 | 0.4 | 9.4 | 0.09 | 2.4 | 23.6
2416 | Э76ХФ | Р65 | 43 | 40.5166667 | 18.7833333 | 40.5166667 | 2.3899721 | 0.377735 | 0.140049 | 0.136146 | 0.134364 | 0.0393655 | 1557 | 1578 | 7.8663924 | 13151.02 | 114.5 | 1 | 10.624 | 0.136 | 0.05 | 0.392 | 0.041 | 0.02 | 0.04966 | 0.15 | 0.211 | 0.247 | 4117 | 0.002 | 0.462 | 0.3 | 0.099 | 0.67 | 0.007 | 0.01 | 0.062 | 0.008 | 0.023 | 0.464 | 0.002 | 0.003 | 0.003 | 0.781 | 0.0002 | 0.419 | 0.099 | 0.786 | 0.006 | 0.011 | 0.063 | 0.009 | 0.017 | 0.571 | 0.003 | 0.036 | 3.6 | 54.4 | 0.5 | 5.5 | 0.14 | 2.4 | 22.5 | 4.4 | 55.7 | 1 | 4.9 | 0.13 | 2.5 | 21.9
2420 | Э76ХФ | Р65 | 41 | 45.6666667 | 20 | 45.6666667 | 1.6079692 | 0.3515094 | 0.144128 | 0.139962 | 0.135408 | 0.0416017 | 1580 | 1591 | 10.5614138 | 11568 | 113.7 | 1 | 15.936 | 0.084 | 0.05 | 0.342 | 0.041 | 0.02 | 0.052481 | 0.15 | 0.217 | 0.256 | 3856 | 0.002 | 0.464 | 0.291 | 0.096 | 0.656 | 0.006 | 0.01 | 0.062 | 0.009 | 0.019 | 0.444 | 0.002 | 0.002 | 0.003 | 0.751 | 0.0002 | 0.414 | 0.097 | 0.782 | 0.005 | 0.011 | 0.062 | 0.01 | 0.013 | 0.554 | 0.003 | 0.035 | 3.7 | 56.5 | 0.4 | 8.1 | 0.06 | 2.6 | 22.2 | 5 | 58.2 | 0.6 | 6.6 | 0.11 | 2.3 | 25.4
2422 | Э76ХФ | Р65 | 44 | 44.5666667 | 16.3666667 | 44.5666667 | 2 | 0.39894 | 0.145254 | 0.137003 | 0.145605 | 0.0404547 | 1612 | 1596 | 14.8261725 | 11947.45 | 115.4 | 1 | 21.778 | 0.139 | 0.05 | 0.417 | 0.041 | 0.02 | 0.051034 | 0.167 | 0.212 | 0.258 | 3259 | 0.001 | 0.452 | 0.295 | 0.106 | 0.658 | 0.008 | 0.009 | 0.065 | 0.008 | 0.022 | 0.432 | 0.002 | 0.002 | 0.003 | 0.771 | 0.0002 | 0.415 | 0.103 | 0.771 | 0.007 | 0.011 | 0.065 | 0.009 | 0.016 | 0.565 | 0.003 | 0.034 | 4.5 | 55.5 | 0.7 | 8.6 | 0.06 | 2.4 | 23.2 | 4.8 | 54.1 | 0.9 | 5.2 | 0.07 | 2.5 | 21.6
2423 | Э76ХФ | Р65 | 25 | 44.3666667 | 21.3666667 | 44.3666667 | 1.3547009 | 0.333125 | 0.146943 | 0.173748 | 0.148536 | 0.0397959 | 1584 | 1586 | 12.3086626 | 12131.05 | 117.5 | 1 | 17.998 | 0.085 | 0.05 | 0.334 | 0.041 | 0.02 | 0.050203 | 0.156 | 0.27 | 0.261 | 4320 | 0.002 | 0.5 | 0.299 | 0.132 | 0.646 | 0.008 | 0.011 | 0.087 | 0.009 | 0.022 | 0.448 | 0.002 | 0.002 | 0.004 | 0.766 | 0.0002 | 0.421 | 0.132 | 0.8 | 0.007 | 0.012 | 0.086 | 0.01 | 0.015 | 0.571 | 0.003 | 0.036 | 5 | 59.6 | 0.2 | 10.5 | 0.05 | 2.8 | 21 | 6.5 | 55.7 | 0.3 | 8.1 | 0.08 | 2.5 | 22.2
2424 | Э76ХФ | Р65 | 30 | 50.2 | 24.7 | 50.2 | 2.99082745 | 0.28658 | 0.124986 | 0.112211 | 0.107745 | 0.039222 | 1566 | 1593 | 8.0853342 | 12502.83 | 115.1 | 1 | 13.507 | 0.112 | 0.05 | 0.283 | 0.041 | 0.02 | 0.049479 | 0.119 | 0.174 | 0.222 | 5147 | 0.002 | 0.535 | 0.314 | 0.108 | 0.687 | 0.009 | 0.011 | 0.074 | 0.01 | 0.021 | 0.47 | 0.003 | 0.003 | 0.004 | 0.78 | 0.0001 | 0.419 | 0.108 | 0.787 | 0.009 | 0.011 | 0.074 | 0.011 | 0.015 | 0.557 | 0.003 | 0.036 | 6.3 | 59.7 | 0.7 | 7.8 | 0.06 | 2.8 | 21.3 | 2.8 | 48.9 | 0.2 | 13.1 | 0.1 | 2.1 | 22.9
2425 | Э76ХФ | Р65 | 42 | 53.1833333 | 15.3 | 53.1833333 | 1.3136685 | 0.38623 | 0.130616 | 0.164664 | 0.200436 | 0.0389065 | 1619 | 1581 | 11.0240805 | 12290.2 | 115.7 | 1 | 19.482 | 0.17 | 0.05 | 0.403 | 0.041 | 0.02 | 0.049081 | 0.24 | 0.254 | 0.232 | 3134 | 0.002 | 0.449 | 0.309 | 0.108 | 0.645 | 0.011 | 0.01 | 0.08 | 0.01 | 0.019 | 0.401 | 0.002 | 0.002 | 0.003 | 0.749 | 0.0002 | 0.419 | 0.108 | 0.79 | 0.01 | 0.012 | 0.08 | 0.011 | 0.011 | 0.569 | 0.003 | 0.036 | 4.1 | 53.4 | 0.6 | 16.1 | 0.18 | 2.2 | 24.1 | 4.6 | 55.3 | 0.5 | 12.7 | 0.1 | 2.2 | 25.1
2426 | Э76ХФ | Р65 | 53 | 43.2333333 | 19.55 | 43.2333333 | 2 | 0.354685 | 0.140187 | 0.118662 | 0.114042 | 0.0389929 | 1571 | 1589 | 12.8227448 | 13224.55 | 111.7 | 1 | 18.479 | 0.207 | 0.05 | 0.364 | 0.03 | 0.02 | 0.04919 | 0.126 | 0.184 | 0.249 | 4309 | 0.002 | 0.47 | 0.294 | 0.105 | 0.676 | 0.008 | 0.01 | 0.075 | 0.008 | 0.022 | 0.453 | 0.002 | 0.002 | 0.003 | 0.771 | 0.0002 | 0.417 | 0.104 | 0.783 | 0.008 | 0.012 | 0.075 | 0.009 | 0.016 | 0.558 | 0.003 | 0.037 | 3.2 | 54.8 | 0.2 | 15.4 | 0.11 | 2.1 | 25.6 | 3.4 | 58.4 | 0.3 | 11.1 | 0.05 | 2.2 | 26.7
2427 | Э76ХФ | Р65 | 51 | 47.3833333 | 22.1833333 | 47.3833333 | 3.0958727 | 0.408435 | 0.149195 | 0.162157 | 0.138243 | 0.03905 | 1557 | 1585 | 13.0216673 | 13337.04 | 113.6 | 1 | 20.567 | 0.213 | 0.05 | 0.427 | 0.06 | 0.02 | 0.049262 | 0.145 | 0.252 | 0.265 | 4931 | 0.002 | 0.418 | 0.289 | 0.11 | 0.625 | 0.009 | 0.01 | 0.087 | 0.007 | 0.019 | 0.423 | 0.002 | 0.002 | 0.003 | 0.781 | 0.0002 | 0.415 | 0.11 | 0.769 | 0.009 | 0.011 | 0.087 | 0.008 | 0.015 | 0.552 | 0.004 | 0.035 | 4.5 | 28.2 | 26.3 | 7.3 | 0.95 | 1.5 | 18.7 | 4.2 | 61.3 | 0.7 | 5.7 | 0.06 | 2.5 | 24.5
2428 | Э76ХФ | Р65 | 42 | 47.2166667 | 19.1666667 | 47.2166667 | 2 | 0.32239 | 0.105844 | 0.055764 | 0.131796 | 0.0406267 | 1574 | 1585 | 10.3774797 | 13028.87 | 116.8 | 1 | 16.333 | 0.081 | 0.05 | 0.333 | 0.04 | 0.02 | 0.051251 | 0.18 | 0.084 | 0.188 | 4162 | 0.002 | 0.507 | 0.328 | 0.107 | 0.736 | 0.007 | 0.009 | 0.074 | 0.013 | 0.019 | 0.438 | 0.002 | 0.003 | 0.003 | 0.769 | 0.0003 | 0.414 | 0.108 | 0.78 | 0.007 | 0.011 | 0.078 | 0.013 | 0.016 | 0.561 | 0.003 | 0.038 | 4.4 | 59.7 | 1 | 9.6 | 0.12 | 2.7 | 22.1 | 5.5 | 62.7 | 0.4 | 5 | 0.06 | 2.7 | 23.1
2429 | Э76ХФ | Р65 | 40 | 48.5166667 | 22.9666667 | 48.5 | 2 | 0.40725 | 0.132868 | 0.150955 | 0.115755 | 0.0396524 | 1563 | 1582 | 13.1134021 | 12921.34 | 117.3 | 1 | 21.2 | 0.084 | 0.05 | 0.429 | 0.058 | 0.02 | 0.050022 | 0.115 | 0.235 | 0.236 | 4946 | 0.002 | 0.444 | 0.305 | 0.128 | 0.654 | 0.008 | 0.01 | 0.094 | 0.009 | 0.022 | 0.45 | 0.002 | 0.002 | 0.004 | 0.775 | 0.0004 | 0.414 | 0.127 | 0.781 | 0.007 | 0.012 | 0.093 | 0.01 | 0.016 | 0.551 | 0.003 | 0.036 | 5.1 | 55.7 | 1.2 | 8.9 | 0.13 | 2.7 | 21 | 6.2 | 59.4 | 0.8 | 7.5 | 0.08 | 2.7 | 21.8
2430 | Э76ХФ | Р65 | 34 | 50.0166667 | 16.6 | 50.0166667 | 1.5149723 | 0.4344 | 0.137372 | 0.144351 | 0.196821 | 0.0386203 | 1607 | 1582 | 14.5847384 | 12563.86 | 114.2 | 1 | 24.316 | 0.233 | 0.05 | 0.462 | 0.04 | 0.02 | 0.04872 | 0.243 | 0.222 | 0.244 | 3476 | 0.002 | 0.423 | 0.299 | 0.099 | 0.657 | 0.006 | 0.009 | 0.07 | 0.011 | 0.02 | 0.393 | 0.001 | 0.002 | 0.003 | 0.747 | 0.0002 | 0.415 | 0.099 | 0.786 | 0.005 | 0.01 | 0.07 | 0.011 | 0.014 | 0.56 | 0.003 | 0.034 | 3.7 | 51.8 | 0.2 | 15.4 | 0.12 | 2 | 26.4 | 3.8 | 56 | 0.5 | 11.1 | 0.11 | 2.1 | 26.8
2431 | Э76ХФ | Р65 | 37 | 44.8333333 | 20.3333333 | 44.8333333 | 2.7463087 | 0.425725 | 0.110911 | 0.149126 | 0.150864 | 0.0397777 | 1570 | 1579 | 13.2732824 | 13016.07 | 115.2 | 1 | 19.803 | 0.136 | 0.05 | 0.456 | 0.031 | 0.02 | 0.050528 | 0.17 | 0.231 | 0.197 | 4411 | 0.002 | 0.436 | 0.324 | 0.112 | 0.658 | 0.009 | 0.008 | 0.079 | 0.008 | 0.019 | 0.438 | 0.002 | 0.002 | 0.003 | 0.77 | 0.0001 | 0.419 | 0.113 | 0.785 | 0.008 | 0.011 | 0.08 | 0.009 | 0.018 | 0.566 | 0.003 | 0.036 | 3 | 57.8 | 1.1 | 11.5 | 0.11 | 2.4 | 23.8 | 3.4 | 63.2 | 0.2 | 4.3 | 0.05 | 2.5 | 25.5
2432 | Э76ХФ | Р65 | 37 | 50.55 | 20.0166667 | 50.55 | 2.8024409 | 0.4205 | 0.138498 | 0.133563 | 0.131715 | 0.040077 | 1569 | 1580 | 15.3554896 | 13230.97 | 115.5 | 1 | 25.874 | 0.139 | 0.05 | 0.445 | 0.029 | 0.02 | 0.051034 | 0.147 | 0.207 | 0.246 | 4414 | 0.002 | 0.435 | 0.299 | 0.117 | 0.664 | 0.008 | 0.009 | 0.079 | 0.01 | 0.02 | 0.435 | 0.002 | 0.002 | 0.004 | 0.783 | 0.0005 | 0.417 | 0.117 | 0.785 | 0.007 | 0.011 | 0.079 | 0.011 | 0.013 | 0.555 | 0.003 | 0.036 | 3.8 | 60 | 0.4 | 9.9 | 0.08 | 2.4 | 24.8 | 5 | 57.3 | 1 | 6.7 | 0.08 | 2.3 | 25.2
2433 | Э76ХФ | Р65 | 41 | 48.8833333 | 19.7 | 48.8833333 | 2.2625455 | 0.452385 | 0.113163 | 0.11085 | 0.16629 | 0.0407021 | 1573 | 1580 | 15.1425844 | 13035.53 | 117.6 | 1 | 24.674 | 0.127 | 0.05 | 0.49 | 0.04 | 0.02 | 0.05183 | 0.21 | 0.17 | 0.201 | 4280 | 0.002 | 0.416 | 0.322 | 0.107 | 0.686 | 0.011 | 0.008 | 0.096 | 0.01 | 0.02 | 0.408 | 0.002 | 0.003 | 0.003 | 0.758 | 0.0001 | 0.414 | 0.106 | 0.777 | 0.01 | 0.011 | 0.096 | 0.01 | 0.015 | 0.55 | 0.003 | 0.036 | 3.4 | 45.8 | 0.4 | 9.3 | 0.12 | 2.2 | 20.7 | 4.4 | 58.3 | 0.4 | 6.7 | 0.06 | 2.3 | 25.7
2434 | Э76ХФ | Р65 | 49 | 43.65 | 15.3 | 43.65 | 1.2569256 | 0.440855 | 0.139061 | 0.134836 | 0.163788 | 0.0402191 | 1598 | 1584 | 14.6540448 | 12317.65 | 115.4 | 1 | 21.285 | 0.133 | 0.05 | 0.47 | 0.03 | 0.02 | 0.051215 | 0.196 | 0.208 | 0.247 | 3141 | 0.002 | 0.43 | 0.3 | 0.104 | 0.672 | 0.007 | 0.009 | 0.073 | 0.011 | 0.019 | 0.409 | 0.002 | 0.002 | 0.003 | 0.765 | 0.0004 | 0.417 | 0.104 | 0.792 | 0.007 | 0.012 | 0.074 | 0.012 | 0.016 | 0.561 | 0.003 | 0.036 | 3.8 | 49.9 | 0.4 | 10.6 | 0.08 | 2.2 | 22.2 | 4.2 | 59.3 | 0.3 | 7.8 | 0.07 | 2.2 | 26.8
2435 | Э76ХФ | Р65 | 49 | 49.25 | 17.8833333 | 49.25 | 1.7202547 | 0.40075 | 0.138498 | 0.150984 | 0.212232 | 0.0395375 | 1595 | 1582 | 18.2832487 | 12594.97 | 114.5 | 1 | 30.015 | 0.231 | 0.05 | 0.42 | 0.03 | 0.02 | 0.050347 | 0.264 | 0.232 | 0.246 | 3754 | 0.002 | 0.434 | 0.298 | 0.107 | 0.652 | 0.008 | 0.01 | 0.086 | 0.009 | 0.02 | 0.375 | 0.001 | 0.003 | 0.003 | 0.76 | 0.0003 | 0.419 | 0.108 | 0.788 | 0.008 | 0.011 | 0.086 | 0.01 | 0.015 | 0.561 | 0.003 | 0.038 | 3.4 | 52.1 | 0.4 | 14.1 | 0.23 | 2 | 26.5 | 3.8 | 57.2 | 0.4 | 9.5 | 0.1 | 2.1 | 26.8
2436 | Э76ХФ | Р65 | 38 | 48.5666667 | 20.8833333 | 48.5666667 | 2 | 0.43464 | 0.14638 | 0.158873 | 0.132165 | 0.0403613 | 1570 | 1582 | 13.8520933 | 13520.83 | 116.1 | 1 | 22.425 | 0.16 | 0.05 | 0.46 | 0.04 | 0.02 | 0.051396 | 0.137 | 0.247 | 0.26 | 4706 | 0.001 | 0.438 | 0.298 | 0.112 | 0.638 | 0.007 | 0.008 | 0.068 | 0.008 | 0.02 | 0.442 | 0.001 | 0.002 | 0.003 | 0.76 | 0.0001 | 0.419 | 0.112 | 0.778 | 0.006 | 0.01 | 0.069 | 0.008 | 0.015 | 0.561 | 0.003 | 0.035 | 2.7 | 54 | 0.4 | 11.4 | 0.08 | 2.3 | 23.9 | 3.7 | 59.1 | 0.4 | 7.3 | 0.08 | 2.5 | 23.5
2437 | Э76ХФ | Р65 | 36 | 53.7 | 25.3666667 | 53.7 | 2.8096643 | 0.43793 | 0.149758 | 0.196918 | 0.200196 | 0.0399066 | 1596 | 1622 | 16.552514 | 13950.59 | 115 | 1 | 29.629 | 0.327 | 0.05 | 0.462 | 0.049 | 0.02 | 0.050817 | 0.226 | 0.305 | 0.266 | 5898 | 0.001 | 0.438 | 0.289 | 0.093 | 0.611 | 0.005 | 0.009 | 0.054 | 0.008 | 0.023 | 0.383 | 0.001 | 0.002 | 0.003 | 0.763 | 0.0004 | 0.416 | 0.093 | 0.785 | 0.005 | 0.01 | 0.055 | 0.009 | 0.013 | 0.568 | 0.003 | 0.036 | 3.7 | 51.3 | 0.5 | 12.8 | 0.27 | 1.9 | 27.6 | 3.5 | 57.5 | 0.2 | 8.2 | 0.07 | 2.1 | 27.9
2439 | Э76ХФ | Р65 | 17 | 68.9 | 25.0833333 | 68.9 | 2.99082745 | 0.439145 | 0.119919 | 0.172607 | 0.186423 | 0.038771 | 1588 | 1585 | 10.9149123 | 13122.66 | 112.7 | 1 | 24.886 | 0.218 | 0.05 | 0.47 | 0.041 | 0.02 | 0.049371 | 0.215 | 0.267 | 0.213 | 5486 | 0.001 | 0.384 | 0.311 | 0.097 | 0.608 | 0.007 | 0.009 | 0.064 | 0.008 | 0.023 | 0.397 | 0.001 | 0.002 | 0.003 | 0.769 | 0.0003 | 0.417 | 0.096 | 0.787 | 0.006 | 0.01 | 0.064 | 0.009 | 0.014 | 0.551 | 0.002 | 0.036 | 3.8 | 50.7 | 1.2 | 15 | 1.4 | 2 | 25.3 | 4.3 | 52.6 | 0.4 | 13.9 | 0.17 | 2.1 | 25
2442 | Э76ХФ | Р65 | 47 | 52.3833333 | 19.5166667 | 52.3833333 | 2.99082745 | 0.40152 | 0.096836 | 0.116469 | 0.130923 | 0.0399066 | 1563 | 1584 | 11.6087954 | 13462.34 | 115.4 | 1 | 20.238 | 0.159 | 0.05 | 0.43 | 0.04 | 0.02 | 0.050817 | 0.153 | 0.18 | 0.172 | 4379 | 0.001 | 0.428 | 0.334 | 0.131 | 0.683 | 0.008 | 0.012 | 0.074 | 0.009 | 0.02 | 0.445 | 0.002 | 0.003 | 0.003 | 0.755 | 0.0002 | 0.416 | 0.13 | 0.786 | 0.007 | 0.015 | 0.074 | 0.01 | 0.016 | 0.569 | 0.003 | 0.038 | 3.4 | 53.2 | 0.5 | 10.1 | 0.21 | 2.3 | 22.9 | 3.8 | 61 | 0.4 | 5.3 | 0.11 | 2.4 | 25.6
2443 | Э76ХФ | Р65 | 24 | 49.55 | 21.9666667 | 49.55 | 2.99082745 | 0.382565 | 0.033217 | 0.102373 | 0.121887 | 0.0402191 | 1530 | 1564 | 11.0075984 | 13222.76 | 117.1 | 1 | 18.028 | 0.11 | 0.05 | 0.419 | 0.04 | 0.02 | 0.051215 | 0.145 | 0.158 | 0.059 | 4841 | 0.002 | 0.463 | 0.39 | 0.113 | 0.698 | 0.009 | 0.013 | 0.08 | 0.01 | 0.02 | 0.458 | 0.002 | 0.002 | 0.003 | 0.755 | 0.0001 | 0.418 | 0.113 | 0.788 | 0.009 | 0.015 | 0.079 | 0.011 | 0.018 | 0.572 | 0.003 | 0.037 | 3.5 | 61.4 | 0.2 | 8.2 | 0.07 | 2.6 | 23.7 | 3.8 | 56.3 | 0.6 | 6.6 | 0.08 | 2.8 | 19.7
2444 | Э76ХФ | Р65 | 30 | 47.0333333 | 19.3166667 | 47.0333333 | 2.99082745 | 0.416785 | 0.088391 | 0.127203 | 0.129975 | 0.0402191 | 1571 | 1578 | 11.2464918 | 13011.56 | 114.4 | 1 | 17.632 | 0.174 | 0.05 | 0.45 | 0.042 | 0.02 | 0.051215 | 0.147 | 0.197 | 0.157 | 4189 | 0.002 | 0.424 | 0.342 | 0.1 | 0.668 | 0.006 | 0.014 | 0.064 | 0.009 | 0.022 | 0.444 | 0.001 | 0.003 | 0.003 | 0.767 | 0.0004 | 0.417 | 0.099 | 0.785 | 0.005 | 0.013 | 0.064 | 0.01 | 0.016 | 0.567 | 0.003 | 0.038 | 3.9 | 57.8 | 0.4 | 14.2 | 0.12 | 2.3 | 25.6 | 5 | 58.5 | 0.6 | 7.2 | 0.11 | 2.5 | 23.2
2445 | Э76ХФ | Р65 | 33 | 49.1833333 | 22.9 | 49.1833333 | 3.9711142 | 0.42291 | 0.110348 | 0.087992 | 0.130254 | 0.0399066 | 1573 | 1573 | 8.5467977 | 13336.24 | 114.8 | 1 | 14.012 | 0.087 | 0.05 | 0.455 | 0.041 | 0.02 | 0.050817 | 0.164 | 0.135 | 0.196 | 5090 | 0.002 | 0.429 | 0.323 | 0.093 | 0.706 | 0.005 | 0.011 | 0.058 | 0.01 | 0.02 | 0.439 | 0.002 | 0.003 | 0.004 | 0.746 | 0.0006 | 0.418 | 0.093 | 0.789 | 0.004 | 0.013 | 0.058 | 0.011 | 0.017 | 0.578 | 0.004 | 0.039 | 3.5 | 61.9 | 0.5 | 8.4 | 0.1 | 2.7 | 23 | 4 | 59.6 | 0.7 | 6.9 | 0.09 | 2.5 | 23.5
2446 | Э76ХФ | Р65 | 39 | 42.8666667 | 19.8333333 | 42.8666667 | 2.99082745 | 0.413 | 0.094584 | 0.08023 | 0.121656 | 0.0397079 | 1590 | 1597 | 11.488647 | 13138.49 | 114.4 | 1 | 16.416 | 0.108 | 0.05 | 0.446 | 0.043 | 0.02 | 0.050564 | 0.154 | 0.123 | 0.168 | 4343 | 0.002 | 0.449 | 0.336 | 0.101 | 0.714 | 0.01 | 0.011 | 0.08 | 0.012 | 0.021 | 0.448 | 0.002 | 0.003 | 0.003 | 0.771 | 0.0003 | 0.42 | 0.1 | 0.785 | 0.009 | 0.012 | 0.079 | 0.013 | 0.016 | 0.572 | 0.003 | 0.038 | 5.1 | 48.8 | 0.5 | 11.5 | 0.15 | 2.5 | 19.6 | 5.8 | 50.1 | 0.6 | 15.3 | 0.18 | 2.4 | 20.5
2447 | Э76ХФ | Р65 | 38 | 44.35 | 16.5166667 | 44.35 | 2.99082745 | 0.41615 | 0.015764 | 0.069795 | 0.137577 | 0.0397652 | 1582 | 1586 | 11.2295378 | 13658.93 | 115.6 | 1 | 16.601 | 0.166 | 0.05 | 0.465 | 0.041 | 0.02 | 0.050637 | 0.183 | 0.106 | 0.028 | 3760 | 0.002 | 0.409 | 0.407 | 0.122 | 0.719 | 0.01 | 0.009 | 0.083 | 0.011 | 0.019 | 0.441 | 0.002 | 0.003 | 0.004 | 0.763 | 0.0004 | 0.42 | 0.121 | 0.788 | 0.01 | 0.012 | 0.083 | 0.013 | 0.016 | 0.571 | 0.003 | 0.039 | 4.1 | 56.3 | 0.5 | 14.5 | 0.37 | 2.3 | 24.4 | 4.2 | 60.7 | 0.3 | 6.8 | 0.07 | 2.6 | 23.3
2448 | Э76ХФ | Р65 | 38 | 44.55 | 17.8333333 | 44.55 | 2.99082745 | 0.42219 | 0.102466 | 0.129047 | 0.158967 | 0.0409291 | 1573 | 1579 | 11.0915825 | 13417.57 | 117.8 | 1 | 16.471 | 0.197 | 0.05 | 0.454 | 0.043 | 0.02 | 0.052119 | 0.191 | 0.199 | 0.182 | 3988 | 0.002 | 0.446 | 0.334 | 0.113 | 0.675 | 0.011 | 0.011 | 0.076 | 0.009 | 0.02 | 0.427 | 0.001 | 0.003 | 0.003 | 0.76 | 0.0002 | 0.418 | 0.113 | 0.785 | 0.01 | 0.012 | 0.076 | 0.011 | 0.015 | 0.568 | 0.003 | 0.038 | 3.7 | 57.6 | 0.2 | 12.5 | 0.21 | 2.2 | 25.7 | 5.9 | 59.5 | 1 | 7.4 | 0.15 | 2.6 | 22.7
2449 | Э76ХФ | Р65 | 42 | 44.55 | 18.0333333 | 44.55 | 2.99082745 | 0.411235 | 0.101903 | 0.066862 | 0.149076 | 0.0395092 | 1580 | 1584 | 11.1838384 | 13062.48 | 112.9 | 1 | 16.608 | 0.165 | 0.05 | 0.443 | 0.041 | 0.02 | 0.050311 | 0.202 | 0.101 | 0.181 | 3926 | 0.002 | 0.425 | 0.332 | 0.097 | 0.722 | 0.007 | 0.011 | 0.063 | 0.011 | 0.018 | 0.433 | 0.002 | 0.003 | 0.003 | 0.763 | 0.0002 | 0.421 | 0.097 | 0.787 | 0.006 | 0.012 | 0.063 | 0.012 | 0.015 | 0.572 | 0.003 | 0.038 | 3.6 | 54.2 | 0.4 | 10.3 | 0.35 | 2.3 | 23.1 | 3.7 | 60.2 | 0.8 | 3.9 | 0.1 | 2.2 | 26.9
2450 | Э76ХФ | Р65 | 46 | 57.7166667 | 20.6833333 | 57.7166667 | 2.7539312 | 0.48871 | 0.114852 | 0.142559 | 0.170433 | 0.0405317 | 1597 | 1596 | 13.4033839 | 13393.39 | 117.4 | 1 | 25.526 | 0.171 | 0.173 | 0.427 | 0.084 | 0.02 | 0.051613 | 0.203 | 0.22 | 0.204 | 4617 | 0.002 | 0.38 | 0.32 | 0.11 | 0.633 | 0.01 | 0.011 | 0.078 | 0.008 | 0.022 | 0.39 | 0.001 | 0.002 | 0.004 | 0.789 | 0.0005 | 0.42 | 0.109 | 0.778 | 0.009 | 0.011 | 0.078 | 0.01 | 0.015 | 0.558 | 0.003 | 0.038 | 4 | 55.7 | 0.7 | 8.5 | 0.71 | 2.2 | 24.8 | 3.6 | 57.9 | 0.6 | 6.3 | 0.11 | 2.6 | 22.5
2451 | Э76ХФ | Р65 | 59 | 42.0333333 | 17.3333333 | 42.0333333 | 1.5712418 | 0.4141165 | 0.007319 | 0.080036 | 0.143616 | 0.0391967 | 1579 | 1585 | 15.5091197 | 12132.69 | 113.9 | 1 | 21.73 | 0.169 | 0.05 | 0.437 | 0.041 | 0.02 | 0.049913 | 0.188 | 0.122 | 0.013 | 3505 | 0.002 | 0.405 | 0.412 | 0.117 | 0.695 | 0.009 | 0.009 | 0.09 | 0.009 | 0.022 | 0.44 | 0.002 | 0.003 | 0.003 | 0.776 | 0.0001 | 0.42 | 0.117 | 0.783 | 0.009 | 0.01 | 0.09 | 0.011 | 0.017 | 0.554 | 0.003 | 0.037 | 4.1 | 51.9 | 1.2 | 11.6 | 0.56 | 2.3 | 22.7 | 4.3 | 49.5 | 0.6 | 13.9 | 0.23 | 2.3 | 21.4
2452 | Э76ХФ | Р65 | 41 | 42.85 | 19.2166667 | 42.85 | 2.1682668 | 0.389666 | 0.059678 | 0.086525 | 0.120141 | 0.0386572 | 1566 | 1577 | 12.7937697 | 12673.37 | 115.4 | 1 | 18.025 | 0.122 | 0.05 | 0.384 | 0.083 | 0.02 | 0.049226 | 0.149 | 0.133 | 0.106 | 4059 | 0.002 | 0.44 | 0.367 | 0.108 | 0.701 | 0.009 | 0.009 | 0.073 | 0.009 | 0.021 | 0.459 | 0.002 | 0.003 | 0.004 | 0.779 | 0.0003 | 0.416 | 0.105 | 0.775 | 0.008 | 0.01 | 0.073 | 0.01 | 0.013 | 0.557 | 0.003 | 0.036 | 4.4 | 53.7 | 0.9 | 14.8 | 0.22 | 2.5 | 21.5 | 5.1 | 56.8 | 0.4 | 10.8 | 0.08 | 2.6 | 22.2
2453 | Э76ХФ | Р65 | 40 | 42.5166667 | 16.35 | 42.5166667 | 2.4090909 | 0.386 | 0.06756 | 0.089511 | 0.142845 | 0.0393954 | 1549 | 1581 | 12.9470052 | 12774.31 | 115.7 | 1 | 18.133 | 0.128 | 0.05 | 0.426 | 0.041 | 0.02 | 0.050166 | 0.183 | 0.137 | 0.12 | 3481 | 0.002 | 0.453 | 0.363 | 0.114 | 0.72 | 0.006 | 0.009 | 0.071 | 0.011 | 0.02 | 0.459 | 0.002 | 0.003 | 0.003 | 0.781 | 0.0002 | 0.416 | 0.114 | 0.786 | 0.005 | 0.01 | 0.072 | 0.012 | 0.015 | 0.569 | 0.003 | 0.037 | 4.3 | 56.9 | 0.3 | 11.1 | 0.15 | 2.5 | 23 | 5.3 | 56.3 | 0.4 | 9.5 | 0.07 | 2.5 | 22.3
2454 | Э76ХФ | Р65 | 34 | 46.5 | 20.6666667 | 46.5 | 2.5648896 | 0.423125 | 0.088391 | 0.122816 | 0.131708 | 0.0396514 | 1611 | 1622 | 11.4483783 | 12913.55 | 115.5 | 1 | 17.551 | 0.083 | 0.05 | 0.458 | 0.041 | 0.02 | 0.050492 | 0.152 | 0.19 | 0.157 | 4448 | 0.002 | 0.424 | 0.342 | 0.136 | 0.678 | 0.007 | 0.01 | 0.078 | 0.011 | 0.022 | 0.45 | 0.002 | 0.003 | 0.004 | 0.783 | 0.0001 | 0.416 | 0.135 | 0.783 | 0.006 | 0.011 | 0.078 | 0.012 | 0.015 | 0.571 | 0.003 | 0.037 | 4 | 53.4 | 0.6 | 8.1 | 0.06 | 2.6 | 20.5 | 5.8 | 60 | 0.5 | 5.3 | 0.07 | 2.7 | 22.5
2456 | Э76ХФ | Р65 | 49 | 44.3666667 | 19.6833333 | 44.3666667 | 2.6006997 | 0.33289 | 0.111474 | 0.079127 | 0.129437 | 0.038515 | 1573 | 1594 | 15.836866 | 13077.05 | 114.2 | 1 | 23.245 | 0.119 | 0.05 | 0.344 | 0.042 | 0.02 | 0.049045 | 0.167 | 0.121 | 0.198 | 4290 | 0.002 | 0.497 | 0.323 | 0.114 | 0.719 | 0.006 | 0.01 | 0.065 | 0.015 | 0.019 | 0.458 | 0.002 | 0.004 | 0.003 | 0.78 | 0.0002 | 0.42 | 0.116 | 0.79 | 0.005 | 0.009 | 0.066 | 0.016 | 0.014 | 0.559 | 0.003 | 0.037 | 4 | 56.2 | 0.3 | 11.8 | 0.08 | 2.5 | 22.4 | 4.7 | 57.9 | 0.4 | 7.3 | 0.06 | 2.7 | 21.8
2458 | Э76ХФ | Р65 | 43 | 40.0166667 | 12.5333333 | 40.0166667 | 1.7192254 | 0.337455 | 0.094584 | 0.083606 | 0.16358 | 0.0394244 | 1589 | 1582 | 21.8923782 | 12442.02 | 116.6 | 1 | 29.202 | 0.138 | 0.05 | 0.322 | 0.062 | 0.03 | 0.050203 | 0.218 | 0.127 | 0.168 | 2599 | 0.002 | 0.481 | 0.336 | 0.114 | 0.713 | 0.007 | 0.008 | 0.073 | 0.013 | 0.02 | 0.431 | 0.002 | 0.005 | 0.004 | 0.745 | 0.0004 | 0.416 | 0.109 | 0.793 | 0.006 | 0.011 | 0.071 | 0.014 | 0.014 | 0.58 | 0.004 | 0.04 | 4.8 | 55.4 | 0.6 | 14.4 | 0.34 | 2.4 | 23 | 5.2 | 53.4 | 0.6 | 10 | 0.1 | 2.4 | 22
2462 | Э76ХФ | Р65 | 38 | 42.7 | 17.8 | 42.7 | 2 | 0.3139148 | 0.098525 | 0.063149 | 0.121193 | 0.0391119 | 1572 | 1582 | 11.2565888 | 12296.63 | 115.9 | 1 | 15.803 | 0.085 | 0.376 | 0.373 | 0.042 | 0.02 | 0.049805 | 0.161 | 0.096 | 0.175 | 3648 | 0.002 | 0.496 | 0.337 | 0.105 | 0.735 | 0.006 | 0.007 | 0.066 | 0.014 | 0.02 | 0.469 | 0.002 | 0.003 | 0.003 | 0.756 | 0.0005 | 0.422 | 0.105 | 0.796 | 0.006 | 0.01 | 0.066 | 0.015 | 0.017 | 0.574 | 0.003 | 0.037 | 3 | 41.5 | 0.6 | 7.1 | 0.06 | 1.3 | 32.8 | 5 | 58.1 | 1 | 7.5 | 0.07 | 2.6 | 22.1
2463 | Э76ХФ | Р65 | 37 | 42.1666667 | 17.6666667 | 42.1666667 | 1 | 0.3369788 | 0.15201 | 0.11621 | 0.149264 | 0.0399639 | 1575 | 1582 | 13.0785714 | 12511.7 | 118.7 | 1 | 18.31 | 0.156 | 0.05 | 0.307 | 0.041 | 0.02 | 0.05089 | 0.182 | 0.179 | 0.27 | 3684 | 0.002 | 0.495 | 0.294 | 0.098 | 0.69 | 0.005 | 0.008 | 0.057 | 0.009 | 0.016 | 0.448 | 0.002 | 0.003 | 0.004 | 0.75 | 0.0002 | 0.416 | 0.096 | 0.779 | 0.004 | 0.01 | 0.057 | 0.01 | 0.008 | 0.563 | 0.003 | 0.036 | 5.3 | 58 | 0.9 | 9.4 | 0.08 | 2.6 | 22.2 | 3.6 | 56.5 | 0.5 | 8.6 | 0.14 | 2.1 | 27.5
2465 | Э76ХФ | Р65 | 28 | 45.85 | 23.7833333 | 45.85 | 3 | 0.43897 | 0.165522 | 0.204574 | 0.139876 | 0.040077 | 1559 | 1576 | 14.6214783 | 13416.12 | 115.2 | 1 | 18.683 | 0.144 | 0.05 | 0.46 | 0.038 | 0.02 | 0.051034 | 0.13 | 0.319 | 0.294 | 5318 | 0.002 | 0.429 | 0.275 | 0.117 | 0.613 | 0.01 | 0.012 | 0.083 | 0.007 | 0.022 | 0.442 | 0.002 | 0.002 | 0.004 | 0.759 | 0.0013 | 0.418 | 0.117 | 0.793 | 0.009 | 0.014 | 0.082 | 0.008 | 0.018 | 0.583 | 0.004 | 0.038 | 3.1 | 49.9 | 0.5 | 7.7 | 0.05 | 2.3 | 21.3 | 4 | 51.8 | 0.2 | 4.5 | 0.05 | 2.4 | 22
2466 | Э76ХФ | Р65 | 30 | 45.8666667 | 18.85 | 45.8666667 | 2.8010226 | 0.3744754 | 0.144128 | 0.185678 | 0.206996 | 0.039481 | 1595 | 1587 | 15.0398977 | 12359.68 | 115.3 | 1 | 22.869 | 0.298 | 0.05 | 0.377 | 0.031 | 0.02 | 0.050275 | 0.242 | 0.287 | 0.256 | 3883 | 0.002 | 0.484 | 0.296 | 0.112 | 0.627 | 0.007 | 0.012 | 0.071 | 0.009 | 0.023 | 0.401 | 0.001 | 0.003 | 0.003 | 0.75 | 0.0002 | 0.419 | 0.111 | 0.789 | 0.006 | 0.012 | 0.072 | 0.01 | 0.014 | 0.562 | 0.002 | 0.037 | 3.4 | 51.8 | 0.5 | 14.9 | 0.23 | 2 | 26 | 4 | 52.2 | 0.6 | 14.5 | 0.19 | 2.1 | 25.4
2468 | Э76ХФ | Р65 | 14 | 47.5333333 | 21.85 | 47.5333333 | 2.4880526 | 0.3854108 | 0.126675 | 0.141287 | 0.169679 | 0.0393671 | 1579 | 1590 | 12.7830295 | 12527.23 | 115.4 | 1 | 20.254 | 0.074 | 0.05 | 0.397 | 0.03 | 0.02 | 0.05013 | 0.203 | 0.218 | 0.225 | 4562 | 0.002 | 0.455 | 0.31 | 0.114 | 0.663 | 0.012 | 0.012 | 0.109 | 0.008 | 0.017 | 0.43 | 0.001 | 0.003 | 0.003 | 0.745 | 0.0006 | 0.418 | 0.118 | 0.792 | 0.011 | 0.013 | 0.11 | 0.009 | 0.013 | 0.565 | 0.003 | 0.038 | 4.1 | 56.8 | 0.8 | 14 | 0.46 | 2.2 | 25.4 | 3.8 | 57.4 | 1 | 8.7 | 0.3 | 2.2 | 25.9
2470 | Э76ХАФ | Р65 | 37 | 215.8333333 | 61.6833333 | 212.8 | 3.8884922 | 0.3163579 | 0.111474 | 0.112329 | 0.144975 | 0.0636004 | 1591 | 1612 | 9.4120602 | 12777.52 | 110.4 | 2 | 37.677 | 0.384 | 0.05 | 0.319 | 0.061 | 0.02 | 0.066913 | 0.177 | 0.173 | 0.198 | 13136 | 0.002 | 0.479 | 0.295 | 0.079 | 0.677 | 0.005 | 0.012 | 0.11 | 0.01 | 0.016 | 0.443 | 0.002 | 0.003 | 0.003 | 0.746 | 0.0001 | 0.395 | 0.079 | 0.767 | 0.004 | 0.016 | 0.161 | 0.011 | 0.007 | 0.516 | 0.002 | 0.06 | 4 | 56.6 | 0.5 | 10.6 | 0.12 | 2.3 | 25 | 4.2 | 50.2 | 0.8 | 8.4 | 0.12 | 2.3 | 21.5
2471 | Э76ХАФ | Р65 | 41 | 98.7166667 | 47.8166667 | 97.7 | 3.0931516 | 0.3013223 | 0.081072 | 0.080971 | 0.158341 | 0.0650232 | 1548 | 1593 | 9.3040418 | 13194.14 | 113.6 | 2 | 25.705 | 0.176 | 0.05 | 0.308 | 0.032 | 0.02 | 0.068034 | 0.211 | 0.123 | 0.144 | 10515 | 0.002 | 0.501 | 0.331 | 0.112 | 0.722 | 0.011 | 0.009 | 0.092 | 0.014 | 0.018 | 0.462 | 0.002 | 0.003 | 0.004 | 0.753 | 0.0002 | 0.4 | 0.113 | 0.789 | 0.01 | 0.015 | 0.151 | 0.015 | 0.012 | 0.552 | 0.003 | 0.061 | 3.5 | 53.4 | 0.3 | 6.1 | 0.08 | 2.8 | 18.7 | 4.8 | 60.7 | 0.7 | 4.3 | 0.1 | 2.8 | 21.6
2472 | Э76ХАФ | Р65 | 18 | 51.7166667 | 29.8833333 | 51.55 | 3 | 0.41372 | 0.126112 | 0.158251 | 0.163993 | 0.0636605 | 1544 | 1597 | 12.0145897 | 14068.71 | 116.4 | 1 | 6.588 | 0.155 | 0.05 | 0.438 | 0.04 | 0.02 | 0.065466 | 0.187 | 0.245 | 0.224 | 7007 | 0.002 | 0.397 | 0.291 | 0.091 | 0.636 | 0.006 | 0.011 | 0.127 | 0.009 | 0.019 | 0.415 | 0.001 | 0.003 | 0.003 | 0.725 | 0.0001 | 0.397 | 0.09 | 0.776 | 0.005 | 0.019 | 0.15 | 0.01 | 0.015 | 0.561 | 0.003 | 0.058 | 3 | 59.7 | 0.2 | 10.7 | 0.1 | 2.3 | 26.2 | 3.9 | 62.6 | 0.7 | 2.7 | 0.11 | 2.5 | 25.3
2473 | Э76ХАФ | Р65 | 27 | 41.0333333 | 18.4 | 41.0333333 | 3.0465758 | 0.29647 | 0.094584 | 0.058165 | 0.124993 | 0.0619484 | 1569 | 1587 | 16.3499075 | 12860.87 | 116 | 1 | 7.362 | 0.086 | 0.05 | 0.303 | 0.041 | 0.02 | 0.0642 | 0.169 | 0.088 | 0.168 | 3944 | 0.002 | 0.482 | 0.322 | 0.096 | 0.729 | 0.007 | 0.009 | 0.131 | 0.013 | 0.015 | 0.443 | 0.002 | 0.004 | 0.003 | 0.754 | 0.0003 | 0.401 | 0.096 | 0.782 | 0.006 | 0.015 | 0.15 | 0.014 | 0.012 | 0.561 | 0.003 | 0.057 | 3.6 | 57.5 | 1.1 | 10.9 | 0.13 | 2.5 | 23.1 | 5.2 | 60.2 | 0.9 | 7.3 | 0.06 | 2.7 | 22.6
2474 | Э76ХАФ | Р65 | 21 | 43.7166667 | 16.6666667 | 43.55 | 3.0465758 | 0.39016 | 0.093458 | 0.106917 | 0.158985 | 0.0633429 | 1585 | 1590 | 10.8975 | 13557.6 | 116.1 | 1 | 4.359 | 0.103 | 0.05 | 0.417 | 0.042 | 0.02 | 0.065285 | 0.201 | 0.164 | 0.166 | 3766 | 0.002 | 0.42 | 0.322 | 0.098 | 0.693 | 0.008 | 0.011 | 0.148 | 0.013 | 0.02 | 0.429 | 0.002 | 0.003 | 0.003 | 0.744 | 0.0001 | 0.398 | 0.099 | 0.782 | 0.007 | 0.016 | 0.147 | 0.014 | 0.016 | 0.568 | 0.003 | 0.057 | 3.6 | 50.4 | 0.5 | 8.7 | 0.09 | 2.6 | 19.3 | 3.9 | 61.6 | 0.6 | 3.4 | 0.09 | 2.4 | 25.8
2475 | Э76ХАФ | Р65 | 20 | 43.9 | 17.8666667 | 43.7333333 | 3.0465758 | 0.395255 | 0.100777 | 0.104385 | 0.127311 | 0.0624031 | 1579 | 1586 | 13.5030303 | 13227.99 | 112.6 | 1 | 6.684 | 0.103 | 0.05 | 0.422 | 0.041 | 0.02 | 0.064779 | 0.153 | 0.161 | 0.179 | 3939 | 0.002 | 0.418 | 0.309 | 0.105 | 0.683 | 0.01 | 0.011 | 0.145 | 0.009 | 0.017 | 0.439 | 0.001 | 0.003 | 0.003 | 0.759 | 0.0002 | 0.396 | 0.103 | 0.783 | 0.009 | 0.015 | 0.15 | 0.009 | 0.017 | 0.562 | 0.003 | 0.057 | 3.6 | 55.7 | 0.5 | 11.2 | 0.13 | 2.6 | 21.7 | 3.8 | 57.4 | 0.6 | 12.2 | 0.13 | 2.5 | 22.7
2476 | Э76ХАФ | Р65 | 24 | 48.05 | 26.3333333 | 47.8833333 | 3.4532336 | 0.2705057 | 0.07319 | 0.030752 | 0.114266 | 0.062804 | 1553 | 1598 | 11.8234332 | 13486.33 | 115.5 | 1 | 3.616 | 0.147 | 0.05 | 0.235 | 0.041 | 0.02 | 0.065538 | 0.164 | 0.045 | 0.13 | 5919 | 0.002 | 0.506 | 0.336 | 0.097 | 0.753 | 0.01 | 0.01 | 0.139 | 0.011 | 0.015 | 0.47 | 0.002 | 0.003 | 0.003 | 0.735 | 0.0001 | 0.397 | 0.096 | 0.779 | 0.009 | 0.015 | 0.152 | 0.012 | 0.013 | 0.553 | 0.003 | 0.058 | 5.8 | 57.4 | 2.8 | 15.2 | 0.19 | 3.1 | 18.6 | 4.4 | 52.9 | 0.7 | 13.4 | 0.1 | 2.6 | 20.2
2477 | Э76ХАФ | Р65 | 29 | 43.55 | 22.6666667 | 43.3833333 | 3.493969 | 0.3567 | 0.074316 | 0.035593 | 0.103327 | 0.0637026 | 1550 | 1595 | 13.5366825 | 13886.47 | 115.6 | 1 | 7.934 | 0.102 | 0.05 | 0.382 | 0.041 | 0.02 | 0.067455 | 0.145 | 0.053 | 0.132 | 5246 | 0.002 | 0.449 | 0.332 | 0.105 | 0.745 | 0.009 | 0.011 | 0.137 | 0.012 | 0.017 | 0.463 | 0.002 | 0.003 | 0.003 | 0.718 | 0.0003 | 0.393 | 0.105 | 0.774 | 0.008 | 0.016 | 0.15 | 0.013 | 0.015 | 0.548 | 0.003 | 0.058 | 3.5 | 60 | 0.6 | 9.6 | 0.07 | 2.5 | 23.8 | 5 | 63.3 | 0.5 | 4.7 | 0.1 | 2.6 | 24
2478 | Э76ХАФ | Р65 | 27 | 44.2166667 | 21.4333333 | 44.05 | 3.0465758 | 0.350648 | 0.087265 | 0.092209 | 0.087835 | 0.0620558 | 1578 | 1584 | 15.4778226 | 11928.15 | 112.2 | 1 | 8.53 | 0.103 | 0.05 | 0.33 | 0.041 | 0.02 | 0.065538 | 0.097 | 0.143 | 0.155 | 4261 | 0.002 | 0.433 | 0.321 | 0.081 | 0.694 | 0.005 | 0.01 | 0.12 | 0.008 | 0.015 | 0.473 | 0.002 | 0.003 | 0.003 | 0.735 | 0.0001 | 0.4 | 0.081 | 0.778 | 0.004 | 0.015 | 0.151 | 0.009 | 0.015 | 0.55 | 0.003 | 0.056 | 3.7 | 57.9 | 1.1 | 10.1 | 0.16 | 2.5 | 23.4 | 4.6 | 62.1 | 0.6 | 4.5 | 0.15 | 2.6 | 24.3
2479 | Э76ХАФ | Р65 | 20 | 54.3666667 | 28.65 | 54.0333333 | 3 | 0.5694 | 0.274744 | 0.11926 | 0.143644 | 0.0660514 | 1523 | 1581 | 10.5041096 | 13974.87 | 117.7 | 1 | 10.224 | 0.154 | 0.05 | 0.604 | 0.041 | 0.02 | 0.069444 | 0.172 | 0.184 | 0.488 | 6673 | 0.002 | 0.294 | 0.168 | 0.098 | 0.682 | 0.006 | 0.009 | 0.139 | 0.01 | 0.017 | 0.433 | 0.001 | 0.002 | 0.003 | 0.71 | 0.0001 | 0.399 | 0.097 | 0.779 | 0.005 | 0.014 | 0.15 | 0.01 | 0.016 | 0.551 | 0.003 | 0.058 | 3.2 | 58.7 | 0.4 | 8.9 | 0.1 | 2.5 | 23.9 | 4.1 | 62.4 | 0.7 | 3.9 | 0.13 | 2.4 | 25.6
2480 | Э76ХФ | Р65 | 33 | 41.2166667 | 17.7166667 | 41.2166667 | 2.99082745 | 0.37594 | 0.108096 | 0.124633 | 0.127687 | 0.0386854 | 1582 | 1585 | 10.5445208 | 12936.97 | 112.4 | 1 | 14.487 | 0.103 | 0.05 | 0.396 | 0.04 | 0.02 | 0.049262 | 0.145 | 0.193 | 0.192 | 3820 | 0.002 | 0.456 | 0.324 | 0.089 | 0.664 | 0.008 | 0.012 | 0.07 | 0.008 | 0.015 | 0.447 | 0.001 | 0.003 | 0.002 | 0.758 | 0.0001 | 0.417 | 0.088 | 0.776 | 0.007 | 0.012 | 0.07 | 0.009 | 0.013 | 0.549 | 0.002 | 0.035 | 3.9 | 56.7 | 0.6 | 20.9 | 0.15 | 2.5 | 22.4 | 3.6 | 52.5 | 0.5 | 10.7 | 0.1 | 2.5 | 20.6
2481 | Э76ХФ | Р65 | 28 | 41.2166667 | 22.7 | 41.2166667 | 2 | 0.431805 | 0.135683 | 0.172412 | 0.176258 | 0.0399639 | 1561 | 1584 | 12.87222 | 12718.94 | 114.6 | 1 | 17.685 | 0.163 | 0.05 | 0.458 | 0.03 | 0.02 | 0.05089 | 0.2 | 0.267 | 0.241 | 4812 | 0.002 | 0.391 | 0.3 | 0.106 | 0.64 | 0.007 | 0.01 | 0.082 | 0.007 | 0.021 | 0.417 | 0.001 | 0.002 | 0.003 | 0.761 | 0.0002 | 0.427 | 0.107 | 0.8 | 0.006 | 0.013 | 0.079 | 0.007 | 0.013 | 0.564 | 0.002 | 0.037 | 3.6 | 52.6 | 0.9 | 12 | 0.25 | 2.3 | 23.4 | 4 | 49.1 | 0.9 | 9.2 | 0.16 | 2.2 | 22.5
2483 | Э76ХФ | Р65 | 22 | 41.7166667 | 19.25 | 41.7166667 | 1.3014286 | 0.4117 | 0.113726 | 0.127333 | 0.136171 | 0.0388249 | 1597 | 1581 | 18.6846185 | 10104.94 | 112.4 | 1 | 25.982 | 0.137 | 0.05 | 0.439 | 0.053 | 0.02 | 0.049009 | 0.157 | 0.197 | 0.202 | 3242 | 0.001 | 0.417 | 0.321 | 0.146 | 0.669 | 0.008 | 0.015 | 0.088 | 0.009 | 0.027 | 0.439 | 0.001 | 0.002 | 0.003 | 0.766 | 0.0001 | 0.419 | 0.146 | 0.788 | 0.007 | 0.014 | 0.088 | 0.01 | 0.018 | 0.566 | 0.003 | 0.036 | 3.2 | 48.6 | 1.5 | 12.8 | 0.34 | 2.3 | 21.6 | 4.4 | 50.3 | 1 | 14 | 0.08 | 2.3 | 21.6
2484 | Э76ХФ | Р65 | 16 | 44.0666667 | 25.8666667 | 44.0666667 | 4.1364513 | 0.40131 | 0.155388 | 0.163052 | 0.11948 | 0.039427 | 1541 | 1575 | 9.2182645 | 13792.27 | 115.8 | 1 | 13.515 | 0.162 | 0.05 | 0.417 | 0.073 | 0.02 | 0.049769 | 0.116 | 0.254 | 0.276 | 5946 | 0.002 | 0.445 | 0.288 | 0.128 | 0.646 | 0.008 | 0.012 | 0.084 | 0.007 | 0.025 | 0.456 | 0.002 | 0.002 | 0.003 | 0.752 | 0.0004 | 0.418 | 0.127 | 0.787 | 0.007 | 0.012 | 0.084 | 0.008 | 0.018 | 0.562 | 0.003 | 0.036 | 3.9 | 59.9 | 0.8 | 10.3 | 0.13 | 2.7 | 22.3 | 5 | 60.8 | 0.9 | 5.4 | 0.06 | 2.8 | 22.1
2485 | Э76ХФ | Р65 | 11 | 44.8833333 | 20.8833333 | 44.8833333 | 1.2564706 | 0.46604 | 0.147506 | 0.199747 | 0.183091 | 0.0414321 | 1595 | 1584 | 13.3236769 | 12064.17 | 118.7 | 1 | 19.93 | 0.194 | 0.05 | 0.497 | 0.063 | 0.02 | 0.0523 | 0.199 | 0.31 | 0.262 | 4199 | 0.001 | 0.407 | 0.299 | 0.147 | 0.617 | 0.01 | 0.011 | 0.082 | 0.008 | 0.027 | 0.413 | 0.001 | 0.002 | 0.003 | 0.777 | 0.0003 | 0.42 | 0.146 | 0.79 | 0.008 | 0.013 | 0.083 | 0.009 | 0.02 | 0.569 | 0.003 | 0.036 | 3 | 44.4 | 1 | 11.3 | 0.13 | 2.2 | 20.6 | 3.8 | 58.3 | 0.3 | 9.8 | 0.14 | 2.1 | 27.2
2486 | Э76ХФ | Р65 | 18 | 40.7333333 | 25.8166667 | 40.7333333 | 4.1001262 | 0.34027 | 0.133994 | 0.102438 | 0.124842 | 0.0400283 | 1566 | 1622 | 11.8135616 | 13837.57 | 115.4 | 1 | 14.954 | 0.101 | 0.05 | 0.348 | 0.04 | 0.02 | 0.050528 | 0.15 | 0.158 | 0.238 | 5954 | 0.002 | 0.475 | 0.302 | 0.1 | 0.701 | 0.005 | 0.01 | 0.059 | 0.01 | 0.019 | 0.455 | 0.002 | 0.002 | 0.003 | 0.775 | 0.0003 | 0.418 | 0.1 | 0.792 | 0.005 | 0.012 | 0.06 | 0.01 | 0.014 | 0.571 | 0.003 | 0.037 | 3.5 | 57.7 | 0.8 | 12.9 | 0.14 | 2.6 | 21.8 | 4.5 | 63.5 | 0.7 | 4.1 | 0.08 | 2.8 | 22.5
2487 | Э76ХФ | Р65 | 18 | 42.2 | 23.7833333 | 42.2 | 2.3574751 | 0.43283 | 0.14638 | 0.178745 | 0.145073 | 0.040487 | 1549 | 1594 | 12.8082938 | 13080.59 | 116.5 | 1 | 18.017 | 0.168 | 0.05 | 0.457 | 0.052 | 0.02 | 0.051107 | 0.149 | 0.278 | 0.26 | 5185 | 0.002 | 0.398 | 0.297 | 0.135 | 0.637 | 0.009 | 0.011 | 0.088 | 0.007 | 0.024 | 0.447 | 0.002 | 0.002 | 0.003 | 0.781 | 0.0001 | 0.418 | 0.132 | 0.785 | 0.007 | 0.014 | 0.088 | 0.007 | 0.016 | 0.572 | 0.003 | 0.037 | 3.7 | 59 | 0.3 | 12.8 | 0.11 | 2.3 | 25.6 | 5.1 | 58.9 | 0.3 | 8.9 | 0.05 | 2.6 | 23.1
2488 | Э76ХФ | Р65 | 19 | 51.8666667 | 23.7 | 51.8666667 | 2.8126338 | 0.33684 | 0.128364 | 0.12301 | 0.109816 | 0.0389683 | 1571 | 1590 | 11.6705013 | 12873.42 | 111.9 | 1 | 20.177 | 0.078 | 0.05 | 0.344 | 0.032 | 0.02 | 0.04919 | 0.118 | 0.191 | 0.228 | 5085 | 0.002 | 0.447 | 0.307 | 0.108 | 0.682 | 0.008 | 0.01 | 0.074 | 0.008 | 0.021 | 0.47 | 0.002 | 0.003 | 0.003 | 0.752 | 0.0002 | 0.419 | 0.11 | 0.794 | 0.007 | 0.012 | 0.074 | 0.009 | 0.014 | 0.565 | 0.003 | 0.037 | 3.4 | 51.9 | 0.5 | 10.5 | 0.07 | 2.7 | 19.3 | 4.8 | 59.4 | 0.6 | 7.3 | 0.07 | 2.7 | 22.1
2489 | Э76ХФ | Р65 | 29 | 42.8666667 | 18.85 | 42.8666667 | 2.7976407 | 0.43035 | 0.147506 | 0.171996 | 0.15549 | 0.0391687 | 1588 | 1590 | 8.8527464 | 12773.47 | 113.1 | 1 | 12.625 | 0.116 | 0.05 | 0.454 | 0.03 | 0.02 | 0.049443 | 0.168 | 0.267 | 0.262 | 4013 | 0.002 | 0.413 | 0.294 | 0.116 | 0.64 | 0.006 | 0.011 | 0.068 | 0.008 | 0.022 | 0.43 | 0.001 | 0.002 | 0.003 | 0.779 | 0.0004 | 0.42 | 0.114 | 0.791 | 0.005 | 0.013 | 0.068 | 0.009 | 0.017 | 0.572 | 0.003 | 0.037 | 4 | 54 | 0.6 | 11.4 | 0.14 | 2.4 | 22.5 | 5.1 | 58.3 | 0.7 | 8.9 | 0.08 | 2.5 | 23.5
2490 | Э76ХФ | Р65 | 22 | 40.5333333 | 18.6833333 | 40.5333333 | 2.3270559 | 0.41993 | 0.153136 | 0.148633 | 0.157489 | 0.0403436 | 1581 | 1579 | 12.8398026 | 12662.62 | 116.2 | 1 | 17.348 | 0.147 | 0.05 | 0.441 | 0.041 | 0.02 | 0.050926 | 0.181 | 0.23 | 0.272 | 3943 | 0.002 | 0.415 | 0.293 | 0.107 | 0.662 | 0.007 | 0.012 | 0.07 | 0.009 | 0.021 | 0.427 | 0.001 | 0.002 | 0.003 | 0.786 | 0.0002 | 0.422 | 0.107 | 0.793 | 0.006 | 0.013 | 0.071 | 0.01 | 0.016 | 0.573 | 0.003 | 0.037 | 3.2 | 50.3 | 0.9 | 12.7 | 0.12 | 2.3 | 21.8 | 4.4 | 61.7 | 0.7 | 7.9 | 0.11 | 2.7 | 23.2
2491 | Э76ХФ | Р65 | 22 | 41.8666667 | 16.15 | 41.8666667 | 1.2788889 | 0.359635 | 0.118793 | 0.121986 | 0.153426 | 0.0388534 | 1597 | 1580 | 11.090207 | 11840.25 | 113.8 | 1 | 15.477 | 0.131 | 0.05 | 0.374 | 0.053 | 0.02 | 0.049045 | 0.186 | 0.188 | 0.211 | 3187 | 0.002 | 0.468 | 0.316 | 0.137 | 0.687 | 0.008 | 0.011 | 0.08 | 0.012 | 0.021 | 0.444 | 0.002 | 0.003 | 0.003 | 0.772 | 0.0002 | 0.417 | 0.139 | 0.793 | 0.007 | 0.012 | 0.081 | 0.013 | 0.013 | 0.562 | 0.003 | 0.037 | 4.1 | 53.1 | 0.4 | 11.2 | 0.09 | 2.4 | 21.7 | 4.2 | 57.5 | 0.6 | 10.4 | 0.1 | 2.3 | 25.3
2492 | Э76ХФ | Р65 | 23 | 45.5166667 | 31.65 | 45.5166667 | 3.9375813 | 0.438135 | 0.160455 | 0.176525 | 0.128975 | 0.0406874 | 1503 | 1581 | 12.3752472 | 14003.79 | 117.7 | 1 | 18.776 | 0.083 | 0.05 | 0.461 | 0.107 | 0.02 | 0.05136 | 0.125 | 0.275 | 0.285 | 7387 | 0.002 | 0.429 | 0.287 | 0.117 | 0.645 | 0.007 | 0.011 | 0.077 | 0.007 | 0.023 | 0.445 | 0.002 | 0.003 | 0.003 | 0.75 | 0.0001 | 0.417 | 0.115 | 0.787 | 0.006 | 0.013 | 0.077 | 0.007 | 0.016 | 0.563 | 0.004 | 0.037 | 3.5 | 60.7 | 1 | 8.5 | 0.11 | 2.7 | 22.4 | 5.3 | 63 | 0.7 | 3.6 | 0.06 | 2.8 | 22.1
2493 | Э76ХФ | Р65 | 27 | 42.6833333 | 22.1166667 | 42.6833333 | 2.7997609 | 0.4127228 | 0.145254 | 0.161326 | 0.128044 | 0.0383948 | 1553 | 1577 | 18.3048216 | 13179.2 | 110.9000001 | 1 | 25.942 | 0.079 | 0.05 | 0.426 | 0.041 | 0.02 | 0.048466 | 0.13 | 0.251 | 0.258 | 4858 | 0.002 | 0.407 | 0.289 | 0.117 | 0.647 | 0.007 | 0.013 | 0.084 | 0.007 | 0.022 | 0.451 | 0.001 | 0.002 | 0.003 | 0.773 | 0.0001 | 0.416 | 0.117 | 0.794 | 0.007 | 0.013 | 0.084 | 0.007 | 0.018 | 0.578 | 0.003 | 0.037 | 3.4 | 51 | 1 | 9.6 | 0.1 | 2.5 | 20.7 | 4.1 | 53.8 | 0.6 | 5.1 | 0.08 | 2.6 | 20.6
2494 | Э76ХФ | Р65 | 27 | 43.2 | 18.6333333 | 43.2 | 3 | 0.46037 | 0.145254 | 0.159368 | 0.18818 | 0.0402572 | 1582 | 1583 | 10.9342868 | 13559.57 | 116.8 | 1 | 15.715 | 0.146 | 0.05 | 0.492 | 0.031 | 0.02 | 0.050817 | 0.224 | 0.246 | 0.258 | 4211 | 0.002 | 0.405 | 0.297 | 0.107 | 0.654 | 0.007 | 0.01 | 0.072 | 0.009 | 0.019 | 0.403 | 0.002 | 0.003 | 0.004 | 0.774 | 0.0009 | 0.416 | 0.107 | 0.784 | 0.006 | 0.013 | 0.072 | 0.01 | 0.013 | 0.572 | 0.003 | 0.038 | 4 | 55.6 | 0.2 | 11.9 | 0.08 | 2.2 | 25.2 | 3.3 | 58 | 0.4 | 6.2 | 0.06 | 2.1 | 27.4
2495 | Э76ХФ | Р65 | 26 | 41.1833333 | 18.7 | 41.1833333 | 3.4555985 | 0.32815 | 0.082198 | 0.120467 | 0.140747 | 0.0403436 | 1564 | 1579 | 12.2576285 | 13466.31 | 116.8 | 1 | 16.827 | 0.123 | 0.05 | 0.342 | 0.03 | 0.02 | 0.050926 | 0.167 | 0.186 | 0.146 | 4197 | 0.002 | 0.478 | 0.348 | 0.125 | 0.683 | 0.01 | 0.01 | 0.09 | 0.009 | 0.02 | 0.444 | 0.002 | 0.003 | 0.004 | 0.759 | 0.0006 | 0.415 | 0.122 | 0.784 | 0.009 | 0.012 | 0.089 | 0.01 | 0.015 | 0.56 | 0.003 | 0.037 | 3.3 | 58 | 0.5 | 10.2 | 0.11 | 2.5 | 23.7 | 3.3 | 54 | 1 | 7.1 | 0.12 | 2.1 | 26
2496 | Э76ХФ | Р65 | 23 | 43.1833333 | 14.3166667 | 43.1833333 | 3 | 0.375915 | 0.125549 | 0.143467 | 0.152203 | 0.0398279 | 1609 | 1581 | 14.8976862 | 12120.14 | 115 | 1 | 21.283 | 0.072 | 0.05 | 0.392 | 0.03 | 0.02 | 0.050275 | 0.175 | 0.222 | 0.223 | 2892 | 0.002 | 0.449 | 0.31 | 0.142 | 0.666 | 0.007 | 0.009 | 0.077 | 0.008 | 0.02 | 0.439 | 0.002 | 0.003 | 0.003 | 0.772 | 0.0002 | 0.414 | 0.137 | 0.786 | 0.005 | 0.012 | 0.077 | 0.009 | 0.014 | 0.57 | 0.003 | 0.037 | 3.4 | 48.2 | 0.6 | 11.1 | 0.08 | 2.6 | 18.4 | 4.6 | 57.9 | 0.3 | 11 | 0.07 | 2.3 | 25.3
2501 | Э76ХФ | Р65 | 34 | 41.35 | 21.65 | 41.35 | 2.99082745 | 0.38284 | 0.137372 | 0.152475 | 0.159831 | 0.0399134 | 1564 | 1585 | 16.1455865 | 13272.06 | 115.7 | 1 | 22.254 | 0.144 | 0.05 | 0.398 | 0.031 | 0.02 | 0.050383 | 0.183 | 0.236 | 0.244 | 4789 | 0.002 | 0.47 | 0.304 | 0.1 | 0.658 | 0.007 | 0.01 | 0.073 | 0.007 | 0.016 | 0.436 | 0.002 | 0.003 | 0.004 | 0.777 | 0.0003 | 0.419 | 0.098 | 0.792 | 0.006 | 0.011 | 0.072 | 0.008 | 0.01 | 0.569 | 0.003 | 0.038 | 4 | 57.2 | 0.4 | 12.4 | 0.13 | 2.3 | 24.9 | 4.1 | 56.8 | 0.4 | 12 | 0.13 | 2.3 | 24.7
2502 | Э76ХФ | Р65 | 40 | 43.3666667 | 17.3833333 | 43.3666667 | 4 | 0.39153 | 0.114852 | 0.099194 | 0.152354 | 0.0396431 | 1592 | 1585 | 8.2261909 | 13298.94535 | 115.2 | 1 | 11.848 | 0.117 | 0.05 | 0.415 | 0.027 | 0.02 | 0.050022 | 0.194 | 0.152 | 0.204 | 3853 | 0.002 | 0.464 | 0.322 | 0.134 | 0.701 | 0.006 | 0.009 | 0.07 | 0.009 | 0.018 | 0.439 | 0.002 | 0.002 | 0.004 | 0.761 | 0.0002 | 0.419 | 0.136 | 0.788 | 0.005 | 0.01 | 0.071 | 0.01 | 0.015 | 0.572 | 0.003 | 0.037 | 4.9 | 57.4 | 0.6 | 11.3 | 0.15 | 2.5 | 22.9 | 4.4 | 57.6 | 0.4 | 12.6 | 0.13 | 2.3 | 25.1
2503 | Э76ХФ | Р65 | 42 | 42.35 | 20.3833333 | 42.35 | 2.8843537 | 0.36629 | 0.120482 | 0.119481 | 0.154677 | 0.038075 | 1603 | 1616 | 14.5657615 | 14111.53 | 109 | 1 | 20.562 | 0.219 | 0.05 | 0.382 | 0.03 | 0.02 | 0.048032 | 0.189 | 0.184 | 0.214 | 4794 | 0.002 | 0.476 | 0.308 | 0.085 | 0.677 | 0.005 | 0.008 | 0.061 | 0.008 | 0.016 | 0.432 | 0.001 | 0.003 | 0.003 | 0.76 | 0.0007 | 0.415 | 0.087 | 0.785 | 0.005 | 0.009 | 0.061 | 0.009 | 0.01 | 0.562 | 0.003 | 0.038 | 3.4 | 55.6 | 0.5 | 14.4 | 0.17 | 2.3 | 24.3 | 3.7 | 56.9 | 0.5 | 13.2 | 0.13 | 2.2 | 26.4
2504 | Э76ХФ | Р65 | 37 | 50.7 | 23.6833333 | 50.7 | 3.6814255 | 0.31676 | 0.104718 | 0.13956 | 0.146616 | 0.039853 | 1549 | 1581 | 10.4751479 | 13482.9 | 114.3 | 1 | 17.703 | 0.111 | 0.05 | 0.323 | 0.029 | 0.02 | 0.050275 | 0.168 | 0.216 | 0.186 | 5322 | 0.002 | 0.506 | 0.328 | 0.106 | 0.664 | 0.007 | 0.008 | 0.074 | 0.008 | 0.017 | 0.457 | 0.002 | 0.003 | 0.003 | 0.763 | 0.0002 | 0.413 | 0.102 | 0.785 | 0.005 | 0.011 | 0.073 | 0.008 | 0.014 | 0.568 | 0.003 | 0.038 | 3.7 | 61.3 | 0.3 | 8.8 | 0.07 | 2.5 | 24.4 | 4 | 56.5 | 0.5 | 12.6 | 0.14 | 2.2 | 25.2
2505 | Э76ХФ | Р65 | 54 | 43.1833333 | 21.1666667 | 43.1833333 | 2.99082745 | 0.36582 | 0.122734 | 0.119715 | 0.166359 | 0.039566 | 1567 | 1585 | 12.4659349 | 13115.91 | 115.9 | 1 | 17.667 | 0.167 | 0.05 | 0.381 | 0.029 | 0.02 | 0.049913 | 0.207 | 0.184 | 0.218 | 4627 | 0.002 | 0.488 | 0.311 | 0.098 | 0.682 | 0.009 | 0.008 | 0.08 | 0.007 | 0.014 | 0.426 | 0.002 | 0.002 | 0.003 | 0.766 | 0.0003 | 0.415 | 0.097 | 0.783 | 0.009 | 0.009 | 0.081 | 0.008 | 0.011 | 0.558 | 0.002 | 0.037 | 2.9 | 49 | 0.6 | 11.6 | 0.13 | 2.2 | 22.5 | 3.5 | 57.5 | 0.5 | 11.9 | 0.14 | 2.2 | 25.9
2506 | Э76ХФ | Р65 | 49 | 40.85 | 16.7166667 | 40.85 | 2.6982968 | 0.35125 | 0.087828 | 0.08136 | 0.146184 | 0.039509 | 1577 | 1584 | 14.4315789 | 13125.82 | 115.3 | 1 | 19.651 | 0.101 | 0.05 | 0.371 | 0.023 | 0.02 | 0.049841 | 0.192 | 0.124 | 0.156 | 3657 | 0.002 | 0.477 | 0.345 | 0.108 | 0.721 | 0.008 | 0.008 | 0.072 | 0.01 | 0.015 | 0.443 | 0.002 | 0.003 | 0.004 | 0.758 | 0.0004 | 0.416 | 0.106 | 0.787 | 0.007 | 0.01 | 0.072 | 0.01 | 0.012 | 0.564 | 0.003 | 0.037 | 3.9 | 59.5 | 0.4 | 12.3 | 0.1 | 2.5 | 23.4 | 5 | 57.6 | 0.6 | 7.6 | 0.07 | 2.7 | 21.3
2512 | Э90ХАФ | Р65 | 41 | 44.2 | 19.8833333 | 43.8666667 | 2 | 0.459445 | 0.047855 | 0.081281 | 0.110663 | 0.0923577 | 1569 | 1586 | 15.018102 | 13093.38 | 115.1 | 1 | 15.21 | 0.1 | 0.05 | 0.512 | 0.04 | 0.02 | 0.103986 | 0.137 | 0.125 | 0.085 | 4339 | 0.002 | 0.46 | 0.246 | 0.113 | 0.723 | 0.009 | 0.01 | 0.078 | 0.015 | 0.021 | 0.439 | 0.002 | 0.003 | 0.003 | 0.85 | 0.0002 | 0.289 | 0.113 | 0.798 | 0.007 | 0.014 | 0.077 | 0.016 | 0.016 | 0.539 | 0.003 | 0.084 | 4 | 48.5 | 0.9 | 9.2 | 0.16 | 2.5 | 19.4 | 5.1 | 60.7 | 0.7 | 6.6 | 0.09 | 2.6 | 23.5
2513 | Э90ХАФ | Р65 | 40 | 44.85 | 25.5666667 | 44.6833333 | 2 | 0.428645 | 0.094021 | 0.142441 | 0.132559 | 0.0931737 | 1549 | 1580 | 14.9403607 | 13426.08 | 115.8 | 1 | 20.709 | 0.256 | 0.05 | 0.463 | 0.04 | 0.02 | 0.10442 | 0.145 | 0.221 | 0.167 | 5721 | 0.002 | 0.511 | 0.206 | 0.12 | 0.686 | 0.007 | 0.013 | 0.07 | 0.011 | 0.021 | 0.425 | 0.002 | 0.003 | 0.003 | 0.854 | 0.0002 | 0.286 | 0.121 | 0.812 | 0.005 | 0.016 | 0.07 | 0.012 | 0.012 | 0.546 | 0.003 | 0.084 | 3.5 | 42.6 | 0.4 | 8.7 | 0.11 | 2.3 | 18.6 | 4 | 46.4 | 0.5 | 7.7 | 0.07 | 2.3 | 19.9
2515 | Э90ХАФ | Р65 | 42 | 53.8666667 | 26.5666667 | 53.5333333 | 3.0823738 | 0.45325 | 0.105844 | 0.095442 | 0.122928 | 0.0934092 | 1545 | 1571 | 11.9660972 | 12891.34 | 117.1 | 1 | 15.177 | 0.079 | 0.05 | 0.493 | 0.04 | 0.02 | 0.103986 | 0.15 | 0.147 | 0.188 | 5708 | 0.002 | 0.493 | 0.198 | 0.081 | 0.7 | 0.004 | 0.012 | 0.051 | 0.016 | 0.019 | 0.427 | 0.002 | 0.003 | 0.003 | 0.841 | 0.0003 | 0.289 | 0.08 | 0.788 | 0.003 | 0.015 | 0.051 | 0.016 | 0.013 | 0.538 | 0.003 | 0.081 | 3.8 | 59.2 | 0.9 | 12.9 | 0.16 | 2.6 | 22.4 | 4.3 | 62.7 | 0.5 | 5.9 | 0.08 | 2.7 | 23
2516 | Э90ХАФ | Р65 | 49 | 42.5 | 17.9 | 42.1666667 | 2.684334 | 0.58408 | 0.087838 | 0.144441 | 0.169251 | 0.0937462 | 1582 | 1579 | 14.4244541 | 12767.6 | 116.9 | 1 | 16.516 | 0.159 | 0.05 | 0.656 | 0.03 | 0.02 | 0.104022 | 0.201 | 0.223 | 0.156 | 3809 | 0.002 | 0.401 | 0.213 | 0.101 | 0.663 | 0.009 | 0.011 | 0.093 | 0.012 | 0.023 | 0.397 | 0.001 | 0.003 | 0.003 | 0.844 | 0.0002 | 0.287 | 0.098 | 0.786 | 0.007 | 0.016 | 0.092 | 0.013 | 0.017 | 0.541 | 0.003 | 0.082 | 3.9 | 53.6 | 0.5 | 13.7 | 0.19 | 2.2 | 24.6 | 5.3 | 50.6 | 0.7 | 11.9 | 0.13 | 2.3 | 22.2
2517 | Э90ХАФ | Р65 | 45 | 47.7 | 21 | 47.3833333 | 3 | 0.533305 | 0.097572 | 0.080854 | 0.1525 | 0.0918715 | 1571 | 1585 | 16.15802 | 13442.86 | 113.7 | 1 | 18.86 | 0.129 | 0.05 | 0.594 | 0.04 | 0.02 | 0.10149 | 0.202 | 0.123 | 0.173 | 4705 | 0.002 | 0.406 | 0.202 | 0.082 | 0.716 | 0.004 | 0.011 | 0.052 | 0.011 | 0.017 | 0.413 | 0.002 | 0.003 | 0.003 | 0.843 | 0.0004 | 0.289 | 0.081 | 0.794 | 0.003 | 0.015 | 0.052 | 0.013 | 0.014 | 0.539 | 0.003 | 0.085 | 3.6 | 51.6 | 0.6 | 11.8 | 0.32 | 2.3 | 22.5 | 4.4 | 53.7 | 0.4 | 12.1 | 0.12 | 2.1 | 25.6
2518 | Э90ХАФ | Р65 | 22 | 48.5333333 | 22.4833333 | 48.2 | 2.7654575 | 0.529385 | 0.0705 | 0.084629 | 0.088343 | 0.0912347 | 1570 | 1578 | 16.2046997 | 13006.97 | 114.3 | 1 | 17.24 | 0.086 | 0.05 | 0.594 | 0.039 | 0.02 | 0.101128 | 0.101 | 0.131 | 0.125 | 4874 | 0.002 | 0.387 | 0.225 | 0.111 | 0.716 | 0.007 | 0.011 | 0.072 | 0.01 | 0.018 | 0.451 | 0.002 | 0.003 | 0.003 | 0.85 | 0.0001 | 0.287 | 0.111 | 0.795 | 0.005 | 0.015 | 0.073 | 0.012 | 0.015 | 0.534 | 0.003 | 0.084 | 2.9 | 43.1 | 0.8 | 7.8 | 0.25 | 2.3 | 18.7 | 4.7 | 59.5 | 0.7 | 6.5 | 0.07 | 2.4 | 24.4
2520 | Э90ХАФ | Р65 | 26 | 51.7333333 | 19.6666667 | 51.4166667 | 2 | 0.55983 | 0.075576 | 0.10201 | 0.135052 | 0.0938128 | 1591 | 1585 | 11.8614185 | 12709.83 | 117.3 | 1 | 17.746 | 0.119 | 0.05 | 0.63 | 0.038 | 0.02 | 0.104203 | 0.166 | 0.157 | 0.134 | 4166 | 0.002 | 0.422 | 0.223 | 0.102 | 0.698 | 0.007 | 0.011 | 0.072 | 0.01 | 0.016 | 0.427 | 0.002 | 0.002 | 0.003 | 0.857 | 0.0002 | 0.286 | 0.101 | 0.788 | 0.005 | 0.013 | 0.071 | 0.011 | 0.011 | 0.545 | 0.003 | 0.078 | 3.4 | 44.3 | 1.2 | 8.9 | 0.17 | 2.4 | 18.3 | 4 | 56.4 | 0.4 | 6.9 | 0.07 | 2.7 | 21.1
2522 | Э90ХАФ | Р65 | 30 | 52.05 | 19.15 | 51.7 | 2.870229 | 0.53209 | 0.094752 | 0.132226 | 0.127828 | 0.0938167 | 1582 | 1573 | 13.4800948 | 13068.41 | 116.7 | 1 | 18.962 | 0.137 | 0.05 | 0.591 | 0.038 | 0.02 | 0.104384 | 0.142 | 0.205 | 0.168 | 4171 | 0.002 | 0.424 | 0.208 | 0.098 | 0.677 | 0.007 | 0.01 | 0.068 | 0.009 | 0.016 | 0.427 | 0.002 | 0.002 | 0.003 | 0.847 | 0.0001 | 0.287 | 0.096 | 0.791 | 0.005 | 0.015 | 0.068 | 0.009 | 0.014 | 0.542 | 0.003 | 0.081 | 3.4 | 45.7 | 0.3 | 8 | 0.09 | 2.3 | 19.7 | 3.5 | 48.1 | 0.4 | 6.2 | 0.11 | 2.8 | 17.4
2534 | Э76ХФ | Р65 | 10 | 43.0333333 | 20.5166667 | 43.0333333 | 3.836446 | 0.2851653 | 0.095316 | 0.071437 | 0.108581 | 0.0383185 | 1604 | 1625 | 15.4868319 | 13683.51 | 110.7 | 1 | 22.215 | 0.146 | 0.05 | 0.285 | 0.054 | 0.02 | 0.047743 | 0.139 | 0.11 | 0.169 | 4679 | 0.002 | 0.5 | 0.33 | 0.096 | 0.72 | 0.007 | 0.009 | 0.071 | 0.011 | 0.017 | 0.482 | 0.002 | 0.003 | 0.004 | 0.768 | 0.0005 | 0.425 | 0.093 | 0.789 | 0.006 | 0.012 | 0.067 | 0.012 | 0.011 | 0.557 | 0.003 | 0.038 | 3.4 | 59.8 | 0.5 | 8.3 | 0.08 | 3.1 | 19.4 | 5.7 | 59.2 | 0.6 | 7.5 | 0.09 | 2.7 | 21.8
2540 | Э76ХФ | Р65 | 28 | 47.1666667 | 24.3833333 | 47.1666667 | 3.2309113 | 0.415305 | 0.158484 | 0.157278 | 0.142798 | 0.0394213 | 1525 | 1579 | 9.8574942 | 13489.54 | 115.7 | 1 | 15.364 | 0.073 | 0.05 | 0.434 | 0.041 | 0.02 | 0.049117 | 0.157 | 0.244 | 0.281 | 5482 | 0.002 | 0.439 | 0.286 | 0.087 | 0.655 | 0.005 | 0.009 | 0.059 | 0.008 | 0.017 | 0.436 | 0.002 | 0.002 | 0.003 | 0.758 | 0.0005 | 0.417 | 0.087 | 0.783 | 0.005 | 0.011 | 0.059 | 0.009 | 0.014 | 0.572 | 0.003 | 0.036 | 5.1 | 63.5 | 0.4 | 3.1 | 0.07 | 3 | 21.4 | 5 | 61 | 0.6 | 2.4 | 0.06 | 2.8 | 19.8
2546 | Э76ХФ | Р65 | 24 | 49.0166667 | 21.8333333 | 49.0166667 | 3.6325581 | 0.4572 | 0.155664 | 0.161028 | 0.163146 | 0.0401188 | 1563 | 1579 | 15.6724404 | 13822.9 | 116.5000001 | 1 | 25.385 | 0.094 | 0.05 | 0.486 | 0.033 | 0.02 | 0.049986 | 0.183 | 0.254 | 0.276 | 5030 | 0.002 | 0.406 | 0.289 | 0.09 | 0.642 | 0.006 | 0.011 | 0.066 | 0.008 | 0.021 | 0.42 | 0.001 | 0.003 | 0.003 | 0.757 | 0.0002 | 0.418 | 0.089 | 0.781 | 0.006 | 0.011 | 0.066 | 0.009 | 0.017 | 0.572 | 0.003 | 0.037 | 4.7 | 61.2 | 0.4 | 8.7 | 0.09 | 2.6 | 23.3 | 5.7 | 62.8 | 0.5 | 4.2 | 0.08 | 2.8 | 22.3
2548 | Э76ХФ | Р65 | 33 | 41.7 | 16.8833333 | 41.7 | 2.99082745 | 0.43294 | 0.144384 | 0.164394 | 0.15119 | 0.0393635 | 1579 | 1583 | 12.0079137 | 13099.31 | 115.8 | 1 | 16.691 | 0.126 | 0.05 | 0.458 | 0.04 | 0.02 | 0.049045 | 0.163 | 0.26 | 0.256 | 3686 | 0.002 | 0.401 | 0.293 | 0.094 | 0.643 | 0.007 | 0.009 | 0.069 | 0.008 | 0.022 | 0.437 | 0.002 | 0.003 | 0.003 | 0.771 | 0.0003 | 0.414 | 0.093 | 0.785 | 0.006 | 0.01 | 0.069 | 0.009 | 0.018 | 0.571 | 0.003 | 0.037 | 3.9 | 58.8 | 0.5 | 12.4 | 0.15 | 2.4 | 24.4 | 4.6 | 62.5 | 0.5 | 6.2 | 0.08 | 2.7 | 23.3
2549 | Э76ХФ | Р65 | 27 | 44.5166667 | 26.5166667 | 44.5166667 | 3.7681838 | 0.413735 | 0.14946 | 0.173124 | 0.154926 | 0.0380866 | 1577 | 1627 | 14.7106702 | 14008.55 | 111.8 | 1 | 21.829 | 0.127 | 0.05 | 0.433 | 0.039 | 0.02 | 0.047454 | 0.165 | 0.274 | 0.265 | 6191 | 0.002 | 0.426 | 0.288 | 0.108 | 0.627 | 0.008 | 0.009 | 0.079 | 0.007 | 0.022 | 0.436 | 0.001 | 0.003 | 0.003 | 0.766 | 0.0003 | 0.418 | 0.108 | 0.785 | 0.007 | 0.012 | 0.079 | 0.008 | 0.014 | 0.557 | 0.003 | 0.037 | 3.4 | 57 | 0.8 | 15.5 | 0.41 | 2.4 | 23.6 | 3.9 | 59.5 | 0.7 | 9.3 | 0.13 | 2.6 | 22.9
2550 | Э76ХФ | Р65 | 41 | 47.2166667 | 29.7166667 | 47.2166667 | 3 | 0.44426 | 0.130848 | 0.126171 | 0.128226 | 0.0401477 | 1546 | 1602 | 11.6323332 | 13794.28 | 117.9 | 1 | 18.308 | 0.184 | 0.05 | 0.476 | 0.041 | 0.02 | 0.050022 | 0.144 | 0.199 | 0.232 | 6832 | 0.002 | 0.43 | 0.316 | 0.087 | 0.683 | 0.006 | 0.008 | 0.06 | 0.007 | 0.019 | 0.449 | 0.002 | 0.002 | 0.003 | 0.769 | 0.0002 | 0.419 | 0.086 | 0.779 | 0.005 | 0.012 | 0.061 | 0.008 | 0.016 | 0.548 | 0.003 | 0.037 | 4 | 53.7 | 0.7 | 24.7 | 0.12 | 2.6 | 20.9 | 4.8 | 57.8 | 0.9 | 10.6 | 0.12 | 2.6 | 22.6
2551 | Э76ХФ | Р65 | 48 | 46.6833333 | 22.8833333 | 46.6833333 | 4 | 0.404475 | 0.0987 | 0.097227 | 0.106572 | 0.0394799 | 1551 | 1599 | 13.5786876 | 13846.76 | 115.8 | 1 | 21.096 | 0.113 | 0.05 | 0.434 | 0.04 | 0.02 | 0.04919 | 0.123 | 0.153 | 0.175 | 5281 | 0.002 | 0.437 | 0.338 | 0.098 | 0.707 | 0.007 | 0.01 | 0.073 | 0.009 | 0.02 | 0.47 | 0.002 | 0.003 | 0.004 | 0.785 | 0.0002 | 0.419 | 0.096 | 0.789 | 0.007 | 0.012 | 0.073 | 0.011 | 0.013 | 0.565 | 0.003 | 0.037 | 4.8 | 52.4 | 0.7 | 10 | 0.1 | 2.5 | 21 | 6.3 | 60 | 0.5 | 7.8 | 0.05 | 2.8 | 21.7
2552 | Э76ХФ | Р65 | 41 | 44.1833333 | 25.35 | 44.1833333 | 3 | 0.387365 | 0.082344 | 0.071091 | 0.097314 | 0.0394799 | 1539 | 1593 | 13.7271218 | 14111.24 | 115.6 | 1 | 20.217 | 0.083 | 0.05 | 0.395 | 0.04 | 0.02 | 0.04919 | 0.12 | 0.111 | 0.146 | 5962 | 0.002 | 0.426 | 0.346 | 0.097 | 0.707 | 0.006 | 0.011 | 0.066 | 0.009 | 0.019 | 0.47 | 0.002 | 0.003 | 0.003 | 0.794 | 0.0002 | 0.412 | 0.095 | 0.768 | 0.005 | 0.011 | 0.066 | 0.01 | 0.013 | 0.545 | 0.003 | 0.036 | 4.7 | 58.1 | 0.7 | 13.8 | 0.25 | 2.6 | 21.9 | 5.4 | 59.8 | 0.3 | 6.1 | 0.07 | 2.8 | 21.6
2554 | Э76ХФ | Р65 | 40 | 41.3666667 | 14.6166667 | 41.3666667 | 3 | 0.40611 | 0.117312 | 0.136818 | 0.134434 | 0.0382022 | 1588 | 1581 | 11.6456084 | 13316.31 | 112.4 | 1 | 16.058 | 0.144 | 0.05 | 0.431 | 0.039 | 0.02 | 0.047598 | 0.149 | 0.216 | 0.208 | 3244 | 0.002 | 0.442 | 0.315 | 0.088 | 0.656 | 0.006 | 0.011 | 0.064 | 0.008 | 0.02 | 0.434 | 0.001 | 0.002 | 0.003 | 0.769 | 0.0002 | 0.417 | 0.09 | 0.784 | 0.005 | 0.012 | 0.064 | 0.009 | 0.014 | 0.563 | 0.003 | 0.036 | 3.5 | 55.3 | 1 | 15 | 0.11 | 2.3 | 24.4 | 4 | 52.8 | 0.5 | 8.8 | 0.05 | 2.4 | 22.4
2555 | Э76ХФ | Р65 | 36 | 47.8666667 | 25.6833333 | 47.8666667 | 2 | 0.33041 | 0.120696 | 0.109296 | 0.119628 | 0.0400602 | 1526 | 1576 | 13.5921309 | 13811.29 | 116.9 | 1 | 21.687 | 0.088 | 0.05 | 0.338 | 0.039 | 0.02 | 0.049913 | 0.138 | 0.172 | 0.214 | 5912 | 0.002 | 0.494 | 0.319 | 0.103 | 0.689 | 0.01 | 0.009 | 0.068 | 0.008 | 0.02 | 0.453 | 0.002 | 0.003 | 0.003 | 0.779 | 0.0003 | 0.421 | 0.102 | 0.786 | 0.01 | 0.011 | 0.068 | 0.009 | 0.016 | 0.559 | 0.003 | 0.037 | 3.9 | 60.3 | 0.6 | 13.6 | 0.1 | 2.6 | 22.9 | 5 | 61.4 | 0.3 | 9.6 | 0.05 | 2.7 | 22.4
2559 | Э76ХФ | Р65 | 33 | 41.5333333 | 18.7 | 41.5333333 | 2.99082745 | 0.375565 | 0.082908 | 0.103095 | 0.095962 | 0.0387832 | 1557 | 1572 | 10.7516051 | 13585.03 | 113.5000001 | 1 | 14.885 | 0.113 | 0.05 | 0.401 | 0.039 | 0.02 | 0.048322 | 0.104 | 0.163 | 0.147 | 4234 | 0.002 | 0.442 | 0.349 | 0.115 | 0.692 | 0.01 | 0.01 | 0.08 | 0.008 | 0.02 | 0.475 | 0.002 | 0.003 | 0.003 | 0.785 | 0.0002 | 0.418 | 0.114 | 0.782 | 0.01 | 0.013 | 0.079 | 0.008 | 0.015 | 0.569 | 0.003 | 0.037 | 3.5 | 52 | 0.3 | 9.1 | 0.07 | 2.4 | 21.6 | 4.1 | 59.3 | 0.4 | 4.4 | 0.05 | 2.4 | 24.3
2562 | Э76ХФ | Р65 | 30 | 42.0166667 | 17.3166667 | 42.0166667 | 2 | 0.373405 | 0.107724 | 0.121554 | 0.117258 | 0.038638 | 1575 | 1574 | 18.7175724 | 13045.24 | 113.4 | 1 | 26.215 | 0.107 | 0.05 | 0.393 | 0.038 | 0.02 | 0.048141 | 0.129 | 0.192 | 0.191 | 3765 | 0.002 | 0.46 | 0.325 | 0.103 | 0.672 | 0.006 | 0.011 | 0.08 | 0.01 | 0.02 | 0.447 | 0.002 | 0.003 | 0.003 | 0.777 | 0.0002 | 0.417 | 0.102 | 0.781 | 0.006 | 0.012 | 0.079 | 0.011 | 0.013 | 0.554 | 0.003 | 0.037 | 4.2 | 48 | 0.9 | 9.9 | 0.1 | 2.4 | 19.7 | 5.4 | 52.6 | 1 | 8.9 | 0.08 | 2.2 | 23.4
2564 | Э76ХФ | Р65 | 26 | 40.55 | 17.5166667 | 40.55 | 2.7734417 | 0.402035 | 0.1269 | 0.166482 | 0.137586 | 0.0394799 | 1568 | 1582 | 16.7578298 | 13016.18 | 115.7 | 1 | 22.651 | 0.096 | 0.05 | 0.423 | 0.029 | 0.02 | 0.04919 | 0.141 | 0.264 | 0.225 | 3800 | 0.002 | 0.424 | 0.314 | 0.095 | 0.647 | 0.007 | 0.01 | 0.069 | 0.01 | 0.021 | 0.445 | 0.001 | 0.003 | 0.003 | 0.778 | 0.0001 | 0.417 | 0.092 | 0.791 | 0.006 | 0.013 | 0.068 | 0.01 | 0.015 | 0.574 | 0.003 | 0.036 | 3.8 | 51.9 | 0.5 | 11.3 | 0.13 | 2.5 | 20.9 | 5.3 | 59.3 | 0.8 | 7.1 | 0.06 | 2.7 | 22.1
2565 | Э76ХФ | Р65 | 22 | 45.3666667 | 28.4833333 | 45.3666667 | 3.1836273 | 0.24107 | 0.122952 | 0.091161 | 0.110032 | 0.0404374 | 1514 | 1571 | 10.4032329 | 13220.36 | 117.9 | 1 | 15.732 | 0.084 | 0.05 | 0.228 | 0.073 | 0.02 | 0.050383 | 0.131 | 0.143 | 0.218 | 6276 | 0.003 | 0.55 | 0.315 | 0.082 | 0.712 | 0.006 | 0.009 | 0.06 | 0.009 | 0.016 | 0.469 | 0.003 | 0.004 | 0.003 | 0.766 | 0.0003 | 0.416 | 0.082 | 0.783 | 0.005 | 0.011 | 0.061 | 0.01 | 0.012 | 0.568 | 0.004 | 0.038 | 3.3 | 61.3 | 0.3 | 8.1 | 0.09 | 2.6 | 23.5 | 4.2 | 62.3 | 0.6 | 7.3 | 0.09 | 2.8 | 22.5
2567 | Э76ХФ | Р65 | 20 | 40.9 | 17.3166667 | 40.9 | 2 | 0.303465 | 0.150588 | 0.113661 | 0.121496 | 0.039048 | 1574 | 1576 | 22.8792176 | 13156.11 | 114.1 | 1 | 31.192 | 0.094 | 0.05 | 0.299 | 0.039 | 0.02 | 0.049117 | 0.139 | 0.179 | 0.267 | 3797 | 0.002 | 0.482 | 0.287 | 0.075 | 0.69 | 0.005 | 0.009 | 0.049 | 0.009 | 0.016 | 0.456 | 0.002 | 0.002 | 0.004 | 0.771 | 0.0004 | 0.414 | 0.074 | 0.791 | 0.004 | 0.01 | 0.049 | 0.009 | 0.012 | 0.566 | 0.003 | 0.037 | 3.8 | 49.2 | 0.6 | 8.1 | 0.09 | 2.9 | 17.2 | 5.6 | 55.6 | 1 | 7.7 | 0.07 | 2.6 | 21.5
2568 | Э76ХФ | Р65 | 19 | 42.5166667 | 23.8333333 | 42.5166667 | 2 | 0.354605 | 0.156228 | 0.139851 | 0.088202 | 0.0386171 | 1559 | 1587 | 12.4130145 | 12718.32 | 113.6 | 1 | 17.592 | 0.078 | 0.05 | 0.36 | 0.039 | 0.02 | 0.048575 | 0.076 | 0.223 | 0.277 | 5052 | 0.002 | 0.454 | 0.287 | 0.075 | 0.664 | 0.005 | 0.01 | 0.054 | 0.007 | 0.018 | 0.483 | 0.002 | 0.002 | 0.003 | 0.788 | 0.0002 | 0.416 | 0.075 | 0.791 | 0.004 | 0.012 | 0.056 | 0.007 | 0.013 | 0.572 | 0.003 | 0.037 | 3 | 52.5 | 0.5 | 9.6 | 0.12 | 2.8 | 18.9 | 4.2 | 57.6 | 0.6 | 5.8 | 0.08 | 2.8 | 20.8
2569 | Э76ХФ | Р65 | 18 | 46.85 | 30.1666667 | 46.85 | 2 | 0.329865 | 0.152844 | 0.167049 | 0.091308 | 0.0378404 | 1560 | 1628 | 11.6823906 | 13357.79 | 111.3 | 1 | 18.244 | 0.146 | 0.05 | 0.329 | 0.027 | 0.02 | 0.047598 | 0.069 | 0.267 | 0.271 | 6716 | 0.002 | 0.479 | 0.287 | 0.076 | 0.642 | 0.004 | 0.01 | 0.051 | 0.007 | 0.017 | 0.485 | 0.002 | 0.002 | 0.004 | 0.749 | 0.0004 | 0.422 | 0.077 | 0.799 | 0.004 | 0.01 | 0.052 | 0.008 | 0.012 | 0.568 | 0.003 | 0.037 | 4.3 | 58.7 | 0.9 | 9.3 | 0.08 | 2.6 | 22.7 | 5.2 | 60.1 | 1 | 5.8 | 0.07 | 2.6 | 22.8
2570 | Э76ХФ | Р65 | 12 | 45.35 | 26.85 | 45.35 | 2.8681672 | 0.40879 | 0.172584 | 0.239337 | 0.209596 | 0.039882 | 1562 | 1595 | 12.0635061 | 13255.87 | 118.1 | 1 | 18.236 | 0.201 | 0.05 | 0.42 | 0.04 | 0.02 | 0.050166 | 0.221 | 0.379 | 0.306 | 5932 | 0.001 | 0.457 | 0.275 | 0.094 | 0.579 | 0.006 | 0.009 | 0.056 | 0.007 | 0.021 | 0.385 | 0.001 | 0.002 | 0.003 | 0.775 | 0.0003 | 0.418 | 0.095 | 0.786 | 0.005 | 0.013 | 0.057 | 0.008 | 0.015 | 0.551 | 0.003 | 0.036 | 3.2 | 53.5 | 0.5 | 11.8 | 0.15 | 2.1 | 24.9 | 3.5 | 59.8 | 0.9 | 9 | 0.11 | 2.3 | 26.2
2571 | Э76ХФ | Р65 | 8 | 51.7 | 27.0166667 | 51.7 | 2.6802697 | 0.35512 | 0.142128 | 0.123237 | 0.155782 | 0.0407159 | 1552 | 1596 | 14.2856867 | 12940.9 | 118.9 | 1 | 24.619 | 0.084 | 0.05 | 0.364 | 0.04 | 0.02 | 0.051215 | 0.188 | 0.193 | 0.252 | 5827 | 0.002 | 0.486 | 0.3 | 0.086 | 0.683 | 0.006 | 0.011 | 0.06 | 0.011 | 0.019 | 0.436 | 0.002 | 0.003 | 0.003 | 0.786 | 0.0003 | 0.415 | 0.086 | 0.785 | 0.005 | 0.013 | 0.06 | 0.012 | 0.015 | 0.564 | 0.003 | 0.037 | 3.8 | 57.2 | 1.1 | 7 | 0.08 | 3 | 19.2 | 4.1 | 57.5 | 0.6 | 10.9 | 0.27 | 2.2 | 26.1
2572 | Э76ХФ | Р65 | 16 | 49.05 | 24.0166667 | 49.05 | 2.7952559 | 0.3583 | 0.130848 | 0.123354 | 0.137756 | 0.0388469 | 1565 | 1598 | 17.3314985 | 13203.33 | 114.8 | 1 | 28.337 | 0.083 | 0.05 | 0.37 | 0.04 | 0.02 | 0.048864 | 0.16 | 0.194 | 0.232 | 5285 | 0.002 | 0.451 | 0.307 | 0.096 | 0.683 | 0.006 | 0.012 | 0.068 | 0.009 | 0.02 | 0.445 | 0.002 | 0.002 | 0.003 | 0.788 | 0.0002 | 0.417 | 0.096 | 0.789 | 0.005 | 0.013 | 0.068 | 0.01 | 0.014 | 0.563 | 0.003 | 0.036 | 4 | 50.4 | 0.4 | 4.8 | 0.08 | 2.8 | 18 | 4.9 | 52.9 | 0.8 | 2.8 | 0.1 | 2.7 | 19.7
2573 | Э76ХФ | Р65 | 27 | 43.0333333 | 21.8166667 | 43.0333333 | 3.2842155 | 0.353675 | 0.1269 | 0.123975 | 0.13793 | 0.0400259 | 1559 | 1580 | 13.4755054 | 13440.18 | 116.3 | 1 | 19.255 | 0.134 | 0.05 | 0.365 | 0.029 | 0.02 | 0.050347 | 0.16 | 0.195 | 0.225 | 4887 | 0.002 | 0.497 | 0.313 | 0.099 | 0.683 | 0.011 | 0.012 | 0.077 | 0.009 | 0.018 | 0.449 | 0.002 | 0.003 | 0.004 | 0.767 | 0.005 | 0.419 | 0.099 | 0.789 | 0.011 | 0.013 | 0.077 | 0.01 | 0.015 | 0.567 | 0.003 | 0.037 | 4.6 | 58 | 0.4 | 10.5 | 0.08 | 2.4 | 23.9 | 4.1 | 51.4 | 0.7 | 7 | 0.09 | 2.7 | 19.4
2574 | Э76ХФ | Р65 | 25 | 41.5333333 | 19.55 | 41.5333333 | 2.99082745 | 0.34928 | 0.139872 | 0.153504 | 0.158458 | 0.0403137 | 1574 | 1581 | 13.5267255 | 12945.27 | 116.8 | 1 | 18.727 | 0.09 | 0.05 | 0.356 | 0.028 | 0.02 | 0.050709 | 0.179 | 0.242 | 0.248 | 4218 | 0.002 | 0.498 | 0.303 | 0.095 | 0.663 | 0.006 | 0.012 | 0.062 | 0.01 | 0.02 | 0.428 | 0.002 | 0.003 | 0.003 | 0.766 | 0.0004 | 0.419 | 0.094 | 0.791 | 0.005 | 0.01 | 0.061 | 0.01 | 0.015 | 0.559 | 0.003 | 0.038 | 3.3 | 51.4 | 0.9 | 8.7 | 0.08 | 2.6 | 19.8 | 4.1 | 55.9 | 0.6 | 7.4 | 0.09 | 2.6 | 21.4
2575 | Э76ХФ | Р65 | 24 | 49.3833333 | 18.35 | 49.3833333 | 3.4947628 | 0.400595 | 0.131412 | 0.152667 | 0.194986 | 0.0393358 | 1589 | 1595 | 11.7938576 | 13706.81 | 112.5 | 1 | 19.414 | 0.219 | 0.05 | 0.421 | 0.032 | 0.02 | 0.049479 | 0.236 | 0.239 | 0.233 | 4192 | 0.002 | 0.46 | 0.307 | 0.103 | 0.652 | 0.007 | 0.01 | 0.066 | 0.009 | 0.018 | 0.405 | 0.001 | 0.003 | 0.003 | 0.768 | 0.0004 | 0.42 | 0.103 | 0.789 | 0.006 | 0.01 | 0.066 | 0.01 | 0.016 | 0.565 | 0.002 | 0.038 | 3.6 | 52.2 | 2 | 13.1 | 0.8 | 2.1 | 25.5 | 3.5 | 51.5 | 1 | 7.3 | 0.11 | 2.3 | 22
2586 | Э76ХФ | Р65 | 20 | 41.8666667 | 19.3833333 | 41.8666667 | 2.7861395 | 0.32548 | 0.1128 | 0.093879 | 0.119178 | 0.0391391 | 1556 | 1583 | 11.3990446 | 12440.58 | 114.8 | 1 | 15.908 | 0.082 | 0.05 | 0.334 | 0.032 | 0.02 | 0.049732 | 0.144 | 0.147 | 0.2 | 4019 | 0.003 | 0.531 | 0.322 | 0.092 | 0.705 | 0.01 | 0.01 | 0.069 | 0.01 | 0.019 | 0.469 | 0.003 | 0.003 | 0.004 | 0.782 | 0.0003 | 0.416 | 0.092 | 0.78 | 0.009 | 0.012 | 0.069 | 0.011 | 0.017 | 0.561 | 0.003 | 0.037 | 5.5 | 57.8 | 0.5 | 11.1 | 0.08 | 2.6 | 22 | 5.7 | 60.6 | 0.3 | 6.7 | 0.06 | 2.7 | 22.2
2587 | Э76ХФ | Р65 | 20 | 46.3833333 | 17.9166667 | 46.3833333 | 1.8184502 | 0.37278 | 0.075576 | 0.10188 | 0.11884 | 0.0386551 | 1566 | 1577 | 10.8854967 | 12079.26 | 113.1 | 1 | 16.679 | 0.115 | 0.05 | 0.399 | 0.026 | 0.02 | 0.049117 | 0.14 | 0.16 | 0.134 | 3607 | 0.002 | 0.491 | 0.351 | 0.102 | 0.686 | 0.011 | 0.011 | 0.081 | 0.011 | 0.02 | 0.456 | 0.002 | 0.002 | 0.003 | 0.783 | 0.0002 | 0.414 | 0.101 | 0.772 | 0.011 | 0.013 | 0.081 | 0.012 | 0.017 | 0.563 | 0.003 | 0.037 | 4.9 | 55.6 | 0.5 | 12.8 | 0.11 | 2.5 | 22.3 | 5.5 | 58.2 | 0.8 | 8.1 | 0.06 | 2.6 | 22.1
2589 | Э76ХФ | Р65 | 34 | 42.85 | 16.4833333 | 42.85 | 1.7805695 | 0.439725 | 0.094188 | 0.082935 | 0.168998 | 0.0397372 | 1579 | 1599 | 10.9518157 | 12270.58 | 116.8 | 1 | 15.582 | 0.137 | 0.05 | 0.479 | 0.037 | 0.02 | 0.050492 | 0.226 | 0.127 | 0.167 | 3371 | 0.002 | 0.424 | 0.338 | 0.101 | 0.711 | 0.009 | 0.01 | 0.078 | 0.01 | 0.016 | 0.437 | 0.002 | 0.004 | 0.003 | 0.769 | 0.0006 | 0.418 | 0.102 | 0.791 | 0.008 | 0.011 | 0.079 | 0.013 | 0.014 | 0.566 | 0.003 | 0.039 | 4.2 | 52.7 | 1.9 | 14.5 | 0.94 | 2.3 | 22.5 | 4.2 | 57.1 | 0.7 | 9.3 | 0.27 | 2.2 | 26
2590 | Э76ХФ | Р65 | 26 | 50.2 | 24.6333333 | 50.2 | 2.7676817 | 0.452655 | 0.130284 | 0.138204 | 0.139982 | 0.0382002 | 1548 | 1599 | 14.5589641 | 12962.92 | 112.4 | 1 | 24.362 | 0.213 | 0.05 | 0.486 | 0.028 | 0.02 | 0.048539 | 0.157 | 0.218 | 0.231 | 5322 | 0.002 | 0.43 | 0.307 | 0.108 | 0.658 | 0.009 | 0.012 | 0.081 | 0.006 | 0.019 | 0.442 | 0.001 | 0.002 | 0.003 | 0.769 | 0.0003 | 0.421 | 0.107 | 0.784 | 0.009 | 0.012 | 0.081 | 0.007 | 0.012 | 0.567 | 0.003 | 0.036 | 4.6 | 52.4 | 0.5 | 14.1 | 0.16 | 2.2 | 23.4 | 5.4 | 53.9 | 0.6 | 11.4 | 0.1 | 2.3 | 23.1
2593 | Э76ХФ | Р65 | 20 | 40.3666667 | 16.8833333 | 40.3666667 | 1.7818182 | 0.420855 | 0.089676 | 0.095481 | 0.132526 | 0.0395098 | 1569 | 1586 | 8.0156131 | 12363.67 | 115.4 | 1 | 10.496 | 0.1 | 0.05 | 0.456 | 0.029 | 0.02 | 0.050203 | 0.164 | 0.149 | 0.159 | 3479 | 0.002 | 0.438 | 0.342 | 0.092 | 0.707 | 0.007 | 0.009 | 0.071 | 0.009 | 0.019 | 0.461 | 0.002 | 0.003 | 0.003 | 0.767 | 0.0002 | 0.417 | 0.093 | 0.784 | 0.006 | 0.009 | 0.071 | 0.01 | 0.018 | 0.565 | 0.003 | 0.036 | 6.2 | 53 | 0.6 | 14.3 | 0.08 | 2.4 | 22.5 | 6.8 | 52.5 | 1 | 9.2 | 0.1 | 2.3 | 22.5
2595 | Э76ХФ | Р65 | 16 | 42.0333333 | 16.1333333 | 42.0333333 | 1.3160251 | 0.396975 | 0.094188 | 0.037323 | 0.12397 | 0.0377162 | 1573 | 1592 | 15.8038858 | 11342.98 | 111 | 1 | 22.143 | 0.118 | 0.05 | 0.428 | 0.03 | 0.02 | 0.047924 | 0.176 | 0.055 | 0.167 | 3050 | 0.002 | 0.46 | 0.338 | 0.096 | 0.754 | 0.007 | 0.015 | 0.075 | 0.009 | 0.02 | 0.471 | 0.002 | 0.003 | 0.003 | 0.781 | 0.0003 | 0.42 | 0.096 | 0.784 | 0.006 | 0.014 | 0.075 | 0.01 | 0.013 | 0.572 | 0.003 | 0.037 | 4.6 | 53.9 | 0.6 | 15.4 | 0.1 | 2.3 | 23.1 | 5.3 | 51.8 | 0.4 | 15.6 | 0.11 | 2.2 | 23.8
2596 | Э76ХФ | Р65 | 17 | 44.2166667 | 17.7166667 | 44.2166667 | 1.5884898 | 0.42308 | 0.094752 | 0.040554 | 0.12939 | 0.0384843 | 1571 | 1586 | 8.3566016 | 12168.2 | 113.6 | 1 | 12.131 | 0.096 | 0.05 | 0.46 | 0.029 | 0.02 | 0.0489 | 0.183 | 0.06 | 0.168 | 3593 | 0.002 | 0.443 | 0.34 | 0.098 | 0.754 | 0.006 | 0.01 | 0.063 | 0.012 | 0.019 | 0.468 | 0.002 | 0.003 | 0.003 | 0.783 | 0.0002 | 0.42 | 0.097 | 0.79 | 0.006 | 0.013 | 0.063 | 0.013 | 0.015 | 0.569 | 0.003 | 0.037 | 5.1 | 56 | 0.5 | 13.7 | 0.09 | 2.6 | 21.7 | 6.4 | 54 | 1 | 10.2 | 0.09 | 2.4 | 22.2
2597 | Э76ХФ | Р65 | 20 | 42.35 | 13.6833333 | 42.35 | 2.99082745 | 0.38998 | 0.113928 | 0.055143 | 0.144442 | 0.0382852 | 1583 | 1583 | 13.2623377 | 11063.09 | 110.9 | 1 | 18.722 | 0.119 | 0.05 | 0.415 | 0.052 | 0.02 | 0.048647 | 0.2 | 0.083 | 0.202 | 2523 | 0.002 | 0.457 | 0.32 | 0.101 | 0.74 | 0.006 | 0.011 | 0.067 | 0.013 | 0.021 | 0.452 | 0.002 | 0.003 | 0.003 | 0.77 | 0.0003 | 0.417 | 0.101 | 0.785 | 0.005 | 0.013 | 0.067 | 0.014 | 0.015 | 0.571 | 0.003 | 0.037 | 4.4 | 43.4 | 0.7 | 14.7 | 0.12 | 2.3 | 18.6 | 4.7 | 48.5 | 0.5 | 14.8 | 0.09 | 2.3 | 21.2
2598 | Э76ХФ | Р65 | 26 | 42.5333333 | 16.0333333 | 42.5333333 | 2.99082745 | 0.420125 | 0.1269 | 0.150327 | 0.154988 | 0.0391391 | 1569 | 1584 | 7.0215409 | 12121 | 114.9 | 1 | 9.797 | 0.13 | 0.05 | 0.446 | 0.051 | 0.02 | 0.049732 | 0.175 | 0.237 | 0.225 | 3239 | 0.002 | 0.435 | 0.311 | 0.097 | 0.656 | 0.008 | 0.012 | 0.066 | 0.009 | 0.019 | 0.439 | 0.002 | 0.003 | 0.003 | 0.76 | 0.0002 | 0.418 | 0.096 | 0.788 | 0.007 | 0.013 | 0.066 | 0.01 | 0.015 | 0.569 | 0.003 | 0.037 | 5.4 | 54 | 0.3 | 14.4 | 0.09 | 2.4 | 22.4 | 5.5 | 56.2 | 1 | 11.3 | 0.17 | 2.2 | 25.2
2599 | Э76ХФ | Р65 | 22 | 43.35 | 18.2833333 | 43.35 | 1.2755604 | 0.42743 | 0.109416 | 0.208737 | 0.217146 | 0.0395098 | 1595 | 1580 | 15.5633218 | 12056.88 | 114.8 | 1 | 22.489 | 0.353 | 0.05 | 0.456 | 0.03 | 0.02 | 0.050203 | 0.246 | 0.329 | 0.194 | 3674 | 0.002 | 0.451 | 0.324 | 0.134 | 0.599 | 0.007 | 0.012 | 0.073 | 0.008 | 0.021 | 0.394 | 0.001 | 0.003 | 0.003 | 0.757 | 0.0003 | 0.416 | 0.135 | 0.789 | 0.005 | 0.014 | 0.073 | 0.009 | 0.014 | 0.561 | 0.003 | 0.038 | 4.5 | 50.9 | 1.8 | 15 | 0.38 | 2 | 25.3 | 4.6 | 55.8 | 0.7 | 13.9 | 0.13 | 2.2 | 25.9
2600 | Э76ХФ | Р65 | 20 | 41.15 | 20.6666667 | 41.15 | 2 | 0.394175 | 0.137052 | 0.15075 | 0.10351 | 0.0389974 | 1563 | 1578 | 14.8454435 | 12704.52 | 113.8 | 1 | 20.363 | 0.1 | 0.05 | 0.412 | 0.054 | 0.02 | 0.049552 | 0.095 | 0.24 | 0.243 | 4376 | 0.002 | 0.43 | 0.3 | 0.112 | 0.657 | 0.008 | 0.012 | 0.072 | 0.008 | 0.02 | 0.477 | 0.002 | 0.002 | 0.003 | 0.765 | 0.0003 | 0.417 | 0.116 | 0.79 | 0.007 | 0.013 | 0.073 | 0.009 | 0.018 | 0.571 | 0.003 | 0.037 | 4.7 | 55.8 | 2.2 | 13.1 | 0.13 | 2.5 | 22.5 | 5.4 | 61.1 | 0.8 | 5.8 | 0.07 | 2.7 | 23
2601 | Э76ХФ | Р65 | 20 | 40.7166667 | 19.3 | 40.7166667 | 2 | 0.24805 | 0.092496 | 0.023661 | 0.120142 | 0.0393673 | 1548 | 1579 | 9.933347 | 13227.98 | 115.4 | 1 | 13.479 | 0.079 | 0.05 | 0.245 | 0.041 | 0.02 | 0.050022 | 0.176 | 0.033 | 0.164 | 4255 | 0.003 | 0.554 | 0.342 | 0.121 | 0.769 | 0.009 | 0.011 | 0.09 | 0.015 | 0.02 | 0.471 | 0.002 | 0.004 | 0.005 | 0.766 | 0.0004 | 0.422 | 0.12 | 0.794 | 0.009 | 0.012 | 0.09 | 0.016 | 0.015 | 0.563 | 0.003 | 0.039 | 5.7 | 56.4 | 1.6 | 12.3 | 0.23 | 2.6 | 21.7 | 6.5 | 59.7 | 0.8 | 8.7 | 0.1 | 2.8 | 21.7
2602 | Э76ХФ | Р65 | 16 | 42.7 | 20.4666667 | 42.7 | 3 | 0.372765 | 0.146076 | 0.073422 | 0.114736 | 0.0394523 | 1558 | 1581 | 11.5278689 | 13546.91 | 113.4 | 1 | 16.408 | 0.176 | 0.05 | 0.387 | 0.039 | 0.02 | 0.05013 | 0.146 | 0.114 | 0.259 | 4621 | 0.002 | 0.481 | 0.291 | 0.099 | 0.718 | 0.006 | 0.011 | 0.061 | 0.011 | 0.019 | 0.457 | 0.002 | 0.003 | 0.004 | 0.759 | 0.0002 | 0.419 | 0.098 | 0.788 | 0.005 | 0.012 | 0.062 | 0.011 | 0.012 | 0.556 | 0.003 | 0.038 | 5.4 | 50.5 | 0.7 | 13.4 | 0.09 | 2.5 | 20.1 | 5.9 | 58.2 | 1 | 7.3 | 0.08 | 2.8 | 20.8
2603 | Э76ХФ | Р65 | 19 | 44.7166667 | 18.3666667 | 44.7166667 | 2 | 0.50536 | 0.16356 | 0.185778 | 0.166856 | 0.0402212 | 1582 | 1571 | 5.6100453 | 13093.28 | 117 | 1 | 8.253 | 0.164 | 0.05 | 0.543 | 0.03 | 0.02 | 0.051107 | 0.178 | 0.294 | 0.29 | 4008 | 0.002 | 0.373 | 0.279 | 0.117 | 0.627 | 0.008 | 0.011 | 0.073 | 0.009 | 0.024 | 0.422 | 0.002 | 0.003 | 0.003 | 0.758 | 0.0003 | 0.419 | 0.117 | 0.792 | 0.008 | 0.012 | 0.073 | 0.01 | 0.019 | 0.57 | 0.004 | 0.037 | 4.8 | 56.1 | 0.8 | 13.7 | 0.11 | 2.3 | 24.3 | 4.6 | 57.7 | 0.6 | 8.8 | 0.07 | 2.1 | 27.1
2604 | Э76ХФ | Р65 | 22 | 43.5166667 | 15.05 | 43.5166667 | 2.6598797 | 0.479175 | 0.173148 | 0.108414 | 0.176782 | 0.0402212 | 1583 | 1573 | 11.9835713 | 13112.29 | 116.2 | 1 | 17.02 | 0.182 | 0.05 | 0.512 | 0.03 | 0.02 | 0.051107 | 0.227 | 0.168 | 0.307 | 3289 | 0.002 | 0.401 | 0.273 | 0.072 | 0.695 | 0.004 | 0.012 | 0.05 | 0.01 | 0.018 | 0.424 | 0.002 | 0.004 | 0.003 | 0.757 | 0.0003 | 0.418 | 0.073 | 0.788 | 0.004 | 0.013 | 0.05 | 0.011 | 0.014 | 0.569 | 0.003 | 0.039 | 4.6 | 53.7 | 0.8 | 14.1 | 0.21 | 2.1 | 25 | 4.6 | 54.6 | 0.5 | 14 | 0.08 | 2.2 | 25.3
2605 | Э76ХФ | Р65 | 13 | 40.3666667 | 17 | 40.3666667 | 2.7233748 | 0.424765 | 0.107724 | 0.108144 | 0.167032 | 0.0394835 | 1571 | 1576 | 12.1971924 | 13065.88 | 115.8 | 1 | 16.412 | 0.251 | 0.05 | 0.457 | 0.039 | 0.02 | 0.050022 | 0.212 | 0.168 | 0.191 | 3702 | 0.002 | 0.441 | 0.328 | 0.1 | 0.693 | 0.01 | 0.009 | 0.081 | 0.012 | 0.02 | 0.434 | 0.002 | 0.003 | 0.004 | 0.756 | 0.0003 | 0.418 | 0.099 | 0.784 | 0.009 | 0.012 | 0.081 | 0.013 | 0.013 | 0.565 | 0.003 | 0.036 | 4.8 | 49.6 | 0.3 | 14.1 | 0.15 | 2.2 | 22.5 | 4.9 | 55.9 | 1 | 9.8 | 0.16 | 2.2 | 25.8
2606 | Э76ХФ | Р65 | 13 | 44.7 | 18.15 | 44.7 | 2 | 0.44563 | 0.12972 | 0.073674 | 0.123836 | 0.0402564 | 1575 | 1575 | 8.4234899 | 12800 | 116.7 | 1 | 12.551 | 0.132 | 0.05 | 0.48 | 0.038 | 0.02 | 0.050637 | 0.16 | 0.114 | 0.23 | 3872 | 0.002 | 0.436 | 0.309 | 0.094 | 0.722 | 0.006 | 0.011 | 0.066 | 0.01 | 0.021 | 0.464 | 0.002 | 0.003 | 0.003 | 0.77 | 0.0004 | 0.416 | 0.094 | 0.787 | 0.006 | 0.012 | 0.067 | 0.011 | 0.017 | 0.567 | 0.003 | 0.037 | 5.3 | 52 | 1 | 12.3 | 0.16 | 2.3 | 22.3 | 6.7 | 59.2 | 1 | 8.1 | 0.07 | 2.7 | 22.1
2607 | Э76ХФ | Р65 | 15 | 42.0166667 | 14.3166667 | 42.0166667 | 2 | 0.454 | 0.133104 | 0.116307 | 0.128042 | 0.0386171 | 1614 | 1576 | 11.5040063 | 11918.98 | 110.8 | 1 | 16.112 | 0.177 | 0.05 | 0.488 | 0.04 | 0.02 | 0.048575 | 0.148 | 0.183 | 0.236 | 2844 | 0.002 | 0.413 | 0.299 | 0.111 | 0.684 | 0.008 | 0.011 | 0.086 | 0.01 | 0.022 | 0.455 | 0.002 | 0.003 | 0.004 | 0.755 | 0.0002 | 0.417 | 0.11 | 0.793 | 0.007 | 0.013 | 0.087 | 0.011 | 0.014 | 0.57 | 0.003 | 0.038 | 4.7 | 53.6 | 0.7 | 16.9 | 0.2 | 2.2 | 24.1 | 4.9 | 51.3 | 0.5 | 16.2 | 0.1 | 2.1 | 24
2608 | Э76ХФ | Р65 | 14 | 41.3333333 | 26.9333333 | 41.3333333 | 2.7591378 | 0.395735 | 0.156228 | 0.185535 | 0.13583 | 0.0397389 | 1565 | 1623 | 8.1290323 | 13885.4 | 116.4 | 1 | 11.2 | 0.292 | 0.05 | 0.409 | 0.039 | 0.02 | 0.049986 | 0.13 | 0.295 | 0.277 | 6233 | 0.002 | 0.476 | 0.29 | 0.095 | 0.631 | 0.007 | 0.01 | 0.066 | 0.008 | 0.019 | 0.454 | 0.002 | 0.002 | 0.004 | 0.738 | 0.0003 | 0.419 | 0.094 | 0.79 | 0.006 | 0.012 | 0.066 | 0.009 | 0.011 | 0.555 | 0.003 | 0.037 | 5 | 53.7 | 0.8 | 11.4 | 0.13 | 2.5 | 21.6 | 4 | 54.9 | 0.3 | 13.4 | 0.25 | 2.1 | 26.7
2609 | Э76ХФ | Р65 | 17 | 43.0166667 | 21.1 | 43.0166667 | 2 | 0.42272 | 0.113928 | 0.115821 | 0.154994 | 0.0401984 | 1571 | 1584 | 16.31056 | 13074.88 | 118.2 | 1 | 23.383 | 0.282 | 0.05 | 0.453 | 0.039 | 0.02 | 0.050564 | 0.19 | 0.181 | 0.202 | 4598 | 0.002 | 0.45 | 0.325 | 0.113 | 0.693 | 0.008 | 0.01 | 0.079 | 0.01 | 0.017 | 0.443 | 0.002 | 0.003 | 0.004 | 0.755 | 0.0006 | 0.416 | 0.111 | 0.789 | 0.007 | 0.013 | 0.078 | 0.01 | 0.012 | 0.564 | 0.003 | 0.037 | 4.4 | 54.9 | 0.4 | 13 | 0.14 | 2.1 | 26 | 4.9 | 48.8 | 0.4 | 10.2 | 0.08 | 2.3 | 20.9
2610 | Э76ХФ | Р65 | 20 | 54.0333333 | 15 | 54.0333333 | 1.7977528 | 0.47767 | 0.148896 | 0.200718 | 0.216834 | 0.0391061 | 1628 | 1589 | 12.7718004 | 12848 | 113.5 | 1 | 22.897 | 0.509 | 0.05 | 0.511 | 0.022 | 0.02 | 0.04919 | 0.249 | 0.316 | 0.264 | 3212 | 0.002 | 0.401 | 0.292 | 0.105 | 0.619 | 0.007 | 0.01 | 0.071 | 0.011 | 0.021 | 0.393 | 0.001 | 0.003 | 0.003 | 0.778 | 0.0003 | 0.418 | 0.105 | 0.791 | 0.006 | 0.012 | 0.072 | 0.011 | 0.01 | 0.562 | 0.002 | 0.037 | 4.2 | 48 | 2.3 | 15.6 | 0.3 | 1.9 | 25.5 | 4.3 | 55.9 | 0.3 | 12.2 | 0.13 | 2.2 | 26
2613 | Э76ХФ | Р65 | 46 | 43.5333333 | 17.55 | 43.5333333 | 2.99082745 | 0.395305 | 0.103212 | 0.119295 | 0.146938 | 0.0394797 | 1561 | 1576 | 9.9103369 | 13528.21 | 115.6 | 1 | 14.381 | 0.166 | 0.05 | 0.421 | 0.039 | 0.02 | 0.04966 | 0.176 | 0.187 | 0.183 | 3957 | 0.002 | 0.444 | 0.335 | 0.117 | 0.683 | 0.009 | 0.009 | 0.083 | 0.012 | 0.018 | 0.446 | 0.002 | 0.003 | 0.004 | 0.737 | 0.0002 | 0.419 | 0.117 | 0.784 | 0.008 | 0.01 | 0.082 | 0.013 | 0.01 | 0.559 | 0.003 | 0.036 | 4.8 | 57.7 | 0.2 | 10.9 | 0.11 | 2.3 | 25.3 | 5.1 | 49.2 | 0.7 | 7.2 | 0.11 | 2.4 | 20.3
2615 | Э76ХФ | Р65 | 29 | 42.5666667 | 16.0666667 | 42.5666667 | 2.99082745 | 0.47199 | 0.144384 | 0.194877 | 0.161666 | 0.0424991 | 1588 | 1571 | 9.7400157 | 13921.99 | 114.8 | 1 | 13.82 | 0.196 | 0.05 | 0.505 | 0.04 | 0.02 | 0.053458 | 0.166 | 0.309 | 0.256 | 3728 | 0.002 | 0.405 | 0.293 | 0.116 | 0.607 | 0.008 | 0.009 | 0.085 | 0.008 | 0.02 | 0.416 | 0.001 | 0.002 | 0.003 | 0.744 | 0.0002 | 0.414 | 0.113 | 0.778 | 0.007 | 0.011 | 0.084 | 0.009 | 0.014 | 0.565 | 0.003 | 0.037 | 4.4 | 51.3 | 0.6 | 17.1 | 0.2 | 2.1 | 24.8 | 4.4 | 56.4 | 0.3 | 12.1 | 0.06 | 2.2 | 26.2
2616 | Э76ХФ | Р65 | 33 | 45.2166667 | 21.0166667 | 45.2166667 | 3.1258143 | 0.45044 | 0.115056 | 0.14031 | 0.127028 | 0.0398247 | 1552 | 1567 | 9.6409141 | 13623.47 | 115.7 | 1 | 14.531 | 0.141 | 0.05 | 0.486 | 0.041 | 0.02 | 0.050094 | 0.136 | 0.222 | 0.204 | 4772 | 0.002 | 0.417 | 0.321 | 0.099 | 0.667 | 0.009 | 0.009 | 0.068 | 0.008 | 0.02 | 0.455 | 0.002 | 0.003 | 0.003 | 0.77 | 0.0002 | 0.419 | 0.101 | 0.79 | 0.008 | 0.012 | 0.069 | 0.01 | 0.017 | 0.571 | 0.003 | 0.037 | 4.5 | 57 | 0.2 | 12.3 | 0.11 | 2.3 | 24.4 | 5.4 | 59.7 | 0.9 | 8.7 | 0.07 | 2.6 | 23.2
2617 | Э76ХФ | Р65 | 37 | 43.1833333 | 15.3666667 | 43.1833333 | 2.99082745 | 0.416295 | 0.068244 | 0.028296 | 0.087258 | 0.0388469 | 1573 | 1565 | 9.5377074 | 13400.43 | 112.7 | 1 | 13.729 | 0.081 | 0.05 | 0.457 | 0.04 | 0.02 | 0.048864 | 0.123 | 0.042 | 0.121 | 3432 | 0.002 | 0.438 | 0.358 | 0.11 | 0.76 | 0.007 | 0.008 | 0.075 | 0.014 | 0.019 | 0.486 | 0.002 | 0.003 | 0.004 | 0.758 | 0.0002 | 0.417 | 0.11 | 0.791 | 0.007 | 0.011 | 0.075 | 0.015 | 0.014 | 0.576 | 0.003 | 0.037 | 4.9 | 57.7 | 0.6 | 11.9 | 0.08 | 2.6 | 21.9 | 8.7 | 57.8 | 0.7 | 8.9 | 0.06 | 2.7 | 21.1
2619 | Э76ХФ | Р65 | 32 | 43.0166667 | 18.4333333 | 43.0166667 | 2.99082745 | 0.45194 | 0.104904 | 0.058734 | 0.11836 | 0.0399114 | 1568 | 1572 | 8.9044556 | 13368.17 | 117.4 | 1 | 12.768 | 0.155 | 0.05 | 0.493 | 0.041 | 0.02 | 0.050203 | 0.158 | 0.09 | 0.186 | 4107 | 0.002 | 0.428 | 0.331 | 0.104 | 0.734 | 0.007 | 0.011 | 0.078 | 0.011 | 0.022 | 0.457 | 0.002 | 0.003 | 0.003 | 0.774 | 0.0002 | 0.417 | 0.103 | 0.784 | 0.006 | 0.013 | 0.079 | 0.012 | 0.018 | 0.565 | 0.003 | 0.035 | 4.9 | 52.4 | 0.9 | 20.3 | 0.16 | 2.3 | 23.3 | 5.5 | 59.4 | 0.7 | 8.9 | 0.07 | 2.6 | 22.8
2621 | Э76ХФ | Р65 | 31 | 42.7 | 14.85 | 42.7 | 2.4010319 | 0.433915 | 0.116748 | 0.072702 | 0.133238 | 0.0397389 | 1585 | 1570 | 9.498829 | 12739.39 | 117.2 | 1 | 13.52 | 0.142 | 0.05 | 0.468 | 0.041 | 0.02 | 0.049986 | 0.175 | 0.112 | 0.207 | 3153 | 0.002 | 0.443 | 0.321 | 0.1 | 0.727 | 0.007 | 0.011 | 0.082 | 0.011 | 0.016 | 0.452 | 0.002 | 0.002 | 0.004 | 0.76 | 0.0003 | 0.417 | 0.1 | 0.786 | 0.007 | 0.013 | 0.082 | 0.012 | 0.013 | 0.574 | 0.003 | 0.035 | 5.3 | 57.8 | 1.1 | 11 | 0.15 | 2.4 | 23.8 | 5.6 | 60.6 | 0.5 | 7.5 | 0.06 | 2.7 | 22.5
2626 | Э76ХФ | Р65 | 37 | 40.3666667 | 11.8166667 | 40.3666667 | 2.99082745 | 0.406805 | 0.106218 | 0.083079 | 0.129696 | 0.0394904 | 1568 | 1580 | 13.6412056 | 12622.85 | 115.7 | 1 | 18.355 | 0.117 | 0.05 | 0.436 | 0.038 | 0.02 | 0.049805 | 0.165 | 0.129 | 0.189 | 2486 | 0.002 | 0.448 | 0.325 | 0.106 | 0.712 | 0.006 | 0.01 | 0.071 | 0.013 | 0.019 | 0.462 | 0.002 | 0.004 | 0.003 | 0.764 | 0.0002 | 0.424 | 0.102 | 0.783 | 0.006 | 0.012 | 0.065 | 0.014 | 0.014 | 0.563 | 0.003 | 0.036 | 4.8 | 45.7 | 0.4 | 9.5 | 0.19 | 2.4 | 18.9 | 5.5 | 52 | 0.4 | 10.9 | 0.14 | 2.3 | 23
2627 | Э76ХФ | Р65 | 32 | 41.5 | 18.3333333 | 41.5 | 2 | 0.384805 | 0.10397 | 0.113004 | 0.07552 | 0.0376263 | 1566 | 1587 | 11.2539759 | 12573.82 | 111.2 | 1 | 15.568 | 0.147 | 0.05 | 0.408 | 0.03 | 0.02 | 0.047454 | 0.068 | 0.18 | 0.185 | 3842 | 0.004 | 0.46 | 0.324 | 0.119 | 0.688 | 0.008 | 0.012 | 0.083 | 0.01 | 0.021 | 0.512 | 0.003 | 0.003 | 0.004 | 0.759 | 0.0002 | 0.414 | 0.118 | 0.777 | 0.007 | 0.013 | 0.083 | 0.01 | 0.01 | 0.536 | 0.003 | 0.036 | 5.4 | 55.3 | 0.6 | 15 | 0.09 | 2.5 | 22.5 | 6.2 | 52.5 | 0.4 | 12.9 | 0.14 | 2.2 | 23.7
2628 | Э76ХФ | Р65 | 28 | 44.8666667 | 19.65 | 44.8666667 | 1.8937685 | 0.417995 | 0.105094 | 0.134595 | 0.165414 | 0.0384287 | 1584 | 1627 | 13.1651591 | 13364.89 | 112.6 | 1 | 19.649 | 0.337 | 0.05 | 0.448 | 0.029 | 0.02 | 0.048466 | 0.198 | 0.211 | 0.187 | 4377 | 0.002 | 0.433 | 0.324 | 0.091 | 0.67 | 0.007 | 0.007 | 0.071 | 0.011 | 0.018 | 0.435 | 0.001 | 0.003 | 0.004 | 0.761 | 0.0003 | 0.415 | 0.093 | 0.794 | 0.006 | 0.011 | 0.073 | 0.012 | 0.01 | 0.564 | 0.002 | 0.036 | 5.7 | 49.5 | 0.3 | 14.3 | 0.26 | 2.1 | 24 | 7 | 51.3 | 0.5 | 13.8 | 0.21 | 2.2 | 24.1
2629 | Э76ХФ | Р65 | 35 | 50.9 | 24.0833333 | 50.9 | 2.99082745 | 0.38145 | 0.083176 | 0.13068 | 0.04629 | 0.0397195 | 1536 | 1593 | 5.8768016 | 13727.34 | 117.1 | 1 | 9.922 | 0.152 | 0.05 | 0.407 | 0.028 | 0.02 | 0.050094 | 0.015 | 0.21 | 0.148 | 5510 | 0.002 | 0.473 | 0.347 | 0.108 | 0.671 | 0.007 | 0.009 | 0.071 | 0.011 | 0.019 | 0.535 | 0.002 | 0.003 | 0.004 | 0.763 | 0.0002 | 0.415 | 0.107 | 0.778 | 0.006 | 0.012 | 0.071 | 0.012 | 0.016 | 0.567 | 0.003 | 0.037 | 4.8 | 57.5 | 0.3 | 14.7 | 0.11 | 2.6 | 22.1 | 5.3 | 59 | 0.4 | 10.1 | 0.1 | 2.7 | 21.9
2630 | Э76ХФ | Р65 | 43 | 43.2 | 20.6833333 | 43.2 | 2.8725116 | 0.410995 | 0.106218 | 0.137151 | 0.124208 | 0.0387443 | 1562 | 1601 | 8.7245997 | 13013.38 | 114.8 | 1 | 12.561 | 0.087 | 0.05 | 0.439 | 0.031 | 0.02 | 0.048864 | 0.133 | 0.217 | 0.189 | 4486 | 0.002 | 0.452 | 0.325 | 0.12 | 0.66 | 0.008 | 0.011 | 0.078 | 0.011 | 0.019 | 0.451 | 0.002 | 0.004 | 0.003 | 0.777 | 0.0002 | 0.421 | 0.123 | 0.793 | 0.007 | 0.013 | 0.079 | 0.012 | 0.016 | 0.56 | 0.003 | 0.038 | 5.6 | 49.1 | 0.5 | 24.2 | 0.33 | 2.1 | 23.6 | 4.4 | 56.1 | 0.2 | 11.4 | 0.06 | 2.2 | 26
2631 | Э76ХФ | Р65 | 22 | 45.2 | 18.8666667 | 45.2 | 2.75 | 0.4237805 | 0.10397 | 0.185778 | 0.122354 | 0.039806 | 1552 | 1591 | 11.7876106 | 13458.66 | 116.4 | 1 | 17.76 | 0.197 | 0.223 | 0.275 | 0.028 | 0.02 | 0.050203 | 0.109 | 0.296 | 0.185 | 4232 | 0.002 | 0.446 | 0.328 | 0.135 | 0.631 | 0.008 | 0.012 | 0.082 | 0.009 | 0.023 | 0.483 | 0.002 | 0.003 | 0.004 | 0.778 | 0.0002 | 0.415 | 0.134 | 0.785 | 0.007 | 0.013 | 0.082 | 0.01 | 0.013 | 0.565 | 0.003 | 0.037 | 5.6 | 52 | 0.4 | 16 | 0.09 | 2.3 | 22.2 | 6 | 51.5 | 0.6 | 12.6 | 0.14 | 2.3 | 22.5
2632 | Э76ХФ | Р65 | 30 | 40.8666667 | 16.3 | 40.8666667 | 3 | 0.33013 | 0.092168 | 0.105624 | 0.076032 | 0.0380846 | 1553 | 1578 | 10.156631 | 13107.98 | 110.4 | 1 | 13.466 | 0.111 | 0.05 | 0.343 | 0.029 | 0.02 | 0.048032 | 0.072 | 0.168 | 0.164 | 3561 | 0.003 | 0.505 | 0.336 | 0.12 | 0.688 | 0.007 | 0.012 | 0.072 | 0.011 | 0.019 | 0.512 | 0.003 | 0.003 | 0.004 | 0.778 | 0.0002 | 0.416 | 0.118 | 0.777 | 0.006 | 0.012 | 0.072 | 0.012 | 0.014 | 0.567 | 0.003 | 0.038 | 5.6 | 48.5 | 0.3 | 12.9 | 0.09 | 2.3 | 20.8 | 5.8 | 52 | 0.4 | 13.8 | 0.14 | 2.3 | 22.3
2633 | Э76ХФ | Р65 | 28 | 43 | 21.4833333 | 43 | 3.378119 | 0.35785 | 0.094416 | 0.101214 | 0.09479 | 0.0394904 | 1532 | 1581 | 9.8891993 | 13657.1 | 116.2 | 1 | 13.963 | 0.085 | 0.05 | 0.377 | 0.03 | 0.02 | 0.049805 | 0.103 | 0.16 | 0.168 | 4890 | 0.002 | 0.492 | 0.337 | 0.116 | 0.7 | 0.006 | 0.01 | 0.067 | 0.011 | 0.019 | 0.498 | 0.002 | 0.003 | 0.003 | 0.769 | 0.0002 | 0.413 | 0.113 | 0.776 | 0.005 | 0.011 | 0.066 | 0.012 | 0.014 | 0.557 | 0.003 | 0.037 | 6.2 | 54.9 | 0.5 | 14.6 | 0.11 | 2.5 | 22.2 | 6.9 | 51.9 | 0.6 | 11.6 | 0.16 | 2.3 | 22.3
2634 | Э76ХФ | Р65 | 29 | 41.5166667 | 17.7 | 41.5166667 | 2.796957 | 0.453275 | 0.14331 | 0.194355 | 0.142816 | 0.0398916 | 1556 | 1580 | 10.2551586 | 12820.34 | 117.5 | 1 | 14.192 | 0.197 | 0.05 | 0.482 | 0.028 | 0.02 | 0.050311 | 0.137 | 0.309 | 0.255 | 3782 | 0.002 | 0.434 | 0.305 | 0.116 | 0.63 | 0.007 | 0.011 | 0.072 | 0.009 | 0.02 | 0.458 | 0.002 | 0.003 | 0.004 | 0.769 | 0.0004 | 0.424 | 0.114 | 0.793 | 0.006 | 0.015 | 0.072 | 0.01 | 0.014 | 0.571 | 0.003 | 0.038 | 4.6 | 51 | 0.4 | 16.8 | 0.2 | 2.2 | 24.3 | 4.4 | 56.4 | 0.3 | 11.3 | 0.07 | 2.2 | 26.3
2637 | Э76ХФ | Р65 | 27 | 40.55 | 16.2166667 | 40.55 | 1.9534985 | 0.39824 | 0.130384 | 0.105156 | 0.103634 | 0.0386586 | 1569 | 1575 | 12.5755857 | 12361.36 | 113.2 | 1 | 16.998 | 0.236 | 0.05 | 0.42 | 0.03 | 0.02 | 0.048756 | 0.115 | 0.166 | 0.232 | 3341 | 0.002 | 0.464 | 0.307 | 0.112 | 0.694 | 0.008 | 0.011 | 0.077 | 0.01 | 0.019 | 0.489 | 0.002 | 0.003 | 0.003 | 0.775 | 0.0002 | 0.418 | 0.111 | 0.787 | 0.008 | 0.013 | 0.077 | 0.012 | 0.013 | 0.567 | 0.003 | 0.037 | 4.9 | 53 | 0.3 | 15.8 | 0.1 | 2.2 | 24 | 4.4 | 56.3 | 0.3 | 11.1 | 0.13 | 2.2 | 26
2638 | Э76ХФ | Р65 | 26 | 44.55 | 17.6833333 | 44.55 | 1.6265653 | 0.38847 | 0.205692 | 0.165105 | 0.110112 | 0.039576 | 1574 | 1583 | 11.0389447 | 12082.56 | 116.4 | 1 | 14.645 | 0.193 | 0.503 | 0.373 | 0.056 | 0.02 | 0.049913 | 0.099 | 0.263 | 0.366 | 3561 | 0.002 | 0.444 | 0.244 | 0.099 | 0.646 | 0.007 | 0.01 | 0.066 | 0.008 | 0.018 | 0.486 | 0.002 | 0.002 | 0.003 | 0.748 | 0.0003 | 0.414 | 0.097 | 0.785 | 0.006 | 0.012 | 0.067 | 0.008 | 0.013 | 0.562 | 0.003 | 0.036 | 5.2 | 52.9 | 0.3 | 15.3 | 0.13 | 2.2 | 24 | 6.4 | 52.8 | 0.9 | 11.6 | 0.16 | 2.4 | 22.3
2639 | Э76ХФ | Р65 | 27 | 43.8833333 | 19.3833333 | 43.8833333 | 2.3430421 | 0.434795 | 0.129822 | 0.185751 | 0.099128 | 0.0407233 | 1557 | 1570 | 8.7683988 | 13242.3 | 118.8 | 1 | 12.702 | 0.161 | 0.05 | 0.462 | 0.029 | 0.02 | 0.05136 | 0.073 | 0.297 | 0.231 | 4278 | 0.002 | 0.446 | 0.317 | 0.119 | 0.625 | 0.008 | 0.009 | 0.072 | 0.008 | 0.021 | 0.472 | 0.002 | 0.003 | 0.004 | 0.763 | 0.0007 | 0.426 | 0.121 | 0.793 | 0.007 | 0.015 | 0.075 | 0.01 | 0.016 | 0.543 | 0.003 | 0.037 | 4.6 | 46.1 | 0.6 | 11.5 | 0.11 | 2.2 | 20.9 | 4.6 | 57.3 | 0.2 | 10.2 | 0.09 | 2.3 | 25.4
2641 | Э76ХФ | Р65 | 26 | 47.6666667 | 17.15 | 47.6666667 | 3 | 0.42876 | 0.149492 | 0.13192 | 0.107125 | 0.0400922 | 1594 | 1579 | 6.3534965 | 12668.22 | 117.6 | 1 | 10.095 | 0.153 | 0.05 | 0.453 | 0.028 | 0.02 | 0.050564 | 0.108 | 0.211 | 0.266 | 3621 | 0.002 | 0.457 | 0.295 | 0.099 | 0.677 | 0.007 | 0.012 | 0.073 | 0.01 | 0.021 | 0.47 | 0.002 | 0.003 | 0.004 | 0.749 | 0.0003 | 0.419 | 0.099 | 0.793 | 0.006 | 0.014 | 0.074 | 0.011 | 0.016 | 0.565 | 0.003 | 0.037 | 4.6 | 54 | 0.4 | 12.5 | 0.09 | 2.3 | 23.5 | 5.1 | 55.9 | 0.6 | 7.9 | 0.11 | 2.2 | 25.5
2642 | Э76ХФ | Р65 | 33 | 41.2 | 20.4833333 | 41.2 | 3.663837 | 0.349535 | 0.138814 | 0.110422 | 0.0591 | 0.0383716 | 1542 | 1577 | 11.4885931 | 13837.59 | 111.4 | 1 | 15.583 | 0.151 | 0.05 | 0.358 | 0.018 | 0.02 | 0.048394 | 0.043 | 0.178 | 0.247 | 4724 | 0.002 | 0.49 | 0.291 | 0.123 | 0.681 | 0.006 | 0.009 | 0.076 | 0.01 | 0.025 | 0.513 | 0.002 | 0.003 | 0.004 | 0.762 | 0.0005 | 0.423 | 0.121 | 0.791 | 0.006 | 0.014 | 0.072 | 0.011 | 0.019 | 0.56 | 0.003 | 0.037 | 4.4 | 58.2 | 0.5 | 11.5 | 0.08 | 2.7 | 21.4 | 5.7 | 55.8 | 0.6 | 9.2 | 0.08 | 2.6 | 21.4
2645 | Э76ХФ | Р65 | 25 | 40.5333333 | 14.9833333 | 40.5333333 | 2.99082745 | 0.422175 | 0.139191 | 0.170656 | 0.11555 | 0.0399159 | 1592 | 1581 | 9.5380597 | 13603.11 | 117.1 | 1 | 12.781 | 0.064 | 0.145 | 0.363 | 0.041 | 0.02 | 0.050275 | 0.104 | 0.274 | 0.249 | 3397 | 0.002 | 0.434 | 0.305 | 0.105 | 0.631 | 0.01 | 0.01 | 0.078 | 0.008 | 0.021 | 0.443 | 0.002 | 0.003 | 0.004 | 0.743 | 0.0002 | 0.418 | 0.105 | 0.775 | 0.009 | 0.012 | 0.078 | 0.01 | 0.013 | 0.538 | 0.003 | 0.037 | 5.2 | 55.9 | 0.7 | 13.2 | 0.12 | 2.4 | 23.2 | 5.4 | 54.1 | 0.9 | 10.5 | 0.12 | 2.3 | 23.2
2651 | Э76ХФ | Р65 | 39 | 50.85 | 19.9833333 | 50.85 | 2.99082745 | 0.38504 | 0.120744 | 0.139434 | 0.1357 | 0.0387733 | 1582 | 1585 | 13.0342183 | 13349.12 | 112.5 | 1 | 22.093 | 0.264 | 0.05 | 0.404 | 0.029 | 0.02 | 0.048503 | 0.149 | 0.222 | 0.216 | 4446 | 0.002 | 0.467 | 0.308 | 0.1 | 0.653 | 0.006 | 0.01 | 0.061 | 0.009 | 0.019 | 0.437 | 0.001 | 0.002 | 0.003 | 0.769 | 0.0003 | 0.413 | 0.101 | 0.782 | 0.005 | 0.01 | 0.062 | 0.01 | 0.013 | 0.544 | 0.003 | 0.037 | 4.6 | 52.6 | 1.1 | 14.9 | 0.35 | 2.1 | 24.6 | 4.2 | 54.5 | 0.4 | 13.6 | 0.13 | 2 | 26.6
2652 | Э76ХФ | Р65 | 50 | 43.1833333 | 20.1333333 | 43.1833333 | 3.5310597 | 0.40575 | 0.135278 | 0.159838 | 0.12215 | 0.038368 | 1553 | 1574 | 11.6187524 | 13362.91 | 111.6 | 1 | 16.66 | 0.083 | 0.05 | 0.426 | 0.04 | 0.02 | 0.047996 | 0.119 | 0.256 | 0.242 | 4484 | 0.002 | 0.447 | 0.299 | 0.094 | 0.64 | 0.005 | 0.012 | 0.069 | 0.007 | 0.021 | 0.447 | 0.001 | 0.002 | 0.003 | 0.777 | 0.0003 | 0.415 | 0.093 | 0.783 | 0.004 | 0.012 | 0.069 | 0.008 | 0.014 | 0.553 | 0.003 | 0.037 | 4.2 | 48.4 | 0.5 | 13.7 | 0.14 | 2.2 | 22.4 | 4.3 | 55.5 | 0.6 | 13.1 | 0.11 | 2.1 | 26
2653 | Э76ХФ | Р65 | 23 | 43.5166667 | 15.6333333 | 43.5166667 | 3 | 0.444865 | 0.162669 | 0.167208 | 0.145525 | 0.0417798 | 1596 | 1578 | 5.9222888 | 12615.35 | 118.2 | 1 | 8.51 | 0.085 | 0.154 | 0.379 | 0.041 | 0.02 | 0.052264 | 0.152 | 0.267 | 0.291 | 3287 | 0.002 | 0.442 | 0.288 | 0.113 | 0.646 | 0.007 | 0.01 | 0.075 | 0.008 | 0.021 | 0.425 | 0.001 | 0.002 | 0.004 | 0.772 | 0.0006 | 0.419 | 0.112 | 0.785 | 0.006 | 0.012 | 0.075 | 0.009 | 0.017 | 0.564 | 0.003 | 0.038 | 4.6 | 53.1 | 0.7 | 15.1 | 0.13 | 2.2 | 24.5 | 5 | 49.4 | 0.3 | 10.4 | 0.07 | 2.3 | 21.5
2654 | Э76ХФ | Р65 | 20 | 43.8666667 | 15.1833333 | 43.8666667 | 2.4919908 | 0.437675 | 0.134719 | 0.173602 | 0.155725 | 0.0393225 | 1602 | 1574 | 10.5968845 | 12147.53 | 114.5 | 1 | 15.495 | 0.205 | 0.05 | 0.465 | 0.041 | 0.02 | 0.04919 | 0.165 | 0.277 | 0.241 | 3074 | 0.002 | 0.441 | 0.307 | 0.106 | 0.636 | 0.008 | 0.009 | 0.075 | 0.008 | 0.02 | 0.44 | 0.002 | 0.002 | 0.003 | 0.756 | 0.0002 | 0.419 | 0.105 | 0.783 | 0.007 | 0.01 | 0.075 | 0.008 | 0.01 | 0.554 | 0.002 | 0.037 | 4.5 | 51.8 | 1.2 | 17.8 | 0.23 | 2.1 | 24.7 | 4.1 | 54.5 | 0.7 | 12.2 | 0.12 | 2 | 26.7
2655 | Э76ХФ | Р65 | 25 | 42.3666667 | 19.75 | 42.3666667 | 2.99082745 | 0.397995 | 0.138073 | 0.107478 | 0.107275 | 0.0401027 | 1569 | 1586 | 5.4210677 | 13667.85 | 115.9 | 1 | 5.275 | 0.076 | 0.05 | 0.418 | 0.071 | 0.02 | 0.050166 | 0.119 | 0.171 | 0.247 | 4499 | 0.002 | 0.47 | 0.306 | 0.094 | 0.688 | 0.006 | 0.01 | 0.064 | 0.008 | 0.018 | 0.457 | 0.002 | 0.003 | 0.003 | 0.74 | 0.0002 | 0.421 | 0.094 | 0.785 | 0.005 | 0.011 | 0.065 | 0.009 | 0.014 | 0.563 | 0.003 | 0.037 | 4.8 | 50.8 | 0.7 | 13.5 | 0.25 | 2.3 | 22.2 | 5 | 55.7 | 0.8 | 9.7 | 0.09 | 2.2 | 25.7
2656 | Э76ХФ | Р65 | 28 | 41.3333333 | 17.7166667 | 41.3333333 | 3 | 0.38048 | 0.096148 | 0.063454 | 0.08445 | 0.0396406 | 1559 | 1577 | 8.3504032 | 13251.93 | 112.2 | 1 | 11.505 | 0.064 | 0.05 | 0.406 | 0.041 | 0.02 | 0.049588 | 0.103 | 0.1 | 0.172 | 3913 | 0.002 | 0.485 | 0.337 | 0.116 | 0.724 | 0.007 | 0.01 | 0.08 | 0.009 | 0.018 | 0.475 | 0.002 | 0.003 | 0.003 | 0.766 | 0.0002 | 0.418 | 0.115 | 0.782 | 0.006 | 0.011 | 0.08 | 0.01 | 0.015 | 0.561 | 0.003 | 0.038 | 4.7 | 54.3 | 0.4 | 13.8 | 0.16 | 2.3 | 23.5 | 5.6 | 57.9 | 0.3 | 9.9 | 0.06 | 2.5 | 23
2657 | Э76ХФ | Р65 | 26 | 46.3833333 | 18.55 | 46.3833333 | 2.99082745 | 0.3513 | 0.110682 | 0.069272 | 0.07385 | 0.0376741 | 1545 | 1571 | 8.6150739 | 13568.73 | 110.9 | 1 | 13.272 | 0.084 | 0.05 | 0.367 | 0.041 | 0.02 | 0.047128 | 0.084 | 0.11 | 0.198 | 4195 | 0.002 | 0.5 | 0.323 | 0.108 | 0.725 | 0.007 | 0.01 | 0.074 | 0.008 | 0.017 | 0.492 | 0.002 | 0.003 | 0.003 | 0.783 | 0.0001 | 0.418 | 0.108 | 0.785 | 0.006 | 0.011 | 0.074 | 0.009 | 0.015 | 0.555 | 0.003 | 0.037 | 4.3 | 56.2 | 0.3 | 15.4 | 0.14 | 2.3 | 24.3 | 4.5 | 55.7 | 0.8 | 11.3 | 0.11 | 2.1 | 26.4
2658 | Э76ХФ | Р65 | 31 | 42.2333333 | 15 | 42.2333333 | 3.622807 | 0.407295 | 0.106769 | 0.091606 | 0.107925 | 0.0407102 | 1531 | 1573 | 9.7357326 | 14116 | 116.7 | 1 | 13.676 | 0.086 | 0.05 | 0.436 | 0.041 | 0.02 | 0.050926 | 0.127 | 0.145 | 0.191 | 3529 | 0.002 | 0.467 | 0.333 | 0.116 | 0.709 | 0.009 | 0.01 | 0.081 | 0.011 | 0.02 | 0.456 | 0.002 | 0.003 | 0.004 | 0.768 | 0.0004 | 0.42 | 0.117 | 0.788 | 0.008 | 0.014 | 0.081 | 0.012 | 0.011 | 0.559 | 0.003 | 0.038 | 5.3 | 51.1 | 0.3 | 18 | 0.27 | 2.2 | 23.7 | 6.2 | 49.6 | 0.7 | 16.2 | 0.17 | 2 | 24.7
2659 | Э76ХФ | Р65 | 23 | 43.1666667 | 20.4 | 43.1666667 | 3 | 0.378345 | 0.100061 | 0.1042 | 0.09925 | 0.0407102 | 1535 | 1573 | 7.5467954 | 13638.24 | 115.2 | 1 | 10.859 | 0.087 | 0.05 | 0.401 | 0.041 | 0.02 | 0.050926 | 0.108 | 0.166 | 0.179 | 4637 | 0.002 | 0.471 | 0.332 | 0.106 | 0.683 | 0.007 | 0.012 | 0.068 | 0.009 | 0.02 | 0.467 | 0.002 | 0.003 | 0.003 | 0.774 | 0.0002 | 0.416 | 0.107 | 0.78 | 0.006 | 0.014 | 0.068 | 0.01 | 0.015 | 0.557 | 0.003 | 0.038 | 4.7 | 49 | 0.4 | 14.1 | 0.13 | 2.2 | 22.2 | 4.9 | 56.7 | 0.4 | 12.8 | 0.08 | 2.3 | 25.2
2660 | Э76ХФ | Р65 | 20 | 43.0333333 | 20.0166667 | 43.0333333 | 2.99082745 | 0.35622 | 0.143104 | 0.094812 | 0.11335 | 0.0400451 | 1545 | 1580 | 8.7766059 | 13090.09 | 118.1 | 1 | 12.297 | 0.157 | 0.05 | 0.366 | 0.039 | 0.02 | 0.050094 | 0.134 | 0.15 | 0.256 | 4367 | 0.002 | 0.481 | 0.302 | 0.088 | 0.705 | 0.006 | 0.013 | 0.06 | 0.009 | 0.017 | 0.466 | 0.002 | 0.003 | 0.004 | 0.766 | 0.0003 | 0.421 | 0.089 | 0.786 | 0.005 | 0.013 | 0.061 | 0.01 | 0.013 | 0.552 | 0.003 | 0.037 | 5 | 56.8 | 0.3 | 14.1 | 0.14 | 2.3 | 25.1 | 5 | 56.6 | 0.5 | 13.2 | 0.08 | 2.3 | 24.7
2661 | Э76ХФ | Р65 | 20 | 42.05 | 17.8833333 | 42.05 | 2.99082745 | 0.347895 | 0.114595 | 0.096156 | 0.095675 | 0.0404209 | 1570 | 1575 | 8.5296267 | 12987.51 | 114.4 | 1 | 11.932 | 0.086 | 0.05 | 0.361 | 0.04 | 0.02 | 0.050564 | 0.106 | 0.153 | 0.205 | 3871 | 0.002 | 0.505 | 0.322 | 0.089 | 0.699 | 0.006 | 0.011 | 0.065 | 0.008 | 0.015 | 0.473 | 0.002 | 0.003 | 0.004 | 0.759 | 0.0002 | 0.418 | 0.089 | 0.784 | 0.005 | 0.014 | 0.065 | 0.009 | 0.011 | 0.561 | 0.003 | 0.039 | 4.5 | 57.8 | 0.4 | 13.2 | 0.14 | 2.3 | 25.3 | 5.4 | 57.1 | 0.8 | 10.2 | 0.08 | 2.5 | 22.8
2662 | Э76ХФ | Р65 | 13 | 43.0333333 | 13.0666667 | 43.0333333 | 3 | 0.39336 | 0.06708 | 0.097496 | 0.099925 | 0.0401898 | 1603 | 1576 | 10.1168087 | 12655.1 | 112.3 | 1 | 14.512 | 0.086 | 0.05 | 0.426 | 0.04 | 0.02 | 0.050275 | 0.112 | 0.155 | 0.12 | 2756 | 0.002 | 0.455 | 0.358 | 0.121 | 0.694 | 0.009 | 0.013 | 0.083 | 0.009 | 0.024 | 0.463 | 0.002 | 0.002 | 0.003 | 0.764 | 0.0002 | 0.416 | 0.12 | 0.784 | 0.008 | 0.015 | 0.082 | 0.01 | 0.017 | 0.556 | 0.003 | 0.038 | 4.3 | 51.6 | 1.3 | 17.3 | 0.12 | 2.2 | 23.3 | 4.4 | 48.3 | 0.6 | 12.4 | 0.08 | 2.2 | 21.7
2663 | Э76ХФ | Р65 | 15 | 45.2166667 | 18.1666667 | 45.2166667 | 2.3081608 | 0.43677 | 0.115154 | 0.111916 | 0.11305 | 0.04097 | 1588 | 1579 | 8.6607347 | 12669.36 | 118.5 | 1 | 13.032 | 0.161 | 0.05 | 0.47 | 0.04 | 0.02 | 0.051251 | 0.126 | 0.178 | 0.206 | 3836 | 0.002 | 0.438 | 0.322 | 0.092 | 0.687 | 0.006 | 0.013 | 0.07 | 0.008 | 0.019 | 0.449 | 0.001 | 0.002 | 0.004 | 0.769 | 0.0005 | 0.417 | 0.093 | 0.787 | 0.006 | 0.013 | 0.07 | 0.009 | 0.015 | 0.553 | 0.003 | 0.037 | 4.7 | 55 | 0.4 | 15.2 | 0.1 | 2.3 | 24.3 | 5.4 | 56.4 | 0.9 | 10.6 | 0.07 | 2.2 | 25.4
2664 | Э76ХФ | Р65 | 27 | 42.7166667 | 21.7 | 42.7166667 | 3.6104294 | 0.324825 | 0.088881 | 0.054812 | 0.08135 | 0.0389755 | 1537 | 1572 | 7.834881 | 13974.19 | 114.9 | 1 | 11.156 | 0.151 | 0.05 | 0.339 | 0.04 | 0.02 | 0.048756 | 0.102 | 0.086 | 0.159 | 5054 | 0.002 | 0.507 | 0.347 | 0.084 | 0.738 | 0.006 | 0.011 | 0.059 | 0.01 | 0.019 | 0.492 | 0.002 | 0.003 | 0.004 | 0.761 | 0.0005 | 0.422 | 0.085 | 0.789 | 0.006 | 0.013 | 0.061 | 0.011 | 0.012 | 0.547 | 0.003 | 0.037 | 4.8 | 57.5 | 0.2 | 13.1 | 0.11 | 2.3 | 25.3 | 5.7 | 58.3 | 0.8 | 9.9 | 0.06 | 2.6 | 22.3
2665 | Э76ХФ | Р65 | 18 | 48.0666667 | 22.1833333 | 48.0666667 | 3 | 0.420815 | 0.088881 | 0.103112 | 0.1041 | 0.0411004 | 1554 | 1571 | 6.1961158 | 12980.02 | 118.1 | 1 | 9.394 | 0.14 | 0.112 | 0.402 | 0.039 | 0.02 | 0.051396 | 0.116 | 0.164 | 0.159 | 4799 | 0.002 | 0.441 | 0.35 | 0.112 | 0.698 | 0.009 | 0.011 | 0.078 | 0.009 | 0.021 | 0.462 | 0.002 | 0.002 | 0.003 | 0.754 | 0.0003 | 0.419 | 0.115 | 0.786 | 0.009 | 0.013 | 0.08 | 0.01 | 0.016 | 0.554 | 0.003 | 0.038 | 4.8 | 50.8 | 0.7 | 9.6 | 0.07 | 2.4 | 21.1 | 6.1 | 61.1 | 0.8 | 6 | 0.07 | 2.7 | 22.3
2666 | Э76ХФ | Р65 | 27 | 40.35 | 14.5 | 40.35 | 2.5227723 | 0.432165 | 0.092235 | 0.12791 | 0.138875 | 0.0394071 | 1577 | 1574 | 10.6736059 | 12703.45 | 115.8 | 1 | 14.356 | 0.087 | 0.05 | 0.468 | 0.04 | 0.02 | 0.049081 | 0.159 | 0.203 | 0.165 | 3070 | 0.002 | 0.428 | 0.341 | 0.131 | 0.679 | 0.01 | 0.013 | 0.084 | 0.009 | 0.021 | 0.446 | 0.002 | 0.003 | 0.004 | 0.758 | 0.0002 | 0.417 | 0.131 | 0.789 | 0.009 | 0.015 | 0.084 | 0.01 | 0.013 | 0.561 | 0.003 | 0.037 | 4.9 | 55.4 | 0.4 | 14.6 | 0.14 | 2.3 | 24.2 | 5.1 | 56.3 | 0.5 | 14.1 | 0.09 | 2.3 | 24.8
2667 | Э76ХФ | Р65 | 20 | 40.5166667 | 22.1833333 | 40.5166667 | 3.7303217 | 0.43341 | 0.099502 | 0.13152 | 0.11475 | 0.0384204 | 1530 | 1567 | 12.1972028 | 14291.81 | 112.8 | 1 | 16.473 | 0.185 | 0.05 | 0.468 | 0.029 | 0.02 | 0.047852 | 0.12 | 0.21 | 0.178 | 5284 | 0.002 | 0.432 | 0.333 | 0.122 | 0.674 | 0.008 | 0.014 | 0.078 | 0.008 | 0.022 | 0.466 | 0.002 | 0.003 | 0.003 | 0.754 | 0.0002 | 0.415 | 0.121 | 0.788 | 0.007 | 0.013 | 0.078 | 0.008 | 0.015 | 0.561 | 0.003 | 0.037 | 4.3 | 51.7 | 1 | 18.5 | 0.32 | 2.2 | 23.8 | 5.6 | 57.5 | 0.6 | 9.7 | 0.14 | 2.6 | 22.5
2677 | Э76ХФ | Р65 | 23 | 41.85 | 22.5 | 41.85 | 2 | 0.387975 | 0.143663 | 0.146398 | 0.100275 | 0.0411494 | 1543 | 1578 | 8.3311828 | 13018.67 | 113.8 | 1 | 11.622 | 0.159 | 0.05 | 0.403 | 0.03 | 0.02 | 0.051251 | 0.091 | 0.235 | 0.257 | 4882 | 0.002 | 0.44 | 0.298 | 0.108 | 0.661 | 0.006 | 0.011 | 0.068 | 0.009 | 0.022 | 0.475 | 0.002 | 0.003 | 0.003 | 0.776 | 0.0003 | 0.419 | 0.107 | 0.789 | 0.006 | 0.013 | 0.069 | 0.01 | 0.016 | 0.556 | 0.003 | 0.037 | 4.8 | 55.5 | 0.9 | 13.1 | 0.1 | 2.6 | 21.3 | 4.7 | 57 | 0.7 | 9.7 | 0.12 | 2.3 | 24.8
2678 | Э76ХФ | Р65 | 25 | 44.8333333 | 18.35 | 44.8333333 | 2.4906077 | 0.482775 | 0.138073 | 0.174222 | 0.133975 | 0.040801 | 1587 | 1579 | 5.9899441 | 12474.11 | 117.7 | 1 | 8.935 | 0.152 | 0.05 | 0.52 | 0.041 | 0.02 | 0.050817 | 0.131 | 0.279 | 0.247 | 3815 | 0.002 | 0.404 | 0.303 | 0.124 | 0.642 | 0.006 | 0.01 | 0.079 | 0.01 | 0.023 | 0.445 | 0.001 | 0.002 | 0.003 | 0.759 | 0.0003 | 0.416 | 0.123 | 0.795 | 0.005 | 0.01 | 0.079 | 0.011 | 0.015 | 0.555 | 0.003 | 0.037 | 4.5 | 56.2 | 0.6 | 13.2 | 0.11 | 2.3 | 24.8 | 4.9 | 57.2 | 0.8 | 9.4 | 0.12 | 2.2 | 25.8
2686 | Э76ХФ | Р65 | 26 | 43.0166667 | 18.2 | 43.0166667 | 1.8828452 | 0.4037 | 0.120744 | 0.116022 | 0.150975 | 0.0402521 | 1620 | 1587 | 11.197589 | 12316.48 | 114.7 | 1 | 15.997 | 0.115 | 0.05 | 0.428 | 0.018 | 0.02 | 0.050347 | 0.183 | 0.183 | 0.216 | 3736 | 0.002 | 0.454 | 0.314 | 0.092 | 0.687 | 0.005 | 0.01 | 0.063 | 0.011 | 0.02 | 0.444 | 0.002 | 0.003 | 0.003 | 0.77 | 0.0004 | 0.419 | 0.098 | 0.794 | 0.005 | 0.011 | 0.065 | 0.013 | 0.017 | 0.558 | 0.003 | 0.038 | 5.8 | 50.3 | 1.1 | 21.7 | 0.12 | 2.4 | 20.8 | 4.3 | 56.2 | 0.4 | 12.6 | 0.11 | 2.2 | 25.7
2687 | Э76ХФ | Р65 | 30 | 41.7166667 | 20.0666667 | 41.7166667 | 3.0271055 | 0.293385 | 0.103415 | 0.092092 | 0.125475 | 0.0398141 | 1557 | 1579 | 10.731682 | 13843.85 | 113.6 | 1 | 14.923 | 0.06 | 0.05 | 0.296 | 0.021 | 0.02 | 0.049805 | 0.154 | 0.145 | 0.185 | 4630 | 0.002 | 0.531 | 0.326 | 0.106 | 0.701 | 0.007 | 0.009 | 0.075 | 0.012 | 0.023 | 0.467 | 0.002 | 0.003 | 0.004 | 0.748 | 0.0003 | 0.42 | 0.101 | 0.793 | 0.006 | 0.009 | 0.072 | 0.013 | 0.015 | 0.557 | 0.003 | 0.039 | 4.4 | 52.3 | 1.8 | 15.7 | 0.44 | 2.2 | 23.6 | 4.5 | 56.4 | 0.5 | 11.4 | 0.12 | 2.2 | 26.1
2692 | Э76ХФ | Р65 | 53 | 45.55 | 23.7 | 45.55 | 2.99082745 | 0.401305 | 0.119067 | 0.099412 | 0.124975 | 0.0393225 | 1543 | 1581 | 8.9486279 | 13126.58 | 114.9 | 1 | 13.587 | 0.014 | 0.05 | 0.426 | 0.022 | 0.02 | 0.04919 | 0.15 | 0.157 | 0.213 | 5185 | 0.002 | 0.453 | 0.315 | 0.1 | 0.695 | 0.006 | 0.01 | 0.066 | 0.01 | 0.02 | 0.455 | 0.002 | 0.003 | 0.003 | 0.776 | 0.0003 | 0.413 | 0.099 | 0.776 | 0.005 | 0.012 | 0.066 | 0.011 | 0.019 | 0.555 | 0.003 | 0.037 | 5.2 | 55.5 | 0.7 | 14.9 | 0.07 | 2.5 | 22.1 | 4.5 | 56 | 0.8 | 7.6 | 0.11 | 2.2 | 25.5
2693 | Э76ХФ | Р65 | 50 | 41.0333333 | 15.4833333 | 41.0333333 | 2.531905 | 0.44688 | 0.13416 | 0.185234 | 0.15645 | 0.039496 | 1559 | 1580 | 11.3841592 | 13020.45 | 115.6 | 1 | 15.571 | 0.237 | 0.05 | 0.476 | 0.028 | 0.02 | 0.049407 | 0.161 | 0.296 | 0.24 | 3360 | 0.002 | 0.414 | 0.309 | 0.098 | 0.631 | 0.008 | 0.011 | 0.07 | 0.008 | 0.017 | 0.444 | 0.002 | 0.002 | 0.003 | 0.762 | 0.0002 | 0.422 | 0.1 | 0.79 | 0.007 | 0.012 | 0.071 | 0.01 | 0.014 | 0.564 | 0.003 | 0.037 | 4.9 | 51.9 | 0.6 | 14.5 | 0.12 | 2.2 | 23.8 | 5.4 | 50.2 | 0.9 | 13.7 | 0.24 | 2.2 | 23.4
2695 | Э90ХАФ | Р65 | 33 | 50.3666667 | 28.8833333 | 50.2 | 4.1907669 | 0.51478 | 0.087204 | 0.154053 | 0.12104 | 0.0899104 | 1539 | 1618 | 17.1038391 | 14819.62 | 111.5000001 | 1 | 15.593 | 0.149 | 0.05 | 0.57 | 0.022 | 0.02 | 0.099935 | 0.117 | 0.241 | 0.156 | 7134 | 0.002 | 0.406 | 0.214 | 0.126 | 0.649 | 0.01 | 0.008 | 0.083 | 0.006 | 0.018 | 0.433 | 0.001 | 0.002 | 0.004 | 0.847 | 0.0004 | 0.285 | 0.127 | 0.781 | 0.011 | 0.021 | 0.086 | 0.007 | 0.01 | 0.553 | 0.003 | 0.08 | 5.6 | 54.7 | 0.6 | 12.3 | 0.26 | 2.3 | 23.8 | 7.4 | 56.6 | 0.5 | 10.8 | 0.09 | 2.5 | 22.4
2696 | Э90ХАФ | Р65 | 40 | 54.0333333 | 23.5333333 | 53.6833333 | 3.0403507 | 0.54811 | 0.060372 | 0.14447 | 0.113696 | 0.0931047 | 1579 | 1586 | 5.7078401 | 13245.04 | 115 | 1 | 8.251 | 0.211 | 0.149 | 0.531 | 0.04 | 0.02 | 0.103262 | 0.11 | 0.226 | 0.108 | 5195 | 0.002 | 0.432 | 0.236 | 0.106 | 0.669 | 0.007 | 0.011 | 0.067 | 0.011 | 0.024 | 0.434 | 0.001 | 0.002 | 0.003 | 0.852 | 0.0001 | 0.288 | 0.107 | 0.799 | 0.005 | 0.017 | 0.068 | 0.013 | 0.017 | 0.546 | 0.003 | 0.082 | 5.2 | 56.1 | 0.3 | 12.2 | 0.1 | 2.3 | 24.5 | 7 | 57.8 | 0.2 | 7.1 | 0.05 | 2.5 | 23
2697 | Э90ХАФ | Р65 | 25 | 54.0166667 | 24.5333333 | 54.0166667 | 3.4841972 | 0.48557 | 0.071552 | 0.099911 | 0.107248 | 0.0935143 | 1547 | 1581 | 19.4371542 | 13803.26 | 115.4 | 1 | 12.294 | 0.075 | 0.05 | 0.539 | 0.041 | 0.02 | 0.103479 | 0.119 | 0.155 | 0.128 | 5644 | 0.002 | 0.401 | 0.227 | 0.107 | 0.701 | 0.007 | 0.012 | 0.072 | 0.01 | 0.019 | 0.455 | 0.002 | 0.002 | 0.004 | 0.85 | 0.0002 | 0.289 | 0.108 | 0.791 | 0.005 | 0.019 | 0.072 | 0.011 | 0.01 | 0.528 | 0.003 | 0.081 | 4.7 | 54 | 0.5 | 8.3 | 0.13 | 2.8 | 19 | 7.7 | 54.3 | 0.7 | 9.2 | 0.08 | 2.7 | 20.5
2698 | Э90ХАФ | Р65 | 35 | 45.2166667 | 22.5666667 | 44.8833333 | 3.0403507 | 0.4870745 | 0.058695 | 0.111178 | 0.085728 | 0.093741 | 1563 | 1591 | 6.6317728 | 13501.33 | 115.1 | 1 | 7.201 | 0.103 | 0.05 | 0.505 | 0.041 | 0.02 | 0.104058 | 0.082 | 0.174 | 0.105 | 5078 | 0.002 | 0.456 | 0.241 | 0.108 | 0.689 | 0.006 | 0.01 | 0.065 | 0.009 | 0.015 | 0.454 | 0.002 | 0.002 | 0.003 | 0.858 | 0.0001 | 0.295 | 0.11 | 0.792 | 0.004 | 0.013 | 0.065 | 0.01 | 0.011 | 0.53 | 0.003 | 0.079 | 5.6 | 58.1 | 0.4 | 11.2 | 0.12 | 2.7 | 21.7 | 5.8 | 50.9 | 0.7 | 7 | 0.1 | 2.8 | 17.9
2699 | Э90ХАФ | Р65 | 42 | 43.7 | 19.65 | 43.5333333 | 3.0403507 | 0.50262 | 0.096148 | 0.086143 | 0.128736 | 0.094034 | 1568 | 1574 | 11.2694698 | 13584.73 | 116.6 | 1 | 5.137 | 0.105 | 0.05 | 0.556 | 0.044 | 0.02 | 0.104818 | 0.157 | 0.132 | 0.172 | 4449 | 0.002 | 0.444 | 0.209 | 0.102 | 0.712 | 0.006 | 0.01 | 0.095 | 0.01 | 0.018 | 0.425 | 0.001 | 0.002 | 0.003 | 0.853 | 0.0004 | 0.287 | 0.101 | 0.786 | 0.004 | 0.016 | 0.095 | 0.01 | 0.013 | 0.541 | 0.003 | 0.081 | 4.5 | 50.8 | 0.4 | 11.4 | 0.13 | 2.3 | 21.8 | 6.2 | 57 | 0.4 | 9.4 | 0.09 | 2.5 | 23.2
2700 | Э90ХАФ | Р65 | 42 | 43 | 22.8333333 | 42.85 | 3.5318457 | 0.466475 | 0.094471 | 0.102016 | 0.071168 | 0.0915242 | 1526 | 1576 | 13.4644425 | 14166.13 | 113.5 | 1 | 8.52 | 0.107 | 0.05 | 0.511 | 0.042 | 0.02 | 0.10149 | 0.064 | 0.16 | 0.169 | 5391 | 0.002 | 0.468 | 0.205 | 0.107 | 0.7 | 0.006 | 0.01 | 0.073 | 0.008 | 0.018 | 0.473 | 0.002 | 0.003 | 0.004 | 0.851 | 0.0002 | 0.285 | 0.106 | 0.789 | 0.004 | 0.016 | 0.072 | 0.009 | 0.013 | 0.548 | 0.003 | 0.081 | 5.1 | 57.7 | 0.4 | 11.4 | 0.15 | 2.5 | 23.5 | 6.4 | 56.7 | 0.8 | 6.5 | 0.05 | 2.7 | 21.3
2701 | Э90ХАФ | Р65 | 44 | 42.7 | 26.15 | 42.5166667 | 3.7020682 | 0.527915 | 0.082173 | 0.13193 | 0.090192 | 0.0927146 | 1531 | 1574 | 9.7261261 | 13902.1 | 115.5 | 1 | 5.398 | 0.104 | 0.05 | 0.588 | 0.042 | 0.02 | 0.104456 | 0.08 | 0.207 | 0.147 | 6059 | 0.002 | 0.439 | 0.218 | 0.117 | 0.672 | 0.006 | 0.012 | 0.08 | 0.008 | 0.02 | 0.459 | 0.002 | 0.002 | 0.003 | 0.844 | 0.0001 | 0.287 | 0.116 | 0.78 | 0.004 | 0.017 | 0.08 | 0.009 | 0.015 | 0.539 | 0.003 | 0.081 | 5.8 | 60.4 | 1.2 | 5.4 | 0.08 | 2.8 | 21.8 | 5.7 | 47.4 | 0.4 | 7.6 | 0.08 | 2.3 | 20.6
2702 | Э90ХАФ | Р65 | 44 | 41.6833333 | 21.4833333 | 41.5 | 3.0403507 | 0.45934 | 0.056459 | 0.061557 | 0.0992 | 0.0929423 | 1551 | 1576 | 15.4870022 | 12936.54 | 115.8 | 1 | 13.934 | 0.105 | 0.05 | 0.489 | 0.041 | 0.02 | 0.104565 | 0.123 | 0.094 | 0.101 | 4632 | 0.002 | 0.475 | 0.24 | 0.103 | 0.736 | 0.008 | 0.011 | 0.081 | 0.013 | 0.019 | 0.45 | 0.002 | 0.002 | 0.003 | 0.852 | 0.0002 | 0.288 | 0.103 | 0.794 | 0.007 | 0.017 | 0.08 | 0.013 | 0.013 | 0.539 | 0.003 | 0.08 | 5.8 | 54.8 | 0.5 | 12.5 | 0.13 | 2.5 | 22 | 8.1 | 55.9 | 0.5 | 10.6 | 0.08 | 2.7 | 20.9
2704 | Э90ХАФ | Р65 | 25 | 45.9 | 22.3833333 | 45.7333333 | 3 | 0.51956 | 0.099502 | 0.117877 | 0.1016 | 0.0954689 | 1547 | 1572 | 10.3222331 | 13957.71 | 116.9 | 1 | 5.855 | 0.109 | 0.05 | 0.575 | 0.042 | 0.02 | 0.107277 | 0.103 | 0.184 | 0.178 | 5207 | 0.002 | 0.471 | 0.205 | 0.1 | 0.687 | 0.005 | 0.011 | 0.07 | 0.008 | 0.018 | 0.45 | 0.002 | 0.002 | 0.003 | 0.856 | 0.0001 | 0.29 | 0.1 | 0.791 | 0.004 | 0.017 | 0.07 | 0.009 | 0.014 | 0.544 | 0.003 | 0.081 | 5.1 | 58 | 0.6 | 12.3 | 0.16 | 2.5 | 23.1 | 6.5 | 57.4 | 0.9 | 9.1 | 0.09 | 2.4 | 23.5
2705 | Э90ХАФ | Р65 | 31 | 42.85 | 19.4666667 | 42.6833333 | 3.0403507 | 0.521055 | 0.087763 | 0.118548 | 0.08112 | 0.0937282 | 1570 | 1576 | 10.5418182 | 13133.22 | 114.7 | 1 | 5.798 | 0.108 | 0.05 | 0.579 | 0.042 | 0.02 | 0.105179 | 0.072 | 0.186 | 0.157 | 4261 | 0.002 | 0.465 | 0.218 | 0.115 | 0.684 | 0.01 | 0.012 | 0.086 | 0.009 | 0.018 | 0.464 | 0.001 | 0.002 | 0.003 | 0.859 | 0.0001 | 0.291 | 0.115 | 0.791 | 0.008 | 0.019 | 0.086 | 0.01 | 0.015 | 0.545 | 0.003 | 0.082 | 4.6 | 62.7 | 0.3 | 9.6 | 0.08 | 2.8 | 22.7 | 6.3 | 62.2 | 0.7 | 5.1 | 0.08 | 2.8 | 22.2
2706 | Э90ХАФ | Р65 | 32 | 46.4 | 21.5333333 | 46.0666667 | 3.0403507 | 0.535345 | 0.112359 | 0.119349 | 0.087344 | 0.0944843 | 1561 | 1580 | 7.7053726 | 13291.02 | 117 | 1 | 8.645 | 0.106 | 0.05 | 0.592 | 0.042 | 0.02 | 0.10659 | 0.081 | 0.187 | 0.201 | 4770 | 0.002 | 0.447 | 0.195 | 0.098 | 0.685 | 0.006 | 0.011 | 0.066 | 0.01 | 0.018 | 0.459 | 0.002 | 0.002 | 0.004 | 0.855 | 0.0002 | 0.288 | 0.098 | 0.786 | 0.004 | 0.015 | 0.066 | 0.011 | 0.014 | 0.543 | 0.003 | 0.082 | 5.3 | 59.3 | 0.3 | 9.6 | 0.09 | 2.7 | 22.1 | 6.2 | 59.6 | 0.7 | 4.7 | 0.08 | 2.8 | 21.2
2707 | Э90ХАФ | Р65 | 38 | 42.1833333 | 20.15 | 42.0166667 | 3.0403507 | 0.49703 | 0.065962 | 0.104818 | 0.103952 | 0.0951426 | 1571 | 1580 | 9.7903787 | 13381.64 | 115.4 | 1 | 5.314 | 0.108 | 0.05 | 0.554 | 0.041 | 0.02 | 0.106011 | 0.112 | 0.163 | 0.118 | 4494 | 0.003 | 0.474 | 0.229 | 0.108 | 0.698 | 0.006 | 0.01 | 0.076 | 0.01 | 0.019 | 0.442 | 0.002 | 0.002 | 0.004 | 0.868 | 0.0005 | 0.285 | 0.108 | 0.786 | 0.005 | 0.015 | 0.076 | 0.012 | 0.015 | 0.542 | 0.003 | 0.083 | 5.8 | 57.1 | 0.4 | 13.5 | 0.15 | 2.4 | 24.1 | 7.8 | 56.3 | 0.5 | 9.7 | 0.09 | 2.6 | 21.6
2708 | Э90ХАФ | Р65 | 40 | 43.3666667 | 21.4666667 | 42.8666667 | 2.6259361 | 0.517485 | 0.105651 | 0.150675 | 0.112096 | 0.0940732 | 1530 | 1584 | 7.4399176 | 13097.52 | 116.6 | 1 | 6.016 | 0.076 | 0.05 | 0.57 | 0.032 | 0.02 | 0.104999 | 0.105 | 0.236 | 0.189 | 4686 | 0.002 | 0.45 | 0.2 | 0.094 | 0.67 | 0.005 | 0.01 | 0.066 | 0.008 | 0.017 | 0.446 | 0.001 | 0.002 | 0.003 | 0.855 | 0.0001 | 0.289 | 0.093 | 0.797 | 0.004 | 0.013 | 0.066 | 0.009 | 0.015 | 0.549 | 0.003 | 0.08 | 5.1 | 57.6 | 0.4 | 13.5 | 0.13 | 2.5 | 22.6 | 6.2 | 59.7 | 1 | 6 | 0.09 | 2.7 | 22
2709 | Э90ХАФ | Р65 | 43 | 44.7 | 18.8 | 44.3666667 | 3.0403507 | 0.494675 | 0.087763 | 0.156057 | 0.1256 | 0.0949692 | 1539 | 1579 | 12.2565435 | 13148.94 | 117.7 | 1 | 6.816 | 0.075 | 0.05 | 0.545 | 0.033 | 0.02 | 0.106626 | 0.123 | 0.244 | 0.157 | 4120 | 0.002 | 0.456 | 0.215 | 0.103 | 0.67 | 0.007 | 0.011 | 0.072 | 0.009 | 0.017 | 0.453 | 0.002 | 0.002 | 0.003 | 0.854 | 0.0001 | 0.293 | 0.106 | 0.804 | 0.006 | 0.015 | 0.072 | 0.01 | 0.014 | 0.545 | 0.003 | 0.082 | 4.8 | 56.7 | 0.4 | 12.2 | 0.09 | 2.5 | 22.3 | 5.3 | 54.4 | 0.5 | 10.3 | 0.12 | 2.4 | 23.1
2710 | Э90ХАФ | Р65 | 52 | 45.0666667 | 20.3333333 | 44.9166667 | 3 | 0.49971 | 0.096148 | 0.120989 | 0.101136 | 0.0933584 | 1544 | 1578 | 9.7510791 | 12594.1 | 115.4 | 1 | 5.271 | 0.053 | 0.05 | 0.551 | 0.032 | 0.02 | 0.104962 | 0.101 | 0.189 | 0.172 | 4268 | 0.002 | 0.448 | 0.212 | 0.092 | 0.697 | 0.005 | 0.009 | 0.063 | 0.009 | 0.017 | 0.461 | 0.002 | 0.002 | 0.003 | 0.873 | 0.0001 | 0.293 | 0.091 | 0.797 | 0.004 | 0.015 | 0.063 | 0.01 | 0.015 | 0.54 | 0.003 | 0.08 | 4.1 | 60.4 | 0.2 | 7.4 | 0.09 | 2.8 | 21.8 | 5.8 | 59 | 0.6 | 7.7 | 0.09 | 2.7 | 21.9
2711 | Э90ХАФ | Р65 | 60 | 47.8666667 | 15.0166667 | 43.7166667 | 1.4325442 | 0.5116951 | 0.015093 | 0.124082 | 0.1 | 0.0941558 | 1565 | 1579 | 3.4247629 | 12246.39 | 116.3 | 1 | 3.811 | 0.097 | 0.669 | 0.516 | 0.033 | 0.02 | 0.105505 | 0.098 | 0.194 | 0.027 | 3065 | 0.002 | 0.397 | 0.278 | 0.098 | 0.682 | 0.006 | 0.009 | 0.076 | 0.013 | 0.023 | 0.44 | 0.001 | 0.002 | 0.003 | 0.841 | 0.0001 | 0.29 | 0.098 | 0.79 | 0.005 | 0.014 | 0.075 | 0.015 | 0.018 | 0.536 | 0.003 | 0.082 | 5.4 | 55.3 | 0.4 | 11.2 | 0.07 | 2.4 | 22.7 | 6.4 | 55.4 | 0.6 | 8.1 | 0.07 | 2.4 | 22.7
2712 | Э90ХАФ | Р65 | 47 | 44.9 | 21.2 | 44.75 | 2.3904382 | 0.50261 | 0.079378 | 0.114002 | 0.097184 | 0.0922213 | 1530 | 1578 | 19.2552632 | 12982.08 | 114.3 | 1 | 9.756 | 0.056 | 0.05 | 0.558 | 0.032 | 0.02 | 0.103986 | 0.098 | 0.178 | 0.142 | 4587 | 0.002 | 0.436 | 0.225 | 0.084 | 0.696 | 0.005 | 0.01 | 0.058 | 0.009 | 0.019 | 0.461 | 0.001 | 0.002 | 0.003 | 0.858 | 0.0001 | 0.293 | 0.085 | 0.798 | 0.003 | 0.014 | 0.059 | 0.011 | 0.017 | 0.549 | 0.003 | 0.082 | 5.4 | 53.7 | 0.8 | 11.9 | 0.09 | 2.8 | 19.3 | 7 | 55.8 | 0.6 | 8.8 | 0.07 | 2.6 | 21.9
2713 | Э90ХАФ | Р65 | 50 | 49.2166667 | 18.5333333 | 48.7333333 | 2.3564417 | 0.4591425 | 0.076093 | 0.331355 | 0.135904 | 0.0930995 | 1549 | 1578 | 8.0396927 | 13283.09 | 114.9 | 1 | 10.465 | 0.06 | 0.05 | 0.485 | 0.053 | 0.02 | 0.104962 | 0.065 | 0.524 | 0.137 | 4103 | 0.002 | 0.47 | 0.225 | 0.109 | 0.502 | 0.009 | 0.01 | 0.078 | 0.01 | 0.022 | 0.416 | 0.002 | 0.002 | 0.003 | 0.862 | 0.0002 | 0.289 | 0.108 | 0.783 | 0.007 | 0.012 | 0.077 | 0.011 | 0.019 | 0.54 | 0.003 | 0.082 | 4.5 | 51.9 | 0.8 | 4.8 | 0.08 | 2.9 | 18.2 | 5.7 | 57.5 | 0.5 | 10.1 | 0.11 | 2.6 | 21.8
2715 | Э76ХФ | Р65 | 46 | 47.3666667 | 20.0166667 | 47.3666667 | 2.6209532 | 0.328695 | 0.125758 | 0.124345 | 0.131408 | 0.0394806 | 1556 | 1601 | 10.6870638 | 13018.15 | 116.4 | 1 | 16.844 | 0.087 | 0.05 | 0.334 | 0.029 | 0.02 | 0.050166 | 0.145 | 0.193 | 0.227 | 4343 | 0.002 | 0.505 | 0.312 | 0.098 | 0.679 | 0.007 | 0.01 | 0.074 | 0.009 | 0.016 | 0.465 | 0.002 | 0.002 | 0.003 | 0.77 | 0.0001 | 0.415 | 0.098 | 0.781 | 0.007 | 0.01 | 0.074 | 0.01 | 0.012 | 0.552 | 0.002 | 0.036 | 4.7 | 59.1 | 0.2 | 9.5 | 0.07 | 2.7 | 21.7 | 4.7 | 57.3 | 0.9 | 9.7 | 0.18 | 2.3 | 24.9
2716 | Э76ХФ | Р65 | 59 | 45.6833333 | 24.2 | 45.6833333 | 3.5036711 | 0.39705 | 0.114124 | 0.139389 | 0.132944 | 0.0397999 | 1525 | 1595 | 8.7012039 | 13906.61 | 116.9 | 1 | 13.25 | 0.095 | 0.05 | 0.42 | 0.029 | 0.02 | 0.049841 | 0.141 | 0.217 | 0.206 | 5609 | 0.002 | 0.458 | 0.325 | 0.108 | 0.663 | 0.008 | 0.01 | 0.082 | 0.008 | 0.02 | 0.461 | 0.002 | 0.002 | 0.004 | 0.774 | 0.0003 | 0.418 | 0.107 | 0.779 | 0.007 | 0.012 | 0.081 | 0.009 | 0.017 | 0.559 | 0.003 | 0.036 | 5.1 | 59.1 | 0.4 | 8.6 | 0.09 | 2.6 | 22.5 | 6.3 | 54.9 | 0.8 | 12.8 | 0.09 | 2.5 | 22.3
2717 | Э76ХФ | Р65 | 67 | 45.5666667 | 19.3666667 | 45.5666667 | 3.2535117 | 0.3894 | 0.114124 | 0.128771 | 0.155312 | 0.0394947 | 1533 | 1593 | 8.1422907 | 13953.87 | 116.1 | 1 | 12.322 | 0.014 | 0.05 | 0.411 | 0.032 | 0.02 | 0.04919 | 0.179 | 0.199 | 0.206 | 4504 | 0.002 | 0.444 | 0.326 | 0.106 | 0.681 | 0.013 | 0.009 | 0.074 | 0.009 | 0.019 | 0.441 | 0.002 | 0.002 | 0.004 | 0.78 | 0.0001 | 0.419 | 0.106 | 0.786 | 0.012 | 0.01 | 0.074 | 0.009 | 0.014 | 0.574 | 0.003 | 0.035 | 4.4 | 57.7 | 0.3 | 11 | 0.09 | 2.7 | 21.5 | 5.7 | 57.7 | 0.3 | 6.6 | 0.06 | 2.5 | 23
2718 | Э76ХФ | Р65 | 53 | 42.3666667 | 16.6666667 | 42.3666667 | 2.5574681 | 0.4481125 | 0.175618 | 0.237372 | 0.23832 | 0.0404236 | 1592 | 1591 | 11.960828 | 13208.4 | 118 | 1 | 16.692 | 0.327 | 0.05 | 0.457 | 0.029 | 0.02 | 0.050347 | 0.258 | 0.369 | 0.317 | 3669 | 0.001 | 0.433 | 0.276 | 0.107 | 0.586 | 0.009 | 0.012 | 0.079 | 0.008 | 0.023 | 0.369 | 0.001 | 0.002 | 0.003 | 0.779 | 0.0002 | 0.42 | 0.107 | 0.783 | 0.008 | 0.011 | 0.079 | 0.009 | 0.015 | 0.559 | 0.002 | 0.035 | 4.1 | 48.7 | 1.3 | 13 | 0.26 | 1.9 | 25.4 | 4.3 | 54.1 | 1 | 11.7 | 0.15 | 2.2 | 26.1
2719 | Э76ХФ | Р65 | 55 | 41.7166667 | 19.0666667 | 41.7166667 | 2 | 0.3981588 | 0.132406 | 0.197042 | 0.160384 | 0.0393493 | 1549 | 1581 | 9.729205 | 12647.2 | 115.4 | 1 | 13.529 | 0.194 | 0.05 | 0.41 | 0.029 | 0.02 | 0.049009 | 0.158 | 0.308 | 0.239 | 4019 | 0.002 | 0.456 | 0.303 | 0.107 | 0.609 | 0.012 | 0.009 | 0.081 | 0.007 | 0.019 | 0.425 | 0.002 | 0.002 | 0.003 | 0.769 | 0.0002 | 0.414 | 0.109 | 0.778 | 0.011 | 0.011 | 0.082 | 0.007 | 0.015 | 0.549 | 0.003 | 0.035 | 3.8 | 51.7 | 1.2 | 13.3 | 0.17 | 2.1 | 24.6 | 5.2 | 57.1 | 0.9 | 11.6 | 0.13 | 2.5 | 23.2
2724 | Э76ХФ | Р65 | 37 | 48.55 | 23.5833333 | 48.55 | 2.99082745 | 0.37245 | 0.10526 | 0.122072 | 0.13944 | 0.0393782 | 1557 | 1579 | 11.2597201 | 12641.98 | 114.4 | 1 | 18.1 | 0.149 | 0.05 | 0.392 | 0.031 | 0.02 | 0.049045 | 0.158 | 0.189 | 0.19 | 4969 | 0.002 | 0.469 | 0.329 | 0.108 | 0.682 | 0.007 | 0.01 | 0.076 | 0.009 | 0.018 | 0.458 | 0.002 | 0.002 | 0.004 | 0.76 | 0.0006 | 0.419 | 0.109 | 0.791 | 0.007 | 0.01 | 0.076 | 0.01 | 0.014 | 0.567 | 0.003 | 0.036 | 4.7 | 62.1 | 0.4 | 7.7 | 0.09 | 2.9 | 21.6 | 5 | 60.1 | 1 | 4.7 | 0.13 | 2.4 | 24.9
2734 | Э90ХАФ | Р65 | 36 | 42.35 | 19.1833333 | 42.1833333 | 3.0403507 | 0.477335 | 0.077006 | 0.09174 | 0.105632 | 0.092901 | 1581 | 1582 | 10.268435 | 13098.87 | 115.1 | 1 | 6.452 | 0.108 | 0.05 | 0.528 | 0.041 | 0.02 | 0.10489 | 0.12 | 0.142 | 0.139 | 4188 | 0.002 | 0.484 | 0.219 | 0.106 | 0.704 | 0.008 | 0.009 | 0.069 | 0.01 | 0.017 | 0.447 | 0.002 | 0.002 | 0.003 | 0.853 | 0.0002 | 0.285 | 0.106 | 0.788 | 0.006 | 0.017 | 0.069 | 0.011 | 0.013 | 0.548 | 0.003 | 0.083 | 4 | 48.8 | 0.5 | 8.9 | 0.07 | 2.5 | 19.6 | 4.9 | 62 | 0.7 | 4.1 | 0.09 | 2.8 | 22
2735 | Э90ХАФ | Р65 | 34 | 42.7166667 | 18.7333333 | 42.55 | 3.3820446 | 0.412715 | 0.092518 | 0.124253 | 0.106048 | 0.0948513 | 1563 | 1578 | 12.9525 | 13958.01 | 114.3 | 1 | 6.908 | 0.107 | 0.05 | 0.444 | 0.04 | 0.02 | 0.105469 | 0.107 | 0.194 | 0.167 | 4358 | 0.002 | 0.523 | 0.209 | 0.105 | 0.678 | 0.007 | 0.011 | 0.072 | 0.008 | 0.016 | 0.446 | 0.002 | 0.002 | 0.003 | 0.863 | 0.0003 | 0.29 | 0.106 | 0.795 | 0.006 | 0.015 | 0.071 | 0.01 | 0.013 | 0.551 | 0.003 | 0.086 | 4.5 | 59.6 | 0.6 | 10.9 | 0.22 | 2.7 | 22.4 | 5.9 | 61.3 | 0.4 | 6.5 | 0.08 | 2.8 | 22.1
2736 | Э90ХАФ | Р65 | 39 | 41.55 | 18.0166667 | 41.2 | 3.7742417 | 0.365355 | 0.079222 | 0.125893 | 0.11984 | 0.0942569 | 1561 | 1579 | 11.4679372 | 13967.07 | 116.2 | 1 | 5.683 | 0.084 | 0.05 | 0.388 | 0.041 | 0.02 | 0.106373 | 0.127 | 0.196 | 0.143 | 4194 | 0.002 | 0.558 | 0.223 | 0.106 | 0.684 | 0.006 | 0.008 | 0.067 | 0.01 | 0.016 | 0.437 | 0.002 | 0.003 | 0.003 | 0.865 | 0.0001 | 0.29 | 0.106 | 0.796 | 0.004 | 0.014 | 0.067 | 0.011 | 0.013 | 0.542 | 0.003 | 0.084 | 4.4 | 59.6 | 0.6 | 12.4 | 0.21 | 2.7 | 22.1 | 5.2 | 59.9 | 0.2 | 7.9 | 0.07 | 2.7 | 22
2737 | Э90ХАФ | Р65 | 39 | 43.3666667 | 15 | 43.0333333 | 3 | 0.540605 | 0.04709 | 0.087571 | 0.157136 | 0.0939291 | 1589 | 1575 | 11.6715789 | 13220 | 115.7 | 1 | 9.856 | 0.081 | 0.05 | 0.612 | 0.041 | 0.02 | 0.106156 | 0.199 | 0.133 | 0.085 | 3305 | 0.002 | 0.418 | 0.248 | 0.116 | 0.71 | 0.007 | 0.009 | 0.079 | 0.011 | 0.018 | 0.41 | 0.001 | 0.003 | 0.003 | 0.86 | 0.0003 | 0.29 | 0.118 | 0.797 | 0.006 | 0.012 | 0.078 | 0.013 | 0.015 | 0.539 | 0.003 | 0.084 | 4.8 | 52.6 | 0.6 | 12.5 | 0.56 | 2.2 | 23.7 | 5.2 | 49.4 | 0.3 | 10.4 | 0.12 | 2.1 | 23.9
2738 | Э90ХАФ | Р65 | 42 | 53.0333333 | 24.8666667 | 53.0333333 | 2 | 0.492715 | 0.086978 | 0.143995 | 0.096896 | 0.092824 | 1559 | 1569 | 21.0747624 | 12949.87 | 114.5 | 1 | 33.263 | 0.082 | 0.499 | 0.155 | 0.04 | 0.02 | 0.105252 | 0.085 | 0.226 | 0.157 | 5367 | 0.002 | 0.428 | 0.215 | 0.118 | 0.675 | 0.007 | 0.01 | 0.074 | 0.008 | 0.02 | 0.462 | 0.002 | 0.002 | 0.003 | 0.867 | 0.0006 | 0.29 | 0.119 | 0.797 | 0.006 | 0.014 | 0.074 | 0.01 | 0.018 | 0.547 | 0.003 | 0.084 | 3.6 | 48 | 0.3 | 7.6 | 0.1 | 2.5 | 18.9 | 5 | 60.2 | 0.3 | 6.2 | 0.05 | 2.7 | 22.6
2739 | Э90ХАФ | Р65 | 21 | 41.6833333 | 16.9333333 | 41.5166667 | 3 | 0.48922 | 0.07756 | 0.106553 | 0.121104 | 0.0934348 | 1585 | 1581 | 13.7042697 | 12316.54 | 115 | 1 | 6.776 | 0.082 | 0.05 | 0.542 | 0.04 | 0.02 | 0.105288 | 0.137 | 0.165 | 0.14 | 3476 | 0.002 | 0.453 | 0.219 | 0.115 | 0.693 | 0.006 | 0.009 | 0.071 | 0.01 | 0.019 | 0.428 | 0.001 | 0.003 | 0.003 | 0.861 | 0.0002 | 0.288 | 0.115 | 0.798 | 0.005 | 0.016 | 0.071 | 0.011 | 0.013 | 0.545 | 0.003 | 0.085 | 4.7 | 52.6 | 0.5 | 10.5 | 0.25 | 2.5 | 20.8 | 6 | 57.5 | 0.4 | 9.2 | 0.08 | 2.5 | 22.9
2740 | Э90ХАФ | Р65 | 24 | 43.0166667 | 20 | 42.85 | 3.6620036 | 0.469645 | 0.093626 | 0.125478 | 0.083056 | 0.0928767 | 1562 | 1576 | 12.9152815 | 13539 | 114.7 | 1 | 8.029 | 0.081 | 0.05 | 0.514 | 0.041 | 0.02 | 0.104999 | 0.072 | 0.197 | 0.169 | 4513 | 0.002 | 0.466 | 0.205 | 0.108 | 0.679 | 0.007 | 0.009 | 0.068 | 0.008 | 0.018 | 0.458 | 0.001 | 0.002 | 0.003 | 0.845 | 0.0001 | 0.284 | 0.107 | 0.786 | 0.005 | 0.014 | 0.067 | 0.009 | 0.014 | 0.539 | 0.003 | 0.083 | 4.4 | 59.9 | 0.6 | 11 | 0.09 | 2.7 | 22.3 | 6.1 | 62.3 | 0.3 | 5.4 | 0.05 | 2.8 | 22.1
2741 | Э90ХАФ | Р65 | 26 | 42.05 | 18.8666667 | 41.8666667 | 3.0403507 | 0.533215 | 0.071466 | 0.118371 | 0.119072 | 0.0957939 | 1571 | 1575 | 11.5164706 | 13274.2 | 118.2 | 1 | 6.526 | 0.083 | 0.05 | 0.597 | 0.041 | 0.02 | 0.108326 | 0.129 | 0.184 | 0.129 | 4174 | 0.002 | 0.451 | 0.227 | 0.102 | 0.686 | 0.007 | 0.009 | 0.07 | 0.01 | 0.018 | 0.443 | 0.001 | 0.002 | 0.004 | 0.86 | 0.0003 | 0.286 | 0.102 | 0.787 | 0.006 | 0.014 | 0.069 | 0.011 | 0.013 | 0.545 | 0.003 | 0.083 | 5 | 58.8 | 0.4 | 12 | 0.1 | 2.6 | 22.3 | 5.4 | 56.4 | 0.7 | 8.6 | 0.07 | 2.6 | 22.1
2742 | Э90ХАФ | Р65 | 30 | 44.3666667 | 15.7 | 44.0333333 | 3.0403507 | 0.505705 | 0.099166 | 0.137991 | 0.109323 | 0.0940185 | 1576 | 1575 | 7.9304863 | 13585.99 | 116.3 | 1 | 8.924 | 0.082 | 0.05 | 0.557 | 0.04 | 0.02 | 0.105686 | 0.108 | 0.216 | 0.179 | 3555 | 0.002 | 0.46 | 0.202 | 0.098 | 0.669 | 0.008 | 0.009 | 0.08 | 0.008 | 0.018 | 0.448 | 0.002 | 0.002 | 0.003 | 0.842 | 0.0001 | 0.287 | 0.098 | 0.791 | 0.007 | 0.013 | 0.08 | 0.009 | 0.015 | 0.547 | 0.003 | 0.084 | 4.5 | 48.4 | 0.7 | 10.4 | 0.14 | 2.4 | 19.8 | 6 | 54.2 | 0.5 | 11.3 | 0.09 | 2.2 | 24.2
2743 | Э90ХАФ | Р65 | 34 | 43.9166667 | 18.8833333 | 43.9166667 | 3.0403507 | 0.496435 | 0.07479 | 0.09098 | 0.086267 | 0.094432 | 1574 | 1569 | 20.6704721 | 13148.1 | 115.3 | 1 | 21.526 | 0.082 | 0.05 | 0.552 | 0.04 | 0.02 | 0.105107 | 0.095 | 0.142 | 0.135 | 4138 | 0.002 | 0.446 | 0.222 | 0.106 | 0.704 | 0.006 | 0.009 | 0.079 | 0.01 | 0.02 | 0.46 | 0.002 | 0.002 | 0.003 | 0.844 | 0.0002 | 0.287 | 0.108 | 0.791 | 0.005 | 0.012 | 0.079 | 0.011 | 0.017 | 0.541 | 0.003 | 0.083 | 3.5 | 60.7 | 0.4 | 9.9 | 0.08 | 2.7 | 22.5 | 4.9 | 62 | 0.2 | 6.6 | 0.07 | 2.8 | 22.1
2744 | Э90ХАФ | Р65 | 36 | 43.1833333 | 20.7666667 | 43.0166667 | 4.4431766 | 0.474135 | 0.08587 | 0.100926 | 0.108902 | 0.0935423 | 1545 | 1570 | 14.0485014 | 14324.88 | 115.7 | 1 | 8.593 | 0.081 | 0.05 | 0.522 | 0.041 | 0.02 | 0.104384 | 0.126 | 0.157 | 0.155 | 4958 | 0.002 | 0.482 | 0.213 | 0.115 | 0.704 | 0.008 | 0.01 | 0.083 | 0.009 | 0.018 | 0.442 | 0.002 | 0.002 | 0.003 | 0.864 | 0.0002 | 0.285 | 0.113 | 0.788 | 0.006 | 0.014 | 0.082 | 0.01 | 0.014 | 0.544 | 0.003 | 0.082 | 4.3 | 59 | 0.2 | 10.2 | 0.1 | 2.7 | 22.1 | 5.4 | 61.3 | 0.6 | 6 | 0.07 | 2.7 | 22.8
2745 | Э90ХАФ | Р65 | 44 | 44.5333333 | 21.4833333 | 44.35 | 4.9606866 | 0.513845 | 0.057062 | 0.138486 | 0.109787 | 0.0938879 | 1537 | 1571 | 13.7789084 | 15031.19 | 115 | 1 | 8.275 | 0.082 | 0.05 | 0.575 | 0.04 | 0.02 | 0.104601 | 0.111 | 0.217 | 0.103 | 5382 | 0.002 | 0.455 | 0.239 | 0.123 | 0.667 | 0.009 | 0.011 | 0.086 | 0.008 | 0.019 | 0.446 | 0.002 | 0.002 | 0.003 | 0.867 | 0.0001 | 0.288 | 0.124 | 0.786 | 0.007 | 0.016 | 0.086 | 0.009 | 0.014 | 0.539 | 0.003 | 0.083 | 4.3 | 57.6 | 0.4 | 13.5 | 0.11 | 2.6 | 22.2 | 6.2 | 58.8 | 0.7 | 8.6 | 0.1 | 2.7 | 22.1
2746 | Э90ХАФ | Р65 | 49 | 51.3833333 | 21.3166667 | 51.0666667 | 3 | 0.509255 | 0.068142 | 0.120364 | 0.161091 | 0.0939567 | 1562 | 1584 | 11.6225607 | 13628.77 | 118 | 1 | 15.684 | 0.149 | 0.05 | 0.568 | 0.067 | 0.02 | 0.10536 | 0.199 | 0.186 | 0.123 | 4842 | 0.002 | 0.448 | 0.229 | 0.106 | 0.681 | 0.009 | 0.009 | 0.079 | 0.01 | 0.018 | 0.412 | 0.001 | 0.003 | 0.003 | 0.866 | 0.0002 | 0.286 | 0.105 | 0.788 | 0.007 | 0.014 | 0.079 | 0.011 | 0.013 | 0.539 | 0.003 | 0.081 | 4.2 | 55.7 | 0.6 | 14.8 | 0.4 | 2.2 | 25 | 4.7 | 56.8 | 0.4 | 13.4 | 0.12 | 2.2 | 25.7
2747 | Э90ХАФ | Р65 | 56 | 46.5333333 | 15 | 46.3666667 | 2 | 0.46203 | 0.09418 | 0.122014 | 0.151944 | 0.0928619 | 1560 | 1567 | 12.914921 | 13432 | 115.5 | 1 | 18.393 | 0.165 | 0.634 | 0.516 | 0.039 | 0.02 | 0.103805 | 0.184 | 0.189 | 0.17 | 3358 | 0.002 | 0.425 | 0.211 | 0.12 | 0.685 | 0.007 | 0.009 | 0.074 | 0.01 | 0.019 | 0.42 | 0.001 | 0.003 | 0.004 | 0.861 | 0.0005 | 0.288 | 0.119 | 0.789 | 0.005 | 0.014 | 0.074 | 0.011 | 0.011 | 0.53 | 0.003 | 0.082 | 5 | 52.8 | 0.8 | 13.5 | 0.22 | 2.1 | 25.1 | 4.6 | 54.6 | 0.8 | 12.8 | 0.13 | 2.1 | 26
2748 | Э76ХФ | Р65 | 40 | 51.7166667 | 30.4666667 | 51.7166667 | 3.8879112 | 0.33064 | 0.117448 | 0.103702 | 0.119926 | 0.0393358 | 1545 | 1624 | 24.7336126 | 13929.32 | 115.8 | 1 | 42.638 | 0.085 | 0.442 | 0.373 | 0.029 | 0.02 | 0.049479 | 0.142 | 0.161 | 0.212 | 7073 | 0.002 | 0.457 | 0.321 | 0.094 | 0.702 | 0.006 | 0.01 | 0.065 | 0.009 | 0.016 | 0.46 | 0.002 | 0.002 | 0.003 | 0.764 | 0.0002 | 0.418 | 0.094 | 0.784 | 0.006 | 0.012 | 0.065 | 0.01 | 0.012 | 0.542 | 0.003 | 0.036 | 3.6 | 60.7 | 0.5 | 9.6 | 0.13 | 2.7 | 22.8 | 4.8 | 60.4 | 0.6 | 7.3 | 0.09 | 2.5 | 23.8
2750 | Э76ХФ | Р65 | 38 | 47.5333333 | 22.0166667 | 47.5333333 | 3.4228188 | 0.391825 | 0.101382 | 0.163824 | 0.147611 | 0.0395664 | 1546 | 1587 | 10.5797335 | 13800.45 | 114.7 | 1 | 16.763 | 0.169 | 0.05 | 0.415 | 0.03 | 0.02 | 0.049769 | 0.159 | 0.256 | 0.183 | 5064 | 0.002 | 0.445 | 0.336 | 0.127 | 0.648 | 0.008 | 0.009 | 0.077 | 0.008 | 0.02 | 0.438 | 0.001 | 0.002 | 0.003 | 0.766 | 0.0002 | 0.42 | 0.127 | 0.788 | 0.008 | 0.009 | 0.077 | 0.009 | 0.013 | 0.558 | 0.003 | 0.035 | 3.4 | 58.1 | 0.3 | 12.9 | 0.23 | 2.2 | 26 | 4.1 | 57.4 | 0.7 | 7.4 | 0.1 | 2.3 | 25.4
2751 | Э76ХФ | Р65 | 48 | 46.7166667 | 25.7166667 | 46.7166667 | 2 | 0.40142 | 0.122988 | 0.157396 | 0.140691 | 0.0414926 | 1557 | 1582 | 9.5445594 | 12787.82 | 118.5 | 1 | 14.863 | 0.095 | 0.05 | 0.423 | 0.04 | 0.02 | 0.052192 | 0.151 | 0.246 | 0.222 | 5481 | 0.002 | 0.452 | 0.317 | 0.097 | 0.657 | 0.009 | 0.01 | 0.079 | 0.008 | 0.016 | 0.443 | 0.002 | 0.002 | 0.003 | 0.771 | 0.0004 | 0.417 | 0.098 | 0.792 | 0.008 | 0.011 | 0.08 | 0.009 | 0.012 | 0.556 | 0.003 | 0.036 | 4.5 | 56.2 | 0.5 | 12.9 | 0.14 | 2.5 | 22.3 | 6 | 59.1 | 0.6 | 9 | 0.07 | 2.7 | 22
2752 | Э76ХФ | Р65 | 47 | 43.7 | 20.5 | 43.6833333 | 2 | 0.41884 | 0.09972 | 0.130012 | 0.146492 | 0.0404576 | 1557 | 1577 | 6.0674157 | 13404.88 | 116.4 | 1 | 8.7 | 0.129 | 0.05 | 0.45 | 0.04 | 0.02 | 0.05089 | 0.172 | 0.202 | 0.18 | 4580 | 0.002 | 0.421 | 0.339 | 0.101 | 0.682 | 0.008 | 0.01 | 0.079 | 0.008 | 0.018 | 0.44 | 0.002 | 0.002 | 0.004 | 0.777 | 0.0004 | 0.421 | 0.1 | 0.793 | 0.008 | 0.011 | 0.079 | 0.009 | 0.013 | 0.571 | 0.003 | 0.036 | 4 | 53.9 | 0.9 | 12 | 0.15 | 2.4 | 22.3 | 5.2 | 57.5 | 0.5 | 9.7 | 0.06 | 2.5 | 22.7
2753 | Э76ХФ | Р65 | 47 | 41.2 | 14.0166667 | 41.2 | 2.6956268 | 0.401855 | 0.116894 | 0.154448 | 0.173175 | 0.0395664 | 1583 | 1575 | 24.9917476 | 12880.38 | 115.2 | 1 | 34.322 | 0.095 | 0.088 | 0.392 | 0.032 | 0.02 | 0.049769 | 0.203 | 0.24 | 0.211 | 3009 | 0.002 | 0.414 | 0.318 | 0.108 | 0.656 | 0.007 | 0.01 | 0.072 | 0.008 | 0.019 | 0.419 | 0.001 | 0.002 | 0.003 | 0.768 | 0.0004 | 0.415 | 0.107 | 0.787 | 0.006 | 0.011 | 0.072 | 0.009 | 0.012 | 0.555 | 0.003 | 0.036 | 3.3 | 54.4 | 0.5 | 14.3 | 0.19 | 2.2 | 25.2 | 3.4 | 57.3 | 0.4 | 11.8 | 0.22 | 2.2 | 25.8
2754 | Э76ХФ | Р65 | 38 | 42.85 | 18.2 | 42.85 | 2 | 0.41538 | 0.124096 | 0.159418 | 0.196982 | 0.0399686 | 1571 | 1575 | 13.5913652 | 12913.19 | 115.6 | 1 | 19.413 | 0.193 | 0.05 | 0.44 | 0.031 | 0.02 | 0.050275 | 0.238 | 0.247 | 0.224 | 3917 | 0.002 | 0.421 | 0.313 | 0.1 | 0.652 | 0.007 | 0.01 | 0.067 | 0.01 | 0.02 | 0.397 | 0.001 | 0.003 | 0.003 | 0.767 | 0.0003 | 0.414 | 0.099 | 0.789 | 0.006 | 0.01 | 0.067 | 0.01 | 0.013 | 0.564 | 0.003 | 0.037 | 3.6 | 51.3 | 0.3 | 15.9 | 0.38 | 1.9 | 26.7 | 4.6 | 59.1 | 0.6 | 9.7 | 0.11 | 2.6 | 22.4
2755 | Э76ХФ | Р65 | 39 | 40.5333333 | 18.3666667 | 40.5333333 | 3.0302419 | 0.419875 | 0.089194 | 0.13675 | 0.140688 | 0.0406014 | 1554 | 1574 | 9.9383533 | 13387.3 | 118.5 | 1 | 13.345 | 0.096 | 0.05 | 0.453 | 0.04 | 0.02 | 0.051071 | 0.16 | 0.213 | 0.161 | 4098 | 0.002 | 0.433 | 0.345 | 0.115 | 0.674 | 0.008 | 0.009 | 0.076 | 0.01 | 0.019 | 0.444 | 0.002 | 0.002 | 0.003 | 0.774 | 0.0001 | 0.416 | 0.115 | 0.791 | 0.007 | 0.012 | 0.076 | 0.01 | 0.015 | 0.561 | 0.003 | 0.036 | 4.1 | 58.8 | 0.6 | 13.2 | 0.2 | 2.6 | 23 | 5.1 | 60.8 | 1 | 7.4 | 0.07 | 2.7 | 22.3
2756 | Э76ХФ | Р65 | 32 | 40.8833333 | 19.0333333 | 40.8833333 | 2 | 0.41827 | 0.119664 | 0.194 | 0.153479 | 0.0413201 | 1563 | 1575 | 9.4593559 | 12890.02 | 118.4 | 1 | 12.891 | 0.098 | 0.05 | 0.443 | 0.032 | 0.02 | 0.051975 | 0.155 | 0.304 | 0.216 | 4089 | 0.002 | 0.447 | 0.319 | 0.113 | 0.627 | 0.006 | 0.009 | 0.068 | 0.009 | 0.019 | 0.436 | 0.001 | 0.002 | 0.003 | 0.772 | 0.0001 | 0.415 | 0.114 | 0.785 | 0.005 | 0.01 | 0.069 | 0.01 | 0.015 | 0.554 | 0.003 | 0.035 | 4.2 | 52.4 | 0.4 | 11.5 | 0.14 | 2.4 | 22 | 4.9 | 59.1 | 0.7 | 10.2 | 0.08 | 2.5 | 23.4
2757 | Э76ХФ | Р65 | 31 | 44.7166667 | 18.0166667 | 44.7166667 | 2 | 0.40051 | 0.1385 | 0.130834 | 0.154408 | 0.040285 | 1573 | 1573 | 6.7598956 | 12858.09 | 118.7 | 1 | 10.076 | 0.019 | 0.05 | 0.42 | 0.035 | 0.02 | 0.050673 | 0.184 | 0.203 | 0.25 | 3861 | 0.001 | 0.428 | 0.308 | 0.104 | 0.681 | 0.008 | 0.009 | 0.069 | 0.01 | 0.019 | 0.423 | 0.002 | 0.003 | 0.003 | 0.773 | 0.0004 | 0.418 | 0.103 | 0.785 | 0.007 | 0.012 | 0.069 | 0.011 | 0.015 | 0.555 | 0.003 | 0.036 | 4.5 | 57.6 | 0.7 | 12.2 | 0.14 | 2.6 | 22.6 | 5.5 | 52.9 | 0.9 | 7 | 0.08 | 2.5 | 21.5
2758 | Э76ХФ | Р65 | 35 | 43.5333333 | 18 | 43.5333333 | 2.7462301 | 0.37591 | 0.136284 | 0.182286 | 0.160455 | 0.0395725 | 1567 | 1583 | 22.5516845 | 13083.33 | 115.9 | 1 | 32.725 | 0.121 | 0.509 | 0.373 | 0.032 | 0.02 | 0.049732 | 0.171 | 0.285 | 0.246 | 3925 | 0.002 | 0.415 | 0.303 | 0.131 | 0.636 | 0.012 | 0.01 | 0.089 | 0.008 | 0.02 | 0.429 | 0.002 | 0.002 | 0.004 | 0.781 | 0.0009 | 0.415 | 0.13 | 0.789 | 0.011 | 0.014 | 0.088 | 0.008 | 0.014 | 0.561 | 0.003 | 0.035 | 3.7 | 51.3 | 0.3 | 10.1 | 0.11 | 2.5 | 20.2 | 4.9 | 55.6 | 0.8 | 9.7 | 0.09 | 2.4 | 22.9
2759 | Э76ХФ | Р65 | 37 | 41.7 | 18.8666667 | 41.7 | 2 | 0.342455 | 0.079222 | 0.11927 | 0.14221 | 0.0404525 | 1548 | 1578 | 12.9179015 | 13258.3 | 115.1 | 1 | 17.92 | 0.093 | 0.05 | 0.36 | 0.032 | 0.02 | 0.050383 | 0.17 | 0.185 | 0.143 | 4169 | 0.002 | 0.481 | 0.351 | 0.126 | 0.688 | 0.008 | 0.01 | 0.075 | 0.011 | 0.019 | 0.448 | 0.002 | 0.003 | 0.003 | 0.761 | 0.0003 | 0.416 | 0.124 | 0.79 | 0.007 | 0.011 | 0.075 | 0.012 | 0.013 | 0.568 | 0.003 | 0.037 | 3.9 | 57.8 | 0.6 | 12.5 | 0.14 | 2.6 | 22.6 | 4.2 | 59.3 | 0.4 | 8.9 | 0.07 | 2.3 | 25.9
2763 | Э76ХФ | Р65 | 41 | 46.0333333 | 29.7 | 46.0333333 | 2.631929 | 0.26432 | 0.096396 | 0.050066 | 0.12672 | 0.0399298 | 1535 | 1578 | 8.6582774 | 12147.47 | 115.4 | 1 | 13.264 | 0.134 | 0.05 | 0.263 | 0.049 | 0.02 | 0.049732 | 0.176 | 0.075 | 0.174 | 6013 | 0.002 | 0.567 | 0.341 | 0.098 | 0.75 | 0.007 | 0.007 | 0.074 | 0.013 | 0.017 | 0.454 | 0.002 | 0.003 | 0.003 | 0.757 | 0.0003 | 0.421 | 0.097 | 0.795 | 0.006 | 0.009 | 0.074 | 0.014 | 0.014 | 0.562 | 0.003 | 0.037 | 4.1 | 51.2 | 4.2 | 13.9 | 0.62 | 2.3 | 22.1 | 5.1 | 57.1 | 1 | 13.7 | 0.12 | 2.5 | 23.1
2765 | Э76ХФ | Р65 | 19 | 41.55 | 23.3333333 | 41.55 | 3.1513317 | 0.2966063 | 0.122434 | 0.158112 | 0.119113 | 0.0399595 | 1546 | 1573 | 10.6915487 | 13163.14 | 115.5 | 1 | 14.689 | 0.014 | 0.05 | 0.276 | 0.028 | 0.02 | 0.049769 | 0.117 | 0.248 | 0.221 | 5119 | 0.002 | 0.518 | 0.318 | 0.117 | 0.653 | 0.009 | 0.009 | 0.085 | 0.006 | 0.019 | 0.458 | 0.002 | 0.002 | 0.003 | 0.755 | 0.0006 | 0.419 | 0.117 | 0.791 | 0.008 | 0.011 | 0.085 | 0.007 | 0.016 | 0.567 | 0.003 | 0.036 | 3.7 | 59.2 | 0.9 | 10.9 | 0.16 | 2.6 | 22.6 | 4.3 | 61.6 | 1 | 3.7 | 0.11 | 2.5 | 25.2
2768 | Э90ХАФ | Р65 | 16 | 44.0333333 | 24 | 43.2166667 | 3.4455373 | 0.3871405 | 0.045428 | 0.061562 | 0.085735 | 0.0921428 | 1582 | 1618 | 10.7784079 | 13785 | 114.2 | 1 | 10.982 | 0.228 | 0.05 | 0.417 | 0.047 | 0.02 | 0.101888 | 0.107 | 0.095 | 0.082 | 5514 | 0.002 | 0.52 | 0.248 | 0.097 | 0.749 | 0.007 | 0.011 | 0.073 | 0.011 | 0.015 | 0.477 | 0.002 | 0.003 | 0.004 | 0.864 | 0.0002 | 0.289 | 0.098 | 0.803 | 0.005 | 0.011 | 0.074 | 0.012 | 0.012 | 0.525 | 0.003 | 0.082 | 4 | 59.6 | 0.5 | 7.6 | 0.07 | 3 | 20 | 4 | 58.5 | 0.6 | 7.9 | 0.18 | 2.3 | 25.7
2775 | Э90ХАФ | Р65 | 30 | 41.85 | 16.6166667 | 41.3333333 | 2.356701 | 0.443715 | 0.083654 | 0.173494 | 0.108678 | 0.0932221 | 1559 | 1583 | 11.0802012 | 13374.52 | 114.5 | 1 | 10.4 | 0.097 | 0.05 | 0.482 | 0.03 | 0.02 | 0.103443 | 0.094 | 0.273 | 0.151 | 3704 | 0.002 | 0.496 | 0.216 | 0.107 | 0.648 | 0.005 | 0.012 | 0.067 | 0.008 | 0.018 | 0.447 | 0.001 | 0.002 | 0.003 | 0.866 | 0.0002 | 0.288 | 0.109 | 0.797 | 0.004 | 0.014 | 0.068 | 0.009 | 0.017 | 0.538 | 0.003 | 0.083 | 4.7 | 55.9 | 0.3 | 15.6 | 0.1 | 2.5 | 22.2 | 5.3 | 52.8 | 0.7 | 10.3 | 0.1 | 2.4 | 21.9
2776 | Э90ХАФ | Р65 | 33 | 41.85 | 18.4833333 | 41.6833333 | 2.5778338 | 0.459975 | 0.072574 | 0.12753 | 0.122099 | 0.093699 | 1555 | 1597 | 13.5441509 | 13033.36 | 115.2 | 1 | 7.976 | 0.193 | 0.05 | 0.506 | 0.033 | 0.02 | 0.104818 | 0.135 | 0.199 | 0.131 | 4015 | 0.002 | 0.484 | 0.23 | 0.117 | 0.692 | 0.008 | 0.011 | 0.079 | 0.012 | 0.019 | 0.449 | 0.002 | 0.003 | 0.003 | 0.86 | 0.0001 | 0.29 | 0.116 | 0.8 | 0.006 | 0.016 | 0.078 | 0.012 | 0.017 | 0.542 | 0.003 | 0.083 | 6.3 | 57.1 | 0.5 | 18.1 | 0.09 | 2.9 | 19.5 | 5.6 | 55 | 0.6 | 12.7 | 0.18 | 2.4 | 23
2779 | Э90ХАФ | Р65 | 48 | 43.35 | 18.9833333 | 43.1666667 | 2 | 0.48802 | 0.095288 | 0.186926 | 0.145738 | 0.0916774 | 1555 | 1579 | 12.7096364 | 12282.35 | 114 | 1 | 7.767 | 0.149 | 0.05 | 0.534 | 0.034 | 0.02 | 0.103082 | 0.146 | 0.293 | 0.172 | 3886 | 0.002 | 0.439 | 0.21 | 0.114 | 0.64 | 0.008 | 0.012 | 0.074 | 0.008 | 0.02 | 0.433 | 0.002 | 0.003 | 0.003 | 0.859 | 0.0002 | 0.291 | 0.113 | 0.797 | 0.006 | 0.018 | 0.074 | 0.009 | 0.014 | 0.546 | 0.003 | 0.083 | 4.6 | 54.7 | 0.2 | 13.6 | 0.13 | 2.3 | 23.7 | 4.4 | 57.7 | 0.5 | 12.2 | 0.08 | 2.6 | 22.1
2780 | Э90ХАФ | Р65 | 55 | 42.6666667 | 20.0333333 | 42.3333333 | 3.4002732 | 0.48425 | 0.098612 | 0.153478 | 0.108851 | 0.0922685 | 1535 | 1577 | 10.8391054 | 13210.98 | 114.5 | 1 | 9.424 | 0.074 | 0.05 | 0.53 | 0.033 | 0.02 | 0.103371 | 0.103 | 0.241 | 0.178 | 4411 | 0.002 | 0.491 | 0.209 | 0.102 | 0.671 | 0.008 | 0.011 | 0.073 | 0.008 | 0.018 | 0.453 | 0.002 | 0.002 | 0.003 | 0.867 | 0 | 0.292 | 0.103 | 0.796 | 0.006 | 0.015 | 0.074 | 0.009 | 0.015 | 0.549 | 0.003 | 0.08 | 4.4 | 60.2 | 0.3 | 10.3 | 0.07 | 2.7 | 22.2 | 4.5 | 58 | 0.4 | 11.5 | 0.1 | 2.5 | 23.1
2782 | Э90ХАФ | Р65 | 31 | 42.1833333 | 19.4666667 | 41.85 | 1.653753 | 0.469195 | 0.08033 | 0.150408 | 0.111196 | 0.0944372 | 1549 | 1582 | 11.2897747 | 12529.11 | 118 | 1 | 10.857 | 0.074 | 0.05 | 0.515 | 0.038 | 0.02 | 0.106047 | 0.108 | 0.236 | 0.145 | 4065 | 0.002 | 0.481 | 0.222 | 0.107 | 0.674 | 0.009 | 0.013 | 0.076 | 0.01 | 0.022 | 0.457 | 0.002 | 0.002 | 0.003 | 0.856 | 0.0001 | 0.291 | 0.107 | 0.794 | 0.007 | 0.016 | 0.075 | 0.012 | 0.015 | 0.533 | 0.003 | 0.082 | 5.2 | 54.6 | 0.7 | 14.6 | 0.15 | 2.6 | 21.4 | 6.3 | 55.8 | 0.4 | 10.3 | 0.09 | 2.5 | 22.4
2783 | Э90ХАФ | Р65 | 40 | 42.2166667 | 20.9 | 41.7166667 | 3.0403507 | 0.4826856 | 0.078114 | 0.140168 | 0.10193 | 0.0941131 | 1536 | 1579 | 9.8870813 | 12427.75 | 116.3 | 1 | 10.332 | 0.139 | 0.05 | 0.525 | 0.035 | 0.02 | 0.10536 | 0.098 | 0.22 | 0.141 | 4329 | 0.002 | 0.452 | 0.223 | 0.112 | 0.669 | 0.007 | 0.012 | 0.074 | 0.008 | 0.02 | 0.441 | 0.002 | 0.002 | 0.003 | 0.867 | 0.0002 | 0.288 | 0.11 | 0.786 | 0.005 | 0.013 | 0.073 | 0.009 | 0.016 | 0.523 | 0.003 | 0.082 | 4.4 | 54.3 | 0.7 | 9.4 | 0.08 | 2.7 | 20 | 5.6 | 57.8 | 0.8 | 7.1 | 0.11 | 2.7 | 21.7
2784 | Э90ХАФ | Р65 | 49 | 42.8666667 | 20.7166667 | 42.7 | 3.1394951 | 0.485845 | 0.088086 | 0.127514 | 0.121454 | 0.0943537 | 1532 | 1578 | 11.8099061 | 13258.89 | 116.2 | 1 | 7.683 | 0.086 | 0.05 | 0.535 | 0.035 | 0.02 | 0.105505 | 0.134 | 0.199 | 0.159 | 4578 | 0.002 | 0.462 | 0.214 | 0.114 | 0.69 | 0.006 | 0.013 | 0.074 | 0.01 | 0.02 | 0.442 | 0.002 | 0.002 | 0.003 | 0.859 | 0.0003 | 0.29 | 0.115 | 0.8 | 0.005 | 0.018 | 0.074 | 0.011 | 0.015 | 0.544 | 0.003 | 0.082 | 4.8 | 58.1 | 0.4 | 13.5 | 0.13 | 2.6 | 22.1 | 5.7 | 56.1 | 0.6 | 8.8 | 0.1 | 2.5 | 22.4
2785 | Э90ХАФ | Р65 | 56 | 48.7 | 22.9833333 | 48.2 | 2.8103448 | 0.469015 | 0.098058 | 0.161774 | 0.140633 | 0.0944119 | 1544 | 1583 | 11.3682948 | 13470.63 | 117.6 | 1 | 14.223 | 0.097 | 0.05 | 0.511 | 0.034 | 0.02 | 0.105975 | 0.149 | 0.253 | 0.177 | 5160 | 0.002 | 0.487 | 0.204 | 0.108 | 0.66 | 0.007 | 0.012 | 0.077 | 0.01 | 0.019 | 0.429 | 0.002 | 0.002 | 0.003 | 0.841 | 0.0003 | 0.289 | 0.108 | 0.794 | 0.006 | 0.014 | 0.077 | 0.012 | 0.018 | 0.538 | 0.003 | 0.083 | 5.5 | 54.4 | 1.7 | 22.4 | 0.16 | 2.8 | 19.6 | 4.8 | 58.2 | 0.5 | 13.9 | 0.1 | 2.6 | 22.4
2786 | Э90ХАФ | Р65 | 62 | 46.2 | 19.8333333 | 46.0333333 | 3.079235 | 0.561475 | 0.07479 | 0.100188 | 0.154814 | 0.0936397 | 1564 | 1571 | 15.408413 | 13655.8 | 116.5 | 1 | 17.908 | 0.179 | 0.05 | 0.632 | 0.052 | 0.02 | 0.104565 | 0.198 | 0.154 | 0.135 | 4514 | 0.002 | 0.405 | 0.224 | 0.116 | 0.696 | 0.01 | 0.013 | 0.08 | 0.017 | 0.028 | 0.407 | 0.001 | 0.003 | 0.003 | 0.855 | 0.0001 | 0.288 | 0.115 | 0.788 | 0.009 | 0.016 | 0.08 | 0.018 | 0.018 | 0.549 | 0.003 | 0.083 | 3.9 | 51 | 0.5 | 19.7 | 0.32 | 2.1 | 24.3 | 4.7 | 52.3 | 0.6 | 17.5 | 0.07 | 2.2 | 23.4
2787 | Э90ХАФ | Р65 | 30 | 45.55 | 21.0333333 | 45.3833333 | 2.7902708 | 0.487475 | 0.095842 | 0.14147 | 0.129196 | 0.0933261 | 1549 | 1574 | 11.3954172 | 13304.6 | 116.5 | 1 | 10.775 | 0.11 | 0.05 | 0.535 | 0.031 | 0.02 | 0.104745 | 0.14 | 0.221 | 0.173 | 4664 | 0.002 | 0.44 | 0.207 | 0.107 | 0.658 | 0.01 | 0.011 | 0.086 | 0.008 | 0.023 | 0.427 | 0.001 | 0.002 | 0.003 | 0.864 | 0.0002 | 0.29 | 0.108 | 0.784 | 0.008 | 0.015 | 0.086 | 0.009 | 0.016 | 0.537 | 0.003 | 0.082 | 3.9 | 47.6 | 0.6 | 11 | 0.15 | 2.5 | 19.1 | 4.6 | 59.3 | 0.6 | 13 | 0.12 | 2.7 | 22
2788 | Э76ХФ | Р65 | 27 | 45.5333333 | 27.4 | 45.5333333 | 2 | 0.35537 | 0.13296 | 0.08761 | 0.12696 | 0.0391463 | 1565 | 1626 | 10.5845534 | 13276.64 | 114.5 | 1 | 16.065 | 0.238 | 0.05 | 0.367 | 0.053 | 0.02 | 0.049371 | 0.16 | 0.135 | 0.24 | 6063 | 0.002 | 0.485 | 0.309 | 0.104 | 0.714 | 0.008 | 0.009 | 0.072 | 0.013 | 0.021 | 0.459 | 0.002 | 0.002 | 0.003 | 0.778 | 0.0001 | 0.422 | 0.103 | 0.79 | 0.007 | 0.01 | 0.072 | 0.014 | 0.013 | 0.557 | 0.003 | 0.036 | 4.1 | 60 | 1.1 | 12.5 | 0.13 | 2.7 | 22 | 4.7 | 47.1 | 1 | 12.5 | 0.15 | 2.2 | 21.6
2789 | Э76ХФ | Р65 | 28 | 50.2166667 | 20.7 | 50.2166667 | 2 | 0.347935 | 0.13019 | 0.147572 | 0.148195 | 0.0397766 | 1574 | 1582 | 10.5693993 | 13188.41 | 117 | 1 | 17.692 | 0.162 | 0.05 | 0.356 | 0.041 | 0.02 | 0.050166 | 0.167 | 0.23 | 0.235 | 4550 | 0.002 | 0.474 | 0.311 | 0.114 | 0.67 | 0.007 | 0.012 | 0.08 | 0.013 | 0.022 | 0.44 | 0.002 | 0.003 | 0.003 | 0.771 | 0.0002 | 0.418 | 0.113 | 0.789 | 0.007 | 0.011 | 0.08 | 0.014 | 0.016 | 0.557 | 0.003 | 0.036 | 4.4 | 59.3 | 0.8 | 13.7 | 0.1 | 2.7 | 21.9 | 5.2 | 49.3 | 0.9 | 8.1 | 0.1 | 2.4 | 20.3
2790 | Э76ХФ | Р65 | 37 | 56.6833333 | 18.9833333 | 56.6833333 | 2.99082745 | 0.39996 | 0.141824 | 0.148922 | 0.177396 | 0.0399201 | 1602 | 1583 | 14.774735 | 12503.6 | 117 | 1 | 27.875 | 0.16 | 0.05 | 0.418 | 0.064 | 0.02 | 0.050347 | 0.212 | 0.231 | 0.256 | 3956 | 0.002 | 0.44 | 0.298 | 0.102 | 0.664 | 0.006 | 0.009 | 0.065 | 0.011 | 0.02 | 0.411 | 0.002 | 0.002 | 0.003 | 0.763 | 0.0003 | 0.414 | 0.101 | 0.787 | 0.006 | 0.012 | 0.065 | 0.012 | 0.015 | 0.561 | 0.003 | 0.036 | 3.9 | 45.9 | 0.7 | 13.7 | 0.12 | 2.2 | 20.9 | 4.5 | 55.9 | 0.5 | 13.9 | 0.09 | 2.2 | 25.4
2791 | Э76ХФ | Р65 | 52 | 46.55 | 23.4 | 45.8666667 | 2 | 0.39863 | 0.146256 | 0.16188 | 0.170127 | 0.0407233 | 1550 | 1587 | 12.8446221 | 13364.1 | 118.9 | 1 | 19.638 | 0.128 | 0.05 | 0.415 | 0.047 | 0.02 | 0.05136 | 0.195 | 0.252 | 0.264 | 5212 | 0.002 | 0.414 | 0.297 | 0.115 | 0.659 | 0.01 | 0.01 | 0.085 | 0.009 | 0.022 | 0.422 | 0.002 | 0.003 | 0.004 | 0.785 | 0.0005 | 0.416 | 0.113 | 0.793 | 0.009 | 0.012 | 0.085 | 0.01 | 0.016 | 0.575 | 0.004 | 0.037 | 3.8 | 55.8 | 0.6 | 15.7 | 0.23 | 2.3 | 24.5 | 4.8 | 58 | 0.3 | 12.2 | 0.07 | 2.5 | 23
2792 | Э76ХФ | Р65 | 54 | 42.7 | 18.8333333 | 42.7 | 2 | 0.323135 | 0.109138 | 0.055218 | 0.132643 | 0.0397481 | 1562 | 1579 | 10.5540984 | 13230.8 | 116.4 | 1 | 15.022 | 0.085 | 0.05 | 0.333 | 0.062 | 0.02 | 0.05013 | 0.183 | 0.083 | 0.197 | 4153 | 0.002 | 0.458 | 0.326 | 0.109 | 0.744 | 0.007 | 0.01 | 0.084 | 0.015 | 0.018 | 0.449 | 0.003 | 0.004 | 0.004 | 0.78 | 0.0006 | 0.416 | 0.109 | 0.794 | 0.006 | 0.012 | 0.084 | 0.016 | 0.013 | 0.56 | 0.004 | 0.038 | 4.3 | 48.3 | 1 | 10.6 | 0.17 | 2.7 | 17.8 | 5.6 | 53.9 | 0.6 | 9.5 | 0.09 | 2.5 | 21.8
2793 | Э76ХФ | Р65 | 34 | 41.7 | 17.3333333 | 41.7 | 2.1337423 | 0.394645 | 0.12465 | 0.166114 | 0.164264 | 0.0388878 | 1586 | 1576 | 10.629155 | 12638.08 | 114.6 | 1 | 14.745 | 0.123 | 0.05 | 0.414 | 0.052 | 0.02 | 0.049045 | 0.184 | 0.259 | 0.225 | 3651 | 0.002 | 0.43 | 0.312 | 0.116 | 0.643 | 0.009 | 0.01 | 0.093 | 0.01 | 0.02 | 0.418 | 0.001 | 0.002 | 0.003 | 0.766 | 0.0001 | 0.418 | 0.114 | 0.791 | 0.008 | 0.011 | 0.093 | 0.011 | 0.014 | 0.565 | 0.003 | 0.036 | 4.1 | 55.1 | 1.2 | 15.6 | 0.16 | 2.4 | 23 | 4.7 | 54.4 | 0.7 | 12.5 | 0.07 | 2.4 | 22.3
2794 | Э76ХФ | Р65 | 34 | 43.2166667 | 14.1833333 | 43.2166667 | 1.3447475 | 0.34076 | 0.131852 | 0.092532 | 0.148832 | 0.0397195 | 1596 | 1581 | 9.4699576 | 12251 | 115.7 | 1 | 13.642 | 0.105 | 0.05 | 0.349 | 0.04 | 0.02 | 0.050094 | 0.192 | 0.142 | 0.238 | 2896 | 0.002 | 0.469 | 0.306 | 0.099 | 0.715 | 0.007 | 0.009 | 0.063 | 0.014 | 0.017 | 0.437 | 0.002 | 0.003 | 0.003 | 0.751 | 0.0005 | 0.415 | 0.099 | 0.791 | 0.006 | 0.01 | 0.063 | 0.014 | 0.012 | 0.556 | 0.003 | 0.037 | 4.3 | 57.5 | 0.4 | 15.4 | 0.19 | 2.5 | 23.1 | 4.5 | 58.1 | 0.7 | 12.6 | 0.08 | 2.7 | 21.8
2795 | Э76ХФ | Р65 | 35 | 43.0333333 | 11.95 | 43.0333333 | 1.307047 | 0.398205 | 0.162322 | 0.198548 | 0.185495 | 0.0396339 | 1611 | 1573 | 17.3536316 | 12532.22 | 117.4 | 1 | 24.888 | 0.096 | 0.05 | 0.41 | 0.03 | 0.02 | 0.049986 | 0.203 | 0.31 | 0.293 | 2496 | 0.002 | 0.435 | 0.285 | 0.116 | 0.623 | 0.008 | 0.012 | 0.077 | 0.009 | 0.021 | 0.407 | 0.002 | 0.003 | 0.003 | 0.779 | 0.0001 | 0.419 | 0.116 | 0.788 | 0.007 | 0.013 | 0.077 | 0.01 | 0.015 | 0.561 | 0.003 | 0.036 | 3.5 | 55.2 | 0.5 | 16.8 | 0.1 | 2.2 | 25.2 | 4 | 51 | 0.7 | 15.3 | 0.12 | 2.1 | 24.6
2796 | Э76ХФ | Р65 | 31 | 41.1833333 | 20.3666667 | 41.1833333 | 2 | 0.405805 | 0.151242 | 0.184822 | 0.161804 | 0.0398135 | 1548 | 1573 | 16.5853501 | 12703.11 | 116.2 | 1 | 22.768 | 0.177 | 0.05 | 0.422 | 0.039 | 0.02 | 0.050203 | 0.172 | 0.289 | 0.273 | 4312 | 0.002 | 0.431 | 0.29 | 0.108 | 0.63 | 0.006 | 0.012 | 0.077 | 0.007 | 0.019 | 0.425 | 0.001 | 0.002 | 0.003 | 0.795 | 0.0002 | 0.417 | 0.108 | 0.788 | 0.006 | 0.013 | 0.079 | 0.008 | 0.014 | 0.568 | 0.003 | 0.035 | 3.8 | 57 | 1.2 | 15.1 | 0.12 | 2.5 | 22.7 | 4.7 | 58.1 | 0.5 | 9.4 | 0.06 | 2.6 | 22.3
2797 | Э76ХФ | Р65 | 12 | 52.0333333 | 13.3166667 | 52.0333333 | 1.1515595 | 0.423075 | 0.156782 | 0.19348 | 0.2334 | 0.0401898 | 1638 | 1578 | 15.1506726 | 12309.39 | 115.1000001 | 1 | 26.278 | 0.296 | 0.05 | 0.442 | 0.023 | 0.0200001 | 0.050275 | 0.28 | 0.3000001 | 0.283 | 2732 | 0.002 | 0.426 | 0.282 | 0.106 | 0.624 | 0.007 | 0.013 | 0.069 | 0.011 | 0.02 | 0.374 | 0.001 | 0.003 | 0.003 | 0.757 | 0.0009 | 0.416 | 0.106 | 0.8 | 0.006 | 0.012 | 0.071 | 0.012 | 0.012 | 0.563 | 0.003 | 0.036 | 4 | 50.4 | 0.7 | 15.6 | 0.24 | 2.1 | 24.5 | 5.1 | 56.1 | 0.2 | 10.6 | 0.05 | 2.6 | 21.8
2798 | Э76ХФ | Р65 | 24 | 45.3666667 | 22.2166667 | 45.3666667 | 3.5651903 | 0.386975 | 0.160106 | 0.187366 | 0.142226 | 0.0402186 | 1554 | 1567 | 10.0388685 | 13719.43 | 116.5 | 1 | 15.181 | 0.155 | 0.05 | 0.397 | 0.041 | 0.02 | 0.050311 | 0.142 | 0.292 | 0.289 | 5080 | 0.002 | 0.451 | 0.286 | 0.11 | 0.627 | 0.007 | 0.011 | 0.069 | 0.006 | 0.019 | 0.432 | 0.001 | 0.002 | 0.003 | 0.773 | 0.0001 | 0.421 | 0.109 | 0.791 | 0.006 | 0.011 | 0.069 | 0.007 | 0.015 | 0.563 | 0.003 | 0.033 | 3.7 | 55.5 | 0.4 | 13.2 | 0.16 | 2.3 | 23.8 | 4 | 56.7 | 0.6 | 8.7 | 0.09 | 2.5 | 22.6
2799 | Э76ХФ | Р65 | 16 | 42.6833333 | 16.8333333 | 42.6833333 | 2.99082745 | 0.414235 | 0.145702 | 0.172276 | 0.145254 | 0.045047 | 1581 | 1575 | 7.7514085 | 13081.19 | 117.3 | 1 | 11.007 | 0.156 | 0.05 | 0.434 | 0.041 | 0.02 | 0.056351 | 0.154 | 0.267 | 0.263 | 3670 | 0.002 | 0.453 | 0.298 | 0.102 | 0.631 | 0.006 | 0.01 | 0.069 | 0.008 | 0.019 | 0.426 | 0.001 | 0.002 | 0.002 | 0.771 | 0.0001 | 0.417 | 0.102 | 0.782 | 0.005 | 0.013 | 0.07 | 0.009 | 0.015 | 0.55 | 0.003 | 0.036 | 3.1 | 56.6 | 0.6 | 13.9 | 0.14 | 2.3 | 24.6 | 4 | 58.5 | 1 | 5.9 | 0.26 | 2.6 | 22.9
2800 | Э76ХФ | Р65 | 20 | 47.0333333 | 16.0666667 | 46.0333333 | 2.99082745 | 0.369415 | 0.101382 | 0.045812 | 0.140524 | 0.0419245 | 1578 | 1577 | 10.5699493 | 13264.73 | 117.6 | 1 | 16.219 | 0.16 | 0.05 | 0.392 | 0.041 | 0.02 | 0.052445 | 0.2 | 0.067 | 0.183 | 3552 | 0.002 | 0.439 | 0.332 | 0.116 | 0.745 | 0.007 | 0.01 | 0.075 | 0.013 | 0.02 | 0.43 | 0.002 | 0.003 | 0.003 | 0.764 | 0.0003 | 0.414 | 0.115 | 0.783 | 0.006 | 0.012 | 0.075 | 0.013 | 0.014 | 0.544 | 0.003 | 0.037 | 3.6 | 56.4 | 0.4 | 14.7 | 0.17 | 2.3 | 25 | 4.2 | 50.4 | 0.5 | 8.9 | 0.11 | 2.8 | 18
2801 | Э76ХФ | Р65 | 24 | 43.6833333 | 19.1666667 | 43.6833333 | 2.4112936 | 0.394275 | 0.127974 | 0.13962 | 0.15308 | 0.0424449 | 1588 | 1573 | 9.1957268 | 12358.96 | 114.9 | 1 | 13.39 | 0.169 | 0.05 | 0.414 | 0.041 | 0.02 | 0.053096 | 0.18 | 0.215 | 0.231 | 3948 | 0.002 | 0.451 | 0.315 | 0.122 | 0.667 | 0.008 | 0.009 | 0.084 | 0.008 | 0.02 | 0.422 | 0.002 | 0.002 | 0.003 | 0.766 | 0.0002 | 0.422 | 0.123 | 0.787 | 0.007 | 0.011 | 0.084 | 0.009 | 0.013 | 0.554 | 0.003 | 0.038 | 3.6 | 51.3 | 0.5 | 13 | 0.1 | 2.2 | 23.1 | 4.3 | 55 | 0.7 | 10.7 | 0.07 | 2.3 | 24
2802 | Э76ХФ | Р65 | 26 | 44.05 | 20.6333333 | 44.05 | 3 | 0.35675 | 0.117448 | 0.104732 | 0.121862 | 0.0450182 | 1545 | 1569 | 9.8952237 | 13606.14 | 115.9 | 1 | 14.502 | 0.158 | 0.05 | 0.371 | 0.042 | 0.02 | 0.056315 | 0.146 | 0.161 | 0.212 | 4679 | 0.002 | 0.433 | 0.319 | 0.101 | 0.689 | 0.006 | 0.011 | 0.074 | 0.009 | 0.024 | 0.444 | 0.002 | 0.002 | 0.003 | 0.761 | 0.0001 | 0.416 | 0.102 | 0.778 | 0.005 | 0.013 | 0.075 | 0.009 | 0.018 | 0.546 | 0.003 | 0.04 | 3.6 | 53.7 | 0.8 | 16.8 | 0.49 | 2.2 | 24.1 | 4.6 | 59.3 | 0.4 | 8.1 | 0.11 | 2.5 | 23.5
2803 | Э76ХФ | Р65 | 22 | 43.5333333 | 16.6333333 | 43.5333333 | 3 | 0.36956 | 0.09972 | 0.109664 | 0.142416 | 0.0411435 | 1581 | 1579 | 9.026876 | 12661.32 | 117.4 | 1 | 13.099 | 0.116 | 0.05 | 0.39 | 0.04 | 0.02 | 0.051468 | 0.176 | 0.168 | 0.18 | 3510 | 0.001 | 0.496 | 0.335 | 0.104 | 0.689 | 0.007 | 0.01 | 0.074 | 0.009 | 0.019 | 0.44 | 0.002 | 0.002 | 0.003 | 0.77 | 0.0001 | 0.416 | 0.106 | 0.784 | 0.006 | 0.011 | 0.074 | 0.01 | 0.015 | 0.561 | 0.003 | 0.036 | 3.6 | 54.3 | 0.5 | 13.8 | 0.11 | 2.5 | 21.8 | 4.9 | 60.3 | 0.3 | 8.9 | 0.06 | 2.8 | 21.8
2804 | Э90ХАФ | Р65 | 21 | 45.7 | 21.5 | 45.5333333 | 4.0013049 | 0.538435 | 0.115786 | 0.171668 | 0.120744 | 0.0949007 | 1593 | 1612 | 13.4700344 | 14112.56 | 118.2 | 1 | 6.518 | 0.129 | 0.05 | 0.593 | 0.042 | 0.02 | 0.105469 | 0.116 | 0.267 | 0.209 | 5057 | 0.002 | 0.423 | 0.191 | 0.101 | 0.641 | 0.006 | 0.011 | 0.068 | 0.007 | 0.02 | 0.423 | 0.001 | 0.002 | 0.004 | 0.856 | 0.0001 | 0.288 | 0.102 | 0.786 | 0.005 | 0.016 | 0.069 | 0.009 | 0.014 | 0.533 | 0.003 | 0.081 | 3.7 | 54.8 | 0.6 | 14.1 | 0.1 | 2.4 | 22.7 | 4.6 | 58.5 | 0.5 | 13.8 | 0.07 | 2.6 | 22.6
2805 | Э90ХАФ | Р65 | 22 | 43.1833333 | 19.5166667 | 43 | 4.322026 | 0.474785 | 0.106922 | 0.121976 | 0.078475 | 0.0966246 | 1571 | 1592 | 13.9309615 | 14178.65 | 113.9 | 1 | 8.049 | 0.141 | 0.05 | 0.518 | 0.042 | 0.02 | 0.10489 | 0.071 | 0.19 | 0.193 | 4612 | 0.002 | 0.457 | 0.194 | 0.105 | 0.683 | 0.005 | 0.009 | 0.064 | 0.007 | 0.02 | 0.456 | 0.002 | 0.002 | 0.003 | 0.855 | 0.0001 | 0.287 | 0.105 | 0.791 | 0.004 | 0.015 | 0.064 | 0.008 | 0.013 | 0.536 | 0.003 | 0.085 | 3.3 | 57.6 | 0.4 | 13.3 | 0.1 | 2.3 | 24.7 | 5.4 | 59.8 | 0.4 | 7.8 | 0.07 | 2.7 | 22.1
2806 | Э90ХАФ | Р65 | 27 | 49.0166667 | 19.8166667 | 48.85 | 3.6904185 | 0.457415 | 0.088086 | 0.074552 | 0.102168 | 0.0951624 | 1571 | 1591 | 13.2545455 | 13833.81 | 115.8 | 1 | 8.1 | 0.141 | 0.05 | 0.502 | 0.041 | 0.02 | 0.105324 | 0.128 | 0.114 | 0.159 | 4569 | 0.002 | 0.449 | 0.213 | 0.108 | 0.727 | 0.006 | 0.008 | 0.07 | 0.009 | 0.018 | 0.44 | 0.002 | 0.002 | 0.004 | 0.846 | 0.0003 | 0.29 | 0.109 | 0.796 | 0.004 | 0.014 | 0.07 | 0.011 | 0.014 | 0.538 | 0.003 | 0.083 | 3.8 | 55.1 | 0.3 | 10.6 | 0.11 | 2.4 | 22.5 | 4.6 | 58.7 | 0.5 | 9.7 | 0.09 | 2.6 | 22.7
2807 | Э90ХАФ | Р65 | 39 | 45.5166667 | 21.0333333 | 45.3666667 | 3.0403507 | 0.43262 | 0.115232 | 0.080992 | 0.107113 | 0.0943022 | 1572 | 1593 | 13.6897527 | 12950.87 | 113.9 | 1 | 6.457 | 0.173 | 0.05 | 0.466 | 0.042 | 0.02 | 0.105252 | 0.133 | 0.124 | 0.208 | 4540 | 0.002 | 0.495 | 0.191 | 0.106 | 0.718 | 0.005 | 0.009 | 0.063 | 0.01 | 0.018 | 0.446 | 0.001 | 0.002 | 0.003 | 0.848 | 0.0003 | 0.289 | 0.105 | 0.783 | 0.003 | 0.017 | 0.063 | 0.01 | 0.014 | 0.541 | 0.003 | 0.082 | 2.8 | 56.4 | 0.4 | 14.8 | 0.16 | 2.2 | 25.4 | 4.3 | 60.9 | 0.6 | 6.8 | 0.08 | 2.7 | 22.9
2808 | Э90ХАФ | Р65 | 48 | 43.5166667 | 20.6333333 | 43.3833333 | 3.0403507 | 0.4594 | 0.101936 | 0.121856 | 0.124571 | 0.0964061 | 1560 | 1578 | 13.5928899 | 13164.14 | 117.2 | 1 | 6.585 | 0.172 | 0.05 | 0.5 | 0.042 | 0.02 | 0.107313 | 0.143 | 0.188 | 0.184 | 4527 | 0.002 | 0.49 | 0.203 | 0.114 | 0.685 | 0.006 | 0.009 | 0.071 | 0.008 | 0.018 | 0.432 | 0.002 | 0.002 | 0.003 | 0.86 | 0.0001 | 0.289 | 0.115 | 0.791 | 0.005 | 0.014 | 0.071 | 0.009 | 0.014 | 0.54 | 0.003 | 0.084 | 3.5 | 46.7 | 0.4 | 12.8 | 0.19 | 2.2 | 21.5 | 4.3 | 56.8 | 0.4 | 11.8 | 0.1 | 2.5 | 22.8
2809 | Э90ХАФ | Р65 | 24 | 42.7333333 | 23.0666667 | 42.5666667 | 3.0403507 | 0.50919 | 0.125204 | 0.200496 | 0.136869 | 0.0975274 | 1554 | 1577 | 13.5009879 | 13143.64 | 116.7 | 1 | 6.833 | 0.128 | 0.05 | 0.554 | 0.041 | 0.02 | 0.105613 | 0.129 | 0.312 | 0.226 | 5053 | 0.002 | 0.439 | 0.186 | 0.103 | 0.635 | 0.006 | 0.009 | 0.062 | 0.006 | 0.02 | 0.427 | 0.001 | 0.002 | 0.003 | 0.847 | 0 | 0.29 | 0.103 | 0.796 | 0.003 | 0.015 | 0.062 | 0.007 | 0.015 | 0.543 | 0.003 | 0.084 | 3.6 | 43.4 | 0.9 | 9.2 | 0.11 | 2.3 | 19 | 5.2 | 55.4 | 0.5 | 10.5 | 0.07 | 2.2 | 24.6
2811 | Э90ХАФ | Р65 | 36 | 43.8666667 | 14.85 | 43.7 | 2.1377246 | 0.48809 | 0.136284 | 0.197464 | 0.167442 | 0.0932669 | 1259 | 1588 | 14.6130742 | 12408.08 | 116.1 | 1 | 9.19 | 0.215 | 0.05 | 0.526 | 0.029 | 0.02 | 0.104637 | 0.178 | 0.306 | 0.246 | 3071 | 0.002 | 0.444 | 0.172 | 0.105 | 0.631 | 0.006 | 0.007 | 0.067 | 0.007 | 0.017 | 0.408 | 0.001 | 0.002 | 0.003 | 0.847 | 0.0002 | 0.291 | 0.106 | 0.804 | 0.004 | 0.015 | 0.069 | 0.009 | 0.014 | 0.552 | 0.003 | 0.082 | 4 | 53.8 | 0.3 | 14.8 | 0.18 | 2.1 | 25.5 | 4.3 | 53.4 | 0.5 | 12.2 | 0.17 | 2.2 | 24.9
2812 | Э90ХАФ | Р65 | 46 | 40.5333333 | 14.0333333 | 40.3666667 | 1.4858388 | 0.468095 | 0.106922 | 0.141488 | 0.10105 | 0.0930072 | 1565 | 1585 | 12.8954856 | 12698.34 | 113.1 | 1 | 5.237 | 0.085 | 0.05 | 0.509 | 0.03 | 0.02 | 0.103118 | 0.098 | 0.22 | 0.193 | 2970 | 0.001 | 0.478 | 0.196 | 0.116 | 0.662 | 0.007 | 0.008 | 0.074 | 0.008 | 0.017 | 0.438 | 0.001 | 0.002 | 0.003 | 0.841 | 0.0002 | 0.287 | 0.114 | 0.781 | 0.005 | 0.013 | 0.073 | 0.009 | 0.015 | 0.534 | 0.002 | 0.083 | 3.1 | 50.7 | 0.4 | 18.1 | 0.14 | 2 | 24.8 | 3.9 | 52.6 | 0.3 | 16.7 | 0.08 | 2.2 | 25.3
2813 | Э90ХАФ | Р65 | 53 | 43.7 | 24.0166667 | 43.3666667 | 4.1089276 | 0.561035 | 0.10803 | 0.181784 | 0.146544 | 0.0956106 | 1507 | 1581 | 15.6666667 | 14365.02 | 117.5 | 1 | 9.4 | 0.085 | 0.05 | 0.622 | 0.031 | 0.02 | 0.106264 | 0.152 | 0.282 | 0.195 | 5750 | 0.002 | 0.408 | 0.197 | 0.105 | 0.645 | 0.01 | 0.009 | 0.086 | 0.007 | 0.02 | 0.421 | 0.001 | 0.002 | 0.003 | 0.84 | 0.0001 | 0.288 | 0.105 | 0.797 | 0.008 | 0.016 | 0.086 | 0.008 | 0.014 | 0.54 | 0.003 | 0.083 | 4 | 51.7 | 1.2 | 17 | 0.3 | 2.1 | 24.3 | 4.5 | 48.3 | 0.3 | 8.2 | 0.08 | 2.6 | 18.8
2814 | Э90ХАФ | Р65 | 41 | 43.85 | 15.4333333 | 43.6666667 | 3.0978261 | 0.518445 | 0.090302 | 0.124816 | 0.142029 | 0.0924329 | 1651 | 1583 | 14.527156 | 13949.03 | 115.2 | 1 | 8.797 | 0.15 | 0.05 | 0.575 | 0.03 | 0.02 | 0.103624 | 0.169 | 0.192 | 0.163 | 3588 | 0.002 | 0.441 | 0.211 | 0.107 | 0.68 | 0.007 | 0.008 | 0.067 | 0.013 | 0.02 | 0.412 | 0.002 | 0.003 | 0.003 | 0.845 | 0.0001 | 0.287 | 0.105 | 0.789 | 0.005 | 0.015 | 0.067 | 0.014 | 0.012 | 0.538 | 0.003 | 0.083 | 4.5 | 52.7 | 0.3 | 15.2 | 0.16 | 2.1 | 25 | 4.5 | 53.5 | 0.6 | 13.5 | 0.17 | 2.2 | 24.3
2815 | Э90ХАФ | Р65 | 46 | 44.7 | 17.5166667 | 44.5333333 | 2.650677 | 0.52515 | 0.091964 | 0.149188 | 0.131322 | 0.0910733 | 1549 | 1588 | 15.5942609 | 13228.54 | 112.6 | 1 | 9.963 | 0.17 | 0.05 | 0.582 | 0.03 | 0.02 | 0.101273 | 0.142 | 0.231 | 0.166 | 3862 | 0.002 | 0.428 | 0.207 | 0.102 | 0.668 | 0.005 | 0.01 | 0.061 | 0.009 | 0.017 | 0.428 | 0.002 | 0.002 | 0.003 | 0.858 | 0.0002 | 0.287 | 0.104 | 0.801 | 0.004 | 0.014 | 0.061 | 0.011 | 0.015 | 0.533 | 0.003 | 0.081 | 3.5 | 43.7 | 0.5 | 13.3 | 0.17 | 2.2 | 20.3 | 4.2 | 52.8 | 0.6 | 17.8 | 0.17 | 2.2 | 24.2
2816 | Э90ХАФ | Р65 | 53 | 44.6833333 | 23.3333333 | 44.3666667 | 3.0405253 | 0.4228806 | 0.045982 | 0.07296 | 0.088924 | 0.0935782 | 1538 | 1576 | 10.6266258 | 13677.43 | 115.8 | 1 | 9.623 | 0.052 | 0.556 | 0.516 | 0.031 | 0.02 | 0.104275 | 0.108 | 0.112 | 0.083 | 5319 | 0.002 | 0.486 | 0.251 | 0.121 | 0.728 | 0.007 | 0.008 | 0.072 | 0.013 | 0.019 | 0.468 | 0.003 | 0.004 | 0.003 | 0.853 | 0.0003 | 0.29 | 0.122 | 0.794 | 0.005 | 0.012 | 0.073 | 0.015 | 0.016 | 0.522 | 0.003 | 0.084 | 4.8 | 54.9 | 0.8 | 13.9 | 0.41 | 2.5 | 22.2 | 4.1 | 58.4 | 0.6 | 10.1 | 0.1 | 2.3 | 25.2
2817 | Э90ХАФ | Р65 | 57 | 48.6833333 | 27.4666667 | 48.5166667 | 4.2778034 | 0.55222 | 0.10526 | 0.14642 | 0.121604 | 0.0945313 | 1521 | 1590 | 16.152551 | 13602.67 | 117.2 | 1 | 10.553 | 0.202 | 0.05 | 0.613 | 0.032 | 0.02 | 0.10659 | 0.128 | 0.227 | 0.19 | 6227 | 0.002 | 0.433 | 0.205 | 0.109 | 0.676 | 0.006 | 0.009 | 0.064 | 0.008 | 0.016 | 0.444 | 0.002 | 0.002 | 0.003 | 0.872 | 0.0002 | 0.293 | 0.108 | 0.799 | 0.005 | 0.016 | 0.064 | 0.01 | 0.013 | 0.533 | 0.003 | 0.083 | 5 | 48.9 | 0.7 | 11.6 | 0.19 | 2.2 | 22.2 | 4.1 | 60.7 | 0.6 | 7.7 | 0.1 | 2.4 | 25
2818 | Э90ХАФ | Р65 | 21 | 44.5166667 | 20.15 | 44.35 | 2.3765392 | 0.546295 | 0.072574 | 0.143592 | 0.134934 | 0.0923493 | 1548 | 1586 | 10.9212632 | 12669.98 | 114.2 | 1 | 5.764 | 0.172 | 0.05 | 0.612 | 0.036 | 0.02 | 0.103479 | 0.15 | 0.222 | 0.131 | 4255 | 0.002 | 0.413 | 0.227 | 0.109 | 0.674 | 0.007 | 0.005 | 0.073 | 0.013 | 0.023 | 0.426 | 0.001 | 0.002 | 0.003 | 0.85 | 0.0001 | 0.288 | 0.107 | 0.805 | 0.005 | 0.015 | 0.074 | 0.014 | 0.015 | 0.541 | 0.003 | 0.083 | 3.9 | 50.6 | 0.6 | 13.4 | 0.12 | 2.3 | 22.3 | 4.9 | 53.6 | 0.4 | 11.1 | 0.13 | 2.3 | 23.5
2820 | Э76ХФ | Р65 | 10 | 42.6666667 | 20.8333333 | 42.6666667 | 3.1949861 | 0.42402 | 0.111908 | 0.107148 | 0.119322 | 0.0398681 | 1610 | 1632 | 11.8021489 | 13824 | 110.7 | 1 | 16.782 | 0.211 | 0.05 | 0.455 | 0.043 | 0.02 | 0.050275 | 0.138 | 0.165 | 0.202 | 4800 | 0.002 | 0.437 | 0.325 | 0.1 | 0.686 | 0.009 | 0.013 | 0.077 | 0.009 | 0.017 | 0.45 | 0.001 | 0.003 | 0.003 | 0.761 | 0.0001 | 0.421 | 0.099 | 0.784 | 0.008 | 0.013 | 0.077 | 0.01 | 0.012 | 0.555 | 0.003 | 0.039 | 4 | 53.3 | 0.5 | 16.3 | 0.16 | 2.2 | 24.7 | 5.3 | 59.3 | 0.3 | 9.1 | 0.07 | 2.5 | 23.5
2821 | Э76ХФ | Р65 | 6 | 49.55 | 20.05 | 49.55 | 3.6263092 | 0.36813 | 0.10526 | 0.087604 | 0.095051 | 0.0389212 | 1575 | 1601 | 9.9130172 | 13966.08 | 112 | 1 | 16.373 | 0.095 | 0.05 | 0.388 | 0.042 | 0.02 | 0.049081 | 0.109 | 0.135 | 0.19 | 4667 | 0.002 | 0.482 | 0.332 | 0.113 | 0.71 | 0.006 | 0.012 | 0.069 | 0.009 | 0.018 | 0.488 | 0.002 | 0.003 | 0.003 | 0.761 | 0.0001 | 0.421 | 0.111 | 0.789 | 0.005 | 0.013 | 0.068 | 0.009 | 0.012 | 0.557 | 0.003 | 0.037 | 5.2 | 57.7 | 0.6 | 14.6 | 0.1 | 2.6 | 22 | 5.7 | 58.1 | 0.5 | 8.4 | 0.08 | 2.5 | 22.8
2822 | Э76ХФ | Р65 | 11 | 47.05 | 17.4666667 | 47.05 | 2.99082745 | 0.43914 | 0.137392 | 0.12898 | 0.133737 | 0.0401551 | 1592 | 1591 | 7.8841658 | 13767.94 | 114.8 | 1 | 12.365 | 0.159 | 0.05 | 0.468 | 0.043 | 0.02 | 0.050637 | 0.151 | 0.199 | 0.248 | 4008 | 0.001 | 0.435 | 0.305 | 0.114 | 0.672 | 0.006 | 0.012 | 0.07 | 0.008 | 0.018 | 0.438 | 0.001 | 0.003 | 0.003 | 0.762 | 0.0003 | 0.42 | 0.113 | 0.787 | 0.005 | 0.014 | 0.07 | 0.009 | 0.012 | 0.557 | 0.003 | 0.037 | 4.3 | 53.1 | 0.8 | 15.1 | 0.19 | 2.2 | 23.7 | 4.1 | 57.4 | 0.6 | 12.2 | 0.11 | 2.2 | 25.7
2823 | Э76ХФ | Р65 | 21 | 44.2166667 | 22.5333333 | 44.2166667 | 3.6432927 | 0.38203 | 0.096396 | 0.109772 | 0.123305 | 0.0407856 | 1553 | 1589 | 9.7185074 | 14021.89 | 116.9 | 1 | 14.324 | 0.126 | 0.05 | 0.406 | 0.041 | 0.02 | 0.051432 | 0.143 | 0.169 | 0.174 | 5266 | 0.002 | 0.486 | 0.344 | 0.1 | 0.694 | 0.007 | 0.012 | 0.078 | 0.01 | 0.019 | 0.462 | 0.002 | 0.003 | 0.003 | 0.757 | 0.0001 | 0.421 | 0.101 | 0.785 | 0.006 | 0.013 | 0.078 | 0.011 | 0.014 | 0.555 | 0.003 | 0.037 | 4.3 | 50.8 | 0.5 | 14.4 | 0.18 | 2.4 | 21.5 | 4.3 | 55.5 | 0.6 | 10.2 | 0.11 | 2.6 | 21.6
2824 | Э76ХФ | Р65 | 26 | 43.2 | 16.1333333 | 43.2 | 2.99082745 | 0.454865 | 0.121326 | 0.115964 | 0.170152 | 0.0405279 | 1588 | 1577 | 12.3319444 | 13756.61 | 116.9 | 1 | 17.758 | 0.148 | 0.05 | 0.491 | 0.042 | 0.02 | 0.051107 | 0.212 | 0.177 | 0.219 | 3699 | 0.002 | 0.425 | 0.322 | 0.111 | 0.689 | 0.008 | 0.013 | 0.085 | 0.009 | 0.019 | 0.416 | 0.001 | 0.003 | 0.003 | 0.774 | 0.0002 | 0.42 | 0.11 | 0.79 | 0.008 | 0.014 | 0.084 | 0.01 | 0.012 | 0.56 | 0.003 | 0.038 | 4.2 | 51.4 | 0.4 | 13.7 | 0.39 | 2.2 | 23.8 | 4.5 | 51.3 | 0.3 | 12.4 | 0.11 | 2 | 25.4
2825 | Э76ХФ | Р65 | 5 | 43.35 | 14 | 43.35 | 2.99082745 | 0.41505 | 0.131852 | 0.16184 | 0.107926 | 0.0402979 | 1604 | 1572 | 10.0961938 | 13242.86 | 112.7 | 1 | 14.589 | 0.198 | 0.05 | 0.438 | 0.041 | 0.02 | 0.050817 | 0.098 | 0.252 | 0.238 | 3090 | 0.001 | 0.439 | 0.307 | 0.127 | 0.644 | 0.007 | 0.013 | 0.082 | 0.009 | 0.022 | 0.467 | 0.001 | 0.003 | 0.003 | 0.764 | 0.0001 | 0.417 | 0.123 | 0.788 | 0.006 | 0.012 | 0.081 | 0.009 | 0.015 | 0.563 | 0.003 | 0.038 | 4.3 | 49.5 | 0.4 | 16.9 | 0.23 | 2.1 | 23.3 | 4.5 | 51.8 | 0.5 | 16.1 | 0.12 | 2.1 | 24.1
2826 | Э76ХФ | Р65 | 7 | 44.0333333 | 18.4833333 | 44.0333333 | 2.99082745 | 0.385245 | 0.112462 | 0.107128 | 0.092475 | 0.0398681 | 1587 | 1586 | 11.1672218 | 13406.67 | 113.2 | 1 | 16.391 | 0.146 | 0.05 | 0.407 | 0.041 | 0.02 | 0.050275 | 0.097 | 0.166 | 0.203 | 4130 | 0.002 | 0.474 | 0.321 | 0.104 | 0.69 | 0.007 | 0.011 | 0.074 | 0.008 | 0.018 | 0.476 | 0.002 | 0.002 | 0.003 | 0.765 | 0.0001 | 0.416 | 0.103 | 0.783 | 0.006 | 0.013 | 0.074 | 0.009 | 0.013 | 0.556 | 0.003 | 0.037 | 4.4 | 51.2 | 0.3 | 13.1 | 0.09 | 2.3 | 22.2 | 5.4 | 56.9 | 0.6 | 11.7 | 0.08 | 2.5 | 22.6
2827 | Э76ХФ | Р65 | 12 | 42.2 | 18.6833333 | 42.2 | 2.99082745 | 0.43564 | 0.113016 | 0.135764 | 0.100874 | 0.0396096 | 1577 | 1582 | 8.2862559 | 13340.23 | 114.2 | 1 | 11.656 | 0.146 | 0.05 | 0.468 | 0.04 | 0.02 | 0.049949 | 0.098 | 0.211 | 0.204 | 4154 | 0.002 | 0.442 | 0.325 | 0.111 | 0.671 | 0.006 | 0.01 | 0.084 | 0.009 | 0.019 | 0.472 | 0.002 | 0.002 | 0.003 | 0.761 | 0.0001 | 0.42 | 0.111 | 0.786 | 0.005 | 0.014 | 0.085 | 0.009 | 0.014 | 0.561 | 0.003 | 0.036 | 4.1 | 50.3 | 0.4 | 13.1 | 0.1 | 2.3 | 22.1 | 4.3 | 56.5 | 0.4 | 10.3 | 0.08 | 2.3 | 24.2
2829 | Э90ХАФ | Р65 | 9 | 52.2166667 | 30.6333333 | 51.8666667 | 3.1920209 | 0.5044 | 0.087532 | 0.156256 | 0.190214 | 0.0930134 | 1602 | 1623 | 14.0109777 | 13491.19 | 115.4 | 1 | 18.152 | 0.174 | 0.05 | 0.557 | 0.03 | 0.02 | 0.103841 | 0.226 | 0.24 | 0.158 | 6888 | 0.001 | 0.459 | 0.212 | 0.109 | 0.646 | 0.007 | 0.011 | 0.075 | 0.011 | 0.02 | 0.382 | 0.001 | 0.002 | 0.003 | 0.84 | 0.0002 | 0.288 | 0.109 | 0.795 | 0.006 | 0.013 | 0.074 | 0.013 | 0.012 | 0.549 | 0.003 | 0.083 | 3.9 | 49.3 | 0.8 | 18.1 | 0.45 | 2 | 24.3 | 4.7 | 48.2 | 1 | 16.9 | 0.16 | 2.1 | 24.2
2830 | Э90ХАФ | Р65 | 11 | 57.3666667 | 28.6833333 | 57.0333333 | 3.1556261 | 0.465265 | 0.109138 | 0.170336 | 0.145576 | 0.0919423 | 1562 | 1604 | 16.0123404 | 12992.21 | 113 | 1 | 12.543 | 0.165 | 0.05 | 0.504 | 0.032 | 0.02 | 0.102431 | 0.152 | 0.264 | 0.197 | 6211 | 0.002 | 0.466 | 0.192 | 0.106 | 0.633 | 0.006 | 0.01 | 0.092 | 0.007 | 0.02 | 0.422 | 0.001 | 0.002 | 0.003 | 0.842 | 0.0002 | 0.289 | 0.105 | 0.79 | 0.004 | 0.016 | 0.091 | 0.008 | 0.014 | 0.534 | 0.003 | 0.083 | 3.7 | 54.9 | 0.4 | 13.8 | 0.15 | 2.2 | 25.5 | 4.1 | 49.2 | 0.6 | 12.5 | 0.12 | 2.7 | 17.9
2831 | Э90ХАФ | Р65 | 20 | 41.2 | 21.3666667 | 41.0333333 | 2.8781726 | 0.4459593 | 0.100274 | 0.181312 | 0.181278 | 0.0906732 | 1577 | 1594 | 12.9820294 | 13071.76 | 112.1 | 1 | 9.311 | 0.208 | 0.05 | 0.469 | 0.032 | 0.02 | 0.101128 | 0.202 | 0.28 | 0.181 | 4655 | 0.002 | 0.465 | 0.197 | 0.116 | 0.629 | 0.012 | 0.01 | 0.089 | 0.007 | 0.019 | 0.382 | 0.001 | 0.002 | 0.003 | 0.853 | 0.0004 | 0.286 | 0.113 | 0.796 | 0.01 | 0.016 | 0.088 | 0.008 | 0.014 | 0.539 | 0.003 | 0.083 | 2.8 | 47.8 | 0.4 | 11.9 | 0.11 | 2.3 | 20.6 | 4.5 | 51.5 | 0.7 | 11.6 | 0.13 | 2.6 | 19.6
2839 | Э90ХАФ | Р65 | 26 | 43.5666667 | 23.8666667 | 43.2166667 | 3.3373494 | 0.44728 | 0.07756 | 0.164562 | 0.121218 | 0.0925856 | 1552 | 1584 | 15.4166609 | 13195.81 | 115.3 | 1 | 12.389 | 0.091 | 0.05 | 0.488 | 0.029 | 0.02 | 0.104456 | 0.117 | 0.255 | 0.14 | 5249 | 0.002 | 0.505 | 0.221 | 0.11 | 0.656 | 0.008 | 0.011 | 0.076 | 0.008 | 0.02 | 0.435 | 0.002 | 0.003 | 0.004 | 0.832 | 0.0006 | 0.287 | 0.108 | 0.795 | 0.006 | 0.017 | 0.075 | 0.009 | 0.017 | 0.545 | 0.003 | 0.083 | 4 | 51.6 | 0.7 | 8.2 | 0.08 | 2.6 | 19.6 | 4.7 | 51.2 | 0.8 | 3.8 | 0.1 | 2.5 | 20.3
2840 | Э90ХАФ | Р65 | 28 | 41.7666667 | 24.7833333 | 41.5833333 | 3.0403507 | 0.3663622 | 0.086424 | 0.075226 | 0.096339 | 0.0919041 | 1572 | 1588 | 11.3126786 | 10202.02 | 113.7 | 1 | 7.039 | 0.134 | 0.05 | 0.36 | 0.03 | 0.02 | 0.103371 | 0.116 | 0.115 | 0.156 | 4214 | 0.002 | 0.559 | 0.216 | 0.093 | 0.729 | 0.006 | 0.01 | 0.06 | 0.011 | 0.017 | 0.459 | 0.002 | 0.003 | 0.003 | 0.834 | 0.0004 | 0.29 | 0.09 | 0.791 | 0.004 | 0.015 | 0.06 | 0.011 | 0.013 | 0.548 | 0.003 | 0.084 | 3.6 | 52.3 | 0.4 | 9.5 | 0.11 | 2.4 | 21.4 | 4.5 | 58.4 | 0.6 | 5.5 | 0.13 | 2.2 | 27
2841 | Э90ХАФ | Р65 | 25 | 47.3833333 | 20.3333333 | 47.2166667 | 3.0403507 | 0.4405703 | 0.111908 | 0.14244 | 0.12373 | 0.0912746 | 1574 | 1587 | 12.7109881 | 13260.98 | 114 | 1 | 8.933 | 0.093 | 0.05 | 0.47 | 0.029 | 0.02 | 0.103371 | 0.13 | 0.22 | 0.202 | 4494 | 0.002 | 0.523 | 0.19 | 0.101 | 0.666 | 0.005 | 0.009 | 0.08 | 0.008 | 0.016 | 0.432 | 0.002 | 0.003 | 0.004 | 0.843 | 0.0006 | 0.286 | 0.101 | 0.787 | 0.004 | 0.015 | 0.08 | 0.009 | 0.014 | 0.545 | 0.003 | 0.082 | 3.9 | 58.8 | 0.6 | 10.2 | 0.08 | 2.5 | 23.2 | 4.4 | 58.8 | 0.7 | 5 | 0.12 | 2.2 | 27.2
2844 | Э90ХАФ | Р65 | 36 | 50.7 | 26.25 | 50.5166667 | 3.3836689 | 0.42887 | 0.115232 | 0.142232 | 0.115163 | 0.0949796 | 1539 | 1582 | 12.9564674 | 13579.43 | 118.2 | 1 | 8.069 | 0.096 | 0.05 | 0.459 | 0.028 | 0.02 | 0.107096 | 0.117 | 0.22 | 0.208 | 5941 | 0.002 | 0.518 | 0.195 | 0.108 | 0.683 | 0.006 | 0.011 | 0.075 | 0.009 | 0.019 | 0.447 | 0.002 | 0.003 | 0.003 | 0.842 | 0.0001 | 0.293 | 0.11 | 0.806 | 0.005 | 0.016 | 0.077 | 0.01 | 0.019 | 0.546 | 0.003 | 0.081 | 4.3 | 57.1 | 0.5 | 10.7 | 0.13 | 2.6 | 21.9 | 4.5 | 59.1 | 0.5 | 5.9 | 0.1 | 2.3 | 25.4
2845 | Э90ХАФ | Р65 | 40 | 46.2 | 22.8833333 | 45.8666667 | 2.7178442 | 0.441352 | 0.106922 | 0.127972 | 0.102131 | 0.0920381 | 1538 | 1584 | 11.6872271 | 13220.1 | 113.4 | 1 | 11.895 | 0.146 | 0.05 | 0.472 | 0.03 | 0.02 | 0.103841 | 0.103 | 0.198 | 0.193 | 5042 | 0.002 | 0.499 | 0.195 | 0.104 | 0.675 | 0.006 | 0.011 | 0.07 | 0.008 | 0.019 | 0.437 | 0.002 | 0.002 | 0.003 | 0.855 | 0.0001 | 0.288 | 0.104 | 0.792 | 0.005 | 0.013 | 0.069 | 0.009 | 0.017 | 0.531 | 0.003 | 0.08 | 3.4 | 53.4 | 0.2 | 10.5 | 0.1 | 2.3 | 23.1 | 3.9 | 62.3 | 0.5 | 5.9 | 0.09 | 2.6 | 24.3
2846 | Э90ХАФ | Р65 | 42 | 41.7333333 | 18.8666667 | 41.4 | 2.3464096 | 0.427025 | 0.08587 | 0.124194 | 0.129257 | 0.0914485 | 1546 | 1586 | 12.5955446 | 12469.61 | 113.7 | 1 | 8.481 | 0.11 | 0.05 | 0.463 | 0.035 | 0.02 | 0.103552 | 0.146 | 0.191 | 0.155 | 3921 | 0.002 | 0.535 | 0.219 | 0.119 | 0.681 | 0.007 | 0.01 | 0.083 | 0.009 | 0.021 | 0.432 | 0.001 | 0.002 | 0.004 | 0.859 | 0.0002 | 0.293 | 0.119 | 0.792 | 0.006 | 0.014 | 0.083 | 0.01 | 0.015 | 0.547 | 0.002 | 0.081 | 3.2 | 49.2 | 0.3 | 10.4 | 0.06 | 2.5 | 19.7 | 4.8 | 57.9 | 0.6 | 8.1 | 0.08 | 2.5 | 23.5
2847 | Э90ХАФ | Р65 | 40 | 48.6833333 | 24.8333333 | 48.5166667 | 4.2598499 | 0.4794576 | 0.119664 | 0.209476 | 0.117685 | 0.0929098 | 1526 | 1582 | 10.8967071 | 13646.17 | 115.8 | 1 | 10.479 | 0.156 | 0.05 | 0.506 | 0.024 | 0.03 | 0.104528 | 0.093 | 0.326 | 0.216 | 5648 | 0.002 | 0.511 | 0.186 | 0.12 | 0.611 | 0.01 | 0.01 | 0.089 | 0.006 | 0.021 | 0.43 | 0.001 | 0.002 | 0.003 | 0.853 | 0.0003 | 0.291 | 0.121 | 0.801 | 0.009 | 0.016 | 0.09 | 0.007 | 0.017 | 0.526 | 0.002 | 0.08 | 4.3 | 55.4 | 0.3 | 14.8 | 0.06 | 2.2 | 25.5 | 4.3 | 56.1 | 0.3 | 15 | 0.06 | 2.2 | 25.8
2849 | Э76ХФ | Р65 | 33 | 50.35 | 29.3666667 | 50.35 | 3.3101477 | 0.3076154 | 0.119664 | 0.101594 | 0.138186 | 0.0403996 | 1541 | 1629 | 10.7678252 | 13556.19 | 114.1 | 1 | 18.072 | 0.211 | 0.05 | 0.282 | 0.033 | 0.02 | 0.051288 | 0.169 | 0.155 | 0.216 | 6635 | 0.002 | 0.534 | 0.321 | 0.104 | 0.704 | 0.01 | 0.011 | 0.085 | 0.01 | 0.02 | 0.453 | 0.002 | 0.003 | 0.004 | 0.789 | 0.0002 | 0.419 | 0.103 | 0.79 | 0.009 | 0.012 | 0.085 | 0.011 | 0.011 | 0.554 | 0.003 | 0.037 | 4 | 50.7 | 0.6 | 8.5 | 0.08 | 2.6 | 19.3 | 5.4 | 55.1 | 0.6 | 6.4 | 0.1 | 2.6 | 21.3
2850 | Э76ХФ | Р65 | 47 | 44.7 | 25.0166667 | 44.7 | 3.2672414 | 0.336135 | 0.129082 | 0.166592 | 0.178724 | 0.0390321 | 1539 | 1598 | 10.9738255 | 12956.16 | 113.7 | 1 | 16.351 | 0.137 | 0.05 | 0.341 | 0.057 | 0.02 | 0.049552 | 0.204 | 0.256 | 0.233 | 5402 | 0.002 | 0.507 | 0.312 | 0.13 | 0.647 | 0.008 | 0.012 | 0.08 | 0.009 | 0.027 | 0.423 | 0.002 | 0.003 | 0.003 | 0.772 | 0.0002 | 0.421 | 0.129 | 0.792 | 0.007 | 0.013 | 0.081 | 0.01 | 0.022 | 0.566 | 0.003 | 0.037 | 3.6 | 49.3 | 0.5 | 10.4 | 0.09 | 2.4 | 20.8 | 4.6 | 53.7 | 0.7 | 10.5 | 0.11 | 2.2 | 23.9
2851 | Э76ХФ | Р65 | 51 | 39.6833333 | 26.7166667 | 39.6833333 | 4.4799383 | 0.367815 | 0.155674 | 0.156608 | 0.185182 | 0.0391172 | 1514 | 1588 | 12.349769 | 14833.44 | 114.5 | 1 | 16.336 | 0.203 | 0.157 | 0.283 | 0.024 | 0.02 | 0.04966 | 0.218 | 0.24 | 0.281 | 6605 | 0.002 | 0.506 | 0.286 | 0.11 | 0.644 | 0.007 | 0.011 | 0.075 | 0.009 | 0.025 | 0.399 | 0.002 | 0.002 | 0.003 | 0.785 | 0.0005 | 0.418 | 0.11 | 0.779 | 0.007 | 0.013 | 0.076 | 0.01 | 0.019 | 0.551 | 0.002 | 0.036 | 3.5 | 50.6 | 0.4 | 16 | 0.24 | 1.9 | 26.5 | 3.9 | 53.9 | 0.8 | 11.3 | 0.22 | 2.2 | 26.9
2852 | Э76ХФ | Р65 | 45 | 42.0333333 | 24.5666667 | 42.0333333 | 3.0608273 | 0.33714 | 0.139608 | 0.172972 | 0.180454 | 0.0399151 | 1567 | 1591 | 10.3666269 | 13381.55 | 116.4 | 1 | 14.496 | 0.164 | 0.05 | 0.34 | 0.028 | 0.02 | 0.050673 | 0.204 | 0.266 | 0.252 | 5479 | 0.001 | 0.504 | 0.304 | 0.106 | 0.636 | 0.007 | 0.011 | 0.07 | 0.008 | 0.022 | 0.407 | 0.001 | 0.003 | 0.003 | 0.76 | 0.0002 | 0.418 | 0.107 | 0.781 | 0.006 | 0.014 | 0.071 | 0.009 | 0.019 | 0.548 | 0.002 | 0.036 | 4 | 49.4 | 0.4 | 17.6 | 0.19 | 1.9 | 25.8 | 4.1 | 52.4 | 0.5 | 15.1 | 0.11 | 2.2 | 25.4
2853 | Э76ХФ | Р65 | 31 | 41.0333333 | 18.3666667 | 41.0333333 | 2.3731553 | 0.323055 | 0.131298 | 0.152014 | 0.178699 | 0.0399151 | 1545 | 1584 | 9.8736799 | 13246.82 | 116.5 | 1 | 13.505 | 0.169 | 0.05 | 0.325 | 0.031 | 0.02 | 0.050673 | 0.21 | 0.233 | 0.237 | 4055 | 0.002 | 0.534 | 0.307 | 0.103 | 0.662 | 0.009 | 0.011 | 0.078 | 0.01 | 0.02 | 0.418 | 0.001 | 0.003 | 0.003 | 0.777 | 0.0002 | 0.415 | 0.103 | 0.79 | 0.008 | 0.012 | 0.078 | 0.011 | 0.016 | 0.564 | 0.002 | 0.036 | 4.4 | 53.5 | 0.4 | 14.3 | 0.12 | 2.2 | 24.1 | 4.9 | 47.4 | 0.2 | 7.8 | 0.06 | 2.4 | 19.6
2854 | Э76ХФ | Р65 | 31 | 40.1833333 | 24.35 | 40.1833333 | 3.4106211 | 0.336085 | 0.167862 | 0.23403 | 0.215341 | 0.0400861 | 1530 | 1586 | 11.5010369 | 13017.66 | 116.9 | 1 | 15.405 | 0.327 | 0.05 | 0.331 | 0.023 | 0.02 | 0.05089 | 0.232 | 0.361 | 0.303 | 5283 | 0.001 | 0.521 | 0.28 | 0.105 | 0.6 | 0.006 | 0.01 | 0.067 | 0.008 | 0.022 | 0.4 | 0.001 | 0.002 | 0.003 | 0.773 | 0.0003 | 0.42 | 0.106 | 0.799 | 0.005 | 0.01 | 0.068 | 0.009 | 0.018 | 0.565 | 0.002 | 0.036 | 5.7 | 48.4 | 0.3 | 15.4 | 0.23 | 1.9 | 25.5 | 4 | 52.6 | 0.8 | 9.8 | 0.36 | 2.2 | 24.7
2856 | Э76ХФ | Р65 | 27 | 42.6666667 | 18.1666667 | 42.6666667 | 2 | 0.29979 | 0.132936 | 0.146382 | 0.155568 | 0.039434 | 1551 | 1593 | 11.3860301 | 13260.55 | 115.6 | 1 | 16.165 | 0.096 | 0.05 | 0.297 | 0.03 | 0.02 | 0.050094 | 0.177 | 0.225 | 0.232 | 4015 | 0.002 | 0.555 | 0.31 | 0.103 | 0.661 | 0.005 | 0.009 | 0.064 | 0.011 | 0.023 | 0.441 | 0.002 | 0.003 | 0.003 | 0.783 | 0.0003 | 0.418 | 0.101 | 0.785 | 0.004 | 0.011 | 0.063 | 0.011 | 0.017 | 0.566 | 0.003 | 0.037 | 4.2 | 51.2 | 0.2 | 10.6 | 0.06 | 2.4 | 21.8 | 6.1 | 53.2 | 0.6 | 8 | 0.11 | 2.4 | 22.4
2857 | Э76ХФ | Р65 | 29 | 44.6833333 | 19.3333333 | 44.6833333 | 2.621325 | 0.30928 | 0.130644 | 0.124468 | 0.166647 | 0.039719 | 1580 | 1578 | 8.815997 | 12780 | 115.6 | 1 | 13.104 | 0.084 | 0.05 | 0.31 | 0.042 | 0.02 | 0.050456 | 0.203 | 0.19 | 0.228 | 4118 | 0.002 | 0.52 | 0.311 | 0.096 | 0.683 | 0.01 | 0.009 | 0.083 | 0.008 | 0.017 | 0.429 | 0.002 | 0.003 | 0.003 | 0.762 | 0.0002 | 0.417 | 0.096 | 0.787 | 0.009 | 0.009 | 0.083 | 0.009 | 0.014 | 0.563 | 0.003 | 0.036 | 3.3 | 50.6 | 0.4 | 11.2 | 0.09 | 2.4 | 21.2 | 3.9 | 55.9 | 0.7 | 7.8 | 0.09 | 2.1 | 27.2
2858 | Э76ХФ | Р65 | 31 | 44.0333333 | 18.85 | 44.0333333 | 2.7874837 | 0.20301 | 0.09741 | 0.09467 | 0.11405 | 0.0390357 | 1553 | 1586 | 12.5662052 | 13365.52 | 114.4 | 1 | 18.406 | 0.095 | 0.05 | 0.186 | 0.032 | 0.02 | 0.049588 | 0.135 | 0.145 | 0.17 | 4199 | 0.002 | 0.58 | 0.339 | 0.112 | 0.711 | 0.007 | 0.01 | 0.071 | 0.012 | 0.019 | 0.463 | 0.002 | 0.004 | 0.004 | 0.75 | 0.0004 | 0.419 | 0.111 | 0.79 | 0.006 | 0.011 | 0.071 | 0.013 | 0.013 | 0.554 | 0.003 | 0.036 | 3.8 | 53.1 | 0.4 | 11.4 | 0.15 | 2.5 | 21.7 | 5.6 | 57.5 | 0.8 | 10.4 | 0.07 | 2.7 | 21.6
2859 | Э76ХФ | Р65 | 17 | 56.4 | 29.3666667 | 56.4 | 2.8225066 | 0.24399 | 0.096264 | 0.090174 | 0.137708 | 0.0404306 | 1532 | 1584 | 13.6957447 | 12947.33 | 116.9 | 1 | 25.748 | 0.135 | 0.05 | 0.237 | 0.042 | 0.02 | 0.05136 | 0.173 | 0.137 | 0.168 | 6337 | 0.002 | 0.585 | 0.343 | 0.11 | 0.717 | 0.008 | 0.01 | 0.082 | 0.012 | 0.02 | 0.458 | 0.002 | 0.004 | 0.003 | 0.771 | 0.0001 | 0.42 | 0.11 | 0.788 | 0.007 | 0.011 | 0.083 | 0.013 | 0.016 | 0.55 | 0.003 | 0.037 | 3.6 | 54.3 | 0.3 | 12.1 | 0.09 | 2.5 | 21.8 | 5.4 | 60 | 0.6 | 9.3 | 0.07 | 2.6 | 22.8
2860 | Э76ХФ | Р65 | 31 | 44.2 | 20.75 | 44.2 | 2 | 0.26819 | 0.09741 | 0.107544 | 0.14831 | 0.0384941 | 1552 | 1583 | 12.14983 | 13324.34 | 112.4 | 1 | 17.867 | 0.118 | 0.05 | 0.266 | 0.043 | 0.02 | 0.0489 | 0.182 | 0.164 | 0.17 | 4608 | 0.002 | 0.531 | 0.334 | 0.11 | 0.691 | 0.008 | 0.01 | 0.074 | 0.009 | 0.018 | 0.43 | 0.002 | 0.003 | 0.003 | 0.768 | 0.0004 | 0.417 | 0.107 | 0.797 | 0.007 | 0.011 | 0.073 | 0.009 | 0.015 | 0.57 | 0.003 | 0.036 | 3.1 | 49 | 0.7 | 10.6 | 0.14 | 2.3 | 21.3 | 3.4 | 51.7 | 0.8 | 6.8 | 0.09 | 2.5 | 20.9
2862 | Э76ХФ | Р65 | 27 | 43.1833333 | 17.8833333 | 43.1833333 | 2.5633188 | 0.245805 | 0.112881 | 0.043856 | 0.135623 | 0.039149 | 1570 | 1581 | 11.2168275 | 12950.61 | 113.4 | 1 | 16.146 | 0.19 | 0.05 | 0.238 | 0.04 | 0.02 | 0.049732 | 0.189 | 0.064 | 0.197 | 3860 | 0.002 | 0.573 | 0.325 | 0.103 | 0.753 | 0.008 | 0.01 | 0.074 | 0.013 | 0.017 | 0.461 | 0.002 | 0.004 | 0.004 | 0.771 | 0.0005 | 0.418 | 0.103 | 0.784 | 0.007 | 0.01 | 0.075 | 0.014 | 0.012 | 0.558 | 0.003 | 0.036 | 4.6 | 55.3 | 0.7 | 14.8 | 0.1 | 2.4 | 22.8 | 5.3 | 55.8 | 0.6 | 10.5 | 0.09 | 2.4 | 23
2863 | Э76ХФ | Р65 | 27 | 41.6833333 | 19.9833333 | 41.6833333 | 2 | 0.338875 | 0.128925 | 0.171838 | 0.159852 | 0.0389499 | 1566 | 1584 | 10.567533 | 13214.01 | 114 | 1 | 14.683 | 0.165 | 0.05 | 0.345 | 0.031 | 0.02 | 0.049479 | 0.173 | 0.265 | 0.225 | 4401 | 0.002 | 0.499 | 0.312 | 0.11 | 0.643 | 0.007 | 0.009 | 0.094 | 0.008 | 0.022 | 0.423 | 0.002 | 0.003 | 0.003 | 0.772 | 0.0001 | 0.418 | 0.11 | 0.791 | 0.006 | 0.011 | 0.094 | 0.009 | 0.016 | 0.562 | 0.003 | 0.036 | 3.5 | 41.8 | 0.4 | 10 | 0.09 | 2.1 | 19.8 | 4.2 | 57.7 | 0.6 | 8.8 | 0.1 | 2.2 | 26.6
2864 | Э76ХФ | Р65 | 27 | 43.8833333 | 18.55 | 43.8833333 | 1.7413793 | 0.355105 | 0.162159 | 0.222816 | 0.197243 | 0.0397756 | 1586 | 1586 | 11.3127231 | 11974.12 | 116.9 | 1 | 16.548 | 0.174 | 0.05 | 0.357 | 0.032 | 0.02 | 0.050528 | 0.209 | 0.344 | 0.283 | 3702 | 0.002 | 0.511 | 0.287 | 0.102 | 0.604 | 0.008 | 0.009 | 0.082 | 0.008 | 0.019 | 0.4 | 0.002 | 0.002 | 0.003 | 0.758 | 0.0001 | 0.416 | 0.101 | 0.788 | 0.007 | 0.012 | 0.082 | 0.008 | 0.014 | 0.562 | 0.003 | 0.035 | 3.9 | 52.7 | 0.3 | 12.3 | 0.07 | 2.1 | 25.4 | 3.1 | 54.7 | 0.5 | 11 | 0.2 | 2.1 | 26.1
2866 | Э76ХФ | Р65 | 11 | 45.3666667 | 24.2333333 | 45.3666667 | 2 | 0.379125 | 0.151845 | 0.236756 | 0.197095 | 0.0399181 | 1558 | 1579 | 9.7174871 | 12600 | 117.2 | 1 | 14.695 | 0.151 | 0.05 | 0.388 | 0.022 | 0.02 | 0.050709 | 0.203 | 0.366 | 0.265 | 5089 | 0.002 | 0.462 | 0.29 | 0.097 | 0.581 | 0.006 | 0.01 | 0.065 | 0.007 | 0.021 | 0.381 | 0.001 | 0.002 | 0.002 | 0.775 | 0.0001 | 0.416 | 0.097 | 0.789 | 0.005 | 0.011 | 0.065 | 0.008 | 0.018 | 0.566 | 0.003 | 0.036 | 3.5 | 47.6 | 0.4 | 10.4 | 0.11 | 2.2 | 21.6 | 4.6 | 57 | 0.5 | 6.1 | 0.07 | 2.5 | 22.7
2867 | Э76ХФ | Р65 | 12 | 46.05 | 20.7 | 46.05 | 2.4612006 | 0.360025 | 0.128925 | 0.200756 | 0.176204 | 0.0386649 | 1570 | 1575 | 8.8912052 | 12359.42 | 113.7 | 1 | 13.648 | 0.113 | 0.05 | 0.37 | 0.032 | 0.02 | 0.049117 | 0.186 | 0.31 | 0.225 | 4264 | 0.002 | 0.481 | 0.309 | 0.107 | 0.61 | 0.007 | 0.008 | 0.09 | 0.007 | 0.021 | 0.405 | 0.002 | 0.002 | 0.003 | 0.756 | 0.0006 | 0.418 | 0.109 | 0.794 | 0.007 | 0.009 | 0.09 | 0.008 | 0.015 | 0.553 | 0.002 | 0.034 | 3.4 | 50.2 | 0.5 | 9.6 | 0.09 | 2.5 | 20.2 | 4 | 58 | 0.6 | 7 | 0.11 | 2.2 | 26.6
2868 | Э90ХАФ | Р65 | 18 | 47.05 | 27.8666667 | 46.9 | 3.4728016 | 0.47404 | 0.110016 | 0.205346 | 0.130313 | 0.092395 | 1574 | 1623 | 9.6981567 | 13779.9 | 115 | 1 | 7.015 | 0.161 | 0.05 | 0.514 | 0.03 | 0.02 | 0.103841 | 0.114 | 0.319 | 0.192 | 6400 | 0.001 | 0.499 | 0.193 | 0.102 | 0.614 | 0.006 | 0.007 | 0.067 | 0.007 | 0.019 | 0.431 | 0.001 | 0.002 | 0.003 | 0.845 | 0.0002 | 0.283 | 0.101 | 0.783 | 0.004 | 0.014 | 0.067 | 0.008 | 0.012 | 0.542 | 0.003 | 0.079 | 3.2 | 54.8 | 0.4 | 14.6 | 0.1 | 2.2 | 24.9 | 4.2 | 53.7 | 0.5 | 5.1 | 0.07 | 2.6 | 20.6
2869 | Э90ХАФ | Р65 | 24 | 42.7 | 24.3166667 | 42.3666667 | 2.2573529 | 0.454505 | 0.088815 | 0.173894 | 0.140115 | 0.0931363 | 1574 | 1592 | 14.6375776 | 12297.74 | 116.4 | 1 | 15.711 | 0.087 | 0.05 | 0.495 | 0.039 | 0.02 | 0.105722 | 0.142 | 0.269 | 0.155 | 4984 | 0.002 | 0.505 | 0.217 | 0.112 | 0.64 | 0.006 | 0.009 | 0.068 | 0.009 | 0.019 | 0.423 | 0.002 | 0.003 | 0.003 | 0.842 | 0.0002 | 0.29 | 0.113 | 0.791 | 0.005 | 0.012 | 0.069 | 0.01 | 0.015 | 0.539 | 0.003 | 0.082 | 3.8 | 56.5 | 0.2 | 10.7 | 0.07 | 2.3 | 25.1 | 3.9 | 53.1 | 0.7 | 7 | 0.09 | 2.4 | 21.9
2870 | Э90ХАФ | Р65 | 26 | 51.8666667 | 20.3166667 | 51.5166667 | 3.0403507 | 0.461315 | 0.084231 | 0.180194 | 0.13855 | 0.0911134 | 1594 | 1597 | 11.8486239 | 13313.21 | 112.5 | 1 | 7.175 | 0.192 | 0.05 | 0.504 | 0.041 | 0.02 | 0.102792 | 0.137 | 0.279 | 0.147 | 4508 | 0.002 | 0.491 | 0.214 | 0.097 | 0.634 | 0.007 | 0.009 | 0.07 | 0.008 | 0.018 | 0.412 | 0.002 | 0.002 | 0.003 | 0.852 | 0.0002 | 0.287 | 0.098 | 0.791 | 0.006 | 0.015 | 0.07 | 0.009 | 0.013 | 0.543 | 0.002 | 0.083 | 3.6 | 55.4 | 0.6 | 12.7 | 0.07 | 2.2 | 25.7 | 5.3 | 56.2 | 0.4 | 7 | 0.09 | 2.2 | 25.5
2871 | Э90ХАФ | Р65 | 42 | 44.3666667 | 23.35 | 44.0333333 | 3.7616099 | 0.504285 | 0.106005 | 0.2079 | 0.157192 | 0.0941813 | 1557 | 1588 | 11.1010526 | 14222.7 | 117.3 | 1 | 5.273 | 0.209 | 0.05 | 0.552 | 0.04 | 0.02 | 0.106084 | 0.154 | 0.322 | 0.185 | 5535 | 0.001 | 0.48 | 0.197 | 0.101 | 0.619 | 0.009 | 0.009 | 0.078 | 0.007 | 0.02 | 0.406 | 0.001 | 0.002 | 0.003 | 0.844 | 0.0001 | 0.284 | 0.101 | 0.792 | 0.007 | 0.012 | 0.077 | 0.007 | 0.016 | 0.546 | 0.002 | 0.08 | 3.3 | 50.4 | 0.8 | 12.2 | 0.08 | 2 | 24.8 | 4.2 | 53.7 | 0.4 | 5.8 | 0.07 | 2.4 | 22.4
2872 | Э90ХАФ | Р65 | 54 | 40.5333333 | 23.3666667 | 40.3666667 | 3.0403507 | 0.457965 | 0.087669 | 0.160912 | 0.153616 | 0.0955918 | 1537 | 1572 | 12.8750925 | 13431.95 | 117.8 | 1 | 6.763 | 0.191 | 0.05 | 0.5 | 0.04 | 0.02 | 0.107494 | 0.168 | 0.248 | 0.153 | 5231 | 0.002 | 0.505 | 0.215 | 0.103 | 0.655 | 0.008 | 0.009 | 0.072 | 0.007 | 0.019 | 0.411 | 0.001 | 0.002 | 0.003 | 0.85 | 0.0001 | 0.285 | 0.101 | 0.788 | 0.006 | 0.013 | 0.071 | 0.008 | 0.014 | 0.543 | 0.002 | 0.081 | 4 | 51.6 | 0.4 | 12.8 | 0.11 | 2.2 | 24 | 5 | 55.9 | 0.5 | 10.7 | 0.08 | 2.2 | 25.4
2873 | Э90ХАФ | Р65 | 53 | 41.8666667 | 17.9833333 | 41.55 | 3.0403507 | 0.46012 | 0.076782 | 0.151276 | 0.122198 | 0.0913785 | 1579 | 1577 | 9.846077 | 13509.18 | 113.3 | 1 | 7.669 | 0.076 | 0.05 | 0.505 | 0.048 | 0.02 | 0.101888 | 0.124 | 0.234 | 0.134 | 4049 | 0.001 | 0.49 | 0.223 | 0.133 | 0.647 | 0.006 | 0.009 | 0.073 | 0.009 | 0.023 | 0.416 | 0.001 | 0.002 | 0.003 | 0.853 | 0.0001 | 0.289 | 0.134 | 0.789 | 0.005 | 0.011 | 0.073 | 0.01 | 0.017 | 0.545 | 0.003 | 0.08 | 3.6 | 52 | 0.7 | 14.5 | 0.1 | 2.1 | 24.7 | 3.8 | 54.5 | 0.3 | 7.1 | 0.06 | 2.2 | 25.3
2874 | Э90ХАФ | Р65 | 52 | 45.3666667 | 20.5 | 45.2 | 3.0403507 | 0.483485 | 0.089961 | 0.137258 | 0.145238 | 0.0963229 | 1557 | 1570 | 12.3225296 | 13530.73 | 115.9 | 1 | 6.928 | 0.128 | 0.05 | 0.532 | 0.04 | 0.02 | 0.106373 | 0.165 | 0.211 | 0.157 | 4623 | 0.002 | 0.484 | 0.213 | 0.106 | 0.667 | 0.007 | 0.007 | 0.068 | 0.009 | 0.02 | 0.41 | 0.002 | 0.003 | 0.003 | 0.853 | 0.0001 | 0.288 | 0.107 | 0.788 | 0.005 | 0.013 | 0.068 | 0.01 | 0.015 | 0.541 | 0.003 | 0.083 | 4.4 | 50 | 0.3 | 12.3 | 0.16 | 2 | 24.8 | 4.7 | 57.1 | 0.4 | 7.4 | 0.06 | 2.2 | 25.8
2875 | Э90ХАФ | Р65 | 25 | 41.8666667 | 16.6833333 | 41.7 | 3.0403507 | 0.46227 | 0.110016 | 0.16643 | 0.145947 | 0.0916996 | 1579 | 1573 | 11.0797609 | 13346.25 | 112.8 | 1 | 7.208 | 0.159 | 0.05 | 0.501 | 0.041 | 0.02 | 0.102828 | 0.154 | 0.257 | 0.192 | 3711 | 0.001 | 0.502 | 0.193 | 0.111 | 0.638 | 0.005 | 0.009 | 0.072 | 0.007 | 0.02 | 0.41 | 0.001 | 0.002 | 0.003 | 0.843 | 0.0002 | 0.286 | 0.112 | 0.792 | 0.004 | 0.013 | 0.072 | 0.008 | 0.014 | 0.55 | 0.002 | 0.082 | 4 | 51.4 | 0.4 | 13 | 0.22 | 2 | 26.2 | 4.6 | 53.3 | 0.5 | 9 | 0.07 | 2 | 26.8
2876 | Э90ХАФ | Р65 | 28 | 45.8666667 | 21.65 | 45.6833333 | 3.303744 | 0.49335 | 0.081366 | 0.13051 | 0.128351 | 0.0966618 | 1556 | 1573 | 9.7683333 | 13338.57 | 117.8 | 1 | 5.861 | 0.074 | 0.05 | 0.546 | 0.041 | 0.02 | 0.106156 | 0.142 | 0.201 | 0.142 | 4813 | 0.002 | 0.515 | 0.223 | 0.109 | 0.681 | 0.008 | 0.009 | 0.073 | 0.009 | 0.021 | 0.428 | 0.001 | 0.003 | 0.004 | 0.85 | 0.0006 | 0.297 | 0.109 | 0.8 | 0.005 | 0.014 | 0.069 | 0.01 | 0.017 | 0.55 | 0.003 | 0.083 | 3.1 | 57.2 | 0.2 | 12.1 | 0.08 | 2.2 | 26.2 | 5 | 57.2 | 0.5 | 6.7 | 0.11 | 2.2 | 26.5
2877 | Э90ХАФ | Р65 | 32 | 43.1833333 | 19.4833333 | 43.0166667 | 3.0403507 | 0.454635 | 0.048705 | 0.109648 | 0.13055 | 0.096101 | 1556 | 1576 | 12.3641492 | 13506.93 | 117.6 | 1 | 7.549 | 0.158 | 0.05 | 0.505 | 0.041 | 0.02 | 0.105505 | 0.154 | 0.168 | 0.085 | 4386 | 0.002 | 0.517 | 0.248 | 0.119 | 0.694 | 0.006 | 0.011 | 0.08 | 0.011 | 0.022 | 0.429 | 0.002 | 0.003 | 0.003 | 0.854 | 0.0007 | 0.289 | 0.119 | 0.79 | 0.005 | 0.014 | 0.08 | 0.012 | 0.017 | 0.547 | 0.003 | 0.085 | 4.3 | 50.1 | 0.5 | 10.8 | 0.09 | 2.2 | 22.6 | 5.5 | 53.2 | 0.5 | 6.3 | 0.07 | 2.6 | 20.9
2878 | Э90ХАФ | Р65 | 34 | 43.3666667 | 17 | 43.2 | 3.0403507 | 0.427255 | 0.061311 | 0.080778 | 0.116175 | 0.0945284 | 1569 | 1578 | 11.5661238 | 13552.94 | 113.6 | 1 | 5.918 | 0.148 | 0.05 | 0.47 | 0.04 | 0.02 | 0.103986 | 0.144 | 0.123 | 0.107 | 3840 | 0.002 | 0.529 | 0.234 | 0.104 | 0.719 | 0.006 | 0.01 | 0.07 | 0.012 | 0.023 | 0.436 | 0.002 | 0.003 | 0.003 | 0.855 | 0.0002 | 0.285 | 0.102 | 0.791 | 0.005 | 0.013 | 0.069 | 0.013 | 0.015 | 0.55 | 0.003 | 0.086 | 3.3 | 41.8 | 0.3 | 9.5 | 0.1 | 2.2 | 18.6 | 4.3 | 56.1 | 1 | 5.4 | 0.11 | 2.1 | 26.3
2879 | Э90ХАФ | Р65 | 36 | 45.0333333 | 18.2 | 44.8666667 | 3.0403507 | 0.486585 | 0.075063 | 0.177292 | 0.149547 | 0.0952939 | 1571 | 1574 | 13.1297143 | 13556.04 | 116.6 | 1 | 7.659 | 0.207 | 0.05 | 0.537 | 0.04 | 0.02 | 0.105071 | 0.155 | 0.274 | 0.131 | 4112 | 0.002 | 0.493 | 0.226 | 0.127 | 0.642 | 0.007 | 0.01 | 0.076 | 0.008 | 0.024 | 0.408 | 0.001 | 0.003 | 0.003 | 0.874 | 0.0003 | 0.288 | 0.126 | 0.796 | 0.005 | 0.016 | 0.075 | 0.01 | 0.018 | 0.551 | 0.003 | 0.084 | 3.9 | 49.7 | 0.6 | 10.9 | 0.09 | 2 | 24.8 | 3.9 | 55.6 | 0.7 | 5.8 | 0.06 | 2.1 | 25.9
2880 | Э90ХАФ | Р65 | 15 | 43.3666667 | 20.35 | 43.2 | 3.0403507 | 0.431035 | 0.089961 | 0.143158 | 0.127198 | 0.0946796 | 1556 | 1576 | 11.7766137 | 13312.04 | 114 | 1 | 6.994 | 0.188 | 0.05 | 0.467 | 0.041 | 0.02 | 0.104384 | 0.135 | 0.221 | 0.157 | 4515 | 0.002 | 0.517 | 0.209 | 0.11 | 0.66 | 0.006 | 0.01 | 0.072 | 0.007 | 0.021 | 0.424 | 0.001 | 0.002 | 0.003 | 0.847 | 0.0001 | 0.285 | 0.111 | 0.787 | 0.005 | 0.015 | 0.072 | 0.008 | 0.017 | 0.546 | 0.002 | 0.081 | 3.7 | 53.4 | 0.3 | 12.8 | 0.1 | 2.1 | 24.9 | 4.5 | 50.6 | 0.4 | 5.7 | 0.07 | 2.4 | 20.8
2881 | Э90ХАФ | Р65 | 18 | 43.35 | 16.3333333 | 43.1833333 | 3.0403507 | 0.44097 | 0.060738 | 0.107558 | 0.122782 | 0.0954495 | 1582 | 1578 | 12.2954128 | 13323.67 | 117.4 | 1 | 6.701 | 0.164 | 0.05 | 0.486 | 0.041 | 0.02 | 0.10536 | 0.143 | 0.165 | 0.106 | 3627 | 0.002 | 0.519 | 0.238 | 0.116 | 0.696 | 0.006 | 0.009 | 0.073 | 0.01 | 0.023 | 0.433 | 0.002 | 0.003 | 0.003 | 0.843 | 0.0001 | 0.29 | 0.117 | 0.789 | 0.005 | 0.014 | 0.073 | 0.012 | 0.019 | 0.541 | 0.002 | 0.079 | 3.7 | 54.1 | 0.3 | 11.9 | 0.06 | 2.2 | 24.3 | 4.7 | 53.8 | 0.7 | 6.2 | 0.14 | 2.5 | 21.4
2882 | Э90ХАФ | Р65 | 22 | 43.35 | 17.3166667 | 43.1833333 | 3 | 0.446035 | 0.076209 | 0.119524 | 0.171853 | 0.0961546 | 1575 | 1584 | 12.1054416 | 13325.89 | 117.1 | 1 | 7.539 | 0.166 | 0.05 | 0.489 | 0.041 | 0.02 | 0.105505 | 0.213 | 0.182 | 0.133 | 3846 | 0.002 | 0.489 | 0.229 | 0.119 | 0.692 | 0.007 | 0.01 | 0.066 | 0.011 | 0.021 | 0.403 | 0.002 | 0.003 | 0.003 | 0.841 | 0.0003 | 0.291 | 0.119 | 0.792 | 0.005 | 0.014 | 0.065 | 0.012 | 0.015 | 0.546 | 0.003 | 0.083 | 4 | 43.4 | 1 | 9.7 | 0.13 | 2.2 | 20 | 4.9 | 54.9 | 0.7 | 10.5 | 0.12 | 2.2 | 24.8
2883 | Э90ХАФ | Р65 | 26 | 42.5 | 19.2833333 | 42.35 | 2 | 0.38675 | 0.095118 | 0.127208 | 0.122873 | 0.0918906 | 1589 | 1578 | 10.756875 | 12231.29 | 111.9 | 1 | 5.737 | 0.016 | 0.05 | 0.412 | 0.052 | 0.02 | 0.100188 | 0.135 | 0.196 | 0.166 | 3931 | 0.003 | 0.558 | 0.211 | 0.115 | 0.691 | 0.006 | 0.009 | 0.083 | 0.008 | 0.021 | 0.446 | 0.003 | 0.003 | 0.003 | 0.871 | 0.0003 | 0.292 | 0.113 | 0.799 | 0.004 | 0.014 | 0.082 | 0.009 | 0.015 | 0.558 | 0.003 | 0.082 | 3.3 | 58 | 0.3 | 11.5 | 0.1 | 2.6 | 22.7 | 3.9 | 58.7 | 0.4 | 6 | 0.05 | 2.5 | 23
2885 | Э90ХАФ | Р65 | 30 | 42.2 | 22.8833333 | 42.0333333 | 4.4102429 | 0.390545 | 0.072771 | 0.120362 | 0.075845 | 0.0907422 | 1518 | 1583 | 11.5113195 | 14129.93 | 113 | 1 | 9.548 | 0.111 | 0.05 | 0.421 | 0.03 | 0.02 | 0.10055 | 0.066 | 0.187 | 0.127 | 5389 | 0.002 | 0.569 | 0.228 | 0.179 | 0.683 | 0.005 | 0.01 | 0.062 | 0.011 | 0.022 | 0.462 | 0.002 | 0.003 | 0.003 | 0.856 | 0.0001 | 0.285 | 0.174 | 0.778 | 0.003 | 0.013 | 0.062 | 0.011 | 0.018 | 0.524 | 0.003 | 0.081 | 3.9 | 60.8 | 0.3 | 6.8 | 0.05 | 2.5 | 24 | 4.2 | 55.2 | 0.4 | 5.7 | 0.07 | 2.5 | 22.3
2886 | Э76ХФ | Р65 | 29 | 44.4 | 21.85 | 44.4 | 2.6410256 | 0.287285 | 0.094545 | 0.110016 | 0.145707 | 0.0394954 | 1578 | 1627 | 11.9236486 | 13578.95 | 114.5 | 1 | 17.647 | 0.244 | 0.05 | 0.29 | 0.029 | 0.02 | 0.049805 | 0.177 | 0.168 | 0.165 | 4945 | 0.002 | 0.544 | 0.34 | 0.103 | 0.697 | 0.015 | 0.01 | 0.148 | 0.012 | 0.02 | 0.456 | 0.002 | 0.003 | 0.004 | 0.762 | 0.0001 | 0.416 | 0.101 | 0.785 | 0.014 | 0.011 | 0.147 | 0.012 | 0.012 | 0.562 | 0.002 | 0.037 | 3.9 | 50.9 | 0.5 | 10.9 | 0.07 | 2.4 | 21.3 | 4.2 | 56.4 | 0.4 | 6.7 | 0.06 | 2.5 | 22.7
2887 | Э76ХФ | Р65 | 32 | 48.05 | 19.3 | 48.05 | 2 | 0.35045 | 0.134082 | 0.181378 | 0.187316 | 0.0394954 | 1572 | 1595 | 10.7299392 | 13305.7 | 117 | 1 | 17.153 | 0.233 | 0.05 | 0.358 | 0.03 | 0.02 | 0.049805 | 0.211 | 0.279 | 0.234 | 4280 | 0.002 | 0.506 | 0.31 | 0.129 | 0.632 | 0.009 | 0.01 | 0.093 | 0.008 | 0.02 | 0.417 | 0.002 | 0.003 | 0.004 | 0.783 | 0.0005 | 0.415 | 0.129 | 0.783 | 0.008 | 0.012 | 0.094 | 0.008 | 0.012 | 0.559 | 0.002 | 0.035 | 4 | 46.4 | 1 | 9.4 | 0.09 | 2.2 | 21.2 | 4.6 | 52.8 | 0.4 | 11.4 | 0.13 | 2.2 | 24.5
2889 | Э76ХФ | Р65 | 28 | 42.55 | 18.7 | 42.55 | 2.4786081 | 0.215765 | 0.104859 | 0.078352 | 0.094568 | 0.0382329 | 1562 | 1595 | 10.7618524 | 12968.98 | 110.3 | 1 | 15.234 | 0.064 | 0.05 | 0.201 | 0.03 | 0.02 | 0.048213 | 0.112 | 0.12 | 0.183 | 4042 | 0.002 | 0.597 | 0.328 | 0.122 | 0.712 | 0.005 | 0.008 | 0.066 | 0.012 | 0.02 | 0.481 | 0.002 | 0.003 | 0.003 | 0.77 | 0.0001 | 0.417 | 0.12 | 0.781 | 0.004 | 0.009 | 0.067 | 0.012 | 0.014 | 0.554 | 0.002 | 0.036 | 3.3 | 50.5 | 0.3 | 11.9 | 0.08 | 2.2 | 22.6 | 4.5 | 54 | 0.4 | 6.9 | 0.17 | 2.2 | 24.8
2890 | Э76ХФ | Р65 | 37 | 43.5333333 | 23.15 | 43.5333333 | 3 | 0.30492 | 0.121476 | 0.131564 | 0.145658 | 0.0393518 | 1541 | 1585 | 9.3334868 | 11339.09 | 114.1 | 1 | 13.518 | 0.096 | 0.05 | 0.306 | 0.03 | 0.02 | 0.049624 | 0.168 | 0.202 | 0.212 | 4375 | 0.002 | 0.541 | 0.319 | 0.114 | 0.673 | 0.007 | 0.009 | 0.073 | 0.008 | 0.018 | 0.458 | 0.002 | 0.003 | 0.003 | 0.78 | 0.0001 | 0.417 | 0.112 | 0.784 | 0.006 | 0.01 | 0.073 | 0.009 | 0.016 | 0.568 | 0.003 | 0.035 | 3.6 | 49.5 | 0.7 | 8 | 0.07 | 2.4 | 20.7 | 4.5 | 57.7 | 0.5 | 8 | 0.21 | 2.2 | 26.7
2891 | Э76ХФ | Р65 | 44 | 40.2 | 16.35 | 40.2 | 2.99082745 | 0.338685 | 0.110589 | 0.17554 | 0.181805 | 0.0405279 | 1554 | 1584 | 10.9664179 | 13181.65 | 117.2 | 1 | 14.695 | 0.242 | 0.05 | 0.348 | 0.04 | 0.02 | 0.051107 | 0.205 | 0.27 | 0.193 | 3592 | 0.001 | 0.521 | 0.332 | 0.112 | 0.637 | 0.006 | 0.009 | 0.076 | 0.008 | 0.02 | 0.423 | 0.002 | 0.003 | 0.003 | 0.784 | 0.0002 | 0.418 | 0.111 | 0.783 | 0.006 | 0.009 | 0.076 | 0.009 | 0.016 | 0.57 | 0.003 | 0.037 | 4.5 | 51.9 | 0.5 | 12.5 | 0.08 | 2.1 | 24.3 | 4.9 | 52.7 | 0.5 | 11.1 | 0.12 | 2.2 | 24.6
2892 | Э76ХФ | Р65 | 32 | 40.7166667 | 17.7166667 | 40.7166667 | 2.338648 | 0.306788 | 0.130071 | 0.164932 | 0.162562 | 0.0392083 | 1559 | 1587 | 20.4660663 | 12859.08 | 115.4 | 1 | 27.777 | 0.095 | 0.05 | 0.279 | 0.02 | 0.02 | 0.049443 | 0.18 | 0.254 | 0.227 | 3797 | 0.002 | 0.525 | 0.313 | 0.117 | 0.643 | 0.006 | 0.009 | 0.072 | 0.008 | 0.022 | 0.436 | 0.002 | 0.003 | 0.002 | 0.777 | 0.0001 | 0.418 | 0.116 | 0.784 | 0.006 | 0.01 | 0.073 | 0.009 | 0.021 | 0.562 | 0.002 | 0.035 | 3.4 | 50.6 | 0.8 | 12.5 | 0.08 | 2.2 | 23 | 4.5 | 55.9 | 0.5 | 7.4 | 0.19 | 2.2 | 26.1
2893 | Э76ХФ | Р65 | 30 | 42.5333333 | 20.9666667 | 42.5333333 | 3.3935126 | 0.2511765 | 0.120903 | 0.11909 | 0.127873 | 0.038635 | 1530 | 1588 | 8.940047 | 13515.74 | 112 | 1 | 12.675 | 0.096 | 0.05 | 0.227 | 0.04 | 0.02 | 0.04872 | 0.146 | 0.183 | 0.211 | 4723 | 0.002 | 0.573 | 0.319 | 0.102 | 0.683 | 0.007 | 0.007 | 0.07 | 0.009 | 0.02 | 0.463 | 0.002 | 0.003 | 0.002 | 0.78 | 0.0001 | 0.419 | 0.101 | 0.785 | 0.006 | 0.009 | 0.07 | 0.01 | 0.016 | 0.56 | 0.003 | 0.037 | 2.9 | 45.7 | 0.6 | 10.8 | 0.09 | 2.2 | 20.3 | 4.4 | 56.4 | 0.6 | 8.8 | 0.25 | 2.2 | 26.5
2894 | Э76ХФ | Р65 | 33 | 43.8666667 | 22.0166667 | 43.8666667 | 2.8499452 | 0.27093 | 0.071052 | 0.087586 | 0.159614 | 0.0385305 | 1537 | 1585 | 12.7278875 | 13339.89 | 111.1 | 1 | 18.611 | 0.335 | 0.05 | 0.275 | 0.04 | 0.02 | 0.048539 | 0.208 | 0.132 | 0.124 | 4895 | 0.002 | 0.56 | 0.358 | 0.107 | 0.706 | 0.008 | 0.008 | 0.069 | 0.01 | 0.02 | 0.434 | 0.002 | 0.004 | 0.003 | 0.776 | 0.0002 | 0.418 | 0.105 | 0.787 | 0.008 | 0.009 | 0.068 | 0.011 | 0.012 | 0.565 | 0.002 | 0.038 | 4.3 | 47.5 | 0.2 | 14.5 | 0.24 | 1.9 | 25.5 | 4.3 | 54.5 | 0.6 | 8.2 | 0.24 | 2.2 | 25.2
2896 | Э76ХФ | Р65 | 41 | 45.0166667 | 16.5333333 | 45.0166667 | 2.99082745 | 0.293815 | 0.110589 | 0.113027 | 0.130863 | 0.0402665 | 1578 | 1581 | 12.6754451 | 13071.77 | 116.7 | 1 | 18.985 | 0.13 | 0.05 | 0.295 | 0.029 | 0.02 | 0.050637 | 0.155 | 0.173 | 0.193 | 3602 | 0.002 | 0.55 | 0.327 | 0.107 | 0.694 | 0.007 | 0.009 | 0.069 | 0.01 | 0.016 | 0.449 | 0.002 | 0.003 | 0.003 | 0.782 | 0.0001 | 0.414 | 0.109 | 0.786 | 0.006 | 0.009 | 0.07 | 0.011 | 0.014 | 0.56 | 0.003 | 0.037 | 4.2 | 58.2 | 0.5 | 7.7 | 0.08 | 2.4 | 24 | 3.9 | 53.5 | 0.4 | 11.2 | 0.08 | 2.1 | 25.4
2897 | Э76ХФ | Р65 | 43 | 42.3333333 | 19.5166667 | 42.3333333 | 3.3254364 | 0.27032 | 0.09168 | 0.098953 | 0.126552 | 0.0400073 | 1551 | 1578 | 15.4144745 | 13182.58 | 115.4 | 1 | 21.713 | 0.129 | 0.05 | 0.27 | 0.022 | 0.02 | 0.050311 | 0.154 | 0.151 | 0.16 | 4288 | 0.002 | 0.566 | 0.34 | 0.114 | 0.704 | 0.006 | 0.008 | 0.068 | 0.01 | 0.02 | 0.456 | 0.002 | 0.003 | 0.003 | 0.76 | 0.0007 | 0.412 | 0.111 | 0.786 | 0.005 | 0.01 | 0.068 | 0.01 | 0.015 | 0.557 | 0.003 | 0.037 | 3.3 | 53.3 | 0.7 | 11.4 | 0.09 | 2.2 | 24.5 | 4.1 | 58.8 | 1 | 3.5 | 0.36 | 2.2 | 26.1
2898 | Э76ХФ | Р65 | 14 | 42.0166667 | 20.2166667 | 42.0166667 | 2.99082745 | 0.299255 | 0.130071 | 0.168716 | 0.149259 | 0.0382817 | 1554 | 1579 | 11.9059897 | 13108.99 | 110.7 | 1 | 16.675 | 0.238 | 0.05 | 0.296 | 0.029 | 0.02 | 0.048141 | 0.161 | 0.26 | 0.227 | 4417 | 0.002 | 0.546 | 0.309 | 0.106 | 0.636 | 0.006 | 0.01 | 0.069 | 0.006 | 0.019 | 0.436 | 0.001 | 0.003 | 0.002 | 0.765 | 0.0002 | 0.418 | 0.107 | 0.787 | 0.005 | 0.011 | 0.07 | 0.007 | 0.014 | 0.553 | 0.002 | 0.037 | 3.1 | 49.1 | 0.8 | 15.4 | 0.16 | 2 | 24.9 | 4.4 | 56.2 | 0.6 | 8.4 | 0.24 | 2.1 | 26.3
2899 | Э76ХФ | Р65 | 16 | 40.8666667 | 18.3166667 | 40.8666667 | 2.99082745 | 0.299665 | 0.096837 | 0.132133 | 0.133207 | 0.0384829 | 1570 | 1576 | 12.1008157 | 13112.65 | 110.4 | 1 | 16.484 | 0.155 | 0.05 | 0.304 | 0.028 | 0.02 | 0.048394 | 0.151 | 0.203 | 0.169 | 4003 | 0.002 | 0.547 | 0.332 | 0.115 | 0.664 | 0.008 | 0.012 | 0.075 | 0.007 | 0.019 | 0.443 | 0.002 | 0.003 | 0.003 | 0.775 | 0.0004 | 0.414 | 0.115 | 0.78 | 0.008 | 0.01 | 0.075 | 0.008 | 0.018 | 0.556 | 0.002 | 0.037 | 3.6 | 53.2 | 0.9 | 13.6 | 0.11 | 2.1 | 25 | 4.3 | 55.9 | 0.6 | 8 | 0.25 | 2.1 | 26.1
2901 | Э76ХФ | Р65 | 15 | 41.0166667 | 19.9666667 | 41.0166667 | 2.139329 | 0.347505 | 0.130071 | 0.132518 | 0.175217 | 0.0401799 | 1588 | 1582 | 5.5813897 | 12053.09 | 114.6 | 1 | 7.631 | 0.234 | 0.05 | 0.357 | 0.03 | 0.02 | 0.050528 | 0.215 | 0.202 | 0.227 | 4011 | 0.002 | 0.51 | 0.314 | 0.108 | 0.678 | 0.006 | 0.007 | 0.076 | 0.007 | 0.02 | 0.416 | 0.002 | 0.003 | 0.003 | 0.745 | 0.0003 | 0.417 | 0.105 | 0.788 | 0.005 | 0.009 | 0.075 | 0.008 | 0.014 | 0.566 | 0.003 | 0.037 | 6 | 52.4 | 0.5 | 15 | 0.08 | 2.2 | 24 | 4.3 | 55 | 0.6 | 9.2 | 0.28 | 2.1 | 25.6
2906 | Э90ХАФ | Р65 | 24 | 44.8666667 | 23.55 | 44.7 | 3.5431472 | 0.39073 | 0.029796 | 0.072194 | 0.096681 | 0.0955646 | 1555 | 1603 | 9.8697725 | 13900.64 | 113.5 | 1 | 5.061 | 0.016 | 0.05 | 0.431 | 0.03 | 0.02 | 0.104528 | 0.119 | 0.11 | 0.052 | 5456 | 0.002 | 0.558 | 0.263 | 0.113 | 0.722 | 0.008 | 0.01 | 0.067 | 0.009 | 0.019 | 0.456 | 0.002 | 0.003 | 0.004 | 0.856 | 0.0004 | 0.288 | 0.111 | 0.785 | 0.007 | 0.015 | 0.066 | 0.01 | 0.014 | 0.539 | 0.003 | 0.083 | 3.5 | 54.4 | 0.4 | 9.5 | 0.06 | 2.7 | 20.5 | 4.5 | 51.6 | 0.5 | 4.4 | 0.08 | 2.5 | 21
2907 | Э90ХАФ | Р65 | 28 | 49.5166667 | 26.0333333 | 49.1833333 | 2 | 0.37743 | 0.066468 | 0.094671 | 0.107104 | 0.0928214 | 1554 | 1586 | 13.6498177 | 13014.85 | 115.5 | 1 | 12.482 | 0.019 | 0.05 | 0.407 | 0.03 | 0.02 | 0.102177 | 0.126 | 0.145 | 0.116 | 5647 | 0.002 | 0.562 | 0.233 | 0.098 | 0.709 | 0.006 | 0.009 | 0.064 | 0.008 | 0.019 | 0.451 | 0.002 | 0.003 | 0.003 | 0.84 | 0.0003 | 0.288 | 0.098 | 0.795 | 0.005 | 0.013 | 0.064 | 0.009 | 0.015 | 0.546 | 0.003 | 0.083 | 3.5 | 51.3 | 0.4 | 8.3 | 0.06 | 2.5 | 20.4 | 4.1 | 58.7 | 0.7 | 3.8 | 0.09 | 2.3 | 25.9
2908 | Э90ХАФ | Р65 | 36 | 47.0166667 | 19.5333333 | 46.85 | 2 | 0.367685 | 0.057873 | 0.057034 | 0.099946 | 0.0902316 | 1581 | 1587 | 11.6641509 | 12799.66 | 111.7 | 1 | 9.273 | 0.147 | 0.05 | 0.398 | 0.039 | 0.02 | 0.098994 | 0.13 | 0.086 | 0.101 | 4167 | 0.002 | 0.552 | 0.239 | 0.098 | 0.739 | 0.006 | 0.009 | 0.068 | 0.01 | 0.019 | 0.46 | 0.002 | 0.003 | 0.003 | 0.849 | 0.0002 | 0.288 | 0.098 | 0.792 | 0.005 | 0.013 | 0.068 | 0.011 | 0.013 | 0.539 | 0.003 | 0.083 | 3.1 | 51.5 | 0.4 | 10.5 | 0.07 | 2.3 | 22 | 3.5 | 56.6 | 1 | 10.1 | 0.15 | 2.2 | 25.3
2909 | Э90ХАФ | Р65 | 38 | 48.5333333 | 21.9666667 | 48.3666667 | 2.8067425 | 0.42249 | 0.098556 | 0.14044 | 0.135365 | 0.0924292 | 1562 | 1579 | 11.4475921 | 13187.25 | 116.4 | 1 | 8.98 | 0.151 | 0.05 | 0.455 | 0.031 | 0.02 | 0.101924 | 0.151 | 0.216 | 0.172 | 4828 | 0.002 | 0.517 | 0.206 | 0.115 | 0.663 | 0.009 | 0.009 | 0.086 | 0.007 | 0.019 | 0.427 | 0.002 | 0.003 | 0.003 | 0.87 | 0.0002 | 0.286 | 0.113 | 0.785 | 0.007 | 0.014 | 0.085 | 0.008 | 0.012 | 0.543 | 0.003 | 0.081 | 3.7 | 52.1 | 0.3 | 10 | 0.1 | 2.3 | 23 | 4.5 | 54.9 | 0.7 | 9.6 | 0.2 | 2.2 | 25.3
2910 | Э90ХАФ | Р65 | 45 | 42.55 | 23.8 | 42.3833333 | 2 | 0.43071 | 0.084804 | 0.105646 | 0.114539 | 0.0927419 | 1573 | 1610 | 7.908106 | 12927.73 | 115.6 | 1 | 5.718 | 0.163 | 0.05 | 0.469 | 0.04 | 0.02 | 0.102358 | 0.133 | 0.162 | 0.148 | 5128 | 0.001 | 0.522 | 0.218 | 0.118 | 0.693 | 0.008 | 0.009 | 0.072 | 0.009 | 0.02 | 0.439 | 0.002 | 0.003 | 0.003 | 0.845 | 0.0002 | 0.289 | 0.118 | 0.787 | 0.007 | 0.013 | 0.072 | 0.01 | 0.015 | 0.541 | 0.002 | 0.08 | 4.9 | 52.6 | 0.3 | 14.4 | 0.13 | 2.2 | 23.7 | 4.7 | 55.2 | 0.8 | 9.9 | 0.17 | 2.2 | 25
2911 | Э90ХАФ | Р65 | 14 | 49.05 | 24.3833333 | 48.7333333 | 2 | 0.41107 | 0.089388 | 0.181144 | 0.138081 | 0.0931664 | 1563 | 1575 | 11.9653904 | 12869.45 | 116.9 | 1 | 13.368 | 0.183 | 0.05 | 0.441 | 0.031 | 0.02 | 0.102069 | 0.139 | 0.28 | 0.156 | 5230 | 0.002 | 0.534 | 0.215 | 0.124 | 0.642 | 0.007 | 0.009 | 0.073 | 0.008 | 0.023 | 0.438 | 0.002 | 0.003 | 0.003 | 0.841 | 0.0001 | 0.29 | 0.123 | 0.797 | 0.005 | 0.012 | 0.073 | 0.009 | 0.016 | 0.547 | 0.002 | 0.08 | 3.6 | 54.1 | 0.3 | 11 | 0.09 | 2.1 | 25.4 | 4.3 | 55.4 | 0.7 | 10.3 | 0.12 | 2.5 | 22.6
2912 | Э90ХАФ | Р65 | 19 | 42.8833333 | 18.1666667 | 42.5666667 | 2 | 0.414215 | 0.078501 | 0.177885 | 0.134615 | 0.0972314 | 1574 | 1578 | 13.8398514 | 13161.47 | 117.2 | 1 | 16.554 | 0.131 | 0.05 | 0.447 | 0.039 | 0.02 | 0.108 | 0.135 | 0.275 | 0.137 | 3985 | 0.002 | 0.528 | 0.224 | 0.116 | 0.639 | 0.008 | 0.009 | 0.071 | 0.009 | 0.022 | 0.424 | 0.002 | 0.003 | 0.003 | 0.85 | 0.0002 | 0.292 | 0.115 | 0.791 | 0.006 | 0.012 | 0.071 | 0.01 | 0.015 | 0.545 | 0.003 | 0.077 | 2.8 | 47.5 | 0.6 | 12.1 | 0.07 | 2.4 | 20 | 3.8 | 58.1 | 0.5 | 10.4 | 0.07 | 2.4 | 24.6
2913 | Э90ХАФ | Р65 | 18 | 46.5333333 | 22.3666667 | 46.3833333 | 2 | 0.43895 | 0.098556 | 0.200314 | 0.143061 | 0.0962856 | 1562 | 1575 | 11.8509554 | 12769 | 113.2 | 1 | 9.303 | 0.172 | 0.05 | 0.473 | 0.023 | 0.02 | 0.107349 | 0.139 | 0.31 | 0.172 | 4760 | 0.001 | 0.505 | 0.204 | 0.126 | 0.611 | 0.007 | 0.009 | 0.075 | 0.006 | 0.02 | 0.408 | 0.002 | 0.003 | 0.003 | 0.873 | 0.0002 | 0.291 | 0.124 | 0.787 | 0.005 | 0.014 | 0.075 | 0.008 | 0.014 | 0.544 | 0.003 | 0.081 | 3 | 47.8 | 0.9 | 12.8 | 0.1 | 2.1 | 22.7 | 3.4 | 56.9 | 0.2 | 10.9 | 0.07 | 2.2 | 25.9
2914 | Э90ХАФ | Р65 | 24 | 47.85 | 19.8666667 | 47.6666667 | 2 | 0.42649 | 0.09741 | 0.195697 | 0.135968 | 0.09469 | 1567 | 1581 | 10.0332604 | 12965.44 | 116.2 | 1 | 7.642 | 0.15 | 0.05 | 0.458 | 0.032 | 0.02 | 0.104384 | 0.13 | 0.303 | 0.17 | 4293 | 0.002 | 0.532 | 0.207 | 0.113 | 0.622 | 0.006 | 0.009 | 0.066 | 0.009 | 0.021 | 0.428 | 0.002 | 0.003 | 0.003 | 0.857 | 0.0002 | 0.287 | 0.112 | 0.788 | 0.005 | 0.013 | 0.066 | 0.01 | 0.014 | 0.545 | 0.003 | 0.082 | 3.3 | 50.8 | 0.6 | 11.9 | 0.07 | 2.2 | 22.8 | 3.7 | 56.6 | 0.6 | 9.7 | 0.1 | 2.2 | 25.5
2915 | Э90ХАФ | Р65 | 32 | 44.3333333 | 18.4666667 | 44.15 | 2.5540166 | 0.44429 | 0.083658 | 0.157182 | 0.144953 | 0.0939677 | 1580 | 1585 | 11.5427252 | 12840.43 | 115.1 | 1 | 8.33 | 0.149 | 0.05 | 0.484 | 0.04 | 0.02 | 0.103733 | 0.159 | 0.242 | 0.146 | 3952 | 0.002 | 0.525 | 0.22 | 0.109 | 0.66 | 0.008 | 0.008 | 0.075 | 0.01 | 0.02 | 0.421 | 0.001 | 0.003 | 0.003 | 0.868 | 0.0001 | 0.29 | 0.109 | 0.795 | 0.006 | 0.013 | 0.075 | 0.012 | 0.016 | 0.543 | 0.002 | 0.083 | 2.9 | 47.6 | 0.6 | 13.9 | 0.12 | 2.2 | 21.3 | 4.2 | 50.2 | 0.7 | 8.8 | 0.09 | 2.5 | 20.3
2916 | Э90ХАФ | Р65 | 30 | 53.0166667 | 30.1333333 | 52.85 | 2.7470646 | 0.16441 | 0.060738 | 0.070773 | 0.116612 | 0.0938974 | 1511 | 1580 | 12.7767355 | 12952.43 | 116.6 | 1 | 11.35 | 0.097 | 0.05 | 0.146 | 0.04 | 0.02 | 0.103624 | 0.15 | 0.107 | 0.106 | 6505 | 0.002 | 0.73 | 0.239 | 0.113 | 0.734 | 0.006 | 0.008 | 0.065 | 0.017 | 0.023 | 0.462 | 0.002 | 0.005 | 0.003 | 0.858 | 0.0004 | 0.29 | 0.112 | 0.792 | 0.004 | 0.013 | 0.065 | 0.018 | 0.017 | 0.542 | 0.003 | 0.086 | 3 | 59.4 | 0.2 | 11.7 | 0.1 | 2.3 | 25.4 | 3.4 | 55.3 | 0.5 | 10.3 | 0.1 | 2.1 | 26.4
2917 | Э90ХАФ | Р65 | 29 | 47.6833333 | 17.3166667 | 47.35 | 1.2095041 | 0.46024 | 0.099702 | 0.202871 | 0.169919 | 0.0920628 | 1603 | 1581 | 14.728186 | 12477 | 114.1 | 1 | 17.592 | 0.27 | 0.05 | 0.499 | 0.03 | 0.02 | 0.101526 | 0.179 | 0.313 | 0.174 | 3601 | 0.002 | 0.517 | 0.204 | 0.123 | 0.615 | 0.007 | 0.012 | 0.07 | 0.011 | 0.023 | 0.392 | 0.001 | 0.002 | 0.003 | 0.856 | 0.0003 | 0.288 | 0.123 | 0.791 | 0.005 | 0.014 | 0.071 | 0.013 | 0.014 | 0.546 | 0.002 | 0.083 | 3.2 | 49.3 | 0.5 | 17.7 | 0.19 | 1.9 | 25.8 | 4.5 | 50.7 | 0.4 | 13.8 | 0.08 | 2.1 | 24.3
2918 | Э90ХАФ | Р65 | 35 | 44.05 | 28.6333333 | 43.8833333 | 2.7990581 | 0.28345 | 0.06303 | 0.083967 | 0.084678 | 0.0898864 | 1512 | 1588 | 8.5214286 | 13107.1 | 111.7 | 1 | 7.158 | 0.148 | 0.05 | 0.292 | 0.054 | 0.02 | 0.099501 | 0.096 | 0.129 | 0.11 | 6255 | 0.002 | 0.623 | 0.234 | 0.118 | 0.709 | 0.007 | 0.009 | 0.064 | 0.012 | 0.021 | 0.451 | 0.002 | 0.004 | 0.004 | 0.853 | 0.0004 | 0.29 | 0.118 | 0.786 | 0.006 | 0.012 | 0.065 | 0.013 | 0.015 | 0.55 | 0.003 | 0.084 | 2.8 | 48.4 | 0.3 | 10.9 | 0.1 | 2.2 | 22.2 | 3.4 | 63.1 | 0.3 | 4.4 | 0.05 | 2.6 | 24.5
2919 | Э90ХАФ | Р65 | 35 | 48.3833333 | 18.8833333 | 48.2166667 | 2.6848485 | 0.4143 | 0.081366 | 0.115711 | 0.136799 | 0.0916872 | 1583 | 1590 | 13.6391867 | 12925.68 | 113.9 | 1 | 12.298 | 0.087 | 0.05 | 0.449 | 0.041 | 0.02 | 0.101273 | 0.163 | 0.177 | 0.142 | 4068 | 0.002 | 0.525 | 0.218 | 0.116 | 0.697 | 0.009 | 0.009 | 0.091 | 0.011 | 0.018 | 0.422 | 0.002 | 0.003 | 0.003 | 0.848 | 0.0004 | 0.287 | 0.114 | 0.795 | 0.007 | 0.012 | 0.09 | 0.011 | 0.014 | 0.554 | 0.003 | 0.083 | 3.1 | 55.5 | 0.3 | 12.3 | 0.08 | 2.1 | 25.9 | 3.1 | 55.8 | 0.4 | 9.6 | 0.07 | 2.1 | 26.7
2922 | Э76ХФ | Р65 | 26 | 45.0333333 | 29.5833333 | 45.0333333 | 4.3778371 | 0.172655 | 0.134655 | 0.087947 | 0.143993 | 0.0391739 | 1542 | 1632 | 23.4632865 | 13817.92 | 114 | 1 | 35.221 | 0.152 | 0.05 | 0.142 | 0.028 | 0.02 | 0.049732 | 0.185 | 0.133 | 0.235 | 6813 | 0.002 | 0.638 | 0.309 | 0.103 | 0.725 | 0.006 | 0.008 | 0.078 | 0.012 | 0.018 | 0.462 | 0.003 | 0.004 | 0.004 | 0.771 | 0.0011 | 0.419 | 0.1 | 0.796 | 0.005 | 0.009 | 0.078 | 0.013 | 0.011 | 0.558 | 0.003 | 0.039 | 3.2 | 50 | 1 | 5.8 | 0.1 | 2.8 | 18.1 | 3.9 | 57.2 | 0.4 | 7.6 | 0.14 | 2.2 | 26.2
2923 | Э76ХФ | Р65 | 28 | 51.2166667 | 23.5666667 | 51.2166667 | 2.8663816 | 0.21981 | 0.124914 | 0.087563 | 0.128177 | 0.0382342 | 1570 | 1601 | 8.5296453 | 12750.21 | 111.7 | 1 | 14.562 | 0.116 | 0.05 | 0.202 | 0.029 | 0.02 | 0.048539 | 0.161 | 0.133 | 0.218 | 5008 | 0.002 | 0.621 | 0.315 | 0.117 | 0.716 | 0.006 | 0.01 | 0.068 | 0.011 | 0.019 | 0.473 | 0.002 | 0.004 | 0.003 | 0.785 | 0.0008 | 0.418 | 0.116 | 0.788 | 0.005 | 0.009 | 0.067 | 0.011 | 0.012 | 0.565 | 0.003 | 0.038 | 3.3 | 58.4 | 0.9 | 8.3 | 0.08 | 2.5 | 23.5 | 3.2 | 56.8 | 0.4 | 10.3 | 0.1 | 2.1 | 26.5
2924 | Э76ХФ | Р65 | 3 | 52.7 | 17.0833333 | 52.7 | 2.3913043 | 0.06376 | 0.128926 | 0.021344 | 0.042216 | 0.0394243 | 1581 | 1607 | 8.0402288 | 12847.61 | 111.2 | 1 | 14.057 | 0.11 | 0.03 | 0.052 | 0.028 | 0.02 | 0.04966 | 0.056 | 0.032 | 0.227 | 3658 | 0.002 | 0.579 | 0.313 | 0.109 | 0.674 | 0.009 | 0.009 | 0.084 | 0.008 | 0.02 | 0.453 | 0.002 | 0.003 | 0.003 | 0.77 | 0.0002 | 0.417 | 0.109 | 0.794 | 0.009 | 0.01 | 0.084 | 0.009 | 0.016 | 0.57 | 0.003 | 0.038 | 3.1 | 49 | 0.8 | 12.6 | 0.09 | 2.5 | 19.8 | 3.3 | 57.4 | 0.5 | 10.3 | 0.12 | 2.2 | 26.6
2925 | Э76ХФ | Р65 | 44 | 53.2166667 | 25.7 | 53.2166667 | 2.99082745 | 0.310085 | 0.158721 | 0.172391 | 0.169859 | 0.0395158 | 1562 | 1594 | 11.9122961 | 13221.01 | 115.3 | 1 | 21.098 | 0.177 | 0.05 | 0.304 | 0.038 | 0.02 | 0.050166 | 0.191 | 0.265 | 0.277 | 5663 | 0.002 | 0.54 | 0.287 | 0.114 | 0.643 | 0.008 | 0.01 | 0.081 | 0.008 | 0.021 | 0.42 | 0.002 | 0.003 | 0.003 | 0.776 | 0.0007 | 0.416 | 0.115 | 0.79 | 0.007 | 0.011 | 0.081 | 0.009 | 0.015 | 0.559 | 0.003 | 0.037 | 3.1 | 52.3 | 0.8 | 20.1 | 0.18 | 2.1 | 24.7 | 3.2 | 56.2 | 0.8 | 11.3 | 0.12 | 2.1 | 26.8
2926 | Э76ХФ | Р65 | 56 | 46.5333333 | 23.4666667 | 46.5333333 | 3.8783605 | 0.304355 | 0.132363 | 0.11485 | 0.179795 | 0.0393448 | 1559 | 1583 | 9.9274489 | 13643.18 | 117.1 | 1 | 15.371 | 0.155 | 0.05 | 0.304 | 0.018 | 0.02 | 0.049949 | 0.229 | 0.174 | 0.231 | 5336 | 0.002 | 0.544 | 0.311 | 0.12 | 0.691 | 0.006 | 0.008 | 0.071 | 0.011 | 0.019 | 0.419 | 0.002 | 0.003 | 0.004 | 0.753 | 0.0012 | 0.415 | 0.117 | 0.784 | 0.006 | 0.009 | 0.071 | 0.011 | 0.015 | 0.561 | 0.003 | 0.037 | 3.5 | 56.6 | 0.8 | 12.6 | 0.09 | 2.2 | 25.2 | 3.2 | 55.1 | 0.8 | 10 | 0.13 | 2.2 | 25.3
2928 | Э76ХФ | Р65 | 51 | 41.6833333 | 21.6666667 | 41.6833333 | 3.7180431 | 0.275215 | 0.098204 | 0.111286 | 0.137614 | 0.038747 | 1541 | 1583 | 8.8639744 | 13774.15 | 112.9 | 1 | 12.316 | 0.095 | 0.05 | 0.274 | 0.022 | 0.02 | 0.04919 | 0.166 | 0.17 | 0.175 | 4974 | 0.002 | 0.561 | 0.336 | 0.13 | 0.693 | 0.008 | 0.009 | 0.079 | 0.014 | 0.026 | 0.448 | 0.002 | 0.004 | 0.003 | 0.774 | 0.0005 | 0.419 | 0.129 | 0.792 | 0.007 | 0.01 | 0.079 | 0.014 | 0.018 | 0.552 | 0.003 | 0.038 | 3.3 | 57.9 | 0.7 | 9.5 | 0.14 | 2.4 | 24.6 | 3.8 | 55.9 | 0.8 | 7 | 0.19 | 2.1 | 26.5
2929 | Э76ХФ | Р65 | 51 | 41.9 | 19.2 | 41.9 | 2.8466153 | 0.264195 | 0.094545 | 0.071301 | 0.138359 | 0.03812 | 1565 | 1586 | 9.5597364 | 12562.5 | 111.8 | 1 | 13.296 | 0.127 | 0.05 | 0.263 | 0.027 | 0.02 | 0.048394 | 0.183 | 0.107 | 0.165 | 4020 | 0.002 | 0.572 | 0.334 | 0.114 | 0.724 | 0.009 | 0.009 | 0.084 | 0.011 | 0.019 | 0.446 | 0.002 | 0.003 | 0.003 | 0.789 | 0.0006 | 0.413 | 0.114 | 0.782 | 0.009 | 0.01 | 0.085 | 0.012 | 0.016 | 0.559 | 0.003 | 0.037 | 3.1 | 51.6 | 1.7 | 17.5 | 0.48 | 2.2 | 23.5 | 4.3 | 55.9 | 0.7 | 13.7 | 0.12 | 2.2 | 25.6
2930 | Э76ХФ | Р65 | 40 | 41.55 | 21.55 | 41.55 | 2.99082745 | 0.26887 | 0.132936 | 0.090679 | 0.151906 | 0.039374 | 1554 | 1586 | 13.5508475 | 13275.17 | 116.3 | 1 | 18.655 | 0.113 | 0.05 | 0.261 | 0.019 | 0.02 | 0.049986 | 0.196 | 0.137 | 0.232 | 4768 | 0.002 | 0.556 | 0.306 | 0.123 | 0.704 | 0.009 | 0.008 | 0.099 | 0.012 | 0.019 | 0.435 | 0.002 | 0.004 | 0.003 | 0.775 | 0.0004 | 0.414 | 0.123 | 0.781 | 0.008 | 0.01 | 0.099 | 0.013 | 0.015 | 0.557 | 0.003 | 0.038 | 3.6 | 56.1 | 0.8 | 10.9 | 0.19 | 2.4 | 23.1 | 4.3 | 55 | 0.7 | 13.2 | 0.11 | 2.2 | 25.1
2933 | Э76ХФ | Р65 | 41 | 42.1833333 | 14.8333333 | 42.1833333 | 3.400094 | 0.304162 | 0.121476 | 0.128427 | 0.137483 | 0.03812 | 1546 | 1582 | 8.441256 | 13647.64 | 111.7 | 1 | 11.799 | 0.078 | 0.05 | 0.301 | 0.03 | 0.02 | 0.048394 | 0.159 | 0.197 | 0.212 | 3374 | 0.002 | 0.537 | 0.307 | 0.121 | 0.659 | 0.01 | 0.01 | 0.091 | 0.008 | 0.022 | 0.449 | 0.002 | 0.003 | 0.003 | 0.763 | 0.0002 | 0.415 | 0.122 | 0.782 | 0.009 | 0.012 | 0.088 | 0.009 | 0.017 | 0.557 | 0.003 | 0.037 | 3.6 | 54 | 0.5 | 9.8 | 0.11 | 2.2 | 24.4 | 4 | 56.3 | 0.6 | 7.4 | 0.11 | 2.2 | 25.4
2934 | Э76ХФ | Р65 | 27 | 41.5333333 | 17.5 | 41.5333333 | 3.6527076 | 0.22251 | 0.1146 | 0.093538 | 0.138897 | 0.03812 | 1549 | 1584 | 8.9115361 | 13107.43 | 111.5 | 1 | 12.038 | 0.148 | 0.05 | 0.207 | 0.069 | 0.02 | 0.048394 | 0.175 | 0.142 | 0.2 | 3823 | 0.002 | 0.616 | 0.323 | 0.128 | 0.705 | 0.008 | 0.01 | 0.076 | 0.011 | 0.023 | 0.458 | 0.002 | 0.003 | 0.003 | 0.775 | 0.0005 | 0.418 | 0.125 | 0.784 | 0.008 | 0.011 | 0.076 | 0.011 | 0.017 | 0.564 | 0.002 | 0.037 | 3.2 | 56.2 | 0.3 | 13.3 | 0.08 | 2.3 | 24.8 | 3.4 | 55.3 | 0.7 | 10.7 | 0.11 | 2.5 | 22
2935 | Э76ХФ | Р65 | 25 | 40.5166667 | 19.8666667 | 40.5166667 | 3.2850716 | 0.280295 | 0.109443 | 0.127358 | 0.171912 | 0.0396583 | 1532 | 1583 | 10.4075689 | 13155.7 | 116.5 | 1 | 14.056 | 0.085 | 0.05 | 0.278 | 0.047 | 0.03 | 0.050347 | 0.212 | 0.194 | 0.191 | 4356 | 0.002 | 0.575 | 0.331 | 0.125 | 0.68 | 0.006 | 0.01 | 0.069 | 0.011 | 0.023 | 0.432 | 0.002 | 0.003 | 0.003 | 0.786 | 0.0003 | 0.422 | 0.125 | 0.795 | 0.006 | 0.009 | 0.069 | 0.012 | 0.018 | 0.567 | 0.003 | 0.037 | 3.3 | 51.2 | 0.4 | 10.3 | 0.08 | 2.6 | 19.9 | 3.8 | 59.1 | 1 | 6.7 | 0.26 | 2.5 | 24
2936 | Э76ХФ | Р65 | 27 | 41.3666667 | 22.7 | 41.3666667 | 4 | 0.1767223 | 0.092826 | 0.103587 | 0.160498 | 0.039374 | 1533 | 1577 | 11.1459307 | 13464.32 | 116.4 | 1 | 15.369 | 0.085 | 0.05 | 0.138 | 0.063 | 0.02 | 0.049986 | 0.204 | 0.157 | 0.162 | 5094 | 0.002 | 0.632 | 0.34 | 0.116 | 0.695 | 0.01 | 0.009 | 0.082 | 0.014 | 0.022 | 0.438 | 0.002 | 0.004 | 0.003 | 0.787 | 0.0004 | 0.412 | 0.113 | 0.774 | 0.009 | 0.011 | 0.082 | 0.016 | 0.015 | 0.567 | 0.003 | 0.038 | 3.2 | 61.6 | 0.8 | 5.8 | 0.13 | 2.6 | 23.6 | 3.2 | 59.6 | 0.7 | 7.6 | 0.12 | 2.6 | 23.1
2938 | Э76ХФ | Р65 | 39 | 41.0166667 | 20.9666667 | 41.0166667 | 3 | 0.26005 | 0.116892 | 0.143012 | 0.136688 | 0.0391739 | 1551 | 1577 | 10.5988623 | 13309.7 | 111.8 | 1 | 14.491 | 0.086 | 0.05 | 0.251 | 0.049 | 0.02 | 0.049732 | 0.152 | 0.22 | 0.204 | 4651 | 0.002 | 0.522 | 0.311 | 0.134 | 0.639 | 0.01 | 0.01 | 0.094 | 0.008 | 0.024 | 0.412 | 0.002 | 0.003 | 0.003 | 0.775 | 0.0002 | 0.422 | 0.135 | 0.785 | 0.009 | 0.01 | 0.093 | 0.009 | 0.016 | 0.556 | 0.003 | 0.035 | 3.7 | 55.4 | 0.4 | 11.4 | 0.1 | 2.3 | 24.2 | 4 | 57.1 | 0.2 | 6.5 | 0.05 | 2.2 | 25.4
2939 | Э76ХФ | Р65 | 28 | 40.3666667 | 19.5333333 | 40.3666667 | 3.405167 | 0.27114 | 0.09741 | 0.124322 | 0.151478 | 0.0383192 | 1530 | 1580 | 9.154583 | 13650.51 | 111.8 | 1 | 12.318 | 0.063 | 0.05 | 0.269 | 0.047 | 0.02 | 0.048647 | 0.182 | 0.19 | 0.17 | 4444 | 0.002 | 0.569 | 0.339 | 0.121 | 0.675 | 0.009 | 0.011 | 0.078 | 0.009 | 0.026 | 0.443 | 0.002 | 0.003 | 0.003 | 0.781 | 0.0002 | 0.42 | 0.119 | 0.787 | 0.008 | 0.011 | 0.077 | 0.009 | 0.018 | 0.565 | 0.003 | 0.037 | 3.2 | 49.9 | 0.5 | 9 | 0.08 | 2.3 | 21.5 | 3.7 | 53.8 | 0.7 | 8.4 | 0.09 | 2.4 | 22.1
2940 | Э90ХАФ | Р65 | 33 | 42.05 | 21.3833333 | 41.8833333 | 3.3411097 | 0.33832 | 0.079074 | 0.079751 | 0.120254 | 0.090872 | 1562 | 1617 | 12.109901 | 13676.07 | 112.2 | 1 | 6.795 | 0.21 | 0.05 | 0.357 | 0.03 | 0.02 | 0.100116 | 0.152 | 0.121 | 0.138 | 4874 | 0.002 | 0.601 | 0.227 | 0.094 | 0.735 | 0.008 | 0.008 | 0.071 | 0.012 | 0.018 | 0.459 | 0.002 | 0.003 | 0.004 | 0.87 | 0.0003 | 0.298 | 0.095 | 0.815 | 0.007 | 0.015 | 0.071 | 0.015 | 0.016 | 0.552 | 0.002 | 0.083 | 4.2 | 57.2 | 0.7 | 9.5 | 0.06 | 2.6 | 21.7 | 5.3 | 56.3 | 0.4 | 14.1 | 0.11 | 2.7 | 20.7
2941 | Э90ХАФ | Р65 | 38 | 41.8666667 | 20.1666667 | 41.7 | 3.3060021 | 0.39921 | 0.096264 | 0.132053 | 0.129912 | 0.0936626 | 1539 | 1597 | 11.668125 | 13879.34 | 116.8 | 1 | 6.223 | 0.094 | 0.05 | 0.427 | 0.032 | 0.02 | 0.103009 | 0.146 | 0.203 | 0.168 | 4665 | 0.002 | 0.543 | 0.208 | 0.131 | 0.677 | 0.007 | 0.009 | 0.097 | 0.01 | 0.021 | 0.425 | 0.002 | 0.003 | 0.003 | 0.86 | 0.0003 | 0.287 | 0.13 | 0.788 | 0.006 | 0.014 | 0.097 | 0.011 | 0.016 | 0.524 | 0.002 | 0.081 | 3.3 | 45.5 | 0.5 | 9.7 | 0.1 | 2.6 | 17.8 | 4.3 | 54.4 | 0.6 | 11.7 | 0.1 | 2.3 | 23.4
2942 | Э90ХАФ | Р65 | 46 | 50.7166667 | 20.3666667 | 50.3833333 | 3.0403507 | 0.34317 | 0.075636 | 0.09571 | 0.123745 | 0.0913793 | 1546 | 1594 | 16.3144752 | 13251.06 | 114.2 | 1 | 11.615 | 0.127 | 0.05 | 0.363 | 0.034 | 0.02 | 0.101092 | 0.151 | 0.146 | 0.132 | 4498 | 0.002 | 0.587 | 0.231 | 0.108 | 0.721 | 0.009 | 0.008 | 0.079 | 0.011 | 0.02 | 0.443 | 0.002 | 0.003 | 0.003 | 0.861 | 0.0003 | 0.295 | 0.106 | 0.801 | 0.007 | 0.015 | 0.078 | 0.012 | 0.016 | 0.547 | 0.003 | 0.082 | 3.6 | 44.4 | 0.3 | 8.5 | 0.1 | 2.4 | 18.8 | 4.3 | 62.4 | 0.4 | 6.4 | 0.08 | 2.8 | 22.3
2943 | Э90ХАФ | Р65 | 25 | 41.0333333 | 16.6833333 | 40.8666667 | 2.5091491 | 0.3795727 | 0.064176 | 0.09734 | 0.138575 | 0.0901904 | 1555 | 1592 | 12.9746382 | 13223.98 | 112.5 | 1 | 10.459 | 0.111 | 0.05 | 0.382 | 0.064 | 0.02 | 0.099392 | 0.173 | 0.148 | 0.112 | 3677 | 0.002 | 0.542 | 0.233 | 0.124 | 0.719 | 0.006 | 0.009 | 0.069 | 0.012 | 0.022 | 0.432 | 0.002 | 0.003 | 0.004 | 0.849 | 0.0003 | 0.29 | 0.124 | 0.806 | 0.004 | 0.014 | 0.069 | 0.013 | 0.013 | 0.551 | 0.003 | 0.08 | 3.5 | 47.9 | 0.4 | 7.8 | 0.11 | 2.5 | 18.9 | 4.7 | 58.5 | 0.4 | 8.8 | 0.05 | 2.5 | 23.6
2944 | Э90ХАФ | Р65 | 28 | 40.8666667 | 15.3666667 | 40.7 | 3.0403507 | 0.35601 | 0.095118 | 0.128346 | 0.107994 | 0.0896172 | 1550 | 1579 | 11.9711297 | 13533.19 | 111.6 | 1 | 6.358 | 0.147 | 0.05 | 0.374 | 0.067 | 0.02 | 0.099212 | 0.114 | 0.198 | 0.166 | 3466 | 0.002 | 0.552 | 0.204 | 0.101 | 0.674 | 0.007 | 0.009 | 0.073 | 0.008 | 0.018 | 0.431 | 0.002 | 0.002 | 0.003 | 0.871 | 0.0002 | 0.29 | 0.1 | 0.796 | 0.006 | 0.013 | 0.073 | 0.009 | 0.013 | 0.536 | 0.003 | 0.082 | 3.2 | 52.9 | 0.4 | 12.9 | 0.11 | 2.2 | 23.6 | 4.1 | 57.7 | 0.2 | 10.1 | 0.06 | 2.5 | 23.3
2945 | Э90ХАФ | Р65 | 35 | 41.5166667 | 16.6 | 41.35 | 2.595994 | 0.32778 | 0.08595 | 0.124417 | 0.129238 | 0.0922175 | 1542 | 1581 | 12.7143279 | 13189.16 | 115.3 | 1 | 7.173 | 0.016 | 0.05 | 0.341 | 0.044 | 0.02 | 0.102069 | 0.148 | 0.191 | 0.15 | 3649 | 0.002 | 0.592 | 0.222 | 0.113 | 0.694 | 0.007 | 0.007 | 0.073 | 0.01 | 0.019 | 0.439 | 0.002 | 0.003 | 0.003 | 0.855 | 0.0003 | 0.294 | 0.112 | 0.806 | 0.005 | 0.013 | 0.073 | 0.011 | 0.016 | 0.549 | 0.003 | 0.081 | 3.8 | 56.4 | 0.3 | 12.6 | 0.1 | 2.6 | 22 | 4.3 | 58.2 | 0.2 | 11.2 | 0.07 | 2.6 | 22.1
2946 | Э90ХАФ | Р65 | 36 | 42.2 | 18.1666667 | 41.6833333 | 3.0674651 | 0.3871414 | 0.091107 | 0.146016 | 0.155804 | 0.0930499 | 1583 | 1578 | 13.5388753 | 13336.51 | 116 | 1 | 9.229 | 0.115 | 0.05 | 0.409 | 0.018 | 0.02 | 0.102756 | 0.18 | 0.224 | 0.159 | 4038 | 0.002 | 0.574 | 0.211 | 0.092 | 0.671 | 0.007 | 0.009 | 0.066 | 0.009 | 0.018 | 0.418 | 0.002 | 0.003 | 0.003 | 0.856 | 0.0002 | 0.287 | 0.092 | 0.797 | 0.005 | 0.015 | 0.066 | 0.01 | 0.016 | 0.545 | 0.003 | 0.081 | 3.3 | 59.9 | 0.3 | 14.4 | 0.13 | 2.3 | 25.9 | 4.3 | 56.5 | 0.5 | 10.4 | 0.08 | 2.5 | 22.8
2953 | Э90ХАФ | Р65 | 19 | 47.55 | 17.3333333 | 47.3666667 | 3 | 0.40383 | 0.101994 | 0.17509 | 0.15026 | 0.0912451 | 1609 | 1589 | 16.9152212 | 12558.46 | 113.7 | 1 | 10.619 | 0.075 | 0.05 | 0.43 | 0.019 | 0.02 | 0.102286 | 0.16 | 0.27 | 0.178 | 3628 | 0.002 | 0.547 | 0.198 | 0.101 | 0.637 | 0.006 | 0.008 | 0.082 | 0.009 | 0.018 | 0.418 | 0.001 | 0.003 | 0.003 | 0.852 | 0.0005 | 0.286 | 0.099 | 0.792 | 0.004 | 0.016 | 0.081 | 0.01 | 0.013 | 0.541 | 0.003 | 0.083 | 3.9 | 45.4 | 0.3 | 13.4 | 0.09 | 2.2 | 21 | 4.8 | 50 | 0.4 | 16.5 | 0.12 | 2 | 24.6
2958 | Э76ХФ | Р65 | 34 | 46.35 | 28.7333333 | 46.35 | 4.2999545 | 0.21621 | 0.124914 | 0.127948 | 0.143907 | 0.0388231 | 1551 | 1633 | 13.3838188 | 14312.3 | 114.2 | 1 | 20.678 | 0.128 | 0.05 | 0.196 | 0.033 | 0.02 | 0.049081 | 0.169 | 0.196 | 0.218 | 6854 | 0.002 | 0.605 | 0.316 | 0.096 | 0.682 | 0.007 | 0.008 | 0.065 | 0.009 | 0.018 | 0.448 | 0.002 | 0.004 | 0.004 | 0.78 | 0.0008 | 0.42 | 0.096 | 0.794 | 0.006 | 0.008 | 0.066 | 0.01 | 0.012 | 0.566 | 0.003 | 0.038 | 4 | 52.9 | 0.9 | 12.3 | 0.12 | 2.3 | 23 | 3.7 | 57.6 | 0.6 | 11.4 | 0.19 | 2.2 | 26.2
2960 | Э76ХФ | Р65 | 22 | 42.5166667 | 19.1333333 | 42.5166667 | 2.99082745 | 0.23227 | 0.12033 | 0.145313 | 0.153002 | 0.0395389 | 1567 | 1594 | 12.2251065 | 13195.82 | 114.3 | 1 | 16.745 | 0.165 | 0.05 | 0.216 | 0.041 | 0.02 | 0.049986 | 0.176 | 0.223 | 0.21 | 4208 | 0.002 | 0.577 | 0.32 | 0.114 | 0.653 | 0.007 | 0.01 | 0.072 | 0.01 | 0.023 | 0.436 | 0.001 | 0.003 | 0.003 | 0.765 | 0.0007 | 0.422 | 0.114 | 0.785 | 0.006 | 0.01 | 0.073 | 0.01 | 0.016 | 0.554 | 0.002 | 0.037 | 3 | 49.4 | 1.1 | 15.3 | 0.13 | 2.1 | 23.6 | 2.9 | 50.2 | 0.7 | 13 | 0.14 | 2 | 24.9
2961 | Э76ХФ | Р65 | 6 | 43.7166667 | 19.5333333 | 43.7166667 | 3.3574144 | 0.31344 | 0.173046 | 0.239457 | 0.264553 | 0.0401393 | 1543 | 1591 | 9.2216546 | 14019.11 | 117.6 | 1 | 13.438 | 0.43 | 0.05 | 0.303 | 0.041 | 0.02 | 0.050745 | 0.309 | 0.367 | 0.302 | 4564 | 0.002 | 0.531 | 0.277 | 0.102 | 0.576 | 0.007 | 0.01 | 0.064 | 0.009 | 0.024 | 0.35 | 0.001 | 0.003 | 0.002 | 0.773 | 0.0002 | 0.418 | 0.101 | 0.788 | 0.006 | 0.011 | 0.064 | 0.01 | 0.018 | 0.557 | 0.002 | 0.038 | 2.5 | 43.6 | 1.2 | 14 | 0.56 | 1.8 | 24 | 3.2 | 55.8 | 0.6 | 9.8 | 0.17 | 2.2 | 24.9
2962 | Э76ХФ | Р65 | 20 | 43.55 | 19.4166667 | 43.55 | 2.99082745 | 0.359655 | 0.291657 | 0.273643 | 0.260337 | 0.0409121 | 1577 | 1588 | 11.8460676 | 13584.21 | 116.7 | 1 | 16.443 | 0.397 | 0.05 | 0.337 | 0.041 | 0.02 | 0.051722 | 0.289 | 0.421 | 0.509 | 4396 | 0.001 | 0.484 | 0.173 | 0.091 | 0.541 | 0.006 | 0.011 | 0.059 | 0.01 | 0.022 | 0.354 | 0.001 | 0.003 | 0.003 | 0.744 | 0.0004 | 0.413 | 0.094 | 0.78 | 0.005 | 0.012 | 0.061 | 0.011 | 0.016 | 0.561 | 0.002 | 0.038 | 3 | 48.9 | 1.1 | 17.9 | 0.49 | 1.9 | 26.1 | 3.3 | 56.3 | 0.8 | 9.3 | 0.17 | 2.3 | 24.8
2963 | Э76ХФ | Р65 | 9 | 45.55 | 17.35 | 45.55 | 2.6782284 | 0.61198 | 0.197112 | 0.165508 | 0.226352 | 0.040254 | 1613 | 1585 | 8.9202363 | 12297.41 | 110.3 | 1 | 13.42 | 0.315 | 0.05 | 0.67 | 0.071 | 0.02 | 0.05089 | 0.28 | 0.252 | 0.344 | 3556 | 0.002 | 0.26 | 0.253 | 0.11 | 0.634 | 0.007 | 0.009 | 0.074 | 0.008 | 0.023 | 0.374 | 0.001 | 0.002 | 0.002 | 0.746 | 0.0005 | 0.418 | 0.108 | 0.784 | 0.006 | 0.01 | 0.075 | 0.009 | 0.022 | 0.559 | 0.002 | 0.038 | 2.2 | 49.8 | 1.1 | 19 | 0.94 | 1.9 | 26.1 | 3.5 | 57 | 0.6 | 8.4 | 0.17 | 2.2 | 26.2
2964 | Э76ХФ | Р65 | 9 | 42.0333333 | 22.5333333 | 42.0333333 | 2.99082745 | 0.27676 | 0.110016 | 0.16648 | 0.161775 | 0.0403679 | 1536 | 1575 | 11.3349225 | 13382.84 | 115.3 | 1 | 15.85 | 0.172 | 0.05 | 0.272 | 0.042 | 0.02 | 0.051034 | 0.181 | 0.256 | 0.192 | 5026 | 0.001 | 0.537 | 0.33 | 0.127 | 0.64 | 0.007 | 0.009 | 0.081 | 0.007 | 0.021 | 0.425 | 0.002 | 0.003 | 0.003 | 0.775 | 0.0002 | 0.419 | 0.126 | 0.78 | 0.006 | 0.01 | 0.081 | 0.008 | 0.016 | 0.56 | 0.003 | 0.037 | 3.2 | 52 | 1.8 | 15.6 | 0.16 | 2.2 | 23.7 | 4.1 | 58.5 | 0.7 | 7.2 | 0.1 | 2.5 | 23
2965 | Э76ХФ | Р65 | 13 | 40.8333333 | 18.7833333 | 40.8333333 | 2.99082745 | 0.27107 | 0.083658 | 0.108813 | 0.137672 | 0.0404826 | 1562 | 1573 | 9.4378776 | 13205.32 | 115.4 | 1 | 12.846 | 0.148 | 0.05 | 0.272 | 0.043 | 0.02 | 0.051179 | 0.166 | 0.167 | 0.146 | 4134 | 0.002 | 0.545 | 0.351 | 0.124 | 0.696 | 0.008 | 0.01 | 0.081 | 0.009 | 0.022 | 0.447 | 0.002 | 0.003 | 0.003 | 0.767 | 0.0002 | 0.42 | 0.124 | 0.792 | 0.007 | 0.011 | 0.081 | 0.01 | 0.018 | 0.562 | 0.003 | 0.038 | 3.2 | 49.7 | 0.5 | 12.1 | 0.15 | 2.2 | 22.4 | 4.3 | 59.4 | 0.8 | 9.1 | 0.1 | 2.5 | 23.4
2966 | Э76ХФ | Р65 | 9 | 44.0166667 | 16.95 | 44.0166667 | 2.99082745 | 0.30717 | 0.106578 | 0.118226 | 0.140334 | 0.0408544 | 1571 | 1576 | 8.7594093 | 13423.01 | 116.3 | 1 | 12.852 | 0.169 | 0.05 | 0.312 | 0.042 | 0.02 | 0.051649 | 0.166 | 0.182 | 0.186 | 3792 | 0.001 | 0.532 | 0.333 | 0.107 | 0.682 | 0.006 | 0.01 | 0.07 | 0.009 | 0.022 | 0.447 | 0.002 | 0.003 | 0.003 | 0.784 | 0.0003 | 0.42 | 0.106 | 0.787 | 0.005 | 0.011 | 0.07 | 0.009 | 0.017 | 0.567 | 0.003 | 0.037 | 3 | 51.9 | 0.6 | 15 | 0.11 | 2.1 | 24.4 | 3.4 | 60.1 | 0.4 | 9.4 | 0.08 | 2.5 | 24.3
2967 | Э76ХФ | Р65 | 13 | 42.3666667 | 19.8333333 | 42.3666667 | 3.5185185 | 0.293415 | 0.136947 | 0.105216 | 0.176134 | 0.0408259 | 1553 | 1572 | 10.213244 | 13447.06 | 116.7 | 1 | 14.395 | 0.119 | 0.05 | 0.29 | 0.041 | 0.02 | 0.051613 | 0.226 | 0.16 | 0.239 | 4445 | 0.002 | 0.512 | 0.3 | 0.085 | 0.678 | 0.003 | 0.01 | 0.051 | 0.009 | 0.017 | 0.402 | 0.002 | 0.003 | 0.003 | 0.776 | 0.0004 | 0.415 | 0.086 | 0.783 | 0.003 | 0.01 | 0.051 | 0.009 | 0.015 | 0.563 | 0.003 | 0.036 | 2.9 | 49.3 | 1.1 | 9.5 | 0.11 | 2.4 | 20.6 | 3.5 | 59.4 | 0.5 | 8.6 | 0.08 | 2.5 | 24
2968 | Э76ХФ | Р65 | 12 | 42.0333333 | 16.85 | 42.0333333 | 3.591163 | 0.25531 | 0.124914 | 0.082858 | 0.138722 | 0.0396813 | 1560 | 1577 | 8.8427603 | 13605.93 | 112.6 | 1 | 12.316 | 0.127 | 0.05 | 0.246 | 0.041 | 0.02 | 0.050166 | 0.178 | 0.126 | 0.218 | 3821 | 0.002 | 0.551 | 0.316 | 0.082 | 0.711 | 0.005 | 0.009 | 0.059 | 0.007 | 0.019 | 0.444 | 0.002 | 0.003 | 0.003 | 0.783 | 0.0002 | 0.419 | 0.081 | 0.787 | 0.005 | 0.011 | 0.059 | 0.008 | 0.016 | 0.562 | 0.003 | 0.037 | 3 | 50.8 | 0.7 | 9.1 | 0.13 | 2.3 | 21.7 | 3.4 | 55.8 | 0.8 | 7.5 | 0.09 | 2.5 | 22.1
2969 | Э76ХФ | Р65 | 8 | 41.6833333 | 16.35 | 41.6833333 | 2.99082745 | 0.289185 | 0.150699 | 0.137265 | 0.170965 | 0.0407974 | 1570 | 1576 | 10.0615754 | 13269.72 | 117.1 | 1 | 13.98 | 0.129 | 0.05 | 0.281 | 0.041 | 0.02 | 0.051577 | 0.205 | 0.211 | 0.263 | 3616 | 0.002 | 0.541 | 0.299 | 0.082 | 0.671 | 0.005 | 0.01 | 0.058 | 0.007 | 0.018 | 0.42 | 0.001 | 0.003 | 0.003 | 0.785 | 0.0004 | 0.421 | 0.084 | 0.793 | 0.004 | 0.01 | 0.059 | 0.007 | 0.015 | 0.566 | 0.003 | 0.037 | 3.8 | 50.3 | 0.7 | 10 | 0.09 | 2.3 | 21.6 | 3.9 | 59.6 | 0.7 | 8.5 | 0.1 | 2.5 | 23.9
2970 | Э76ХФ | Р65 | 6 | 41.9 | 16.85 | 41.9 | 2.99082745 | 0.28519 | 0.155856 | 0.191411 | 0.166474 | 0.0409121 | 1574 | 1576 | 8.7422434 | 13296.14 | 114.1 | 1 | 12.21 | 0.159 | 0.05 | 0.273 | 0.042 | 0.02 | 0.051722 | 0.176 | 0.297 | 0.272 | 3734 | 0.002 | 0.548 | 0.29 | 0.099 | 0.627 | 0.005 | 0.01 | 0.059 | 0.006 | 0.019 | 0.437 | 0.002 | 0.003 | 0.002 | 0.75 | 0.0001 | 0.417 | 0.099 | 0.787 | 0.004 | 0.01 | 0.059 | 0.007 | 0.017 | 0.561 | 0.002 | 0.038 | 2.7 | 48.2 | 0.3 | 11.4 | 0.15 | 2.1 | 23.3 | 3.4 | 57.1 | 0.6 | 14.8 | 0.08 | 2.4 | 23.9
2971 | Э76ХФ | Р65 | 5 | 42.5666667 | 16.3333333 | 42.5666667 | 2.99082745 | 0.333355 | 0.169035 | 0.14219 | 0.191925 | 0.0407112 | 1580 | 1575 | 8.6306969 | 13470.61 | 117.5 | 1 | 12.246 | 0.128 | 0.05 | 0.332 | 0.042 | 0.02 | 0.051468 | 0.235 | 0.218 | 0.295 | 3667 | 0.002 | 0.51 | 0.281 | 0.072 | 0.652 | 0.003 | 0.01 | 0.041 | 0.007 | 0.016 | 0.399 | 0.001 | 0.003 | 0.003 | 0.786 | 0.0005 | 0.414 | 0.075 | 0.778 | 0.002 | 0.011 | 0.041 | 0.007 | 0.013 | 0.561 | 0.003 | 0.037 | 3 | 54.9 | 0.4 | 12 | 0.12 | 2.2 | 24.5 | 3.4 | 54.7 | 0.6 | 9.1 | 0.19 | 2.2 | 25.3
2972 | Э76ХФ | Р65 | 6 | 41.8666667 | 15.5166667 | 41.8666667 | 3 | 0.290805 | 0.126633 | 0.122073 | 0.168862 | 0.0417703 | 1584 | 1585 | 11.3039854 | 13035.02 | 116.9 | 1 | 15.521 | 0.127 | 0.05 | 0.288 | 0.042 | 0.02 | 0.052807 | 0.208 | 0.187 | 0.221 | 3371 | 0.002 | 0.522 | 0.313 | 0.103 | 0.674 | 0.005 | 0.01 | 0.065 | 0.008 | 0.017 | 0.405 | 0.001 | 0.003 | 0.003 | 0.76 | 0.0004 | 0.413 | 0.101 | 0.783 | 0.004 | 0.011 | 0.065 | 0.009 | 0.012 | 0.558 | 0.003 | 0.038 | 3.2 | 56.4 | 0.4 | 14.8 | 0.09 | 2.3 | 24.9 | 4.1 | 57.6 | 0.4 | 7.7 | 0.07 | 2.6 | 22.6
2973 | Э76ХФ | Р65 | 7 | 40.0333333 | 17.3333333 | 40.0333333 | 2.8365759 | 0.26428 | 0.10887 | 0.109053 | 0.152282 | 0.0386799 | 1552 | 1581 | 10.1645296 | 12984.23 | 112.9 | 1 | 13.564 | 0.086 | 0.05 | 0.259 | 0.034 | 0.02 | 0.0489 | 0.188 | 0.167 | 0.19 | 3751 | 0.002 | 0.573 | 0.329 | 0.123 | 0.69 | 0.005 | 0.008 | 0.072 | 0.009 | 0.022 | 0.444 | 0.001 | 0.003 | 0.003 | 0.787 | 0.0003 | 0.42 | 0.123 | 0.793 | 0.005 | 0.011 | 0.072 | 0.009 | 0.016 | 0.552 | 0.002 | 0.036 | 3.5 | 58.2 | 0.4 | 12.9 | 0.08 | 2.6 | 22.2 | 3.7 | 59.3 | 0.6 | 8.7 | 0.08 | 2.5 | 23.4
2975 | Э76ХФ | Р65 | 7 | 40.2 | 21.8666667 | 40.2 | 2.8760469 | 0.2472813 | 0.136374 | 0.101337 | 0.146288 | 0.0384798 | 1571 | 1628 | 12.6186567 | 13173.48 | 112.8 | 1 | 16.909 | 0.16 | 0.05 | 0.226 | 0.031 | 0.02 | 0.048647 | 0.182 | 0.155 | 0.238 | 4801 | 0.002 | 0.56 | 0.303 | 0.097 | 0.701 | 0.004 | 0.009 | 0.057 | 0.009 | 0.02 | 0.453 | 0.002 | 0.003 | 0.003 | 0.777 | 0.0002 | 0.418 | 0.098 | 0.793 | 0.004 | 0.009 | 0.058 | 0.01 | 0.014 | 0.549 | 0.003 | 0.036 | 3.2 | 59.4 | 0.5 | 12.3 | 0.09 | 2.6 | 23.3 | 3.9 | 59.2 | 0.8 | 9.6 | 0.1 | 2.5 | 23.7
2976 | Э76ХФ | Р65 | 8 | 45.3833333 | 21.85 | 45.3833333 | 3.1469719 | 0.28447 | 0.152418 | 0.15917 | 0.163735 | 0.039796 | 1540 | 1590 | 10.2634775 | 14032.04 | 115.9 | 1 | 15.495 | 0.111 | 0.05 | 0.274 | 0.029 | 0.02 | 0.050311 | 0.185 | 0.246 | 0.266 | 5110 | 0.002 | 0.55 | 0.286 | 0.112 | 0.653 | 0.008 | 0.01 | 0.075 | 0.007 | 0.024 | 0.447 | 0.004 | 0.003 | 0.003 | 0.759 | 0.0002 | 0.419 | 0.109 | 0.775 | 0.006 | 0.009 | 0.069 | 0.007 | 0.015 | 0.548 | 0.002 | 0.036 | 3.2 | 48.2 | 0.4 | 9.7 | 0.07 | 2.4 | 20.2 | 3.2 | 49.6 | 0.5 | 11.2 | 0.08 | 2.5 | 20
2977 | Э76ХФ | Р65 | 17 | 40.6833333 | 18.3333333 | 40.6833333 | 2.99082745 | 0.26608 | 0.129498 | 0.120627 | 0.161273 | 0.0400539 | 1550 | 1596 | 10.6503073 | 13450.91 | 117.1 | 1 | 14.443 | 0.013 | 0.05 | 0.257 | 0.032 | 0.02 | 0.050637 | 0.197 | 0.185 | 0.226 | 4110 | 0.002 | 0.573 | 0.313 | 0.105 | 0.685 | 0.006 | 0.01 | 0.074 | 0.012 | 0.019 | 0.441 | 0.002 | 0.003 | 0.003 | 0.76 | 0.0003 | 0.418 | 0.105 | 0.787 | 0.005 | 0.009 | 0.074 | 0.012 | 0.014 | 0.561 | 0.003 | 0.036 | 3.5 | 56.2 | 0.6 | 10.3 | 0.07 | 2.7 | 20.9 | 4 | 55.5 | 1 | 7.5 | 0.09 | 2.6 | 21.7
2978 | Э76ХФ | Р65 | 25 | 40.5166667 | 16.0166667 | 40.5166667 | 2.6390675 | 0.2346575 | 0.109443 | 0.090766 | 0.152624 | 0.0387661 | 1562 | 1591 | 6.6354832 | 13197.5 | 113.4 | 1 | 8.945 | 0.125 | 0.05 | 0.201 | 0.056 | 0.02 | 0.049009 | 0.196 | 0.138 | 0.191 | 3523 | 0.002 | 0.583 | 0.33 | 0.105 | 0.707 | 0.006 | 0.007 | 0.085 | 0.01 | 0.018 | 0.449 | 0.002 | 0.003 | 0.003 | 0.774 | 0.0003 | 0.419 | 0.104 | 0.782 | 0.006 | 0.008 | 0.086 | 0.011 | 0.014 | 0.561 | 0.003 | 0.037 | 3.7 | 49.5 | 0.5 | 10.4 | 0.08 | 2.4 | 20.5 | 4.5 | 55.1 | 0.8 | 12.5 | 0.12 | 2.5 | 22.3
2979 | Э76ХФ | Р65 | 23 | 40.35 | 16.35 | 40.35 | 3.2659574 | 0.271405 | 0.132363 | 0.173316 | 0.174724 | 0.0400823 | 1552 | 1584 | 11.6200743 | 13317.43 | 116.1 | 1 | 15.629 | 0.013 | 0.05 | 0.261 | 0.063 | 0.02 | 0.050673 | 0.196 | 0.268 | 0.231 | 3629 | 0.002 | 0.565 | 0.311 | 0.104 | 0.64 | 0.008 | 0.008 | 0.079 | 0.009 | 0.02 | 0.437 | 0.002 | 0.003 | 0.003 | 0.763 | 0.0004 | 0.416 | 0.106 | 0.786 | 0.007 | 0.009 | 0.079 | 0.01 | 0.018 | 0.549 | 0.002 | 0.036 | 3.6 | 53.1 | 1.4 | 19.2 | 0.12 | 2.6 | 20.6 | 3.8 | 59.7 | 0.6 | 9.2 | 0.09 | 2.5 | 23.6
2980 | Э76ХФ | Р65 | 22 | 40.3666667 | 13.9833333 | 40.3666667 | 3 | 0.280775 | 0.104859 | 0.111609 | 0.153621 | 0.0387661 | 1562 | 1586 | 9.8412882 | 13155.66 | 113.9 | 1 | 13.242 | 0.096 | 0.05 | 0.28 | 0.063 | 0.02 | 0.049009 | 0.189 | 0.171 | 0.183 | 3066 | 0.002 | 0.545 | 0.333 | 0.124 | 0.696 | 0.007 | 0.007 | 0.077 | 0.011 | 0.021 | 0.447 | 0.002 | 0.003 | 0.003 | 0.773 | 0.0003 | 0.417 | 0.123 | 0.789 | 0.006 | 0.009 | 0.078 | 0.012 | 0.015 | 0.562 | 0.003 | 0.036 | 3.3 | 49 | 1.8 | 9 | 0.11 | 2.4 | 20.4 | 3.9 | 49.6 | 0.5 | 12.6 | 0.08 | 2.3 | 21.4
2981 | Э76ХФ | Р65 | 26 | 40.2166667 | 18.7 | 40.2166667 | 3.4332478 | 0.2985 | 0.146688 | 0.169287 | 0.190668 | 0.0400539 | 1545 | 1583 | 9.5542478 | 13722.99 | 116.8 | 1 | 12.808 | 0.128 | 0.05 | 0.292 | 0.042 | 0.02 | 0.050637 | 0.222 | 0.261 | 0.256 | 4277 | 0.002 | 0.544 | 0.3 | 0.095 | 0.658 | 0.005 | 0.008 | 0.07 | 0.009 | 0.021 | 0.427 | 0.003 | 0.003 | 0.003 | 0.767 | 0.0002 | 0.417 | 0.096 | 0.796 | 0.004 | 0.009 | 0.071 | 0.01 | 0.017 | 0.568 | 0.003 | 0.037 | 3.1 | 57.3 | 0.3 | 12 | 0.09 | 2.3 | 25.2 | 3.7 | 55.9 | 0.9 | 11.7 | 0.1 | 2.5 | 22.3
2982 | Э76ХФ | Р65 | 26 | 40.1666667 | 14.5 | 40.1666667 | 3.2110169 | 0.326195 | 0.155283 | 0.185066 | 0.190964 | 0.0401654 | 1558 | 1583 | 9.9440664 | 13957.24 | 117.6 | 1 | 13.314 | 0.109 | 0.05 | 0.324 | 0.053 | 0.02 | 0.050745 | 0.216 | 0.286 | 0.271 | 3373 | 0.002 | 0.529 | 0.296 | 0.094 | 0.631 | 0.008 | 0.007 | 0.074 | 0.009 | 0.018 | 0.414 | 0.002 | 0.003 | 0.003 | 0.761 | 0.0002 | 0.417 | 0.091 | 0.784 | 0.007 | 0.008 | 0.073 | 0.009 | 0.015 | 0.573 | 0.003 | 0.036 | 3.6 | 57.7 | 0.4 | 13.9 | 0.09 | 2.4 | 24 | 4.5 | 53.9 | 0.9 | 6.9 | 0.13 | 2.5 | 21.8
2983 | Э76ХФ | Р65 | 28 | 40.2 | 13.5 | 40.2 | 2.9108216 | 0.2273513 | 0.123195 | 0.128818 | 0.160847 | 0.0384543 | 1565 | 1586 | 9.7246269 | 13382.22 | 113.1 | 1 | 13.031 | 0.128 | 0.05 | 0.199 | 0.059 | 0.02 | 0.048358 | 0.193 | 0.198 | 0.215 | 3011 | 0.001 | 0.585 | 0.317 | 0.065 | 0.679 | 0.004 | 0.008 | 0.044 | 0.009 | 0.016 | 0.438 | 0.002 | 0.003 | 0.003 | 0.761 | 0.0002 | 0.418 | 0.068 | 0.794 | 0.003 | 0.011 | 0.046 | 0.009 | 0.01 | 0.568 | 0.002 | 0.036 | 3.6 | 51.9 | 0.4 | 12.5 | 0.1 | 2.3 | 23.1 | 3.6 | 54.4 | 0.5 | 11.9 | 0.1 | 2.2 | 24.8
2984 | Э76ХФ | Р65 | 32 | 40.3833333 | 15.0166667 | 40.3833333 | 3 | 0.322085 | 0.174765 | 0.16862 | 0.18918 | 0.039892 | 1560 | 1583 | 11.0161783 | 13528.97 | 116 | 1 | 14.829 | 0.096 | 0.05 | 0.316 | 0.065 | 0.02 | 0.050166 | 0.22 | 0.26 | 0.305 | 3386 | 0.002 | 0.516 | 0.275 | 0.078 | 0.64 | 0.004 | 0.009 | 0.053 | 0.007 | 0.018 | 0.408 | 0.002 | 0.003 | 0.003 | 0.777 | 0.0002 | 0.418 | 0.079 | 0.789 | 0.004 | 0.009 | 0.054 | 0.008 | 0.013 | 0.565 | 0.003 | 0.037 | 3.3 | 51.8 | 0.4 | 18.4 | 0.17 | 2.1 | 25 | 3.5 | 57.5 | 0.7 | 9.1 | 0.2 | 2.2 | 26.6
2985 | Э76ХФ | Р65 | 8 | 40.3666667 | 15.7166667 | 40.3666667 | 2.9614055 | 0.3313807 | 0.1719 | 0.184394 | 0.163286 | 0.0391731 | 1588 | 1588 | 9.3507845 | 13315.8 | 113.2 | 1 | 12.582 | 0.078 | 0.05 | 0.317 | 0.051 | 0.02 | 0.049262 | 0.174 | 0.286 | 0.3 | 3488 | 0.002 | 0.525 | 0.267 | 0.064 | 0.617 | 0.003 | 0.011 | 0.046 | 0.006 | 0.017 | 0.428 | 0.002 | 0.003 | 0.003 | 0.777 | 0.0002 | 0.41 | 0.066 | 0.785 | 0.003 | 0.01 | 0.048 | 0.007 | 0.013 | 0.561 | 0.003 | 0.036 | 2.9 | 47.6 | 0.7 | 11.1 | 0.11 | 2.3 | 20.5 | 3.5 | 54.8 | 0.7 | 8.2 | 0.18 | 2.2 | 25.8
2986 | Э76ХФ | Р65 | 11 | 62.9 | 17.35 | 62.9 | 1.671847 | 0.558469 | 0.151272 | 0.05609 | 0.28345 | 0.0374189 | 1598 | 1598 | 20.2087841 | 12041.5 | 109.4 | 1 | 41.922 | 0.283 | 0.05 | 0.612 | 0.074 | 0.02 | 0.047056 | 0.41 | 0.078 | 0.264 | 3482 | 0.002 | 0.28 | 0.288 | 0.096 | 0.729 | 0.005 | 0.006 | 0.057 | 0.015 | 0.018 | 0.33 | 0.001 | 0.005 | 0.003 | 0.754 | 0.0004 | 0.413 | 0.094 | 0.777 | 0.004 | 0.011 | 0.057 | 0.016 | 0.007 | 0.551 | 0.003 | 0.039 | 3.1 | 52.3 | 0.7 | 14.5 | 0.67 | 1.9 | 26.8 | 3.4 | 57 | 0.7 | 9.3 | 0.21 | 2.1 | 26.6
2989 | Э76ХФ | Р65 | 22 | 47.4 | 32.8833333 | 47.4 | 3.33241 | 0.341405 | 0.159867 | 0.208732 | 0.178313 | 0.0406117 | 1516 | 1599 | 12.248796 | 13867.21 | 117.3 | 1 | 19.217 | 0.15 | 0.05 | 0.341 | 0.03 | 0.02 | 0.051071 | 0.187 | 0.324 | 0.279 | 7600 | 0.001 | 0.514 | 0.288 | 0.108 | 0.611 | 0.006 | 0.01 | 0.074 | 0.008 | 0.021 | 0.412 | 0.002 | 0.003 | 0.003 | 0.758 | 0.0003 | 0.419 | 0.108 | 0.786 | 0.005 | 0.011 | 0.074 | 0.009 | 0.016 | 0.561 | 0.003 | 0.036 | 3.7 | 56.5 | 0.7 | 13.2 | 0.09 | 2.2 | 25.4 | 4.1 | 62.4 | 0.6 | 3.9 | 0.11 | 2.7 | 23.4
2990 | Э76ХФ | Р65 | 17 | 51.8666667 | 18.8666667 | 51.8666667 | 2.99082745 | 0.35529 | 0.151272 | 0.176208 | 0.189902 | 0.0399787 | 1596 | 1604 | 10.6473008 | 13573.14 | 113.9 | 1 | 18.408 | 0.235 | 0.05 | 0.361 | 0.029 | 0.02 | 0.050275 | 0.218 | 0.272 | 0.264 | 4268 | 0.001 | 0.491 | 0.29 | 0.087 | 0.627 | 0.006 | 0.009 | 0.062 | 0.009 | 0.019 | 0.405 | 0.001 | 0.003 | 0.002 | 0.769 | 0.0002 | 0.418 | 0.088 | 0.785 | 0.005 | 0.011 | 0.062 | 0.01 | 0.013 | 0.564 | 0.002 | 0.037 | 3.7 | 52.8 | 1.3 | 13.1 | 0.15 | 2 | 25.9 | 3.4 | 57.5 | 0.6 | 10.8 | 0.18 | 2.2 | 26.2
2991 | Э76ХФ | Р65 | 25 | 44.05 | 28.3333333 | 44.05 | 3.7998421 | 0.3259 | 0.168462 | 0.190493 | 0.180632 | 0.0406117 | 1518 | 1587 | 9.7185017 | 14211.53 | 116.2 | 1 | 14.27 | 0.169 | 0.05 | 0.321 | 0.029 | 0.02 | 0.051071 | 0.198 | 0.295 | 0.294 | 6711 | 0.001 | 0.517 | 0.28 | 0.093 | 0.62 | 0.005 | 0.01 | 0.068 | 0.007 | 0.019 | 0.406 | 0.001 | 0.003 | 0.003 | 0.764 | 0.0004 | 0.416 | 0.091 | 0.782 | 0.004 | 0.01 | 0.069 | 0.008 | 0.014 | 0.553 | 0.003 | 0.036 | 3.5 | 51.8 | 0.3 | 16.3 | 0.14 | 2 | 26.1 | 4.3 | 62.2 | 0.6 | 4.9 | 0.12 | 2.7 | 23.4
2992 | Э90ХАФ | Р65 | 6 | 90.75 | 48.1333333 | 90.5666667 | 3.0991588 | 0.431395 | 0.120525 | 0.157164 | 0.133081 | 0.089743 | 1586 | 1611 | 7.9670737 | 13993.63 | 110.8 | 2 | 16.857 | 0.293 | 0.05 | 0.461 | 0.04 | 0.02 | 0.100767 | 0.139 | 0.244 | 0.213 | 11226 | 0.001 | 0.499 | 0.181 | 0.081 | 0.652 | 0.004 | 0.013 | 0.06 | 0.007 | 0.02 | 0.438 | 0.001 | 0.002 | 0.003 | 0.865 | 0.0004 | 0.29 | 0.084 | 0.789 | 0.003 | 0.014 | 0.062 | 0.008 | 0.01 | 0.52 | 0.002 | 0.081 | 3.8 | 53.4 | 1 | 12.3 | 0.08 | 2.1 | 25.2 | 4.2 | 55.7 | 0.4 | 10.1 | 0.08 | 2.1 | 26.5
2993 | Э90ХАФ | Р65 | 7 | 230.3333333 | 52.8666667 | 230.0166667 | 3.3583184 | 0.457465 | 0.140811 | 0.26745 | 0.258195 | 0.0957693 | 1540 | 1589 | 5.764851 | 13855.23 | 117.6 | 2 | 28.046 | 0.38 | 0.05 | 0.485 | 0.029 | 0.02 | 0.107277 | 0.285 | 0.414 | 0.251 | 12208 | 0.001 | 0.516 | 0.167 | 0.088 | 0.565 | 0.006 | 0.013 | 0.07 | 0.006 | 0.021 | 0.377 | 0.001 | 0.002 | 0.002 | 0.87 | 0.0002 | 0.288 | 0.088 | 0.785 | 0.005 | 0.016 | 0.07 | 0.007 | 0.016 | 0.535 | 0.002 | 0.08 | 2.6 | 47.5 | 0.4 | 18.2 | 0.36 | 1.7 | 27.4 | 4.3 | 56.7 | 0.3 | 9.9 | 0.08 | 2.2 | 26.3
2995 | Э90ХАФ | Р65 | 31 | 55.3666667 | 19.7333333 | 55.3666667 | 3.0403507 | 0.48295 | 0.1122 | 0.171603 | 0.182122 | 0.0934961 | 1583 | 1580 | 15.7736124 | 13880.07 | 113.9 | 1 | 28.892 | 0.382 | 0.12 | 0.465 | 0.028 | 0.02 | 0.105071 | 0.208 | 0.265 | 0.2 | 4565 | 0.001 | 0.477 | 0.19 | 0.077 | 0.637 | 0.005 | 0.011 | 0.061 | 0.008 | 0.019 | 0.396 | 0.001 | 0.002 | 0.003 | 0.867 | 0.0003 | 0.29 | 0.078 | 0.789 | 0.003 | 0.012 | 0.061 | 0.009 | 0.011 | 0.546 | 0.002 | 0.083 | 4.4 | 41.6 | 1.1 | 10.7 | 0.18 | 2.1 | 20.3 | 4.3 | 57 | 0.3 | 9.8 | 0.09 | 2.1 | 26.6
2997 | Э90ХАФ | Р65 | 40 | 40.7166667 | 16.7 | 40.7166667 | 2.3760623 | 0.4168765 | 0.119493 | 0.153786 | 0.149854 | 0.0903815 | 1556 | 1585 | 17.4993865 | 12804.79 | 112.5 | 1 | 14.262 | 0.277 | 0.05 | 0.43 | 0.028 | 0.02 | 0.101273 | 0.166 | 0.238 | 0.213 | 3564 | 0.001 | 0.5 | 0.19 | 0.09 | 0.665 | 0.005 | 0.012 | 0.067 | 0.009 | 0.02 | 0.421 | 0.001 | 0.003 | 0.003 | 0.835 | 0.0003 | 0.291 | 0.088 | 0.796 | 0.003 | 0.018 | 0.067 | 0.009 | 0.013 | 0.54 | 0.002 | 0.082 | 3.7 | 52 | 0.5 | 16.4 | 0.19 | 2 | 25.7 | 4 | 58.1 | 0.4 | 11.8 | 0.14 | 2.3 | 25.8
3000 | Э90ХАФ | Р65 | 46 | 41.3666667 | 21.7 | 41.3666667 | 3.437129 | 0.27256 | 0.105468 | 0.079764 | 0.063256 | 0.0914305 | 1525 | 1580 | 19.8191872 | 13855.3 | 113.1 | 1 | 16.527 | 0.125 | 0.363 | 0.516 | 0.031 | 0.02 | 0.102431 | 0.064 | 0.124 | 0.188 | 5011 | 0.002 | 0.618 | 0.195 | 0.082 | 0.719 | 0.004 | 0.009 | 0.069 | 0.01 | 0.016 | 0.473 | 0.002 | 0.003 | 0.004 | 0.884 | 0.0006 | 0.29 | 0.082 | 0.792 | 0.003 | 0.013 | 0.07 | 0.011 | 0.009 | 0.521 | 0.002 | 0.08 | 4.5 | 50.4 | 0.2 | 11.3 | 0.09 | 2.3 | 21.6 | 5.6 | 53.4 | 0.5 | 14 | 0.11 | 2.4 | 22.1
3001 | Э90ХАФ | Р65 | 44 | 44.2 | 26.1833333 | 44.0333333 | 4.0928629 | 0.359115 | 0.115005 | 0.146924 | 0.127066 | 0.0931971 | 1500 | 1582 | 10.299 | 14395.42 | 115.8 | 1 | 6.866 | 0.168 | 0.05 | 0.373 | 0.062 | 0.02 | 0.104926 | 0.134 | 0.228 | 0.205 | 6282 | 0.001 | 0.597 | 0.196 | 0.07 | 0.676 | 0.006 | 0.009 | 0.056 | 0.01 | 0.016 | 0.44 | 0.002 | 0.003 | 0.002 | 0.847 | 0.0003 | 0.295 | 0.069 | 0.797 | 0.004 | 0.015 | 0.056 | 0.011 | 0.014 | 0.527 | 0.003 | 0.083 | 3 | 56.8 | 0.3 | 14.1 | 0.11 | 2.2 | 26.2 | 3.6 | 60.1 | 0.7 | 7.2 | 0.11 | 2.5 | 23.7
3003 | Э90ХАФ | Р65 | 20 | 109.05 | 44.8333333 | 108.2 | 2.9056926 | 0.41148 | 0.074052 | 0.130648 | 0.184252 | 0.0935573 | 1535 | 1587 | 10.4998737 | 12954.65 | 115.9 | 2 | 13.854 | 0.221 | 0.05 | 0.446 | 0.06 | 0.02 | 0.105143 | 0.228 | 0.2 | 0.132 | 9680 | 0.001 | 0.533 | 0.226 | 0.107 | 0.694 | 0.008 | 0.009 | 0.079 | 0.012 | 0.022 | 0.426 | 0.001 | 0.003 | 0.002 | 0.861 | 0.0003 | 0.288 | 0.105 | 0.799 | 0.006 | 0.016 | 0.078 | 0.013 | 0.016 | 0.535 | 0.002 | 0.082 | 3.2 | 55.3 | 0.6 | 18.1 | 0.25 | 2.3 | 24.5 | 3.2 | 52.5 | 0.8 | 17.6 | 0.19 | 2.2 | 23.6
3004 | Э90ХАФ | Р65 | 13 | 48.1833333 | 30.5166667 | 48.1833333 | 3.3779904 | 0.66787 | 0.097614 | 0.15726 | 0.137035 | 0.0918916 | 1505 | 1596 | 24.7414318 | 14323.32 | 113.9 | 1 | 36.095 | 0.187 | 0.926 | 0.516 | 0.043 | 0.02 | 0.103154 | 0.145 | 0.244 | 0.174 | 7285 | 0.001 | 0.482 | 0.21 | 0.099 | 0.672 | 0.007 | 0.008 | 0.095 | 0.01 | 0.021 | 0.438 | 0.002 | 0.003 | 0.003 | 0.859 | 0.0003 | 0.293 | 0.098 | 0.8 | 0.005 | 0.013 | 0.094 | 0.011 | 0.014 | 0.52 | 0.003 | 0.084 | 4 | 48.3 | 0.4 | 10.9 | 0.12 | 2.4 | 20.3 | 4.3 | 61.6 | 0.6 | 5.4 | 0.11 | 2.7 | 23
3005 | Э90ХАФ | Р65 | 5 | 45.6833333 | 21.3166667 | 45.5333333 | 2.0781589 | 0.40844 | 0.088638 | 0.142991 | 0.146964 | 0.0921876 | 1584 | 1597 | 9.8871612 | 12609.85 | 114 | 1 | 7.701 | 0.124 | 0.05 | 0.439 | 0.044 | 0.02 | 0.10319 | 0.166 | 0.221 | 0.158 | 4480 | 0.001 | 0.521 | 0.213 | 0.09 | 0.675 | 0.009 | 0.011 | 0.067 | 0.011 | 0.017 | 0.419 | 0.001 | 0.003 | 0.003 | 0.853 | 0.0007 | 0.29 | 0.09 | 0.805 | 0.007 | 0.016 | 0.067 | 0.012 | 0.013 | 0.542 | 0.003 | 0.083 | 2.9 | 51.5 | 0.3 | 13.4 | 0.1 | 2.4 | 21.4 | 3.4 | 57.2 | 0.4 | 12.4 | 0.11 | 2.2 | 26
3006 | Э90ХАФ | Р65 | 8 | 41.3833333 | 25.3666667 | 41.2 | 3.3734694 | 0.40247 | 0.105468 | 0.180979 | 0.152551 | 0.0921673 | 1558 | 1583 | 16.6435763 | 13903.29 | 113.9 | 1 | 12.307 | 0.146 | 0.05 | 0.427 | 0.035 | 0.02 | 0.103443 | 0.159 | 0.281 | 0.188 | 5878 | 0.001 | 0.511 | 0.195 | 0.109 | 0.628 | 0.006 | 0.01 | 0.071 | 0.009 | 0.02 | 0.402 | 0.002 | 0.004 | 0.003 | 0.851 | 0.0004 | 0.289 | 0.108 | 0.797 | 0.005 | 0.016 | 0.071 | 0.01 | 0.017 | 0.548 | 0.003 | 0.085 | 3.8 | 56.1 | 0.6 | 13.9 | 0.27 | 2.2 | 25.1 | 4.4 | 52.8 | 0.5 | 10 | 0.12 | 2.3 | 22.9
3007 | Э90ХАФ | Р65 | 6 | 43.5666667 | 20.0333333 | 43.4166667 | 3.6989247 | 0.37058 | 0.088638 | 0.123221 | 0.112209 | 0.0901486 | 1590 | 1596 | 15.1410891 | 12483.19 | 112 | 1 | 10.195 | 0.144 | 0.05 | 0.393 | 0.056 | 0.02 | 0.101743 | 0.121 | 0.191 | 0.158 | 4168 | 0.002 | 0.53 | 0.209 | 0.098 | 0.679 | 0.007 | 0.01 | 0.082 | 0.008 | 0.015 | 0.448 | 0.002 | 0.003 | 0.003 | 0.857 | 0.0005 | 0.291 | 0.1 | 0.794 | 0.005 | 0.016 | 0.083 | 0.01 | 0.015 | 0.542 | 0.003 | 0.082 | 3.6 | 56.4 | 0.6 | 14.1 | 0.08 | 2.2 | 26 | 4 | 56.9 | 0.5 | 10.3 | 0.19 | 2.2 | 26.4
3008 | Э90ХАФ | Р65 | 8 | 45.1833333 | 22.6833333 | 45.0166667 | 3.7554374 | 0.42272 | 0.104346 | 0.160195 | 0.128 | 0.0930078 | 1565 | 1583 | 14.3385 | 13786.33 | 115.8 | 1 | 9.559 | 0.126 | 0.05 | 0.453 | 0.051 | 0.02 | 0.105179 | 0.13 | 0.249 | 0.186 | 5212 | 0.001 | 0.541 | 0.198 | 0.086 | 0.657 | 0.009 | 0.009 | 0.069 | 0.008 | 0.015 | 0.436 | 0.001 | 0.003 | 0.003 | 0.842 | 0.0005 | 0.287 | 0.086 | 0.793 | 0.007 | 0.015 | 0.069 | 0.008 | 0.015 | 0.539 | 0.002 | 0.081 | 3.2 | 58 | 0.5 | 12 | 0.1 | 2.3 | 24.7 | 4 | 56.7 | 0.7 | 9.9 | 0.24 | 2.2 | 26.4
3009 | Э90ХАФ | Р65 | 10 | 54.3666667 | 23.5166667 | 54.0333333 | 3.4089636 | 0.42921 | 0.081906 | 0.140275 | 0.139035 | 0.092761 | 1561 | 1590 | 12.5607042 | 13586.11 | 115.9 | 1 | 9.909 | 0.101 | 0.05 | 0.466 | 0.029 | 0.02 | 0.104745 | 0.155 | 0.217 | 0.146 | 5325 | 0.002 | 0.525 | 0.217 | 0.097 | 0.68 | 0.005 | 0.01 | 0.06 | 0.009 | 0.016 | 0.435 | 0.002 | 0.003 | 0.003 | 0.843 | 0.0004 | 0.289 | 0.097 | 0.803 | 0.004 | 0.014 | 0.06 | 0.009 | 0.013 | 0.544 | 0.003 | 0.077 | 3 | 61.1 | 0.3 | 8.7 | 0.09 | 2.5 | 24.8 | 3.3 | 55 | 0.6 | 10 | 0.15 | 2.1 | 26.2
3010 | Э90ХАФ | Р65 | 22 | 45.7 | 20.4833333 | 45.5333333 | 3.3116206 | 0.37757 | 0.07293 | 0.087239 | 0.137276 | 0.0950632 | 1527 | 1588 | 12.2623188 | 14174.45 | 116.4 | 1 | 8.461 | 0.093 | 0.05 | 0.406 | 0.029 | 0.02 | 0.107133 | 0.174 | 0.133 | 0.13 | 4839 | 0.002 | 0.551 | 0.227 | 0.102 | 0.726 | 0.006 | 0.008 | 0.064 | 0.012 | 0.016 | 0.436 | 0.002 | 0.004 | 0.003 | 0.846 | 0.0006 | 0.289 | 0.102 | 0.802 | 0.004 | 0.014 | 0.063 | 0.013 | 0.014 | 0.543 | 0.003 | 0.085 | 3.8 | 59.4 | 1.1 | 10.2 | 0.14 | 2.6 | 22.8 | 3.5 | 55.4 | 0.6 | 10.7 | 0.19 | 2.2 | 25.6
3012 | Э90ХАФ | Р65 | 10 | 47.6666667 | 21.8166667 | 47.3166667 | 3.2881026 | 0.429675 | 0.063393 | 0.115414 | 0.128451 | 0.0907911 | 1596 | 1593 | 9.2935211 | 13167.91 | 111.7 | 1 | 8.248 | 0.221 | 0.05 | 0.471 | 0.032 | 0.02 | 0.10272 | 0.149 | 0.178 | 0.113 | 4788 | 0.002 | 0.52 | 0.228 | 0.104 | 0.698 | 0.006 | 0.009 | 0.07 | 0.009 | 0.017 | 0.434 | 0.001 | 0.002 | 0.003 | 0.886 | 0.0003 | 0.286 | 0.104 | 0.802 | 0.004 | 0.014 | 0.07 | 0.01 | 0.014 | 0.539 | 0.003 | 0.08 | 6 | 52.9 | 0.9 | 17.6 | 0.09 | 2.2 | 23.8 | 3.6 | 56.6 | 0.8 | 9.5 | 0.22 | 2.2 | 26
3014 | Э90ХАФ | Р65 | 6 | 45.75 | 24.2833333 | 45.5833333 | 3 | 0.48044 | 0.105468 | 0.161865 | 0.144815 | 0.0943737 | 1552 | 1582 | 11.2196319 | 13293.07 | 116.5 | 1 | 10.16 | 0.148 | 0.05 | 0.524 | 0.029 | 0.02 | 0.106156 | 0.155 | 0.251 | 0.188 | 5380 | 0.001 | 0.488 | 0.199 | 0.075 | 0.659 | 0.004 | 0.008 | 0.051 | 0.007 | 0.017 | 0.41 | 0.001 | 0.003 | 0.003 | 0.859 | 0.0003 | 0.288 | 0.075 | 0.799 | 0.002 | 0.014 | 0.051 | 0.009 | 0.013 | 0.534 | 0.003 | 0.083 | 3.5 | 57.5 | 0.5 | 12.7 | 0.13 | 2.2 | 25.8 | 4.4 | 59 | 0.6 | 6.2 | 0.09 | 2.4 | 24.5
3016 | Э90ХАФ | Р65 | 5 | 40.8666667 | 18.4666667 | 40.7 | 3.1683019 | 0.42463 | 0.07293 | 0.089459 | 0.124776 | 0.0915973 | 1587 | 1586 | 16.1381443 | 13191.34 | 113.3 | 1 | 10.436 | 0.075 | 0.05 | 0.464 | 0.024 | 0.02 | 0.103262 | 0.154 | 0.137 | 0.13 | 4060 | 0.001 | 0.513 | 0.225 | 0.081 | 0.718 | 0.005 | 0.009 | 0.058 | 0.009 | 0.016 | 0.436 | 0.001 | 0.003 | 0.003 | 0.855 | 0.0006 | 0.287 | 0.081 | 0.796 | 0.004 | 0.015 | 0.059 | 0.01 | 0.012 | 0.544 | 0.002 | 0.081 | 4 | 53.6 | 0.4 | 9.5 | 0.08 | 2.2 | 24 | 4.9 | 59.7 | 1 | 4.5 | 0.12 | 2.3 | 26.5
3017 | Э90ХАФ | Р65 | 7 | 50.5166667 | 24.7 | 50.35 | 2.7142049 | 0.419655 | 0.088077 | 0.140985 | 0.11631 | 0.0894427 | 1592 | 1593 | 9.355414 | 12561.13 | 110.6 | 1 | 6.528 | 0.074 | 0.05 | 0.453 | 0.029 | 0.02 | 0.100477 | 0.12 | 0.219 | 0.157 | 5171 | 0.001 | 0.521 | 0.208 | 0.089 | 0.674 | 0.005 | 0.008 | 0.057 | 0.007 | 0.018 | 0.445 | 0.001 | 0.003 | 0.003 | 0.884 | 0.0007 | 0.285 | 0.09 | 0.801 | 0.003 | 0.015 | 0.058 | 0.009 | 0.017 | 0.533 | 0.002 | 0.081 | 4.1 | 55 | 1 | 11 | 0.12 | 2.3 | 23.9 | 4 | 59.2 | 0.4 | 10.6 | 0.1 | 2.3 | 26.3
3020 | Э76ХФ | Р65 | 7 | 40.35 | 21.5166667 | 40.35 | 3.1681034 | 0.27179 | 0.139128 | 0.140029 | 0.180871 | 0.0398748 | 1549 | 1594 | 10.2185874 | 13387.76 | 116.9 | 1 | 13.744 | 0.094 | 0.05 | 0.261 | 0.031 | 0.02 | 0.050347 | 0.219 | 0.215 | 0.248 | 4801 | 0.002 | 0.565 | 0.303 | 0.084 | 0.68 | 0.005 | 0.009 | 0.059 | 0.01 | 0.018 | 0.435 | 0.002 | 0.003 | 0.003 | 0.781 | 0.0005 | 0.417 | 0.085 | 0.789 | 0.004 | 0.011 | 0.06 | 0.009 | 0.014 | 0.568 | 0.003 | 0.035 | 4.2 | 55.7 | 0.6 | 15.2 | 0.12 | 2.5 | 22.6 | 4.2 | 61.7 | 0.5 | 7.9 | 0.11 | 2.6 | 23.4
3023 | Э76ХФ | Р65 | 26 | 40.3666667 | 16.7333333 | 40.3666667 | 2.9071902 | 0.31261 | 0.133518 | 0.151427 | 0.182613 | 0.0402471 | 1554 | 1587 | 9.8437968 | 12521.12 | 118.3 | 1 | 13.136 | 0.11 | 0.05 | 0.312 | 0.029 | 0.02 | 0.050817 | 0.217 | 0.233 | 0.238 | 3492 | 0.002 | 0.539 | 0.306 | 0.091 | 0.661 | 0.007 | 0.008 | 0.066 | 0.008 | 0.016 | 0.429 | 0.001 | 0.003 | 0.003 | 0.758 | 0.0005 | 0.413 | 0.089 | 0.778 | 0.006 | 0.011 | 0.066 | 0.009 | 0.015 | 0.578 | 0.002 | 0.036 | 3.4 | 50.3 | 0.4 | 11.2 | 0.1 | 2.3 | 21.8 | 4.6 | 55.9 | 0.6 | 12.5 | 0.1 | 2.4 | 23
3024 | Э76ХФ | Р65 | 16 | 40.2333333 | 15.8166667 | 40.2333333 | 2.8550786 | 0.31284 | 0.1683 | 0.196859 | 0.182991 | 0.0395596 | 1562 | 1584 | 8.9880696 | 13599.58 | 117.1 | 1 | 12.054 | 0.143 | 0.05 | 0.304 | 0.06 | 0.02 | 0.049949 | 0.199 | 0.305 | 0.3 | 3585 | 0.001 | 0.532 | 0.288 | 0.083 | 0.62 | 0.005 | 0.009 | 0.057 | 0.007 | 0.017 | 0.418 | 0.001 | 0.002 | 0.003 | 0.774 | 0.0003 | 0.415 | 0.088 | 0.786 | 0.006 | 0.01 | 0.062 | 0.007 | 0.016 | 0.562 | 0.003 | 0.036 | 3.8 | 49.8 | 0.4 | 12.1 | 0.1 | 2.2 | 22.3 | 4.5 | 57.7 | 0.5 | 10.9 | 0.11 | 2.4 | 24.1
3026 | Э76ХФ | Р65 | 10 | 40.3833333 | 13.8333333 | 40.3833333 | 2.5474388 | 0.323055 | 0.161007 | 0.145141 | 0.183549 | 0.0391589 | 1582 | 1585 | 6.6467839 | 12361.45 | 114.9 | 1 | 8.927 | 0.162 | 0.05 | 0.32 | 0.056 | 0.02 | 0.049443 | 0.221 | 0.223 | 0.287 | 2850 | 0.001 | 0.53 | 0.284 | 0.078 | 0.661 | 0.005 | 0.01 | 0.056 | 0.008 | 0.022 | 0.421 | 0.001 | 0.002 | 0.003 | 0.784 | 0.0004 | 0.415 | 0.076 | 0.777 | 0.004 | 0.01 | 0.055 | 0.008 | 0.018 | 0.572 | 0.002 | 0.035 | 3.7 | 55.7 | 0.7 | 11.6 | 0.12 | 2.2 | 25.5 | 4.3 | 53 | 0.7 | 12.4 | 0.17 | 2.3 | 23.4
3027 | Э76ХФ | Р65 | 16 | 40.5333333 | 11.2166667 | 40.5333333 | 2 | 0.292435 | 0.081345 | 0.095574 | 0.142781 | 0.0384714 | 1581 | 1585 | 9.4055921 | 12383.36 | 111.3 | 1 | 12.708 | 0.013 | 0.05 | 0.299 | 0.052 | 0.02 | 0.048575 | 0.179 | 0.146 | 0.145 | 2315 | 0.002 | 0.538 | 0.348 | 0.104 | 0.703 | 0.01 | 0.009 | 0.091 | 0.011 | 0.02 | 0.452 | 0.002 | 0.003 | 0.003 | 0.773 | 0.0002 | 0.418 | 0.102 | 0.781 | 0.009 | 0.01 | 0.091 | 0.012 | 0.016 | 0.571 | 0.002 | 0.037 | 3 | 55.7 | 0.3 | 16 | 0.11 | 2.5 | 22.6 | 3.4 | 55.4 | 0.5 | 13.3 | 0.09 | 2.3 | 23.7
3028 | Э76ХФ | Р65 | 19 | 40.1666667 | 16.8666667 | 40.1666667 | 3.0744395 | 0.2030878 | 0.136884 | 0.123263 | 0.165907 | 0.0404767 | 1554 | 1580 | 8.9058921 | 12870.36 | 118 | 1 | 11.924 | 0.053 | 0.05 | 0.153 | 0.029 | 0.02 | 0.051107 | 0.203 | 0.189 | 0.244 | 3618 | 0.002 | 0.614 | 0.309 | 0.087 | 0.689 | 0.007 | 0.01 | 0.065 | 0.011 | 0.017 | 0.447 | 0.002 | 0.004 | 0.003 | 0.759 | 0.0004 | 0.419 | 0.086 | 0.783 | 0.006 | 0.01 | 0.065 | 0.011 | 0.016 | 0.559 | 0.003 | 0.037 | 3.6 | 60.7 | 0.7 | 9.9 | 0.1 | 2.6 | 23.4 | 4.1 | 56.4 | 0.9 | 13.2 | 0.11 | 2.4 | 23.4
3029 | Э76ХФ | Р65 | 14 | 40.1833333 | 20.7 | 40.1833333 | 4.2312264 | 0.346245 | 0.169983 | 0.143519 | 0.168711 | 0.0404189 | 1541 | 1593 | 11.6533389 | 14255.07 | 117.9 | 1 | 15.609 | 0.064 | 0.05 | 0.347 | 0.03 | 0.02 | 0.051034 | 0.199 | 0.221 | 0.303 | 4918 | 0.001 | 0.514 | 0.275 | 0.08 | 0.662 | 0.005 | 0.011 | 0.059 | 0.008 | 0.018 | 0.431 | 0.002 | 0.003 | 0.003 | 0.783 | 0.0002 | 0.415 | 0.081 | 0.786 | 0.004 | 0.011 | 0.06 | 0.009 | 0.017 | 0.561 | 0.003 | 0.036 | 3.9 | 58.7 | 0.3 | 11.8 | 0.07 | 2.5 | 23.2 | 3.9 | 54.6 | 0.8 | 5.2 | 0.09 | 2.4 | 22.5
3030 | Э76ХФ | Р65 | 13 | 40.5166667 | 14.3333333 | 40.5166667 | 2.99082745 | 0.30945 | 0.142494 | 0.110723 | 0.169097 | 0.0400182 | 1581 | 1586 | 9.0318387 | 12692.09 | 116.9 | 1 | 12.198 | 0.063 | 0.05 | 0.308 | 0.057 | 0.02 | 0.050528 | 0.213 | 0.169 | 0.254 | 3032 | 0.002 | 0.536 | 0.302 | 0.098 | 0.698 | 0.005 | 0.01 | 0.064 | 0.009 | 0.017 | 0.437 | 0.003 | 0.003 | 0.003 | 0.781 | 0.0003 | 0.42 | 0.098 | 0.786 | 0.004 | 0.011 | 0.064 | 0.01 | 0.013 | 0.571 | 0.003 | 0.036 | 3.8 | 52.3 | 0.3 | 8.1 | 0.08 | 2.5 | 20.5 | 4 | 53.3 | 0.5 | 6.8 | 0.1 | 2.3 | 22.8
3031 | Э76ХФ | Р65 | 14 | 62.0666667 | 22.0333333 | 62.0666667 | 2.8187311 | 0.29117 | 0.11781 | 0.112041 | 0.171414 | 0.0392452 | 1556 | 1587 | 6.9172395 | 12861.42 | 115.4 | 1 | 14.311 | 0.11 | 0.05 | 0.29 | 0.048 | 0.02 | 0.049552 | 0.216 | 0.171 | 0.21 | 4723 | 0.002 | 0.525 | 0.318 | 0.105 | 0.69 | 0.007 | 0.009 | 0.077 | 0.009 | 0.019 | 0.424 | 0.002 | 0.003 | 0.003 | 0.784 | 0.0006 | 0.418 | 0.105 | 0.786 | 0.006 | 0.01 | 0.077 | 0.01 | 0.016 | 0.557 | 0.003 | 0.036 | 3.7 | 54 | 1.1 | 9.8 | 0.09 | 2.4 | 22.3 | 4.2 | 56.1 | 0.7 | 8 | 0.15 | 2.3 | 26
3032 | Э76ХФ | Р65 | 22 | 46.0166667 | 23.9 | 46.0166667 | 2.99082745 | 0.305165 | 0.123981 | 0.114384 | 0.137996 | 0.0381847 | 1545 | 1590 | 16.6967765 | 13009.21 | 111.5 | 1 | 25.611 | 0.121 | 0.05 | 0.306 | 0.039 | 0.02 | 0.048213 | 0.164 | 0.176 | 0.221 | 5182 | 0.001 | 0.517 | 0.312 | 0.11 | 0.686 | 0.005 | 0.008 | 0.07 | 0.009 | 0.021 | 0.445 | 0.002 | 0.003 | 0.003 | 0.772 | 0.0003 | 0.419 | 0.11 | 0.788 | 0.005 | 0.009 | 0.071 | 0.009 | 0.015 | 0.571 | 0.003 | 0.036 | 2.7 | 52 | 0.4 | 13.2 | 0.1 | 2.2 | 24.1 | 3 | 61.7 | 1 | 3.3 | 0.1 | 2.3 | 26.3
3033 | Э76ХФ | Р65 | 19 | 51.05 | 23.7 | 51.05 | 2.99082745 | 0.243115 | 0.136323 | 0.091209 | 0.144886 | 0.0400078 | 1542 | 1593 | 8.6803134 | 13301.27 | 117 | 1 | 14.771 | 0.094 | 0.05 | 0.228 | 0.04 | 0.02 | 0.050564 | 0.184 | 0.139 | 0.243 | 5254 | 0.002 | 0.581 | 0.314 | 0.101 | 0.713 | 0.007 | 0.011 | 0.072 | 0.01 | 0.017 | 0.449 | 0.002 | 0.003 | 0.003 | 0.788 | 0.0005 | 0.426 | 0.103 | 0.786 | 0.006 | 0.009 | 0.073 | 0.011 | 0.014 | 0.549 | 0.003 | 0.036 | 3.6 | 54.8 | 0.8 | 11.7 | 0.12 | 2.4 | 22.7 | 3 | 61.7 | 1 | 3.8 | 0.12 | 2.3 | 26.8
3035 | Э76ХФ | Р65 | 35 | 41.7166667 | 23.8833333 | 41.7166667 | 3 | 0.23609 | 0.136884 | 0.096716 | 0.137849 | 0.0396332 | 1533 | 1582 | 9.4120655 | 13199.16 | 115.3 | 1 | 13.088 | 0.113 | 0.05 | 0.219 | 0.062 | 0.02 | 0.050347 | 0.171 | 0.148 | 0.244 | 5254 | 0.002 | 0.544 | 0.3 | 0.113 | 0.693 | 0.007 | 0.009 | 0.082 | 0.012 | 0.023 | 0.438 | 0.002 | 0.004 | 0.003 | 0.757 | 0.0005 | 0.432 | 0.109 | 0.782 | 0.006 | 0.008 | 0.078 | 0.012 | 0.014 | 0.57 | 0.004 | 0.038 | 3.7 | 47 | 0.6 | 11.3 | 0.19 | 2.4 | 19.9 | 4.4 | 58.4 | 1 | 4.7 | 0.08 | 2.4 | 24.6
3036 | Э76ХФ | Р65 | 35 | 40.05 | 23.5166667 | 40.05 | 2.99082745 | 0.214545 | 0.126225 | 0.106716 | 0.133979 | 0.0414839 | 1538 | 1576 | 11.3850187 | 13211.06 | 115.6 | 1 | 15.199 | 0.106 | 0.05 | 0.194 | 0.039 | 0.02 | 0.052698 | 0.161 | 0.164 | 0.225 | 5178 | 0.003 | 0.605 | 0.306 | 0.092 | 0.694 | 0.005 | 0.007 | 0.06 | 0.011 | 0.016 | 0.453 | 0.002 | 0.003 | 0.003 | 0.762 | 0.0007 | 0.417 | 0.09 | 0.786 | 0.004 | 0.008 | 0.06 | 0.011 | 0.012 | 0.565 | 0.003 | 0.035 | 3.9 | 53.3 | 0.7 | 10.3 | 0.13 | 2.7 | 19.4 | 4.1 | 52.8 | 0.5 | 11.4 | 0.12 | 2.7 | 19.5
3037 | Э90ХАФ | Р65 | 28 | 42.7166667 | 25.5 | 42.3833333 | 3.0403507 | 0.44522 | 0.127908 | 0.169464 | 0.120006 | 0.0910527 | 1587 | 1613 | 12.0042032 | 13145.88 | 108.9 | 1 | 3.808 | 0.156 | 0.05 | 0.476 | 0.039 | 0.02 | 0.091363 | 0.114 | 0.264 | 0.228 | 5587 | 0.001 | 0.485 | 0.171 | 0.097 | 0.634 | 0.005 | 0.01 | 0.071 | 0.006 | 0.016 | 0.435 | 0.001 | 0.002 | 0.003 | 0.869 | 0.0004 | 0.292 | 0.097 | 0.797 | 0.004 | 0.016 | 0.072 | 0.008 | 0.011 | 0.567 | 0.003 | 0.083 | 2.9 | 53.4 | 0.4 | 14.5 | 0.11 | 2.2 | 24.8 | 3.5 | 57.9 | 0.6 | 8.1 | 0.07 | 2.3 | 26.5
3038 | Э90ХАФ | Р65 | 27 | 44.6833333 | 22.8 | 44.5166667 | 3.0403507 | 0.41275 | 0.126786 | 0.173071 | 0.138649 | 0.0932196 | 1561 | 1597 | 11.2667976 | 13286.84 | 116.6 | 1 | 3.186 | 0.063 | 0.05 | 0.436 | 0.039 | 0.02 | 0.105288 | 0.141 | 0.269 | 0.226 | 5049 | 0.001 | 0.53 | 0.18 | 0.084 | 0.644 | 0.005 | 0.008 | 0.055 | 0.006 | 0.014 | 0.423 | 0.001 | 0.002 | 0.003 | 0.859 | 0.0005 | 0.291 | 0.084 | 0.792 | 0.003 | 0.014 | 0.055 | 0.007 | 0.011 | 0.549 | 0.003 | 0.076 | 3.4 | 57.3 | 0.2 | 12.9 | 0.09 | 2.2 | 25.9 | 4.3 | 58.4 | 0.5 | 9.4 | 0.09 | 2.3 | 26.1
3039 | Э90ХАФ | Р65 | 26 | 45.5166667 | 21.5333333 | 45.35 | 3.0403507 | 0.407765 | 0.127347 | 0.192057 | 0.141113 | 0.1067173 | 1561 | 1591 | 9.8256881 | 12912.07 | 113.1 | 1 | 0.595 | 0.052 | 0.05 | 0.429 | 0.039 | 0.02 | 0.122614 | 0.137 | 0.299 | 0.227 | 4634 | 0.001 | 0.534 | 0.174 | 0.081 | 0.621 | 0.007 | 0.009 | 0.076 | 0.006 | 0.014 | 0.42 | 0.001 | 0.002 | 0.003 | 0.866 | 0.0002 | 0.288 | 0.081 | 0.789 | 0.005 | 0.014 | 0.076 | 0.006 | 0.011 | 0.551 | 0.003 | 0.083 | 3.1 | 48.7 | 0.4 | 13 | 0.12 | 2.2 | 22.6 | 4 | 57.7 | 0.4 | 7.8 | 0.08 | 2.2 | 25.9
3040 | Э90ХАФ | Р65 | 30 | 49.95 | 34.2833333 | 49.7833333 | 3.0403507 | 0.43054 | 0.132396 | 0.196534 | 0.143621 | 0.092945 | 1553 | 1591 | 10.8950147 | 8850.365 | 115.3 | 1 | 2.064 | 0.053 | 0.05 | 0.456 | 0.041 | 0.02 | 0.105179 | 0.139 | 0.306 | 0.236 | 5057 | 0.001 | 0.519 | 0.173 | 0.08 | 0.617 | 0.005 | 0.008 | 0.057 | 0.006 | 0.014 | 0.42 | 0.001 | 0.002 | 0.003 | 0.856 | 0.0002 | 0.289 | 0.079 | 0.789 | 0.003 | 0.014 | 0.057 | 0.007 | 0.013 | 0.555 | 0.003 | 0.081 | 3.2 | 56.8 | 0.2 | 12.1 | 0.1 | 2.2 | 25.6 | 3.5 | 57.3 | 0.6 | 7.7 | 0.08 | 2.3 | 26.2
3041 | Э90ХАФ | Р65 | 27 | 48.7 | 26.05 | 48.3833333 | 3.0403507 | 0.50298 | 0.13464 | 0.223913 | 0.205947 | 0.0953715 | 1534 | 1579 | 13.5867028 | 13676.78 | 117 | 1 | 5.563 | 0.074 | 0.05 | 0.544 | 0.038 | 0.02 | 0.107422 | 0.223 | 0.347 | 0.24 | 5938 | 0.001 | 0.431 | 0.174 | 0.071 | 0.591 | 0.005 | 0.009 | 0.054 | 0.005 | 0.015 | 0.359 | 0.001 | 0.003 | 0.003 | 0.867 | 0.001 | 0.291 | 0.072 | 0.797 | 0.003 | 0.014 | 0.055 | 0.007 | 0.013 | 0.557 | 0.003 | 0.084 | 3.6 | 54.5 | 1.2 | 8.5 | 0.14 | 2.1 | 26.3 | 4 | 57.7 | 0.5 | 8.2 | 0.09 | 2.2 | 26
3043 | Э90ХАФ | Р65 | 36 | 46.6833333 | 22.3166667 | 46.5333333 | 3.0403507 | 0.421815 | 0.112761 | 0.142591 | 0.130489 | 0.0949205 | 1541 | 1587 | 11.2909091 | 13448.24 | 117.5 | 1 | 2.76 | 0.103 | 0.05 | 0.451 | 0.042 | 0.02 | 0.107169 | 0.141 | 0.221 | 0.201 | 5002 | 0.001 | 0.525 | 0.197 | 0.092 | 0.667 | 0.006 | 0.009 | 0.066 | 0.009 | 0.019 | 0.424 | 0.001 | 0.003 | 0.003 | 0.881 | 0.0003 | 0.29 | 0.091 | 0.787 | 0.004 | 0.016 | 0.066 | 0.01 | 0.014 | 0.539 | 0.003 | 0.082 | 3.3 | 55.3 | 0.2 | 12.1 | 0.14 | 2.2 | 24.6 | 3.9 | 57.4 | 0.8 | 10.6 | 0.08 | 2.3 | 24.6
3045 | Э90ХАФ | Р65 | 50 | 42.0333333 | 19.0833333 | 41.8833333 | 3.0403507 | 0.46451 | 0.102102 | 0.18647 | 0.144855 | 0.0953283 | 1583 | 1592 | 12.6428164 | 13000.87 | 115.1 | 1 | 7.382 | 0.155 | 0.05 | 0.504 | 0.028 | 0.02 | 0.105613 | 0.145 | 0.29 | 0.182 | 4135 | 0.001 | 0.493 | 0.2 | 0.125 | 0.624 | 0.006 | 0.012 | 0.073 | 0.009 | 0.023 | 0.406 | 0.001 | 0.003 | 0.003 | 0.852 | 0.0002 | 0.287 | 0.124 | 0.788 | 0.004 | 0.016 | 0.073 | 0.01 | 0.02 | 0.54 | 0.002 | 0.085 | 3.7 | 47.3 | 1.6 | 29.3 | 0.56 | 2 | 23.3 | 4.7 | 51.4 | 0.9 | 29.1 | 0.15 | 2.4 | 21.2
3046 | Э90ХАФ | Р65 | 55 | 41.35 | 22.65 | 41.1666667 | 3.0403507 | 0.456805 | 0.106029 | 0.178956 | 0.13115 | 0.0935957 | 1549 | 1575 | 13.2839695 | 13417.22 | 116.5 | 1 | 8.701 | 0.178 | 0.05 | 0.494 | 0.039 | 0.02 | 0.105252 | 0.126 | 0.28 | 0.189 | 5065 | 0.001 | 0.492 | 0.197 | 0.1 | 0.631 | 0.005 | 0.01 | 0.065 | 0.008 | 0.021 | 0.413 | 0.001 | 0.002 | 0.003 | 0.861 | 0.0002 | 0.288 | 0.099 | 0.79 | 0.003 | 0.014 | 0.065 | 0.009 | 0.015 | 0.544 | 0.003 | 0.082 | 3.3 | 42.1 | 0.8 | 11.3 | 0.27 | 2.1 | 19.9 | 4.1 | 57.7 | 0.4 | 9.3 | 0.08 | 2.2 | 25.8
3047 | Э90ХАФ | Р65 | 23 | 43.8666667 | 21.9666667 | 43.7 | 3.0403507 | 0.419095 | 0.103785 | 0.200898 | 0.155322 | 0.0918501 | 1565 | 1571 | 10.7122665 | 12706.53 | 112.9 | 1 | 7.326 | 0.276 | 0.05 | 0.447 | 0.039 | 0.02 | 0.103299 | 0.153 | 0.315 | 0.185 | 4652 | 0.001 | 0.541 | 0.196 | 0.084 | 0.611 | 0.008 | 0.01 | 0.082 | 0.006 | 0.02 | 0.407 | 0.001 | 0.003 | 0.003 | 0.863 | 0.0003 | 0.286 | 0.084 | 0.788 | 0.006 | 0.016 | 0.082 | 0.007 | 0.014 | 0.54 | 0.002 | 0.083 | 4 | 47.7 | 0.5 | 18.1 | 0.21 | 1.9 | 24.8 | 4.2 | 57.6 | 0.4 | 9.7 | 0.07 | 2.3 | 25.5
3048 | Э90ХАФ | Р65 | 18 | 44.3666667 | 20.3833333 | 44.1833333 | 3.0403507 | 0.463635 | 0.095931 | 0.135768 | 0.127618 | 0.0955757 | 1577 | 1573 | 12.8080734 | 13717.09 | 115.7 | 1 | 7.756 | 0.19 | 0.05 | 0.506 | 0.029 | 0.02 | 0.105867 | 0.138 | 0.212 | 0.171 | 4660 | 0.001 | 0.509 | 0.205 | 0.081 | 0.671 | 0.004 | 0.009 | 0.061 | 0.008 | 0.021 | 0.431 | 0.001 | 0.003 | 0.002 | 0.85 | 0.0002 | 0.288 | 0.083 | 0.791 | 0.003 | 0.014 | 0.062 | 0.01 | 0.017 | 0.546 | 0.002 | 0.084 | 3.5 | 44.2 | 0.5 | 17.6 | 0.13 | 2 | 22.1 | 4.2 | 58.2 | 0.3 | 9.8 | 0.07 | 2.3 | 25.6
3049 | Э90ХАФ | Р65 | 6 | 40.2166667 | 17.5333333 | 40.0333333 | 3.0403507 | 0.488235 | 0.118371 | 0.191976 | 0.174474 | 0.092721 | 1588 | 1572 | 12.2718584 | 13510.27 | 113.8 | 1 | 7.704 | 0.242 | 0.05 | 0.53 | 0.029 | 0.02 | 0.104203 | 0.186 | 0.3 | 0.211 | 3948 | 0.001 | 0.489 | 0.183 | 0.084 | 0.618 | 0.005 | 0.011 | 0.058 | 0.007 | 0.02 | 0.391 | 0.001 | 0.003 | 0.002 | 0.862 | 0.0003 | 0.287 | 0.084 | 0.795 | 0.003 | 0.014 | 0.058 | 0.008 | 0.017 | 0.544 | 0.002 | 0.082 | 2.6 | 46.8 | 1.2 | 17.2 | 0.36 | 1.8 | 25.8 | 3.7 | 58.3 | 0.8 | 8.6 | 0.11 | 2.2 | 26.1
3050 | Э90ХАФ | Р65 | 6 | 45.05 | 22.55 | 44.8833333 | 3.5814925 | 0.44977 | 0.096492 | 0.12981 | 0.114199 | 0.099468 | 1554 | 1574 | 11.6526316 | 13580.49 | 116.1 | 1 | 7.257 | 0.015 | 0.05 | 0.489 | 0.029 | 0.02 | 0.112594 | 0.12 | 0.203 | 0.172 | 5104 | 0.002 | 0.528 | 0.206 | 0.074 | 0.676 | 0.004 | 0.011 | 0.056 | 0.008 | 0.02 | 0.448 | 0.001 | 0.003 | 0.002 | 0.858 | 0.0002 | 0.291 | 0.075 | 0.792 | 0.003 | 0.013 | 0.056 | 0.009 | 0.018 | 0.543 | 0.003 | 0.083 | 3 | 56.8 | 1.4 | 14.8 | 0.12 | 2.5 | 22.3 | 4 | 59.1 | 0.6 | 9.1 | 0.11 | 2.3 | 26.3
3051 | Э90ХАФ | Р65 | 11 | 42.85 | 17.1333333 | 42.6666667 | 3.0403507 | 0.506515 | 0.092565 | 0.150866 | 0.156639 | 0.1029057 | 1584 | 1573 | 12.4612844 | 13447.47 | 117.3 | 1 | 7.546 | 0.124 | 0.05 | 0.559 | 0.028 | 0.02 | 0.116392 | 0.176 | 0.235 | 0.165 | 3840 | 0.002 | 0.483 | 0.21 | 0.091 | 0.66 | 0.005 | 0.011 | 0.076 | 0.008 | 0.023 | 0.416 | 0.002 | 0.003 | 0.003 | 0.874 | 0.0002 | 0.293 | 0.092 | 0.793 | 0.004 | 0.015 | 0.077 | 0.009 | 0.016 | 0.551 | 0.003 | 0.083 | 3.9 | 54.6 | 0.4 | 14.2 | 0.11 | 2.2 | 25.2 | 4.3 | 47.7 | 0.5 | 7.9 | 0.08 | 2.1 | 22.7
3052 | Э90ХАФ | Р65 | 15 | 47.6666667 | 20.9833333 | 47.5 | 3.8252285 | 0.423395 | 0.093687 | 0.103334 | 0.106274 | 0.0924553 | 1556 | 1578 | 10.6639444 | 13936.78 | 112.6 | 1 | 6.819 | 0.136 | 0.05 | 0.458 | 0.104 | 0.02 | 0.103986 | 0.119 | 0.161 | 0.167 | 4874 | 0.002 | 0.515 | 0.204 | 0.08 | 0.697 | 0.004 | 0.011 | 0.056 | 0.008 | 0.016 | 0.444 | 0.002 | 0.003 | 0.003 | 0.864 | 0.0002 | 0.288 | 0.081 | 0.79 | 0.003 | 0.015 | 0.056 | 0.009 | 0.013 | 0.543 | 0.003 | 0.084 | 3.8 | 53.2 | 0.4 | 12.7 | 0.11 | 2.3 | 23.4 | 4.4 | 55.5 | 0.9 | 8 | 0.08 | 2.3 | 24
3053 | Э90ХАФ | Р65 | 16 | 41.7 | 16 | 41.5333333 | 3.0403507 | 0.439735 | 0.107151 | 0.095234 | 0.133507 | 0.0965213 | 1587 | 1581 | 13.04867 | 13091.25 | 116.9 | 1 | 7.358 | 0.106 | 0.05 | 0.476 | 0.029 | 0.02 | 0.10876 | 0.164 | 0.147 | 0.191 | 3491 | 0.001 | 0.517 | 0.195 | 0.066 | 0.703 | 0.003 | 0.01 | 0.04 | 0.011 | 0.017 | 0.422 | 0.001 | 0.003 | 0.003 | 0.863 | 0.0004 | 0.291 | 0.071 | 0.793 | 0.002 | 0.015 | 0.041 | 0.011 | 0.014 | 0.537 | 0.003 | 0.081 | 3.9 | 52.5 | 0.5 | 12.8 | 0.09 | 2.4 | 21.9 | 4.1 | 49.8 | 1 | 9 | 0.11 | 2 | 27.9
3054 | Э76ХФ | Р65 | 12 | 46.5666667 | 29.2166667 | 46.5666667 | 3.672327 | 0.163835 | 0.082467 | 0.043852 | 0.104996 | 0.0437978 | 1545 | 1622 | 10.2111668 | 13393.73 | 111.3 | 1 | 15.85 | 0.151 | 0.05 | 0.142 | 0.041 | 0.02 | 0.055411 | 0.142 | 0.066 | 0.147 | 6522 | 0.002 | 0.645 | 0.343 | 0.067 | 0.752 | 0.004 | 0.011 | 0.048 | 0.011 | 0.014 | 0.474 | 0.002 | 0.004 | 0.003 | 0.768 | 0.0004 | 0.414 | 0.067 | 0.784 | 0.003 | 0.011 | 0.049 | 0.011 | 0.011 | 0.545 | 0.003 | 0.04 | 2.5 | 55.9 | 0.3 | 13 | 0.09 | 2.4 | 23.7 | 2.4 | 58.4 | 0.4 | 13.9 | 0.1 | 2.3 | 25.8
3055 | Э76ХФ | Р65 | 13 | 59.3833333 | 19.1833333 | 59.3833333 | 2.99082745 | 0.361 | 0.125664 | 0.130182 | 0.181071 | 0.0425961 | 1592 | 1592 | 8.2472635 | 13370.98 | 116.1 | 1 | 16.325 | 0.179 | 0.05 | 0.374 | 0.04 | 0.02 | 0.053783 | 0.222 | 0.201 | 0.224 | 4275 | 0.001 | 0.497 | 0.317 | 0.095 | 0.674 | 0.01 | 0.011 | 0.065 | 0.01 | 0.021 | 0.407 | 0.001 | 0.003 | 0.003 | 0.786 | 0.0002 | 0.421 | 0.096 | 0.788 | 0.009 | 0.013 | 0.065 | 0.01 | 0.015 | 0.56 | 0.003 | 0.038 | 3.2 | 52.5 | 1 | 16.5 | 0.17 | 2 | 26 | 3.5 | 53.6 | 0.8 | 16.8 | 0.09 | 2.1 | 26.1
3056 | Э76ХФ | Р65 | 29 | 48.3833333 | 26.75 | 48.3833333 | 3.5649241 | 0.260605 | 0.118371 | 0.140332 | 0.160947 | 0.0442578 | 1531 | 1598 | 10.0143989 | 13868.41 | 116.5 | 1 | 16.151 | 0.114 | 0.05 | 0.251 | 0.057 | 0.02 | 0.055881 | 0.187 | 0.218 | 0.211 | 6183 | 0.002 | 0.566 | 0.319 | 0.108 | 0.671 | 0.007 | 0.011 | 0.068 | 0.007 | 0.019 | 0.436 | 0.002 | 0.003 | 0.002 | 0.757 | 0.0002 | 0.417 | 0.105 | 0.786 | 0.006 | 0.011 | 0.068 | 0.008 | 0.014 | 0.556 | 0.003 | 0.04 | 3.1 | 53 | 0.3 | 12.1 | 0.1 | 2.3 | 23.5 | 4.6 | 53.8 | 0.8 | 18.2 | 0.1 | 2.4 | 22.6
3057 | Э76ХФ | Р65 | 36 | 43.2166667 | 20.1666667 | 43.2166667 | 2.62 | 0.307175 | 0.099297 | 0.116744 | 0.168871 | 0.038987 | 1553 | 1597 | 8.3891246 | 13337.85 | 112.8 | 1 | 12.085 | 0.156 | 0.05 | 0.313 | 0.071 | 0.02 | 0.049226 | 0.209 | 0.18 | 0.177 | 4483 | 0.002 | 0.521 | 0.336 | 0.112 | 0.685 | 0.007 | 0.01 | 0.075 | 0.011 | 0.023 | 0.429 | 0.002 | 0.003 | 0.003 | 0.781 | 0.0002 | 0.423 | 0.112 | 0.786 | 0.006 | 0.011 | 0.076 | 0.011 | 0.016 | 0.556 | 0.002 | 0.034 | 3.4 | 52 | 0.5 | 15.7 | 0.08 | 2.2 | 23.5 | 3.7 | 48.6 | 1 | 10 | 0.12 | 2.3 | 21
3058 | Э76ХФ | Р65 | 47 | 39.6833333 | 16.8 | 39.6833333 | 3.9031385 | 0.2532968 | 0.116688 | 0.111832 | 0.172759 | 0.0417368 | 1540 | 1581 | 9.7431331 | 14025 | 117.4 | 1 | 12.888 | 0.11 | 0.05 | 0.228 | 0.082 | 0.02 | 0.052698 | 0.217 | 0.172 | 0.208 | 3927 | 0.002 | 0.572 | 0.324 | 0.086 | 0.693 | 0.005 | 0.01 | 0.058 | 0.01 | 0.016 | 0.436 | 0.002 | 0.004 | 0.003 | 0.761 | 0.0004 | 0.418 | 0.085 | 0.786 | 0.004 | 0.012 | 0.059 | 0.01 | 0.014 | 0.568 | 0.003 | 0.038 | 3.5 | 56.9 | 0.5 | 15 | 0.12 | 2.3 | 24.7 | 4.1 | 55.5 | 1 | 12.6 | 0.13 | 2.4 | 23.1
3059 | Э76ХФ | Р65 | 49 | 40.3333333 | 16.1 | 40.3333333 | 3.4219114 | 0.2618083 | 0.117249 | 0.109206 | 0.141926 | 0.0404189 | 1551 | 1581 | 10.26 | 14105.59 | 113.4 | 1 | 13.794 | 0.129 | 0.05 | 0.229 | 0.07 | 0.02 | 0.051034 | 0.171 | 0.169 | 0.209 | 3785 | 0.002 | 0.56 | 0.316 | 0.091 | 0.687 | 0.008 | 0.011 | 0.072 | 0.007 | 0.017 | 0.449 | 0.002 | 0.003 | 0.003 | 0.765 | 0.0005 | 0.417 | 0.091 | 0.785 | 0.007 | 0.012 | 0.072 | 0.008 | 0.013 | 0.572 | 0.003 | 0.036 | 2.9 | 51.3 | 0.7 | 9.9 | 0.11 | 2.4 | 21.8 | 3.5 | 62.7 | 0.4 | 6.7 | 0.09 | 2.6 | 24.3
3060 | Э76ХФ | Р65 | 49 | 41.6666667 | 20.7833333 | 41.6666667 | 3.2950609 | 0.31772 | 0.158202 | 0.167326 | 0.164432 | 0.0412782 | 1535 | 1588 | 7.9192786 | 13750.44 | 116.2 | 1 | 10.977 | 0.16 | 0.05 | 0.313 | 0.064 | 0.02 | 0.052119 | 0.181 | 0.261 | 0.282 | 4763 | 0.001 | 0.526 | 0.288 | 0.091 | 0.641 | 0.005 | 0.009 | 0.058 | 0.007 | 0.02 | 0.427 | 0.002 | 0.003 | 0.002 | 0.778 | 0.0002 | 0.421 | 0.091 | 0.787 | 0.004 | 0.011 | 0.059 | 0.008 | 0.015 | 0.566 | 0.003 | 0.036 | 2.9 | 54.1 | 0.4 | 14.9 | 0.1 | 2.2 | 24.4 | 3.2 | 58.4 | 0.7 | 9.1 | 0.11 | 2.4 | 23.9
3061 | Э76ХФ | Р65 | 44 | 40.5166667 | 21 | 40.5166667 | 3.6631679 | 0.3074468 | 0.182886 | 0.1748 | 0.188741 | 0.0416798 | 1542 | 1586 | 8.4876183 | 13888.57 | 117.6 | 1 | 11.463 | 0.13 | 0.05 | 0.28 | 0.071 | 0.02 | 0.052626 | 0.215 | 0.272 | 0.326 | 4861 | 0.002 | 0.51 | 0.267 | 0.072 | 0.638 | 0.003 | 0.012 | 0.04 | 0.008 | 0.016 | 0.414 | 0.002 | 0.003 | 0.003 | 0.781 | 0.0005 | 0.418 | 0.074 | 0.787 | 0.002 | 0.011 | 0.041 | 0.009 | 0.013 | 0.567 | 0.003 | 0.037 | 3.2 | 46 | 0.6 | 9.9 | 0.11 | 2.2 | 21 | 3.5 | 54.3 | 0.9 | 5.5 | 0.11 | 2.3 | 24.1
3062 | Э76ХФ | Р65 | 44 | 40.4 | 18.8833333 | 40.4 | 3.266464 | 0.28813 | 0.131274 | 0.154294 | 0.143179 | 0.0381277 | 1540 | 1578 | 11.0071782 | 13449.96 | 112.9 | 1 | 14.823 | 0.153 | 0.05 | 0.282 | 0.097 | 0.02 | 0.048141 | 0.154 | 0.241 | 0.234 | 4233 | 0.002 | 0.528 | 0.3 | 0.091 | 0.647 | 0.006 | 0.01 | 0.062 | 0.007 | 0.016 | 0.442 | 0.002 | 0.003 | 0.003 | 0.784 | 0.0002 | 0.414 | 0.092 | 0.784 | 0.005 | 0.01 | 0.063 | 0.007 | 0.013 | 0.566 | 0.003 | 0.034 | 2.9 | 54.4 | 0.5 | 12.4 | 0.12 | 2.1 | 25.7 | 4.5 | 53.2 | 0.6 | 24.9 | 0.1 | 2.4 | 21.9
3063 | Э76ХФ | Р65 | 40 | 40.0333333 | 13.85 | 40.0333333 | 3.1823276 | 0.353055 | 0.174471 | 0.208814 | 0.223611 | 0.0418231 | 1562 | 1580 | 9.5455454 | 13789.17 | 118.1 | 1 | 12.738 | 0.124 | 0.05 | 0.352 | 0.057 | 0.02 | 0.052807 | 0.254 | 0.325 | 0.311 | 3183 | 0.001 | 0.518 | 0.275 | 0.08 | 0.61 | 0.005 | 0.01 | 0.056 | 0.007 | 0.018 | 0.39 | 0.001 | 0.002 | 0.003 | 0.766 | 0.0004 | 0.416 | 0.079 | 0.782 | 0.004 | 0.014 | 0.057 | 0.007 | 0.016 | 0.571 | 0.003 | 0.036 | 3.5 | 53.4 | 0.5 | 18.8 | 0.16 | 2.2 | 24.4 | 4.3 | 53.4 | 0.8 | 18.4 | 0.09 | 2.4 | 21.8
3065 | Э76ХФ | Р65 | 30 | 40.0333333 | 14.7166667 | 40.0333333 | 3.4160671 | 0.347175 | 0.162129 | 0.209178 | 0.187053 | 0.0410494 | 1546 | 1578 | 9.5545379 | 13755.83 | 115.9 | 1 | 12.75 | 0.063 | 0.05 | 0.347 | 0.067 | 0.02 | 0.05183 | 0.198 | 0.327 | 0.289 | 3374 | 0.001 | 0.495 | 0.283 | 0.077 | 0.602 | 0.005 | 0.012 | 0.054 | 0.006 | 0.016 | 0.409 | 0.002 | 0.002 | 0.002 | 0.776 | 0.0002 | 0.417 | 0.078 | 0.779 | 0.004 | 0.013 | 0.055 | 0.006 | 0.012 | 0.571 | 0.003 | 0.037 | 3 | 53.1 | 0.4 | 15.3 | 0.08 | 2.2 | 24.1 | 3.5 | 52.8 | 0.7 | 9.9 | 0.09 | 2.2 | 24.6
3066 | Э76ХФ | Р65 | 31 | 41.1833333 | 18.65 | 41.1833333 | 4.130394 | 0.34062 | 0.166056 | 0.213908 | 0.201444 | 0.0411927 | 1539 | 1580 | 7.4547445 | 14538.34 | 116.8 | 1 | 10.213 | 0.072 | 0.05 | 0.338 | 0.051 | 0.02 | 0.052011 | 0.218 | 0.334 | 0.296 | 4519 | 0.001 | 0.515 | 0.284 | 0.089 | 0.605 | 0.006 | 0.011 | 0.063 | 0.005 | 0.015 | 0.414 | 0.002 | 0.002 | 0.003 | 0.765 | 0.0002 | 0.421 | 0.091 | 0.791 | 0.005 | 0.012 | 0.063 | 0.006 | 0.013 | 0.58 | 0.003 | 0.037 | 3.5 | 55.7 | 0.4 | 12.8 | 0.09 | 2.2 | 25 | 3.8 | 54.5 | 0.6 | 11 | 0.11 | 2.2 | 25.4
3067 | Э76ХФ | Р65 | 24 | 40.0166667 | 14.7666667 | 40.0166667 | 3.2026412 | 0.34677 | 0.172788 | 0.196402 | 0.176344 | 0.0381277 | 1560 | 1581 | 8.2973466 | 14314.67 | 113.4 | 1 | 10.858 | 0.159 | 0.05 | 0.345 | 0.043 | 0.02 | 0.048141 | 0.187 | 0.307 | 0.308 | 3523 | 0.001 | 0.513 | 0.27 | 0.076 | 0.613 | 0.005 | 0.01 | 0.052 | 0.006 | 0.017 | 0.414 | 0.001 | 0.003 | 0.002 | 0.781 | 0.0002 | 0.416 | 0.076 | 0.785 | 0.004 | 0.012 | 0.052 | 0.007 | 0.014 | 0.571 | 0.003 | 0.036 | 2.9 | 52.3 | 0.3 | 15.8 | 0.13 | 2 | 25.7 | 2.8 | 58.5 | 0.5 | 11 | 0.15 | 2.3 | 26
3068 | Э76ХФ | Р65 | 14 | 40.0333333 | 18.0166667 | 40.0333333 | 2.5586437 | 0.3485823 | 0.173349 | 0.192638 | 0.175965 | 0.0404482 | 1579 | 1576 | 7.4757702 | 13124.51 | 118.2 | 1 | 9.976 | 0.058 | 0.05 | 0.314 | 0.045 | 0.02 | 0.051071 | 0.188 | 0.301 | 0.309 | 3941 | 0.001 | 0.526 | 0.27 | 0.081 | 0.615 | 0.005 | 0.009 | 0.056 | 0.006 | 0.018 | 0.416 | 0.002 | 0.003 | 0.002 | 0.775 | 0.0002 | 0.41 | 0.08 | 0.776 | 0.003 | 0.011 | 0.057 | 0.007 | 0.015 | 0.555 | 0.003 | 0.035 | 2.9 | 48.9 | 0.4 | 11.2 | 0.1 | 2.2 | 22.3 | 3.6 | 56.8 | 0.5 | 10.9 | 0.1 | 2.2 | 25.4
3070 | Э76ХФ | Р65 | 22 | 42.3833333 | 16.15 | 42.3833333 | 3.719323 | 0.33241 | 0.152592 | 0.197758 | 0.180644 | 0.0406201 | 1595 | 1588 | 12.0776249 | 12899.07 | 115.8 | 1 | 17.063 | 0.072 | 0.05 | 0.331 | 0.029 | 0.02 | 0.051288 | 0.193 | 0.309 | 0.272 | 3472 | 0.002 | 0.516 | 0.291 | 0.091 | 0.62 | 0.005 | 0.011 | 0.065 | 0.007 | 0.018 | 0.415 | 0.002 | 0.003 | 0.003 | 0.761 | 0.0003 | 0.418 | 0.09 | 0.79 | 0.004 | 0.011 | 0.065 | 0.008 | 0.015 | 0.568 | 0.003 | 0.038 | 2.9 | 49.5 | 0.5 | 13 | 0.08 | 2.1 | 23.1 | 3.7 | 52.9 | 0.3 | 12.3 | 0.09 | 2.1 | 25.1
3072 | Э76ХФ | Р65 | 12 | 41.6833333 | 17.7 | 41.6833333 | 2.99082745 | 0.27819 | 0.120054 | 0.099206 | 0.142453 | 0.0387581 | 1575 | 1584 | 12.2185526 | 13172.88 | 113.1 | 1 | 16.977 | 0.071 | 0.05 | 0.274 | 0.026 | 0.02 | 0.048937 | 0.176 | 0.153 | 0.214 | 3886 | 0.002 | 0.564 | 0.311 | 0.092 | 0.698 | 0.006 | 0.009 | 0.062 | 0.008 | 0.018 | 0.457 | 0.002 | 0.003 | 0.003 | 0.754 | 0.0006 | 0.413 | 0.093 | 0.784 | 0.005 | 0.014 | 0.062 | 0.009 | 0.015 | 0.58 | 0.003 | 0.037 | 3.1 | 59.4 | 0.8 | 8.9 | 0.11 | 2.6 | 22.5 | 3.2 | 60.3 | 0.6 | 8.5 | 0.1 | 2.6 | 23.3
3074 | Э76ХФ | Р65 | 14 | 49.3666667 | 30.3666667 | 49.3666667 | 4.1661432 | 0.22083 | 0.075174 | 0.088048 | 0.12106 | 0.038662 | 1553 | 1631 | 8.2920324 | 13641.27 | 110.8 | 1 | 13.645 | 0.146 | 0.05 | 0.212 | 0.029 | 0.02 | 0.048213 | 0.148 | 0.136 | 0.134 | 6904 | 0.002 | 0.598 | 0.35 | 0.102 | 0.711 | 0.006 | 0.009 | 0.074 | 0.011 | 0.021 | 0.465 | 0.002 | 0.004 | 0.003 | 0.752 | 0.0005 | 0.417 | 0.1 | 0.787 | 0.005 | 0.011 | 0.073 | 0.012 | 0.017 | 0.552 | 0.003 | 0.038 | 3.6 | 58.4 | 0.5 | 10.9 | 0.1 | 2.6 | 22.4 | 3.2 | 59 | 0.8 | 8.8 | 0.1 | 2.2 | 26.8
3075 | Э76ХФ | Р65 | 23 | 49.5166667 | 25.4833333 | 49.5166667 | 3.7012594 | 0.22428 | 0.130152 | 0.138848 | 0.151375 | 0.0401992 | 1547 | 1594 | 11.6445641 | 13448.79 | 117 | 1 | 19.22 | 0.11 | 0.05 | 0.204 | 0.055 | 0.02 | 0.05013 | 0.173 | 0.216 | 0.232 | 5712 | 0.002 | 0.589 | 0.311 | 0.09 | 0.675 | 0.006 | 0.01 | 0.07 | 0.008 | 0.017 | 0.451 | 0.002 | 0.004 | 0.003 | 0.765 | 0.0003 | 0.42 | 0.091 | 0.789 | 0.005 | 0.008 | 0.071 | 0.009 | 0.013 | 0.565 | 0.003 | 0.037 | 3.2 | 57.8 | 1.5 | 8.9 | 0.12 | 2.5 | 22.7 | 3.2 | 57.6 | 0.8 | 7.6 | 0.28 | 2.3 | 25.3
3076 | Э76ХФ | Р65 | 32 | 47.8833333 | 24.8166667 | 47.8833333 | 3.3513703 | 0.278285 | 0.125103 | 0.15431 | 0.143838 | 0.0396483 | 1546 | 1586 | 11.3897981 | 13708.53 | 115.3 | 1 | 17.863 | 0.064 | 0.05 | 0.271 | 0.032 | 0.02 | 0.049443 | 0.155 | 0.241 | 0.223 | 5670 | 0.002 | 0.571 | 0.313 | 0.096 | 0.657 | 0.007 | 0.007 | 0.071 | 0.008 | 0.019 | 0.444 | 0.002 | 0.003 | 0.003 | 0.759 | 0.0004 | 0.416 | 0.096 | 0.787 | 0.006 | 0.01 | 0.071 | 0.008 | 0.014 | 0.551 | 0.003 | 0.036 | 3.9 | 57.7 | 0.7 | 10.4 | 0.1 | 2.5 | 23.2 | 4.3 | 56.8 | 1 | 10.3 | 0.13 | 2.2 | 25.9
3079 | Э76ХФ | Р65 | 38 | 44.2 | 24.7833333 | 44.2 | 3.736947 | 0.32541 | 0.15708 | 0.15975 | 0.161697 | 0.0396195 | 1548 | 1579 | 12.2206739 | 13078.14 | 115.5 | 1 | 17.832 | 0.13 | 0.05 | 0.323 | 0.051 | 0.02 | 0.049407 | 0.18 | 0.249 | 0.28 | 5402 | 0.002 | 0.536 | 0.285 | 0.078 | 0.65 | 0.004 | 0.007 | 0.06 | 0.006 | 0.016 | 0.427 | 0.002 | 0.002 | 0.003 | 0.755 | 0.0002 | 0.413 | 0.077 | 0.784 | 0.003 | 0.012 | 0.06 | 0.007 | 0.011 | 0.564 | 0.003 | 0.036 | 3.5 | 59.2 | 0.6 | 8.2 | 0.09 | 2.4 | 25 | 3.6 | 60.7 | 0.8 | 4.6 | 0.13 | 2.3 | 25.9
3080 | Э76ХФ | Р65 | 40 | 41.1833333 | 19.3 | 41.1833333 | 2.4759103 | 0.36947 | 0.17952 | 0.216188 | 0.192251 | 0.0402578 | 1575 | 1582 | 11.8292999 | 12948.19 | 117 | 1 | 16.239 | 0.199 | 0.05 | 0.371 | 0.029 | 0.02 | 0.050203 | 0.203 | 0.338 | 0.32 | 4165 | 0.002 | 0.496 | 0.271 | 0.072 | 0.61 | 0.005 | 0.01 | 0.051 | 0.007 | 0.015 | 0.411 | 0.001 | 0.002 | 0.003 | 0.762 | 0.0002 | 0.415 | 0.072 | 0.786 | 0.004 | 0.011 | 0.051 | 0.007 | 0.01 | 0.565 | 0.002 | 0.036 | 2.9 | 52.1 | 0.6 | 13.8 | 0.12 | 2.1 | 24.7 | 2.8 | 53.8 | 0.6 | 12 | 0.16 | 2.1 | 25.6
3081 | Э76ХФ | Р65 | 40 | 42.5 | 23.85 | 42.5 | 3.3579271 | 0.3732 | 0.17952 | 0.205724 | 0.173667 | 0.0399386 | 1545 | 1585 | 13.3796111 | 13750.94 | 116.8 | 1 | 18.921 | 0.147 | 0.05 | 0.376 | 0.055 | 0.02 | 0.049805 | 0.179 | 0.322 | 0.32 | 5466 | 0.002 | 0.5 | 0.269 | 0.081 | 0.616 | 0.006 | 0.009 | 0.061 | 0.006 | 0.016 | 0.423 | 0.002 | 0.002 | 0.003 | 0.751 | 0.0003 | 0.418 | 0.081 | 0.787 | 0.005 | 0.011 | 0.062 | 0.007 | 0.015 | 0.562 | 0.003 | 0.036 | 3.8 | 57.4 | 0.5 | 8.8 | 0.08 | 2.3 | 24.4 | 3.4 | 56.9 | 0.7 | 9.1 | 0.12 | 2.2 | 26.5
3082 | Э76ХФ | Р65 | 38 | 43.5333333 | 20.6666667 | 43.5333333 | 2.9302532 | 0.333785 | 0.163251 | 0.189574 | 0.152867 | 0.0389523 | 1574 | 1585 | 9.737366 | 12823.55 | 113.6 | 1 | 14.13 | 0.146 | 0.05 | 0.331 | 0.029 | 0.02 | 0.048575 | 0.154 | 0.297 | 0.291 | 4417 | 0.001 | 0.522 | 0.281 | 0.09 | 0.625 | 0.005 | 0.008 | 0.064 | 0.007 | 0.019 | 0.435 | 0.002 | 0.003 | 0.002 | 0.762 | 0.0001 | 0.416 | 0.088 | 0.786 | 0.004 | 0.009 | 0.064 | 0.007 | 0.014 | 0.564 | 0.003 | 0.036 | 3.3 | 58.8 | 0.9 | 6.4 | 0.14 | 2.3 | 26 | 3 | 55.4 | 0.2 | 12.8 | 0.07 | 2.1 | 26.3
3083 | Э76ХФ | Р65 | 19 | 44.0666667 | 19.7166667 | 44.0666667 | 3.9291076 | 0.331885 | 0.161007 | 0.191272 | 0.145478 | 0.0392129 | 1564 | 1579 | 10.7108169 | 14004.4 | 114.4 | 1 | 15.733 | 0.106 | 0.05 | 0.329 | 0.03 | 0.02 | 0.0489 | 0.142 | 0.3 | 0.287 | 4602 | 0.001 | 0.525 | 0.282 | 0.077 | 0.614 | 0.005 | 0.008 | 0.06 | 0.006 | 0.017 | 0.436 | 0.002 | 0.003 | 0.002 | 0.773 | 0.0001 | 0.415 | 0.077 | 0.781 | 0.003 | 0.011 | 0.06 | 0.007 | 0.015 | 0.56 | 0.003 | 0.036 | 2.9 | 55.5 | 0.8 | 11.4 | 0.08 | 2.3 | 23.8 | 3.2 | 55.3 | 0.7 | 8.9 | 0.13 | 2.2 | 25.7
3084 | Э76ХФ | Р65 | 19 | 44.8833333 | 18.8666667 | 44.8833333 | 2.99082745 | 0.345895 | 0.156519 | 0.16959 | 0.15458 | 0.0402578 | 1574 | 1575 | 8.9779428 | 12956.18 | 115.5 | 1 | 13.432 | 0.074 | 0.05 | 0.348 | 0.03 | 0.02 | 0.050203 | 0.165 | 0.265 | 0.279 | 4074 | 0.001 | 0.513 | 0.288 | 0.067 | 0.632 | 0.012 | 0.008 | 0.055 | 0.007 | 0.015 | 0.429 | 0.001 | 0.003 | 0.003 | 0.776 | 0.0003 | 0.418 | 0.068 | 0.78 | 0.011 | 0.01 | 0.056 | 0.008 | 0.013 | 0.561 | 0.003 | 0.037 | 3.1 | 52.2 | 0.4 | 10.6 | 0.09 | 2.5 | 21 | 3.3 | 56 | 0.4 | 13.3 | 0.09 | 2.1 | 26.2
3085 | Э76ХФ | Р65 | 21 | 42.0333333 | 15.55 | 42.0333333 | 2.3646654 | 0.33922 | 0.152592 | 0.182494 | 0.170561 | 0.0417654 | 1588 | 1581 | 9.1006344 | 12015.43 | 116.6 | 1 | 12.751 | 0.147 | 0.05 | 0.34 | 0.029 | 0.02 | 0.052083 | 0.184 | 0.285 | 0.272 | 3114 | 0.001 | 0.519 | 0.293 | 0.095 | 0.626 | 0.007 | 0.009 | 0.067 | 0.008 | 0.019 | 0.419 | 0.001 | 0.003 | 0.003 | 0.758 | 0.0002 | 0.419 | 0.094 | 0.782 | 0.006 | 0.01 | 0.067 | 0.009 | 0.016 | 0.563 | 0.003 | 0.038 | 2.7 | 54.1 | 0.4 | 15.7 | 0.15 | 2 | 26.6 | 3.6 | 52.4 | 0.5 | 11.3 | 0.07 | 2.4 | 21.4
3086 | Э76ХФ | Р65 | 22 | 42.85 | 23.8166667 | 42.85 | 3.7361246 | 0.3522 | 0.12903 | 0.218906 | 0.175323 | 0.0406058 | 1539 | 1579 | 9.2674446 | 13634.15 | 116.9 | 1 | 13.237 | 0.21 | 0.05 | 0.359 | 0.028 | 0.02 | 0.050637 | 0.176 | 0.343 | 0.23 | 5412 | 0.002 | 0.505 | 0.313 | 0.101 | 0.599 | 0.007 | 0.009 | 0.068 | 0.007 | 0.022 | 0.418 | 0.001 | 0.003 | 0.002 | 0.768 | 0.0002 | 0.418 | 0.101 | 0.787 | 0.006 | 0.01 | 0.069 | 0.008 | 0.02 | 0.558 | 0.003 | 0.036 | 3.8 | 49 | 0.5 | 16.7 | 0.24 | 2.1 | 23.8 | 3.6 | 55.6 | 0.8 | 11.9 | 0.08 | 2.4 | 23.2
3087 | Э76ХФ | Р65 | 23 | 42.3666667 | 19 | 42.3666667 | 2.99082745 | 0.302965 | 0.094809 | 0.132212 | 0.135806 | 0.0401126 | 1570 | 1588 | 11.2831691 | 13203.16 | 113.5 | 1 | 15.903 | 0.148 | 0.05 | 0.308 | 0.029 | 0.02 | 0.050022 | 0.152 | 0.206 | 0.169 | 4181 | 0.001 | 0.523 | 0.338 | 0.095 | 0.666 | 0.007 | 0.009 | 0.063 | 0.008 | 0.018 | 0.446 | 0.002 | 0.003 | 0.002 | 0.766 | 0.0001 | 0.419 | 0.094 | 0.787 | 0.006 | 0.01 | 0.064 | 0.008 | 0.015 | 0.571 | 0.003 | 0.035 | 2.8 | 48.8 | 0.4 | 12.5 | 0.08 | 2.1 | 23.2 | 3.1 | 59.8 | 0.5 | 6.5 | 0.07 | 2.6 | 22.9
3088 | Э76ХФ | Р65 | 20 | 50.3666667 | 18.4666667 | 50.3666667 | 2.5183793 | 0.332775 | 0.12639 | 0.161592 | 0.160239 | 0.0411856 | 1603 | 1572 | 11.5351566 | 12041.16 | 114 | 1 | 19.331 | 0.19 | 0.05 | 0.338 | 0.04 | 0.02 | 0.05136 | 0.177 | 0.252 | 0.223 | 3706 | 0.002 | 0.508 | 0.313 | 0.113 | 0.644 | 0.01 | 0.01 | 0.078 | 0.008 | 0.02 | 0.434 | 0.002 | 0.003 | 0.003 | 0.779 | 0.0002 | 0.42 | 0.113 | 0.788 | 0.009 | 0.01 | 0.079 | 0.008 | 0.013 | 0.561 | 0.002 | 0.036 | 3.4 | 51.3 | 0.3 | 11.4 | 0.06 | 2.3 | 22.8 | 4.1 | 53.7 | 0.4 | 15.6 | 0.13 | 2.2 | 24.7
3089 | Э76ХФ | Р65 | 23 | 43.35 | 15.65 | 43.35 | 3 | 0.309835 | 0.120692 | 0.134326 | 0.145551 | 0.0395032 | 1583 | 1583 | 9.6538521 | 13188.5 | 114.6 | 1 | 13.923 | 0.191 | 0.05 | 0.312 | 0.029 | 0.02 | 0.049262 | 0.166 | 0.209 | 0.211 | 3440 | 0.001 | 0.541 | 0.319 | 0.102 | 0.666 | 0.008 | 0.008 | 0.07 | 0.008 | 0.02 | 0.439 | 0.001 | 0.003 | 0.002 | 0.771 | 0.0002 | 0.417 | 0.101 | 0.783 | 0.007 | 0.01 | 0.071 | 0.009 | 0.015 | 0.562 | 0.003 | 0.034 | 3.6 | 47.1 | 0.8 | 14.8 | 0.1 | 2 | 23.3 | 3.8 | 56.9 | 0.8 | 10.4 | 0.09 | 2.5 | 22.9
3090 | Э76ХФ | Р65 | 27 | 42.5666667 | 15.0333333 | 42.5666667 | 2.99082745 | 0.322185 | 0.108108 | 0.12369 | 0.171433 | 0.043216 | 1581 | 1579 | 11.194675 | 12544.12 | 116.2 | 1 | 15.884 | 0.149 | 0.05 | 0.33 | 0.029 | 0.02 | 0.053892 | 0.21 | 0.191 | 0.189 | 3143 | 0.001 | 0.531 | 0.332 | 0.097 | 0.675 | 0.007 | 0.009 | 0.073 | 0.008 | 0.019 | 0.42 | 0.001 | 0.003 | 0.003 | 0.759 | 0.0002 | 0.42 | 0.096 | 0.78 | 0.006 | 0.01 | 0.072 | 0.009 | 0.015 | 0.564 | 0.002 | 0.038 | 3.2 | 51.4 | 1 | 17 | 0.23 | 2.1 | 24.3 | 4 | 51.6 | 0.7 | 12.5 | 0.1 | 2.4 | 21.3
3091 | Э76ХФ | Р65 | 26 | 42.0333333 | 22.0333333 | 42.0333333 | 2.99082745 | 0.317025 | 0.114972 | 0.132804 | 0.160189 | 0.0415625 | 1548 | 1575 | 9.3654243 | 12436.61 | 116.7 | 1 | 13.122 | 0.127 | 0.05 | 0.322 | 0.027 | 0.02 | 0.05183 | 0.189 | 0.206 | 0.201 | 4567 | 0.001 | 0.542 | 0.324 | 0.086 | 0.673 | 0.005 | 0.009 | 0.06 | 0.007 | 0.017 | 0.433 | 0.001 | 0.003 | 0.002 | 0.764 | 0.0002 | 0.418 | 0.086 | 0.789 | 0.004 | 0.01 | 0.061 | 0.008 | 0.014 | 0.569 | 0.003 | 0.037 | 3 | 46.2 | 0.7 | 10.8 | 0.15 | 2.3 | 20.5 | 3.4 | 59.8 | 0.7 | 5.7 | 0.08 | 2.5 | 23.6
3092 | Э90ХАФ | Р65 | 23 | 45.3833333 | 19.55 | 45.2166667 | 3.0403507 | 0.43827 | 0.121264 | 0.119954 | 0.120657 | 0.0942461 | 1581 | 1590 | 13.5815923 | 12484.91 | 113.6 | 1 | 8.198 | 0.125 | 0.05 | 0.471 | 0.029 | 0.02 | 0.105686 | 0.134 | 0.187 | 0.212 | 4068 | 0.002 | 0.516 | 0.185 | 0.079 | 0.682 | 0.005 | 0.008 | 0.051 | 0.008 | 0.017 | 0.432 | 0.002 | 0.003 | 0.003 | 0.852 | 0.0002 | 0.288 | 0.079 | 0.791 | 0.003 | 0.013 | 0.052 | 0.009 | 0.015 | 0.542 | 0.003 | 0.085 | 3.1 | 46.8 | 0.5 | 9.2 | 0.1 | 2.3 | 20.7 | 4.1 | 58.1 | 0.8 | 8.7 | 0.09 | 2.2 | 26
3094 | Э90ХАФ | Р65 | 34 | 47.7166667 | 21.7166667 | 47.55 | 3.2354093 | 0.46618 | 0.122408 | 0.126734 | 0.142157 | 0.0953237 | 1562 | 1587 | 11.4920283 | 13772.83 | 116.3 | 1 | 6.327 | 0.19 | 0.05 | 0.505 | 0.028 | 0.02 | 0.107422 | 0.164 | 0.197 | 0.214 | 4985 | 0.001 | 0.503 | 0.186 | 0.083 | 0.678 | 0.005 | 0.008 | 0.052 | 0.008 | 0.017 | 0.417 | 0.001 | 0.003 | 0.004 | 0.857 | 0.0005 | 0.288 | 0.083 | 0.794 | 0.003 | 0.014 | 0.053 | 0.009 | 0.015 | 0.553 | 0.003 | 0.083 | 3.3 | 43.9 | 0.4 | 12.6 | 0.2 | 2 | 21.8 | 3.6 | 57.3 | 0.8 | 9.3 | 0.09 | 2.4 | 23.4
3095 | Э90ХАФ | Р65 | 19 | 48.5166667 | 22.5 | 48.3666667 | 3.0403507 | 0.48782 | 0.144144 | 0.171586 | 0.18524 | 0.0965218 | 1568 | 1570 | 10.938189 | 13274.67 | 118.1 | 1 | 6.174 | 0.191 | 0.05 | 0.526 | 0.028 | 0.02 | 0.108362 | 0.211 | 0.267 | 0.252 | 4978 | 0.001 | 0.497 | 0.169 | 0.068 | 0.639 | 0.004 | 0.009 | 0.042 | 0.007 | 0.019 | 0.384 | 0.001 | 0.003 | 0.003 | 0.854 | 0.0003 | 0.273 | 0.073 | 0.798 | 0.004 | 0.016 | 0.046 | 0.009 | 0.016 | 0.543 | 0.003 | 0.083 | 3.2 | 49.2 | 0.4 | 15.4 | 0.43 | 2 | 25.2 | 3.3 | 51.1 | 0.4 | 13.3 | 0.25 | 2.3 | 23.9
3096 | Э90ХАФ | Р65 | 23 | 52.5333333 | 24.6166667 | 52.3666667 | 3.9828236 | 0.39083 | 0.121264 | 0.104632 | 0.08241 | 0.0912268 | 1533 | 1572 | 12.04416 | 14010.02 | 112.8 | 1 | 8.364 | 0.136 | 0.05 | 0.413 | 0.028 | 0.02 | 0.10225 | 0.082 | 0.164 | 0.212 | 5748 | 0.002 | 0.565 | 0.187 | 0.086 | 0.702 | 0.004 | 0.012 | 0.053 | 0.007 | 0.016 | 0.46 | 0.002 | 0.003 | 0.003 | 0.854 | 0.0001 | 0.292 | 0.087 | 0.795 | 0.003 | 0.018 | 0.054 | 0.008 | 0.014 | 0.531 | 0.003 | 0.084 | 3 | 56 | 0.7 | 13.8 | 0.1 | 2.4 | 23.4 | 3.5 | 57.3 | 0.7 | 12 | 0.08 | 2.5 | 23.3
3097 | Э90ХАФ | Р65 | 36 | 43.0166667 | 19.5166667 | 42.85 | 3.0403507 | 0.44663 | 0.101816 | 0.092196 | 0.137255 | 0.0921218 | 1562 | 1574 | 15.1929591 | 13659.09 | 114.9 | 1 | 8.871 | 0.086 | 0.05 | 0.486 | 0.039 | 0.02 | 0.104022 | 0.171 | 0.142 | 0.178 | 4443 | 0.002 | 0.496 | 0.206 | 0.094 | 0.712 | 0.006 | 0.013 | 0.059 | 0.01 | 0.019 | 0.415 | 0.001 | 0.003 | 0.003 | 0.859 | 0.0002 | 0.291 | 0.092 | 0.796 | 0.004 | 0.018 | 0.059 | 0.011 | 0.015 | 0.55 | 0.003 | 0.081 | 3.3 | 52.1 | 0.4 | 14.5 | 0.17 | 2.1 | 25.3 | 3.5 | 56.5 | 0.6 | 8.1 | 0.1 | 2.3 | 26.9
3099 | Э90ХАФ | Р65 | 49 | 41.05 | 23.35 | 40.5166667 | 3.7934641 | 0.436425 | 0.109252 | 0.169398 | 0.146672 | 0.0946549 | 1539 | 1569 | 12.253125 | 14073.66 | 117.3 | 1 | 6.535 | 0.157 | 0.05 | 0.469 | 0.05 | 0.02 | 0.106554 | 0.153 | 0.265 | 0.191 | 5477 | 0.002 | 0.526 | 0.201 | 0.099 | 0.64 | 0.009 | 0.013 | 0.071 | 0.008 | 0.02 | 0.417 | 0.002 | 0.003 | 0.004 | 0.877 | 0.0012 | 0.292 | 0.098 | 0.783 | 0.007 | 0.018 | 0.071 | 0.009 | 0.016 | 0.536 | 0.003 | 0.084 | 3.4 | 51.8 | 0.6 | 15.2 | 0.18 | 2.1 | 24.9 | 3.7 | 59.3 | 1 | 8.8 | 0.08 | 2.3 | 26
3100 | Э90ХАФ | Р65 | 49 | 46.2166667 | 26.6666667 | 46.05 | 3.4553089 | 0.370095 | 0.06578 | 0.09485 | 0.117691 | 0.0915513 | 1545 | 1601 | 10.6152985 | 13639.5 | 114.4 | 1 | 6.322 | 0.208 | 0.05 | 0.398 | 0.05 | 0.03 | 0.103299 | 0.14 | 0.147 | 0.115 | 6062 | 0.002 | 0.584 | 0.237 | 0.105 | 0.716 | 0.007 | 0.01 | 0.07 | 0.012 | 0.022 | 0.447 | 0.002 | 0.003 | 0.003 | 0.862 | 0.0002 | 0.291 | 0.103 | 0.794 | 0.006 | 0.013 | 0.07 | 0.013 | 0.017 | 0.538 | 0.003 | 0.082 | 4.9 | 51.5 | 0.9 | 30.9 | 0.1 | 2.5 | 20.9 | 4.6 | 43.5 | 1 | 22 | 0.09 | 2.6 | 16.8
3101 | Э90ХАФ | Р65 | 56 | 48.0333333 | 21.35 | 47.8666667 | 3.0403507 | 0.365205 | 0.079508 | 0.105598 | 0.096422 | 0.0914306 | 1550 | 1570 | 9.6174229 | 13441.69 | 114.4 | 1 | 5.888 | 0.122 | 0.05 | 0.389 | 0.046 | 0.02 | 0.103552 | 0.103 | 0.165 | 0.139 | 4783 | 0.002 | 0.567 | 0.221 | 0.104 | 0.7 | 0.008 | 0.01 | 0.074 | 0.012 | 0.019 | 0.448 | 0.002 | 0.003 | 0.003 | 0.835 | 0.0003 | 0.288 | 0.102 | 0.789 | 0.006 | 0.014 | 0.074 | 0.013 | 0.016 | 0.543 | 0.003 | 0.083 | 3.5 | 49.8 | 0.4 | 14.5 | 0.12 | 2.4 | 20.9 | 3.7 | 45.8 | 0.7 | 11.6 | 0.18 | 2.1 | 21.7
3102 | Э90ХАФ | Р65 | 7 | 48.2333333 | 20.9 | 48.0666667 | 3 | 0.452955 | 0.084084 | 0.169836 | 0.138937 | 0.0928374 | 1577 | 1576 | 18.8352518 | 12818.18 | 116 | 1 | 11.636 | 0.128 | 0.05 | 0.494 | 0.051 | 0.02 | 0.103118 | 0.141 | 0.266 | 0.147 | 4465 | 0.001 | 0.517 | 0.218 | 0.1 | 0.645 | 0.009 | 0.01 | 0.075 | 0.009 | 0.022 | 0.423 | 0.001 | 0.003 | 0.003 | 0.866 | 0.0002 | 0.29 | 0.102 | 0.799 | 0.007 | 0.015 | 0.075 | 0.012 | 0.016 | 0.549 | 0.003 | 0.083 | 3.4 | 54.3 | 0.2 | 11.9 | 0.09 | 2.1 | 25.6 | 5 | 52.8 | 0.4 | 8.7 | 0.08 | 2.3 | 23.1
3103 | Э90ХАФ | Р65 | 14 | 46.1833333 | 17.8 | 45.8666667 | 2.471875 | 0.430995 | 0.12298 | 0.215318 | 0.182193 | 0.0927244 | 1580 | 1580 | 9.1362196 | 13021.35 | 115.1 | 1 | 7.21 | 0.236 | 0.05 | 0.458 | 0.039 | 0.02 | 0.103299 | 0.188 | 0.337 | 0.215 | 3863 | 0.001 | 0.53 | 0.182 | 0.083 | 0.603 | 0.005 | 0.009 | 0.06 | 0.008 | 0.023 | 0.395 | 0.001 | 0.003 | 0.003 | 0.832 | 0.0003 | 0.285 | 0.083 | 0.793 | 0.003 | 0.016 | 0.06 | 0.009 | 0.017 | 0.551 | 0.002 | 0.083 | 3.8 | 49.5 | 0.8 | 17.4 | 0.37 | 1.9 | 26.1 | 4.6 | 51.4 | 0.5 | 14.5 | 0.14 | 2.4 | 24.7
3104 | Э90ХАФ | Р65 | 22 | 43.05 | 21.3833333 | 42.8666667 | 4.5689223 | 0.46009 | 0.123552 | 0.235964 | 0.181971 | 0.0942167 | 1562 | 1581 | 13.7266738 | 13720.97 | 116.9 | 1 | 7.176 | 0.203 | 0.05 | 0.493 | 0.04 | 0.02 | 0.104203 | 0.179 | 0.37 | 0.216 | 4890 | 0.001 | 0.513 | 0.187 | 0.089 | 0.587 | 0.006 | 0.011 | 0.062 | 0.007 | 0.021 | 0.395 | 0.001 | 0.002 | 0.003 | 0.875 | 0.0006 | 0.289 | 0.09 | 0.792 | 0.004 | 0.017 | 0.063 | 0.008 | 0.014 | 0.55 | 0.002 | 0.082 | 3.7 | 50.4 | 0.4 | 15.2 | 0.16 | 2 | 25.2 | 3.6 | 51.8 | 0.4 | 11.4 | 0.1 | 2.3 | 25.1
3105 | Э90ХАФ | Р65 | 30 | 45.6833333 | 22.7166667 | 45.5 | 3.0403507 | 0.44629 | 0.088088 | 0.196312 | 0.146862 | 0.0951814 | 1555 | 1572 | 11.7269001 | 13533.68 | 117.5 | 1 | 7.629 | 0.146 | 0.05 | 0.484 | 0.036 | 0.02 | 0.105288 | 0.142 | 0.308 | 0.154 | 5124 | 0.001 | 0.53 | 0.212 | 0.113 | 0.625 | 0.008 | 0.011 | 0.072 | 0.008 | 0.022 | 0.415 | 0.001 | 0.003 | 0.003 | 0.84 | 0.0003 | 0.287 | 0.113 | 0.794 | 0.006 | 0.014 | 0.072 | 0.009 | 0.017 | 0.543 | 0.003 | 0.084 | 3.6 | 47.9 | 0.4 | 15.2 | 0.12 | 2.1 | 22.8 | 4.4 | 53.5 | 0.3 | 13.3 | 0.07 | 2.2 | 24.7
3106 | Э90ХАФ | Р65 | 28 | 49.35 | 19.5333333 | 49.1833333 | 2.5239826 | 0.45466 | 0.110968 | 0.174614 | 0.155305 | 0.0937431 | 1571 | 1579 | 12.1833333 | 13426.28 | 116.1 | 1 | 7.31 | 0.127 | 0.05 | 0.491 | 0.064 | 0.02 | 0.103479 | 0.164 | 0.273 | 0.194 | 4371 | 0.001 | 0.533 | 0.202 | 0.086 | 0.642 | 0.006 | 0.01 | 0.058 | 0.009 | 0.019 | 0.407 | 0.001 | 0.003 | 0.003 | 0.875 | 0.0002 | 0.293 | 0.086 | 0.791 | 0.004 | 0.016 | 0.058 | 0.01 | 0.014 | 0.547 | 0.003 | 0.083 | 3.2 | 52.6 | 0.3 | 15.1 | 0.13 | 2 | 26.1 | 3.7 | 57.1 | 0.2 | 11.4 | 0.06 | 2.2 | 26.5
3107 | Э90ХАФ | Р65 | 31 | 47.8333333 | 21.1 | 47.6666667 | 2.4833603 | 0.4719 | 0.105248 | 0.20833 | 0.152126 | 0.0942425 | 1571 | 1573 | 15.2043243 | 12989.57 | 116.9 | 1 | 9.376 | 0.156 | 0.05 | 0.512 | 0.036 | 0.02 | 0.104094 | 0.145 | 0.327 | 0.184 | 4568 | 0.001 | 0.494 | 0.206 | 0.089 | 0.611 | 0.005 | 0.01 | 0.06 | 0.009 | 0.022 | 0.407 | 0.001 | 0.002 | 0.003 | 0.869 | 0.0002 | 0.294 | 0.089 | 0.793 | 0.003 | 0.014 | 0.06 | 0.01 | 0.017 | 0.544 | 0.003 | 0.083 | 2.9 | 33.2 | 0.4 | 9.8 | 0.09 | 1.8 | 18.6 | 3.8 | 55.8 | 0.6 | 11.7 | 0.11 | 2.3 | 26.3
3109 | Э76ХФ | Р65 | 54 | 41.05 | 24.1666667 | 41.05 | 3.7943794 | 0.311095 | 0.132132 | 0.171816 | 0.168938 | 0.0400148 | 1558 | 1594 | 10.3600487 | 13747.03 | 116.5 | 1 | 14.176 | 0.147 | 0.05 | 0.31 | 0.017 | 0.02 | 0.05089 | 0.186 | 0.268 | 0.231 | 5537 | 0.002 | 0.521 | 0.309 | 0.109 | 0.641 | 0.007 | 0.012 | 0.072 | 0.01 | 0.021 | 0.419 | 0.001 | 0.003 | 0.003 | 0.775 | 0.0005 | 0.419 | 0.111 | 0.792 | 0.006 | 0.012 | 0.073 | 0.011 | 0.017 | 0.565 | 0.003 | 0.038 | 3.2 | 52.5 | 0.9 | 21.7 | 0.2 | 2.2 | 24 | 3.8 | 54.4 | 0.4 | 15.7 | 0.11 | 2.3 | 24
3111 | Э76ХФ | Р65 | 73 | 49.2 | 28.7666667 | 49.2 | 3.5865703 | 0.383205 | 0.160732 | 0.16613 | 0.166722 | 0.0399008 | 1534 | 1591 | 12.8884146 | 13653.3 | 116.4 | 1 | 21.137 | 0.125 | 0.05 | 0.394 | 0.028 | 0.02 | 0.050745 | 0.185 | 0.259 | 0.281 | 6546 | 0.002 | 0.49 | 0.285 | 0.101 | 0.651 | 0.006 | 0.01 | 0.066 | 0.007 | 0.02 | 0.422 | 0.002 | 0.003 | 0.003 | 0.754 | 0.0005 | 0.416 | 0.1 | 0.789 | 0.006 | 0.012 | 0.066 | 0.008 | 0.016 | 0.569 | 0.003 | 0.038 | 3 | 55.5 | 0.3 | 8.8 | 0.06 | 2.3 | 23.7 | 3.4 | 57.8 | 0.3 | 11 | 0.09 | 2.2 | 26
3112 | Э76ХФ | Р65 | 91 | 52.5333333 | 23.7 | 52.5333333 | 3.6718296 | 0.317295 | 0.142428 | 0.140076 | 0.150403 | 0.0393889 | 1567 | 1591 | 12.4024112 | 13934.18 | 116.4 | 1 | 21.718 | 0.147 | 0.05 | 0.317 | 0.028 | 0.02 | 0.050094 | 0.171 | 0.218 | 0.249 | 5504 | 0.002 | 0.539 | 0.302 | 0.094 | 0.677 | 0.006 | 0.017 | 0.068 | 0.01 | 0.019 | 0.443 | 0.002 | 0.003 | 0.003 | 0.76 | 0.0003 | 0.415 | 0.091 | 0.786 | 0.005 | 0.011 | 0.067 | 0.011 | 0.013 | 0.569 | 0.003 | 0.036 | 3.6 | 53.9 | 0.5 | 11.4 | 0.12 | 2.3 | 23.4 | 4.3 | 57.8 | 0.6 | 12.3 | 0.16 | 2.3 | 25.1
3114 | Э76ХФ | Р65 | 43 | 44.8333333 | 24.9833333 | 44.8333333 | 3.6424542 | 0.37899 | 0.168168 | 0.203134 | 0.195867 | 0.0401369 | 1536 | 1582 | 10.54171 | 13816.41 | 118.3 | 1 | 15.754 | 0.261 | 0.05 | 0.386 | 0.041 | 0.02 | 0.050456 | 0.214 | 0.317 | 0.294 | 5753 | 0.002 | 0.487 | 0.278 | 0.104 | 0.622 | 0.005 | 0.01 | 0.063 | 0.008 | 0.021 | 0.415 | 0.001 | 0.003 | 0.003 | 0.764 | 0.0004 | 0.413 | 0.106 | 0.789 | 0.005 | 0.012 | 0.064 | 0.009 | 0.017 | 0.563 | 0.003 | 0.037 | 3.4 | 51.1 | 0.4 | 17.3 | 0.13 | 2 | 25.2 | 3.8 | 56.8 | 0.7 | 6.9 | 0.14 | 2.1 | 26.6
3115 | Э76ХФ | Р65 | 56 | 46.6833333 | 24.0666667 | 46.6833333 | 2.9547109 | 0.297785 | 0.138996 | 0.10329 | 0.156012 | 0.0384591 | 1556 | 1591 | 12.8217065 | 13410.25 | 112.5 | 1 | 19.952 | 0.2 | 0.05 | 0.295 | 0.057 | 0.02 | 0.04796 | 0.195 | 0.159 | 0.243 | 5379 | 0.002 | 0.53 | 0.299 | 0.085 | 0.699 | 0.005 | 0.011 | 0.057 | 0.009 | 0.019 | 0.444 | 0.002 | 0.003 | 0.003 | 0.756 | 0.0002 | 0.417 | 0.091 | 0.79 | 0.005 | 0.01 | 0.059 | 0.01 | 0.013 | 0.564 | 0.003 | 0.036 | 3.6 | 52.5 | 0.6 | 11.8 | 0.17 | 2.2 | 24.4 | 3.5 | 56.1 | 0.4 | 9.7 | 0.1 | 2.2 | 26
3116 | Э76ХФ | Р65 | 27 | 53.85 | 25.5333333 | 47.9833333 | 2.8646048 | 0.3481 | 0.149864 | 0.157182 | 0.159028 | 0.0399386 | 1568 | 1583 | 15.5462247 | 13088.77 | 115.4 | 1 | 21.104 | 0.17 | 0.05 | 0.353 | 0.055 | 0.02 | 0.049805 | 0.177 | 0.245 | 0.262 | 5570 | 0.002 | 0.508 | 0.291 | 0.083 | 0.645 | 0.02 | 0.01 | 0.063 | 0.007 | 0.018 | 0.429 | 0.002 | 0.002 | 0.003 | 0.757 | 0.0005 | 0.417 | 0.086 | 0.788 | 0.02 | 0.011 | 0.064 | 0.008 | 0.017 | 0.559 | 0.003 | 0.037 | 3.1 | 59.3 | 0.6 | 6 | 0.09 | 2.2 | 26.6 | 3.5 | 56.3 | 0.4 | 9.7 | 0.11 | 2.1 | 26.6
3117 | Э76ХФ | Р65 | 27 | 43.0166667 | 21.3333333 | 43.0166667 | 2.7596741 | 0.28931 | 0.141856 | 0.129504 | 0.178921 | 0.0388946 | 1572 | 1585 | 9.7915537 | 13395.9375 | 114.1 | 1 | 14.04 | 0.211 | 0.05 | 0.283 | 0.028 | 0.02 | 0.048503 | 0.219 | 0.2 | 0.248 | 4763 | 0.001 | 0.559 | 0.299 | 0.084 | 0.68 | 0.007 | 0.008 | 0.054 | 0.008 | 0.02 | 0.42 | 0.001 | 0.003 | 0.002 | 0.767 | 0.0002 | 0.415 | 0.083 | 0.784 | 0.006 | 0.009 | 0.054 | 0.009 | 0.015 | 0.561 | 0.002 | 0.036 | 4 | 51.7 | 0.6 | 14.7 | 0.18 | 2 | 25.2 | 3.4 | 60.1 | 0.9 | 9 | 0.15 | 2.3 | 26.2
3119 | Э76 | Рельсы трамвайные | 29 | 51.5666667 | 24.2166667 | 51.5666667 | 2.7436932 | 0.56893 | 0.000572 | 0.26308 | 0.216256 | 0.0408981 | 1599 | 1594 | 15.4919042 | 13587.34 | 113.9 | 1 | 26.418 | 0.202 | 0.05 | 0.649 | 0.039 | 0.02 | 0.051613 | 0.22 | 0.412 | 0.001 | 5484 | 0.001 | 0.302 | 0.066 | 0.116 | 0.597 | 0.005 | 0.01 | 0.073 | 0.007 | 0.023 | 0.093 | 0.001 | 0.001 | 0.003 | 0.741 | 0.0006 | 0.069 | 0.113 | 0.83 | 0.005 | 0.014 | 0.071 | 0.009 | 0.015 | 0.279 | 0.002 | 0.002 | 4.1 | 52.2 | 2.1 | 15.2 | 0.76 | 2.2 | 24 | 5.1 | 52.4 | 0.9 | 12.3 | 0.21 | 2.2 | 23.4
3120 | Э76 | Рельсы трамвайные | 36 | 49.1833333 | 24.3666667 | 49.1833333 | 3.1397575 | 0.53225 | 0.000572 | 0.23064 | 0.22044 | 0.0408981 | 1571 | 1583 | 14.1148148 | 13230.37 | 112.7 | 1 | 22.866 | 0.21 | 0.05 | 0.605 | 0.028 | 0.02 | 0.051613 | 0.24 | 0.36 | 0.001 | 5373 | 0.001 | 0.332 | 0.055 | 0.104 | 0.613 | 0.006 | 0.012 | 0.064 | 0.007 | 0.024 | 0.086 | 0.001 | 0.001 | 0.002 | 0.755 | 0.0002 | 0.057 | 0.104 | 0.816 | 0.005 | 0.014 | 0.064 | 0.008 | 0.019 | 0.257 | 0.001 | 0.002 | 3.8 | 50.2 | 0.8 | 16.9 | 0.77 | 2 | 25.4 | 5.1 | 51.7 | 0.4 | 14.8 | 0.2 | 2.3 | 24.5
3121 | Э76 | Рельсы трамвайные | 40 | 46.35 | 27.7166667 | 46.35 | 4.0272639 | 0.5019 | 0.000572 | 0.166744 | 0.166236 | 0.0408981 | 1535 | 1591 | 7.5663112 | 13521.11 | 112.5 | 1 | 11.629 | 0.063 | 0.05 | 0.57 | 0.024 | 0.02 | 0.051613 | 0.184 | 0.26 | 0.001 | 6246 | 0.001 | 0.378 | 0.059 | 0.151 | 0.667 | 0.005 | 0.012 | 0.097 | 0.006 | 0.02 | 0.122 | 0.001 | 0.001 | 0.003 | 0.761 | 0.0001 | 0.06 | 0.148 | 0.809 | 0.005 | 0.014 | 0.096 | 0.007 | 0.017 | 0.281 | 0.002 | 0.002 | 4.4 | 58.9 | 1 | 13.1 | 0.18 | 2.7 | 21.5 | 6.4 | 58.3 | 0.3 | 6.3 | 0.09 | 2.4 | 24.8
3122 | Э76ХФ | Р65 | 54 | 43.7166667 | 22.0833333 | 43.7166667 | 2.99082745 | 0.26344 | 0.156728 | 0.162756 | 0.143806 | 0.0425199 | 1535 | 1575 | 9.0385027 | 13190.94 | 112.1 | 1 | 13.146 | 0.146 | 0.05 | 0.247 | 0.028 | 0.02 | 0.053024 | 0.152 | 0.254 | 0.274 | 4855 | 0.001 | 0.569 | 0.283 | 0.078 | 0.638 | 0.004 | 0.013 | 0.054 | 0.006 | 0.018 | 0.435 | 0.002 | 0.002 | 0.003 | 0.763 | 0.0001 | 0.418 | 0.079 | 0.788 | 0.003 | 0.014 | 0.054 | 0.007 | 0.014 | 0.568 | 0.003 | 0.039 | 4.2 | 52 | 0.4 | 12.7 | 0.15 | 2.3 | 22.8 | 5 | 60.4 | 0.4 | 9.1 | 0.08 | 2.7 | 22.7
3123 | Э76ХФ | Р65 | 35 | 42.8333333 | 21.6166667 | 42.8333333 | 2.99082745 | 0.31951 | 0.126984 | 0.155466 | 0.174407 | 0.0409538 | 1537 | 1578 | 9.3550973 | 13636.7 | 116.7 | 1 | 13.357 | 0.194 | 0.05 | 0.322 | 0.028 | 0.02 | 0.051071 | 0.202 | 0.241 | 0.222 | 4913 | 0.001 | 0.539 | 0.318 | 0.083 | 0.652 | 0.006 | 0.013 | 0.063 | 0.008 | 0.018 | 0.418 | 0.001 | 0.002 | 0.003 | 0.77 | 0.0003 | 0.42 | 0.082 | 0.784 | 0.006 | 0.014 | 0.063 | 0.008 | 0.014 | 0.571 | 0.003 | 0.037 | 4.8 | 47.2 | 0.6 | 13.9 | 0.25 | 2.1 | 22.7 | 5.4 | 57.6 | 0.5 | 11 | 0.07 | 2.6 | 22.4
3124 | Э76ХФ | Р65 | 34 | 48.3666667 | 23.6 | 48.3666667 | 2.99082745 | 0.34412 | 0.134992 | 0.127728 | 0.166138 | 0.0415336 | 1545 | 1573 | 7.3885596 | 13449.15 | 115.9 | 1 | 11.912 | 0.175 | 0.05 | 0.352 | 0.028 | 0.02 | 0.051794 | 0.201 | 0.197 | 0.236 | 5290 | 0.002 | 0.507 | 0.307 | 0.112 | 0.674 | 0.007 | 0.012 | 0.085 | 0.008 | 0.021 | 0.417 | 0.002 | 0.002 | 0.002 | 0.758 | 0.0001 | 0.416 | 0.11 | 0.782 | 0.006 | 0.013 | 0.085 | 0.009 | 0.017 | 0.559 | 0.003 | 0.037 | 3.3 | 43.8 | 0.3 | 11.6 | 0.12 | 2.1 | 21.1 | 3.7 | 56.9 | 0.7 | 8.2 | 0.1 | 2.5 | 22.9
3125 | Э76ХФ | Р65 | 38 | 44.3666667 | 20.6833333 | 44.3666667 | 2.99082745 | 0.29062 | 0.09152 | 0.125388 | 0.149194 | 0.0410982 | 1545 | 1575 | 8.2088655 | 13248.35 | 115.4 | 1 | 12.14 | 0.167 | 0.05 | 0.294 | 0.028 | 0.02 | 0.051251 | 0.176 | 0.194 | 0.16 | 4567 | 0.002 | 0.545 | 0.342 | 0.1 | 0.675 | 0.008 | 0.012 | 0.082 | 0.007 | 0.019 | 0.439 | 0.002 | 0.003 | 0.002 | 0.755 | 0.0001 | 0.415 | 0.099 | 0.782 | 0.007 | 0.014 | 0.082 | 0.008 | 0.016 | 0.564 | 0.003 | 0.037 | 3.2 | 54.2 | 0.5 | 14.2 | 0.13 | 2.2 | 25 | 3.6 | 61.7 | 0.7 | 6.4 | 0.17 | 2.6 | 23.6
3126 | Э76ХФ | Р65 | 43 | 41.0333333 | 17 | 41.0333333 | 3 | 0.305 | 0.129272 | 0.12015 | 0.117761 | 0.0400838 | 1571 | 1580 | 8.9545788 | 12575.29 | 114.1 | 1 | 12.223 | 0.167 | 0.05 | 0.305 | 0.028 | 0.02 | 0.049986 | 0.13 | 0.187 | 0.226 | 3563 | 0.002 | 0.534 | 0.311 | 0.119 | 0.681 | 0.007 | 0.011 | 0.08 | 0.008 | 0.022 | 0.461 | 0.002 | 0.002 | 0.002 | 0.759 | 0.0003 | 0.418 | 0.119 | 0.785 | 0.006 | 0.012 | 0.08 | 0.009 | 0.018 | 0.571 | 0.003 | 0.037 | 3.2 | 55.7 | 0.3 | 13.7 | 0.08 | 2.2 | 25.8 | 3.3 | 58.8 | 0.4 | 5.2 | 0.06 | 2.6 | 22.8
3127 | Э76ХФ | Р65 | 38 | 42.05 | 18.5333333 | 42.05 | 2.99082745 | 0.303865 | 0.103532 | 0.128754 | 0.135121 | 0.0407798 | 1556 | 1575 | 8.738975 | 12943.17 | 115.3 | 1 | 12.22 | 0.165 | 0.05 | 0.308 | 0.028 | 0.02 | 0.050854 | 0.153 | 0.2 | 0.181 | 3998 | 0.002 | 0.539 | 0.335 | 0.1 | 0.673 | 0.006 | 0.011 | 0.068 | 0.009 | 0.019 | 0.449 | 0.001 | 0.003 | 0.002 | 0.783 | 0.0002 | 0.42 | 0.099 | 0.786 | 0.005 | 0.01 | 0.068 | 0.01 | 0.016 | 0.576 | 0.003 | 0.037 | 3.1 | 53.2 | 0.3 | 12.9 | 0.1 | 2.2 | 24.5 | 3.7 | 60.4 | 0.4 | 6 | 0.07 | 2.7 | 22
3128 | Э76ХФ | Р65 | 37 | 41.7166667 | 18.2166667 | 41.7166667 | 2.99082745 | 0.350275 | 0.10582 | 0.17685 | 0.156153 | 0.0417942 | 1576 | 1579 | 9.9269676 | 12680.7 | 117.6 | 1 | 13.804 | 0.196 | 0.05 | 0.363 | 0.028 | 0.02 | 0.052119 | 0.165 | 0.276 | 0.185 | 3850 | 0.001 | 0.518 | 0.335 | 0.117 | 0.638 | 0.009 | 0.011 | 0.086 | 0.008 | 0.02 | 0.428 | 0.001 | 0.002 | 0.003 | 0.766 | 0.0006 | 0.418 | 0.118 | 0.784 | 0.008 | 0.011 | 0.085 | 0.008 | 0.016 | 0.566 | 0.003 | 0.037 | 3.6 | 48.2 | 0.8 | 13.7 | 0.12 | 1.9 | 25.6 | 4.5 | 58 | 0.3 | 10.5 | 0.07 | 2.4 | 23.8
3129 | Э76ХФ | Р65 | 6 | 45.05 | 32.7 | 45.05 | 3.587384 | 0.30591 | 0.106392 | 0.128574 | 0.128551 | 0.0423748 | 1539 | 1623 | 9.6745838 | 13855.05 | 111.6 | 1 | 14.528 | 0.188 | 0.05 | 0.31 | 0.028 | 0.02 | 0.052843 | 0.143 | 0.2 | 0.186 | 7551 | 0.001 | 0.546 | 0.332 | 0.098 | 0.673 | 0.006 | 0.01 | 0.065 | 0.007 | 0.019 | 0.454 | 0.001 | 0.002 | 0.003 | 0.774 | 0.0005 | 0.421 | 0.098 | 0.788 | 0.005 | 0.011 | 0.065 | 0.007 | 0.013 | 0.564 | 0.002 | 0.04 | 2.9 | 49.1 | 1.4 | 11.9 | 0.37 | 2.1 | 23.2 | 4.4 | 57.7 | 0.5 | 10 | 0.1 | 2.5 | 23.4
3130 | Э76ХФ | Р65 | 7 | 52.8833333 | 21.5333333 | 52.8833333 | 2.4713533 | 0.365945 | 0.113828 | 0.12348 | 0.17084 | 0.0418528 | 1603 | 1598 | 10.0245194 | 13087.62 | 116.8 | 1 | 17.671 | 0.143 | 0.05 | 0.383 | 0.027 | 0.02 | 0.052192 | 0.21 | 0.19 | 0.199 | 4697 | 0.002 | 0.522 | 0.326 | 0.099 | 0.682 | 0.006 | 0.009 | 0.064 | 0.01 | 0.019 | 0.432 | 0.001 | 0.002 | 0.003 | 0.769 | 0.0001 | 0.419 | 0.101 | 0.792 | 0.006 | 0.01 | 0.065 | 0.011 | 0.015 | 0.577 | 0.002 | 0.038 | 4 | 49.7 | 0.8 | 11.9 | 0.09 | 2.2 | 22.9 | 4.2 | 54.4 | 0.2 | 6.5 | 0.07 | 2.3 | 23.3
3132 | Э76ХФ | Р65 | 20 | 40.7166667 | 19.8 | 40.7166667 | 3 | 0.27978 | 0.113256 | 0.116064 | 0.151198 | 0.0402281 | 1545 | 1592 | 10.7018048 | 13469.7 | 113.7 | 1 | 14.495 | 0.126 | 0.05 | 0.277 | 0.035 | 0.02 | 0.050166 | 0.183 | 0.179 | 0.198 | 4445 | 0.002 | 0.571 | 0.325 | 0.102 | 0.682 | 0.006 | 0.012 | 0.069 | 0.008 | 0.02 | 0.447 | 0.002 | 0.003 | 0.003 | 0.778 | 0.0003 | 0.416 | 0.101 | 0.779 | 0.005 | 0.013 | 0.069 | 0.008 | 0.013 | 0.558 | 0.002 | 0.037 | 3 | 51.7 | 0.4 | 14.8 | 0.09 | 2.2 | 23.2 | 3.8 | 55.2 | 0.4 | 10.7 | 0.13 | 2.2 | 26.1
3133 | Э76ХФ | Р65 | 27 | 39.8666667 | 16.8833333 | 39.8666667 | 2.9348576 | 0.28007 | 0.157872 | 0.172188 | 0.191388 | 0.0401126 | 1551 | 1583 | 8.3713178 | 13173.94 | 113.5 | 1 | 10.799 | 0.215 | 0.05 | 0.267 | 0.031 | 0.02 | 0.050022 | 0.221 | 0.267 | 0.276 | 3707 | 0.001 | 0.555 | 0.285 | 0.105 | 0.637 | 0.006 | 0.011 | 0.069 | 0.007 | 0.02 | 0.418 | 0.001 | 0.002 | 0.002 | 0.771 | 0.0001 | 0.416 | 0.105 | 0.782 | 0.005 | 0.012 | 0.07 | 0.007 | 0.017 | 0.563 | 0.002 | 0.036 | 3 | 50.6 | 0.6 | 18.8 | 0.18 | 1.9 | 26.1 | 3.7 | 55.9 | 0.5 | 10.4 | 0.14 | 2.2 | 26.7
3134 | Э76ХФ | Р65 | 25 | 39.85 | 16.05 | 39.85 | 2.99082745 | 0.2322919 | 0.144716 | 0.120996 | 0.125818 | 0.0401704 | 1555 | 1577 | 7.7096612 | 13263.55 | 114 | 1 | 10.241 | 0.106 | 0.05 | 0.191 | 0.092 | 0.02 | 0.050094 | 0.142 | 0.188 | 0.253 | 3548 | 0.002 | 0.587 | 0.292 | 0.084 | 0.675 | 0.004 | 0.011 | 0.054 | 0.008 | 0.016 | 0.461 | 0.002 | 0.003 | 0.003 | 0.769 | 0.0004 | 0.412 | 0.084 | 0.783 | 0.004 | 0.011 | 0.055 | 0.008 | 0.012 | 0.556 | 0.002 | 0.037 | 3.8 | 57.4 | 0.5 | 15.8 | 0.09 | 2.5 | 23.3 | 4 | 56.1 | 0.5 | 12.2 | 0.11 | 2.5 | 22.7
3135 | Э76ХФ | Р65 | 26 | 40.2333333 | 17.65 | 40.2333333 | 2.5740273 | 0.28446 | 0.161304 | 0.140508 | 0.153346 | 0.0419394 | 1552 | 1578 | 9.6198826 | 13155.81 | 117.9 | 1 | 12.741 | 0.136 | 0.05 | 0.273 | 0.064 | 0.02 | 0.0523 | 0.176 | 0.218 | 0.282 | 3870 | 0.002 | 0.561 | 0.288 | 0.102 | 0.669 | 0.006 | 0.01 | 0.07 | 0.009 | 0.019 | 0.45 | 0.002 | 0.003 | 0.004 | 0.769 | 0.0003 | 0.418 | 0.103 | 0.783 | 0.006 | 0.01 | 0.07 | 0.01 | 0.014 | 0.568 | 0.003 | 0.038 | 3.8 | 50.9 | 0.4 | 12.9 | 0.1 | 2.3 | 22.2 | 4.3 | 49.4 | 0.4 | 8.8 | 0.07 | 2.4 | 20.7
3136 | Э76ХФ | Р65 | 24 | 39.7 | 14.85 | 39.7 | 2.6141236 | 0.321085 | 0.181324 | 0.155142 | 0.185403 | 0.0406924 | 1558 | 1578 | 10.6458438 | 13038.38 | 115.7 | 1 | 14.088 | 0.173 | 0.05 | 0.314 | 0.027 | 0.02 | 0.050745 | 0.219 | 0.24 | 0.317 | 3227 | 0.002 | 0.535 | 0.267 | 0.088 | 0.652 | 0.004 | 0.009 | 0.052 | 0.008 | 0.02 | 0.42 | 0.001 | 0.002 | 0.003 | 0.765 | 0.0002 | 0.415 | 0.088 | 0.782 | 0.003 | 0.011 | 0.053 | 0.008 | 0.015 | 0.566 | 0.002 | 0.037 | 3.7 | 50.3 | 0.4 | 17.2 | 0.14 | 2 | 25.3 | 3.7 | 55.3 | 0.5 | 10.4 | 0.13 | 2.2 | 25.9
3137 | Э76ХФ | Р65 | 24 | 40.3666667 | 16.8166667 | 40.3666667 | 2.99082745 | 0.24131 | 0.13728 | 0.11817 | 0.136779 | 0.0404328 | 1547 | 1581 | 11.22436 | 13557.98 | 113.3 | 1 | 15.103 | 0.128 | 0.05 | 0.225 | 0.084 | 0.02 | 0.050926 | 0.16 | 0.183 | 0.24 | 3800 | 0.002 | 0.58 | 0.303 | 0.102 | 0.684 | 0.007 | 0.012 | 0.074 | 0.009 | 0.018 | 0.453 | 0.002 | 0.003 | 0.003 | 0.772 | 0.0002 | 0.416 | 0.102 | 0.782 | 0.007 | 0.012 | 0.075 | 0.009 | 0.013 | 0.562 | 0.003 | 0.038 | 3.2 | 55.3 | 0.4 | 14.7 | 0.1 | 2.2 | 24.7 | 3.5 | 56.3 | 0.7 | 13.1 | 0.12 | 2.3 | 24.4
3139 | Э76ХФ | Р65 | 33 | 42.5166667 | 16.0166667 | 42.5166667 | 2.99082745 | 0.261945 | 0.144716 | 0.146556 | 0.145878 | 0.0406771 | 1554 | 1576 | 8.6076833 | 13437.25 | 115.6 | 1 | 12.199 | 0.074 | 0.05 | 0.248 | 0.025 | 0.02 | 0.05136 | 0.162 | 0.228 | 0.253 | 3587 | 0.002 | 0.585 | 0.298 | 0.109 | 0.659 | 0.008 | 0.01 | 0.07 | 0.01 | 0.019 | 0.443 | 0.002 | 0.003 | 0.003 | 0.772 | 0.0002 | 0.415 | 0.108 | 0.78 | 0.007 | 0.013 | 0.07 | 0.011 | 0.017 | 0.567 | 0.002 | 0.038 | 3.5 | 52.7 | 0.3 | 17.3 | 0.08 | 2.3 | 22.9 | 4 | 50.7 | 0.8 | 13.1 | 0.1 | 2.3 | 22
3141 | Э76ХФ | Р65 | 31 | 40.5166667 | 16.6666667 | 40.5166667 | 3.5508555 | 0.30814 | 0.169312 | 0.160524 | 0.176448 | 0.0403904 | 1549 | 1581 | 9.6116002 | 13791.6 | 117.2 | 1 | 12.981 | 0.062 | 0.05 | 0.3 | 0.061 | 0.02 | 0.050998 | 0.203 | 0.249 | 0.296 | 3831 | 0.002 | 0.545 | 0.281 | 0.105 | 0.651 | 0.006 | 0.011 | 0.061 | 0.009 | 0.019 | 0.43 | 0.002 | 0.003 | 0.003 | 0.757 | 0.0003 | 0.416 | 0.104 | 0.782 | 0.005 | 0.011 | 0.061 | 0.009 | 0.014 | 0.572 | 0.002 | 0.037 | 3.8 | 55.1 | 0.3 | 14.9 | 0.1 | 2.2 | 25 | 3.8 | 50.4 | 0.6 | 10.6 | 0.11 | 2.2 | 22.8
3142 | Э76ХФ | Р65 | 33 | 39.85 | 10 | 39.85 | 1 | 0.343685 | 0.160732 | 0.14724 | 0.193666 | 0.0396744 | 1596 | 1585 | 11.1101631 | 12252 | 113.7 | 1 | 14.758 | 0.064 | 0.05 | 0.346 | 0.028 | 0.02 | 0.050094 | 0.235 | 0.227 | 0.281 | 2042 | 0.002 | 0.517 | 0.281 | 0.084 | 0.657 | 0.008 | 0.011 | 0.074 | 0.008 | 0.015 | 0.41 | 0.001 | 0.002 | 0.003 | 0.755 | 0.0004 | 0.413 | 0.082 | 0.781 | 0.007 | 0.011 | 0.075 | 0.009 | 0.012 | 0.569 | 0.002 | 0.037 | 2.9 | 51.8 | 0.7 | 18.7 | 0.16 | 2 | 25.3 | 3.8 | 54.9 | 0.4 | 10.9 | 0.16 | 2.1 | 26
3144 | Э76ХФ | Р65 | 40 | 40.5666667 | 15.6666667 | 40.5666667 | 2.2623723 | 0.29243 | 0.146432 | 0.104166 | 0.150539 | 0.0395889 | 1575 | 1583 | 11.3339359 | 13174.47 | 114.5 | 1 | 15.326 | 0.073 | 0.05 | 0.287 | 0.037 | 0.02 | 0.049986 | 0.187 | 0.16 | 0.256 | 3440 | 0.002 | 0.547 | 0.294 | 0.078 | 0.696 | 0.01 | 0.011 | 0.081 | 0.009 | 0.016 | 0.446 | 0.002 | 0.003 | 0.003 | 0.755 | 0.0003 | 0.416 | 0.079 | 0.791 | 0.01 | 0.013 | 0.083 | 0.01 | 0.013 | 0.571 | 0.003 | 0.037 | 3.7 | 54.6 | 0.5 | 15.2 | 0.09 | 2.4 | 22.4 | 4.3 | 57.6 | 0.5 | 9.9 | 0.09 | 2.5 | 22.6
3145 | Э76ХФ | Р65 | 25 | 46.9 | 24.0166667 | 46.9 | 3.7117371 | 0.269655 | 0.159588 | 0.116568 | 0.169594 | 0.0384714 | 1546 | 1588 | 11.2496802 | 13648.02 | 111.8 | 1 | 17.587 | 0.029 | 0.05 | 0.256 | 0.093 | 0.02 | 0.048575 | 0.211 | 0.179 | 0.279 | 5463 | 0.002 | 0.54 | 0.275 | 0.1 | 0.67 | 0.006 | 0.012 | 0.07 | 0.008 | 0.019 | 0.419 | 0.002 | 0.004 | 0.003 | 0.767 | 0.0006 | 0.417 | 0.101 | 0.79 | 0.005 | 0.013 | 0.071 | 0.011 | 0.013 | 0.576 | 0.004 | 0.04 | 3.5 | 56.1 | 1.5 | 12.9 | 0.92 | 2.3 | 24.6 | 3.7 | 58.9 | 0.2 | 8.5 | 0.11 | 2.2 | 26.3
3146 | Э76ХФ | Р65 | 30 | 40.7166667 | 22.0333333 | 40.7166667 | 3.437329 | 0.28955 | 0.104104 | 0.08361 | 0.130549 | 0.0388722 | 1551 | 1586 | 11.5080639 | 13359.76 | 114.4 | 1 | 15.619 | 0.073 | 0.05 | 0.292 | 0.042 | 0.02 | 0.049081 | 0.165 | 0.128 | 0.182 | 4906 | 0.002 | 0.548 | 0.334 | 0.086 | 0.73 | 0.007 | 0.011 | 0.073 | 0.011 | 0.02 | 0.459 | 0.002 | 0.004 | 0.004 | 0.751 | 0.0002 | 0.418 | 0.086 | 0.799 | 0.007 | 0.012 | 0.074 | 0.013 | 0.019 | 0.572 | 0.003 | 0.038 | 4.2 | 56.8 | 0.6 | 8.6 | 0.23 | 2.4 | 23.9 | 3.4 | 57.2 | 0.4 | 6.4 | 0.11 | 2.1 | 26.7
3151 | Э76ХФ | Р65 | 34 | 43.7 | 23.95 | 43.7 | 3.9916766 | 0.333055 | 0.181324 | 0.199548 | 0.163038 | 0.0391018 | 1536 | 1572 | 9.8801153 | 14121.92 | 114.2 | 1 | 14.285 | 0.145 | 0.05 | 0.327 | 0.028 | 0.02 | 0.049371 | 0.166 | 0.312 | 0.317 | 5637 | 0.002 | 0.521 | 0.264 | 0.079 | 0.62 | 0.006 | 0.011 | 0.065 | 0.005 | 0.016 | 0.424 | 0.002 | 0.002 | 0.003 | 0.762 | 0.0002 | 0.419 | 0.079 | 0.792 | 0.005 | 0.011 | 0.062 | 0.006 | 0.014 | 0.561 | 0.003 | 0.036 | 3.4 | 49 | 0.6 | 8 | 0.07 | 2.2 | 21.8 | 3.7 | 55 | 0.7 | 10.1 | 0.17 | 2.2 | 25.6
3152 | Э76ХФ | Р65 | 24 | 40.85 | 25.2833333 | 40.85 | 3.6923077 | 0.30837 | 0.19448 | 0.227214 | 0.145857 | 0.0385569 | 1530 | 1576 | 10.8673935 | 13723.67 | 113.4 | 1 | 14.674 | 0.149 | 0.05 | 0.293 | 0.027 | 0.02 | 0.048683 | 0.128 | 0.357 | 0.34 | 5783 | 0.001 | 0.536 | 0.256 | 0.091 | 0.584 | 0.005 | 0.011 | 0.058 | 0.004 | 0.016 | 0.433 | 0.002 | 0.002 | 0.003 | 0.764 | 0.0004 | 0.419 | 0.092 | 0.784 | 0.005 | 0.012 | 0.059 | 0.005 | 0.012 | 0.558 | 0.003 | 0.036 | 3.6 | 54.5 | 1.2 | 10.3 | 0.11 | 2.2 | 25.2 | 3.5 | 58.1 | 0.9 | 12.5 | 0.13 | 2.2 | 26
3153 | Э76ХФ | Р65 | 22 | 39.5166667 | 14.2333333 | 39.5166667 | 4 | 0.31021 | 0.178464 | 0.208332 | 0.186968 | 0.0397315 | 1591 | 1591 | 12.8363405 | 12793.91 | 115.3 | 1 | 16.837 | 0.174 | 0.05 | 0.299 | 0.026 | 0.02 | 0.050166 | 0.199 | 0.325 | 0.312 | 3035 | 0.002 | 0.544 | 0.271 | 0.082 | 0.611 | 0.005 | 0.01 | 0.057 | 0.006 | 0.014 | 0.417 | 0.001 | 0.002 | 0.003 | 0.762 | 0.0002 | 0.415 | 0.083 | 0.788 | 0.005 | 0.012 | 0.058 | 0.007 | 0.012 | 0.577 | 0.002 | 0.036 | 3.7 | 51.1 | 0.6 | 12.3 | 0.1 | 2.1 | 24 | 4 | 55.5 | 0.6 | 12 | 0.16 | 2.2 | 25.7
3155 | Э76ХФ | Р65 | 16 | 41.8833333 | 15.8833333 | 41.8833333 | 2.513355 | 0.37282 | 0.175032 | 0.206298 | 0.181193 | 0.0399033 | 1603 | 1582 | 11.1955254 | 12103.25 | 117.2 | 1 | 15.568 | 0.188 | 0.05 | 0.377 | 0.029 | 0.02 | 0.050383 | 0.191 | 0.322 | 0.306 | 3204 | 0.002 | 0.479 | 0.277 | 0.083 | 0.616 | 0.007 | 0.01 | 0.071 | 0.007 | 0.016 | 0.409 | 0.001 | 0.002 | 0.003 | 0.769 | 0.0001 | 0.415 | 0.083 | 0.787 | 0.006 | 0.012 | 0.071 | 0.008 | 0.013 | 0.559 | 0.002 | 0.034 | 3.6 | 56.3 | 0.5 | 11.2 | 0.09 | 2.2 | 25.3 | 3.6 | 57 | 0.4 | 9.8 | 0.11 | 2.2 | 26.4
3156 | Э76ХФ | Р65 | 15 | 44.9 | 20.9 | 44.9 | 2.695962 | 0.28896 | 0.187616 | 0.184248 | 0.152316 | 0.0388733 | 1569 | 1571 | 9.3020045 | 12467.94 | 112.9 | 1 | 13.922 | 0.148 | 0.05 | 0.272 | 0.028 | 0.02 | 0.048647 | 0.156 | 0.288 | 0.328 | 4343 | 0.001 | 0.549 | 0.259 | 0.076 | 0.612 | 0.003 | 0.009 | 0.045 | 0.007 | 0.016 | 0.432 | 0.001 | 0.002 | 0.002 | 0.758 | 0.0002 | 0.419 | 0.078 | 0.785 | 0.002 | 0.01 | 0.047 | 0.008 | 0.013 | 0.562 | 0.002 | 0.034 | 3.5 | 58.4 | 0.3 | 10.3 | 0.07 | 2.4 | 24.6 | 3.1 | 56.4 | 0.7 | 7.4 | 0.18 | 2.2 | 25.4
3159 | Э76ХФ | Р65 | 18 | 41.55 | 16.3166667 | 41.55 | 3 | 0.342915 | 0.159588 | 0.230634 | 0.225043 | 0.0413885 | 1587 | 1572 | 8.1381555 | 12590.81 | 118.2 | 1 | 11.251 | 0.224 | 0.05 | 0.342 | 0.028 | 0.02 | 0.051613 | 0.248 | 0.359 | 0.279 | 3424 | 0.001 | 0.535 | 0.29 | 0.105 | 0.585 | 0.009 | 0.009 | 0.072 | 0.006 | 0.019 | 0.384 | 0.001 | 0.002 | 0.003 | 0.763 | 0.0002 | 0.416 | 0.104 | 0.781 | 0.008 | 0.009 | 0.072 | 0.006 | 0.016 | 0.57 | 0.002 | 0.036 | 3.4 | 47.3 | 0.6 | 15.5 | 0.22 | 1.9 | 25.4 | 3.8 | 52.5 | 0.6 | 10.3 | 0.22 | 2.1 | 25.1
3160 | Э76ХФ | Р65 | 20 | 42.8666667 | 22.5333333 | 42.8666667 | 2.3712021 | 0.31238 | 0.109824 | 0.16362 | 0.15252 | 0.0410693 | 1537 | 1575 | 9.6711509 | 12786.39 | 115.8 | 1 | 13.819 | 0.15 | 0.05 | 0.316 | 0.028 | 0.02 | 0.051215 | 0.165 | 0.255 | 0.192 | 4802 | 0.001 | 0.536 | 0.329 | 0.125 | 0.64 | 0.012 | 0.009 | 0.081 | 0.006 | 0.021 | 0.44 | 0.002 | 0.003 | 0.003 | 0.767 | 0.0002 | 0.417 | 0.122 | 0.78 | 0.011 | 0.011 | 0.081 | 0.007 | 0.016 | 0.57 | 0.003 | 0.037 | 3.9 | 53.4 | 0.5 | 14.5 | 0.12 | 2.1 | 25.6 | 4.2 | 54.8 | 0.7 | 6.7 | 0.08 | 2.3 | 23.5
3161 | Э76ХФ | Р65 | 21 | 41.6666667 | 15.9666667 | 41.6666667 | 2.99082745 | 0.331065 | 0.121836 | 0.134838 | 0.151789 | 0.0407502 | 1573 | 1578 | 8.7168904 | 13580.79 | 114.5 | 1 | 12.085 | 0.148 | 0.05 | 0.338 | 0.028 | 0.02 | 0.050817 | 0.176 | 0.209 | 0.213 | 3614 | 0.001 | 0.527 | 0.319 | 0.089 | 0.665 | 0.008 | 0.009 | 0.067 | 0.007 | 0.018 | 0.436 | 0.001 | 0.003 | 0.002 | 0.759 | 0.0001 | 0.418 | 0.089 | 0.784 | 0.007 | 0.011 | 0.067 | 0.008 | 0.017 | 0.569 | 0.002 | 0.037 | 3 | 52 | 1.2 | 14.4 | 0.24 | 2 | 25.7 | 3 | 53.8 | 0.8 | 6.4 | 0.11 | 2.4 | 22.8
3163 | Э76ХФ | Р65 | 15 | 41.7 | 16.1666667 | 41.7 | 2.381917 | 0.357645 | 0.138996 | 0.101604 | 0.137656 | 0.0401992 | 1581 | 1577 | 16.0273381 | 12792.99 | 115.1 | 1 | 22.278 | 0.127 | 0.05 | 0.369 | 0.028 | 0.02 | 0.05013 | 0.168 | 0.155 | 0.243 | 3447 | 0.002 | 0.493 | 0.31 | 0.081 | 0.7 | 0.004 | 0.008 | 0.054 | 0.008 | 0.018 | 0.452 | 0.002 | 0.003 | 0.004 | 0.763 | 0.0002 | 0.422 | 0.083 | 0.793 | 0.004 | 0.009 | 0.055 | 0.008 | 0.011 | 0.569 | 0.003 | 0.037 | 5.6 | 48.2 | 0.8 | 12.4 | 0.09 | 2.1 | 22.7 | 7.7 | 48 | 0.2 | 8.5 | 0.05 | 2.8 | 16.9
3167 | Э76ХФ | Р65 | 37 | 53.8666667 | 25.45 | 53.8666667 | 2.99082745 | 0.309305 | 0.14586 | 0.1287 | 0.136026 | 0.0412145 | 1541 | 1585 | 7.1927599 | 13624.36 | 113.2 | 1 | 12.915 | 0.149 | 0.05 | 0.307 | 0.028 | 0.02 | 0.051396 | 0.154 | 0.198 | 0.255 | 5779 | 0.002 | 0.536 | 0.301 | 0.092 | 0.676 | 0.005 | 0.009 | 0.059 | 0.006 | 0.018 | 0.447 | 0.001 | 0.003 | 0.003 | 0.768 | 0.0002 | 0.42 | 0.09 | 0.787 | 0.004 | 0.01 | 0.059 | 0.008 | 0.015 | 0.568 | 0.003 | 0.039 | 2.8 | 50.1 | 0.5 | 12.8 | 0.23 | 2.1 | 23.4 | 3.8 | 60.4 | 0.7 | 8.2 | 0.09 | 2.6 | 23.7
3168 | Э76ХФ | Р65 | 47 | 48.0666667 | 23.6833333 | 48.0666667 | 2.99082745 | 0.347705 | 0.130988 | 0.158172 | 0.152006 | 0.0409827 | 1539 | 1574 | 16.1694175 | 13493.03 | 114.8 | 1 | 25.907 | 0.126 | 0.05 | 0.356 | 0.029 | 0.02 | 0.051107 | 0.166 | 0.244 | 0.229 | 5326 | 0.002 | 0.496 | 0.312 | 0.104 | 0.642 | 0.012 | 0.01 | 0.077 | 0.008 | 0.022 | 0.441 | 0.002 | 0.003 | 0.004 | 0.768 | 0.0004 | 0.417 | 0.104 | 0.781 | 0.011 | 0.011 | 0.078 | 0.008 | 0.019 | 0.557 | 0.003 | 0.037 | 4.8 | 58.5 | 0.2 | 12.4 | 0.1 | 2.4 | 24.9 | 4.6 | 53.3 | 0.4 | 8 | 0.1 | 2.4 | 22.1
3169 | Э76ХФ | Р65 | 33 | 42.5333333 | 20.7 | 42.5333333 | 2.99082745 | 0.338965 | 0.14586 | 0.144582 | 0.139769 | 0.0419979 | 1546 | 1576 | 9.3851097 | 13434.78 | 117.4 | 1 | 13.306 | 0.127 | 0.05 | 0.343 | 0.027 | 0.02 | 0.052373 | 0.153 | 0.223 | 0.255 | 4635 | 0.002 | 0.513 | 0.298 | 0.097 | 0.645 | 0.007 | 0.009 | 0.065 | 0.007 | 0.019 | 0.437 | 0.002 | 0.003 | 0.003 | 0.782 | 0.0001 | 0.414 | 0.095 | 0.771 | 0.006 | 0.011 | 0.064 | 0.007 | 0.014 | 0.562 | 0.003 | 0.034 | 3.9 | 58.2 | 0.4 | 14.1 | 0.1 | 2.4 | 24.6 | 3.5 | 55.2 | 0.8 | 7.8 | 0.21 | 2.3 | 25.9
3171 | Э76ХФ | Р65 | 30 | 42.5666667 | 21.1666667 | 42.5666667 | 3.5077574 | 0.33217 | 0.126984 | 0.095028 | 0.128012 | 0.0395032 | 1545 | 1567 | 9.9611514 | 13631.81 | 115.8 | 1 | 14.131 | 0.153 | 0.05 | 0.34 | 0.062 | 0.02 | 0.049262 | 0.156 | 0.145 | 0.222 | 4809 | 0.002 | 0.511 | 0.314 | 0.094 | 0.702 | 0.008 | 0.009 | 0.064 | 0.007 | 0.018 | 0.45 | 0.002 | 0.003 | 0.003 | 0.769 | 0.0001 | 0.416 | 0.092 | 0.781 | 0.007 | 0.01 | 0.064 | 0.007 | 0.014 | 0.563 | 0.003 | 0.036 | 3 | 47.5 | 0.7 | 11.8 | 0.1 | 2 | 23.3 | 3.1 | 60.9 | 0.5 | 4.3 | 0.08 | 2.3 | 26.3
3172 | Э76ХФ | Р65 | 27 | 46.7166667 | 19.8833333 | 46.7166667 | 4 | 0.349125 | 0.142428 | 0.149088 | 0.142972 | 0.0389234 | 1548 | 1572 | 18.1843025 | 14276.27829 | 113.9 | 1 | 28.317 | 0.086 | 0.05 | 0.356 | 0.041 | 0.02 | 0.048539 | 0.156 | 0.23 | 0.249 | 4731 | 0.002 | 0.485 | 0.295 | 0.082 | 0.652 | 0.005 | 0.009 | 0.051 | 0.005 | 0.018 | 0.442 | 0.002 | 0.002 | 0.003 | 0.764 | 0.0001 | 0.413 | 0.082 | 0.782 | 0.004 | 0.011 | 0.051 | 0.006 | 0.013 | 0.571 | 0.003 | 0.035 | 3.2 | 50.9 | 2.2 | 8.8 | 0.34 | 2.2 | 22.9 | 4 | 55.8 | 0.5 | 6.4 | 0.1 | 2.2 | 26
3173 | Э76ХФ | Р65 | 33 | 44.3833333 | 21.2 | 44.3833333 | 3.909417 | 0.307165 | 0.135564 | 0.135114 | 0.139757 | 0.0397646 | 1539 | 1572 | 18.0648892 | 14227.36 | 115.6 | 1 | 26.726 | 0.168 | 0.05 | 0.306 | 0.041 | 0.02 | 0.049588 | 0.157 | 0.208 | 0.237 | 5027 | 0.002 | 0.511 | 0.312 | 0.099 | 0.674 | 0.007 | 0.008 | 0.063 | 0.007 | 0.021 | 0.452 | 0.002 | 0.002 | 0.003 | 0.74 | 0.0004 | 0.423 | 0.099 | 0.792 | 0.006 | 0.01 | 0.063 | 0.008 | 0.016 | 0.569 | 0.003 | 0.036 | 3.2 | 56.8 | 0.2 | 11.8 | 0.13 | 2.2 | 25.7 | 4.6 | 57.6 | 0.4 | 5.7 | 0.09 | 2.5 | 22.7
3174 | Э76ХФ | Р65 | 37 | 44.55 | 19.6833333 | 44.55 | 2.951269 | 0.35118 | 0.189904 | 0.196818 | 0.180305 | 0.0404607 | 1565 | 1576 | 9.1250469 | 13287.38 | 118.7 | 1 | 13.5 | 0.155 | 0.05 | 0.348 | 0.039 | 0.02 | 0.050456 | 0.193 | 0.304 | 0.332 | 4359 | 0.001 | 0.509 | 0.271 | 0.091 | 0.625 | 0.006 | 0.008 | 0.058 | 0.006 | 0.018 | 0.421 | 0.001 | 0.002 | 0.003 | 0.773 | 0.0002 | 0.422 | 0.09 | 0.79 | 0.006 | 0.009 | 0.06 | 0.007 | 0.015 | 0.57 | 0.003 | 0.036 | 3.7 | 49.8 | 0.5 | 10.1 | 0.08 | 2.2 | 23.1 | 4 | 56.4 | 0.6 | 9.7 | 0.14 | 2.2 | 25.4
3175 | Э76ХФ | Р65 | 46 | 42.35 | 21.3 | 42.35 | 3.4951009 | 0.28822 | 0.185328 | 0.225438 | 0.188225 | 0.040079 | 1539 | 1583 | 10.6519481 | 14132.39 | 117.3 | 1 | 15.037 | 0.154 | 0.05 | 0.27 | 0.038 | 0.02 | 0.049986 | 0.193 | 0.349 | 0.324 | 5017 | 0.002 | 0.544 | 0.27 | 0.088 | 0.589 | 0.007 | 0.008 | 0.062 | 0.005 | 0.019 | 0.411 | 0.002 | 0.002 | 0.003 | 0.767 | 0.0002 | 0.419 | 0.09 | 0.784 | 0.006 | 0.011 | 0.063 | 0.006 | 0.013 | 0.562 | 0.003 | 0.035 | 3.8 | 51.8 | 0.6 | 12.4 | 0.16 | 2.1 | 24.8 | 3.5 | 58.2 | 0.9 | 10.1 | 0.11 | 2.2 | 26.3
3176 | Э76ХФ | Р65 | 52 | 46.8833333 | 18.5 | 46.8833333 | 2.7068291 | 0.353215 | 0.176748 | 0.196008 | 0.219854 | 0.0403864 | 1549 | 1566 | 12.8240908 | 13556.76 | 116.8 | 1 | 18.513 | 0.278 | 0.05 | 0.353 | 0.049 | 0.02 | 0.050673 | 0.254 | 0.301 | 0.309 | 4180 | 0.001 | 0.511 | 0.278 | 0.086 | 0.617 | 0.005 | 0.008 | 0.056 | 0.006 | 0.02 | 0.395 | 0.001 | 0.002 | 0.003 | 0.775 | 0.0003 | 0.423 | 0.087 | 0.799 | 0.005 | 0.009 | 0.057 | 0.007 | 0.014 | 0.572 | 0.002 | 0.036 | 3.1 | 49.8 | 2.1 | 13.5 | 0.63 | 2 | 25.3 | 3.5 | 53.3 | 0.8 | 12.8 | 0.13 | 2.1 | 25.7
3177 | Э76ХФ | Р65 | 26 | 46.8666667 | 20.1166667 | 46.8666667 | 2.99082745 | 0.269485 | 0.13442 | 0.101982 | 0.151453 | 0.0392905 | 1552 | 1566 | 13.7103349 | 13645.4 | 113.9 | 1 | 21.152 | 0.147 | 0.05 | 0.261 | 0.038 | 0.02 | 0.049298 | 0.189 | 0.155 | 0.235 | 4575 | 0.002 | 0.572 | 0.303 | 0.1 | 0.694 | 0.006 | 0.009 | 0.068 | 0.009 | 0.022 | 0.439 | 0.001 | 0.003 | 0.003 | 0.765 | 0.0006 | 0.423 | 0.099 | 0.789 | 0.005 | 0.012 | 0.066 | 0.01 | 0.016 | 0.571 | 0.002 | 0.036 | 3.7 | 52.6 | 0.7 | 12.1 | 0.1 | 2.2 | 24.3 | 3.9 | 58.2 | 0.3 | 10.2 | 0.07 | 2.2 | 26
3178 | Э76ХФ | Р65 | 32 | 42.85 | 21.8 | 42.85 | 2.99082745 | 0.2911 | 0.139568 | 0.120432 | 0.133738 | 0.0395503 | 1546 | 1575 | 11.4049008 | 13158.72 | 115.6 | 1 | 16.29 | 0.139 | 0.05 | 0.286 | 0.039 | 0.02 | 0.049624 | 0.154 | 0.185 | 0.244 | 4781 | 0.002 | 0.554 | 0.3 | 0.095 | 0.681 | 0.005 | 0.011 | 0.06 | 0.009 | 0.019 | 0.449 | 0.002 | 0.003 | 0.003 | 0.78 | 0.0003 | 0.414 | 0.094 | 0.783 | 0.005 | 0.011 | 0.061 | 0.009 | 0.015 | 0.57 | 0.003 | 0.035 | 3.6 | 49.9 | 0.5 | 7.4 | 0.08 | 2.5 | 20 | 4.9 | 63 | 0.3 | 4.2 | 0.06 | 2.8 | 22.4
3179 | Э76ХФ | Р65 | 35 | 41.8666667 | 15.8333333 | 41.8666667 | 3 | 0.306825 | 0.110396 | 0.140922 | 0.167445 | 0.0405011 | 1544 | 1574 | 8.6030656 | 17094.32 | 117.3 | 1 | 11.693 | 0.148 | 0.05 | 0.31 | 0.046 | 0.02 | 0.050817 | 0.197 | 0.216 | 0.193 | 4511 | 0.001 | 0.52 | 0.325 | 0.096 | 0.663 | 0.005 | 0.012 | 0.064 | 0.009 | 0.021 | 0.418 | 0.002 | 0.003 | 0.003 | 0.763 | 0.0004 | 0.416 | 0.096 | 0.788 | 0.004 | 0.012 | 0.065 | 0.01 | 0.017 | 0.571 | 0.003 | 0.036 | 3.2 | 50.6 | 0.6 | 9.7 | 0.12 | 2.2 | 22.6 | 4 | 60.3 | 0.3 | 6.1 | 0.06 | 2.6 | 23.6
3180 | Э76ХФ | Р65 | 35 | 44.0333333 | 17.8833333 | 44.0333333 | 2.067911 | 0.348535 | 0.15158 | 0.165576 | 0.191872 | 0.0426052 | 1567 | 1563 | 7.5851965 | 12605.03 | 118.1 | 1 | 10.988 | 0.086 | 0.05 | 0.353 | 0.038 | 0.02 | 0.053457 | 0.224 | 0.254 | 0.265 | 3757 | 0.001 | 0.511 | 0.297 | 0.094 | 0.643 | 0.005 | 0.01 | 0.062 | 0.008 | 0.021 | 0.407 | 0.001 | 0.002 | 0.003 | 0.794 | 0.0002 | 0.42 | 0.093 | 0.787 | 0.005 | 0.012 | 0.063 | 0.009 | 0.015 | 0.575 | 0.003 | 0.035 | 3.4 | 51 | 0.5 | 11 | 0.1 | 2.2 | 23.6 | 3.2 | 52.6 | 0.4 | 11.9 | 0.07 | 2.3 | 26.3
3181 | Э76ХФ | Р65 | 34 | 44.0333333 | 21.0166667 | 44.0333333 | 3.3963108 | 0.34564 | 0.167024 | 0.232734 | 0.224149 | 0.0409339 | 1556 | 1581 | 8.7363361 | 13843.3 | 116.7 | 1 | 12.823 | 0.27 | 0.05 | 0.344 | 0.028 | 0.02 | 0.05136 | 0.245 | 0.359 | 0.292 | 4849 | 0.001 | 0.499 | 0.285 | 0.103 | 0.588 | 0.006 | 0.011 | 0.065 | 0.008 | 0.024 | 0.385 | 0.001 | 0.002 | 0.002 | 0.765 | 0.003 | 0.418 | 0.102 | 0.788 | 0.005 | 0.013 | 0.066 | 0.008 | 0.017 | 0.568 | 0.003 | 0.037 | 3 | 49 | 0.7 | 15.6 | 0.27 | 1.8 | 26.9 | 4.1 | 57.5 | 0.5 | 7.1 | 0.11 | 2.1 | 26.8
3182 | Э76ХФ | Р65 | 33 | 47.7 | 27.3666667 | 47.7 | 4.2077125 | 0.279945 | 0.147172 | 0.152952 | 0.168818 | 0.0393487 | 1554 | 1630 | 11.2294 | 14364.92 | 113.3 | 1 | 17.103 | 0.239 | 0.05 | 0.269 | 0.04 | 0.02 | 0.049371 | 0.194 | 0.235 | 0.263 | 6552 | 0.002 | 0.55 | 0.294 | 0.087 | 0.669 | 0.004 | 0.01 | 0.051 | 0.011 | 0.02 | 0.447 | 0.002 | 0.003 | 0.003 | 0.771 | 0.0002 | 0.419 | 0.087 | 0.804 | 0.004 | 0.011 | 0.052 | 0.012 | 0.01 | 0.575 | 0.003 | 0.038 | 3.3 | 46 | 0.6 | 9.8 | 0.09 | 2.3 | 20.3 | 4.2 | 56.2 | 0.4 | 9.7 | 0.1 | 2.3 | 24.9
3183 | Э76ХФ | Р65 | 29 | 58.1833333 | 25.2166667 | 58.1833333 | 2.9078546 | 0.3460413 | 0.151788 | 0.233316 | 0.222354 | 0.0400118 | 1579 | 1592 | 9.637738 | 13353.07 | 115.5000001 | 1 | 18.558 | 0.345 | 0.05 | 0.322 | 0.036 | 0.02 | 0.050203 | 0.242 | 0.36 | 0.273 | 5612 | 0.001 | 0.521 | 0.294 | 0.104 | 0.592 | 0.006 | 0.011 | 0.08 | 0.008 | 0.023 | 0.389 | 0.001 | 0.002 | 0.004 | 0.755 | 0.0004 | 0.423 | 0.105 | 0.804 | 0.006 | 0.012 | 0.08 | 0.009 | 0.009 | 0.562 | 0.002 | 0.037 | 4.3 | 46.7 | 0.8 | 12.9 | 0.21 | 1.9 | 25 | 4.2 | 57.3 | 0.5 | 10.6 | 0.1 | 2.3 | 25.4
3184 | Э76ХФ | Р65 | 48 | 44.2 | 26.4666667 | 44.2 | 3.7114094 | 0.186985 | 0.122876 | 0.117702 | 0.149283 | 0.0401553 | 1531 | 1593 | 9.9692308 | 13413.85 | 117.4 | 1 | 14.688 | 0.129 | 0.05 | 0.16 | 0.044 | 0.02 | 0.050383 | 0.179 | 0.18 | 0.221 | 5917 | 0.002 | 0.627 | 0.315 | 0.095 | 0.69 | 0.006 | 0.01 | 0.069 | 0.009 | 0.019 | 0.448 | 0.002 | 0.003 | 0.004 | 0.748 | 0.0006 | 0.412 | 0.09 | 0.784 | 0.005 | 0.013 | 0.067 | 0.009 | 0.012 | 0.575 | 0.003 | 0.037 | 4 | 59.5 | 0.3 | 11.6 | 0.09 | 2.5 | 23.4 | 3.8 | 59.5 | 1 | 8.7 | 0.11 | 2.4 | 24.7
3186 | Э76ХФ | Р65 | 59 | 42.7166667 | 20.5666667 | 42.7166667 | 3.6535552 | 0.337735 | 0.145116 | 0.193002 | 0.179249 | 0.0403864 | 1567 | 1579 | 11.0345689 | 13591.9 | 118.6 | 1 | 15.712 | 0.074 | 0.05 | 0.339 | 0.035 | 0.02 | 0.050673 | 0.193 | 0.298 | 0.261 | 4659 | 0.002 | 0.52 | 0.3 | 0.096 | 0.631 | 0.008 | 0.01 | 0.071 | 0.007 | 0.02 | 0.42 | 0.002 | 0.002 | 0.003 | 0.753 | 0.0002 | 0.417 | 0.094 | 0.79 | 0.007 | 0.01 | 0.071 | 0.008 | 0.016 | 0.571 | 0.003 | 0.036 | 3.1 | 53.9 | 0.4 | 12.8 | 0.08 | 2 | 26.6 | 3.2 | 56.9 | 0.6 | 10.7 | 0.12 | 2.1 | 27.1
3191 | Э76ХФ | Р65 | 40 | 44.55 | 21.5166667 | 44.55 | 2.99082745 | 0.335115 | 0.159572 | 0.219858 | 0.191897 | 0.0402708 | 1565 | 1571 | 10.3953753 | 12726.88 | 117.6 | 1 | 15.235 | 0.202 | 0.05 | 0.332 | 0.028 | 0.02 | 0.050528 | 0.201 | 0.34 | 0.287 | 4564 | 0.002 | 0.509 | 0.287 | 0.091 | 0.6 | 0.007 | 0.01 | 0.07 | 0.005 | 0.016 | 0.414 | 0.002 | 0.002 | 0.002 | 0.762 | 0.0002 | 0.417 | 0.093 | 0.789 | 0.006 | 0.011 | 0.072 | 0.006 | 0.015 | 0.558 | 0.002 | 0.035 | 2.9 | 46.3 | 0.7 | 8.3 | 0.05 | 2.1 | 22 | 2.7 | 56.6 | 0.6 | 10.5 | 0.07 | 2.1 | 26.8
3193 | Э76ХФ | Р65 | 39 | 46.5166667 | 16.8333333 | 46.5166667 | 2.4920213 | 0.323525 | 0.149564 | 0.157296 | 0.166108 | 0.0402708 | 1588 | 1579 | 10.9883196 | 12600 | 117.3 | 1 | 17.038 | 0.133 | 0.05 | 0.322 | 0.059 | 0.02 | 0.050528 | 0.188 | 0.242 | 0.269 | 3535 | 0.002 | 0.528 | 0.292 | 0.081 | 0.659 | 0.004 | 0.009 | 0.056 | 0.008 | 0.019 | 0.428 | 0.001 | 0.002 | 0.003 | 0.764 | 0.0003 | 0.415 | 0.08 | 0.793 | 0.004 | 0.013 | 0.057 | 0.008 | 0.013 | 0.573 | 0.002 | 0.036 | 4 | 58.9 | 0.9 | 9.7 | 0.18 | 2.4 | 24.3 | 4.6 | 60.3 | 0.5 | 7.3 | 0.07 | 2.6 | 23.1
3194 | Э76ХФ | Р65 | 44 | 41.0333333 | 18.0166667 | 41.0333333 | 4 | 0.353465 | 0.009452 | 0.24555 | 0.208135 | 0.0404438 | 1576 | 1577 | 9.6738989 | 13181.13 | 118.5 | 1 | 13.178 | 0.152 | 0.05 | 0.382 | 0.028 | 0.02 | 0.050745 | 0.215 | 0.38 | 0.017 | 3958 | 0.002 | 0.513 | 0.412 | 0.08 | 0.587 | 0.007 | 0.012 | 0.126 | 0.007 | 0.018 | 0.408 | 0.001 | 0.002 | 0.003 | 0.741 | 0.0002 | 0.417 | 0.079 | 0.79 | 0.006 | 0.012 | 0.125 | 0.008 | 0.014 | 0.57 | 0.002 | 0.035 | 3.6 | 57 | 0.5 | 10.5 | 0.07 | 2.2 | 25.8 | 3.6 | 56.8 | 0.7 | 7.8 | 0.17 | 2.1 | 26.5
3196 | Э76ХФ | Р65 | 32 | 43.8833333 | 19.9 | 43.8833333 | 2.7045814 | 0.306915 | 0.144004 | 0.222948 | 0.189492 | 0.0403001 | 1562 | 1576 | 10.3570072 | 13028.14 | 117.3 | 1 | 15.15 | 0.162 | 0.05 | 0.3 | 0.028 | 0.02 | 0.051071 | 0.196 | 0.345 | 0.259 | 4321 | 0.002 | 0.536 | 0.298 | 0.089 | 0.602 | 0.006 | 0.012 | 0.071 | 0.005 | 0.018 | 0.417 | 0.001 | 0.002 | 0.003 | 0.762 | 0.0004 | 0.415 | 0.089 | 0.785 | 0.005 | 0.014 | 0.071 | 0.006 | 0.015 | 0.569 | 0.002 | 0.035 | 2.7 | 56.8 | 0.2 | 12.2 | 0.06 | 2.2 | 26 | 3.1 | 56.4 | 0.7 | 7.7 | 0.11 | 2.4 | 23.1
3197 | Э76ХФ | Р65 | 38 | 40.7 | 17.3 | 40.7 | 3.0887163 | 0.2511139 | 0.099524 | 0.14376 | 0.155842 | 0.0391015 | 1546 | 1578 | 6.5302154 | 13113.29 | 115.3 | 1 | 8.843 | 0.086 | 0.05 | 0.217 | 0.036 | 0.02 | 0.049552 | 0.178 | 0.221 | 0.179 | 3781 | 0.002 | 0.576 | 0.332 | 0.1 | 0.659 | 0.006 | 0.011 | 0.07 | 0.008 | 0.02 | 0.45 | 0.001 | 0.002 | 0.003 | 0.775 | 0.0003 | 0.416 | 0.102 | 0.782 | 0.005 | 0.01 | 0.07 | 0.008 | 0.018 | 0.56 | 0.002 | 0.033 | 3.7 | 53.7 | 0.7 | 10.7 | 0.1 | 2.4 | 22.7 | 3.5 | 55.5 | 0.7 | 9.3 | 0.23 | 2.2 | 26.2
3198 | Э76ХФ | Р65 | 38 | 40.7 | 14.6333333 | 40.7 | 2.6827225 | 0.319345 | 0.118323 | 0.175488 | 0.162014 | 0.0395292 | 1591 | 1578 | 9.3722359 | 12554.9 | 115.8 | 1 | 12.715 | 0.127 | 0.05 | 0.322 | 0.064 | 0.02 | 0.050094 | 0.174 | 0.271 | 0.213 | 3062 | 0.002 | 0.546 | 0.316 | 0.099 | 0.631 | 0.006 | 0.012 | 0.066 | 0.006 | 0.017 | 0.422 | 0.001 | 0.002 | 0.003 | 0.779 | 0.0002 | 0.413 | 0.098 | 0.779 | 0.005 | 0.013 | 0.066 | 0.007 | 0.014 | 0.553 | 0.002 | 0.035 | 3.6 | 48.7 | 0.3 | 12.8 | 0.07 | 2.3 | 21.3 | 4 | 58.2 | 0.3 | 11 | 0.08 | 2.3 | 25.5
3199 | Э76ХФ | Р65 | 35 | 40.0333333 | 20.2333333 | 40.0333333 | 3.5938257 | 0.37455 | 0.13986 | 0.254928 | 0.204862 | 0.039586 | 1538 | 1576 | 8.0415487 | 13587.48 | 117 | 1 | 10.731 | 0.164 | 0.05 | 0.383 | 0.021 | 0.02 | 0.050166 | 0.206 | 0.395 | 0.252 | 4582 | 0.002 | 0.494 | 0.3 | 0.119 | 0.564 | 0.008 | 0.011 | 0.076 | 0.006 | 0.025 | 0.398 | 0.001 | 0.002 | 0.003 | 0.778 | 0.0002 | 0.415 | 0.117 | 0.78 | 0.006 | 0.013 | 0.076 | 0.007 | 0.023 | 0.562 | 0.002 | 0.034 | 3.6 | 46.5 | 0.4 | 9.4 | 0.06 | 2.1 | 21.8 | 3.5 | 56.6 | 0.7 | 9.8 | 0.19 | 2.2 | 26.6
3200 | Э76ХФ | Р65 | 34 | 48.3666667 | 29.9666667 | 48.3666667 | 5.1121339 | 0.281155 | 0.131535 | 0.158424 | 0.161204 | 0.0388442 | 1540 | 1619 | 11.5973962 | 14558.18 | 112.2 | 1 | 18.311 | 0.241 | 0.05 | 0.273 | 0.046 | 0.02 | 0.049226 | 0.18 | 0.244 | 0.237 | 7271 | 0.002 | 0.503 | 0.303 | 0.107 | 0.651 | 0.009 | 0.01 | 0.075 | 0.006 | 0.02 | 0.431 | 0.002 | 0.002 | 0.004 | 0.768 | 0.0003 | 0.419 | 0.106 | 0.797 | 0.008 | 0.012 | 0.075 | 0.007 | 0.01 | 0.551 | 0.002 | 0.037 | 4.6 | 51 | 1.9 | 14.6 | 0.49 | 2.2 | 23.5 | 5.4 | 49.9 | 1 | 10.5 | 0.17 | 2.3 | 23.1
3201 | Э76ХФ | Р65 | 35 | 54.7166667 | 27.8333333 | 54.7166667 | 4.9095331 | 0.32621 | 0.15318 | 0.19773 | 0.167517 | 0.0401289 | 1517 | 1599 | 11.1766931 | 14466.83 | 116.9 | 1 | 20.354 | 0.165 | 0.05 | 0.323 | 0.047 | 0.02 | 0.050854 | 0.173 | 0.306 | 0.276 | 6711 | 0.002 | 0.505 | 0.291 | 0.107 | 0.614 | 0.008 | 0.011 | 0.075 | 0.006 | 0.02 | 0.426 | 0.002 | 0.002 | 0.004 | 0.762 | 0.0003 | 0.42 | 0.107 | 0.785 | 0.007 | 0.012 | 0.075 | 0.007 | 0.011 | 0.553 | 0.002 | 0.037 | 5.2 | 48.1 | 0.5 | 11.1 | 0.11 | 2.2 | 21.5 | 4.9 | 55.1 | 0.7 | 11 | 0.16 | 2.3 | 24.4
3203 | Э76ХФ | Р65 | 51 | 48.8833333 | 19.6666667 | 48.8833333 | 2.99082745 | 0.30372 | 0.1443 | 0.17007 | 0.171599 | 0.0394148 | 1559 | 1588 | 10.9373247 | 13579.32 | 116.1 | 1 | 17.761 | 0.155 | 0.05 | 0.298 | 0.04 | 0.02 | 0.049949 | 0.191 | 0.262 | 0.26 | 4451 | 0.002 | 0.541 | 0.298 | 0.094 | 0.635 | 0.006 | 0.01 | 0.073 | 0.009 | 0.018 | 0.425 | 0.001 | 0.003 | 0.003 | 0.757 | 0.0003 | 0.419 | 0.094 | 0.782 | 0.005 | 0.011 | 0.074 | 0.009 | 0.01 | 0.557 | 0.002 | 0.036 | 5.2 | 48.5 | 0.5 | 15.8 | 0.26 | 2.1 | 23.2 | 5.2 | 50 | 0.8 | 13.6 | 0.16 | 2.2 | 22.9
3204 | Э76ХФ | Р65 | 61 | 46.3833333 | 20.7 | 46.3833333 | 3.8705357 | 0.31253 | 0.15873 | 0.174102 | 0.180539 | 0.0408422 | 1550 | 1572 | 11.8762487 | 13527.54 | 118.2 | 1 | 18.362 | 0.148 | 0.05 | 0.306 | 0.039 | 0.02 | 0.051758 | 0.203 | 0.268 | 0.286 | 4667 | 0.002 | 0.52 | 0.287 | 0.099 | 0.633 | 0.006 | 0.011 | 0.063 | 0.007 | 0.018 | 0.42 | 0.002 | 0.002 | 0.003 | 0.751 | 0.0002 | 0.42 | 0.099 | 0.785 | 0.005 | 0.012 | 0.064 | 0.008 | 0.013 | 0.562 | 0.002 | 0.037 | 5 | 50.7 | 1.1 | 14.8 | 0.13 | 2.1 | 24.4 | 4.7 | 52.9 | 0.6 | 11.7 | 0.14 | 2.3 | 24.8
3205 | Э76ХФ | Р65 | 59 | 43.7166667 | 19.55 | 43.7166667 | 2.99082745 | 0.3078 | 0.11544 | 0.136888 | 0.155554 | 0.039444 | 1538 | 1577 | 9.4017672 | 13500.77 | 114.4 | 1 | 13.596 | 0.205 | 0.05 | 0.31 | 0.038 | 0.02 | 0.049986 | 0.186 | 0.201 | 0.208 | 4399 | 0.002 | 0.542 | 0.321 | 0.118 | 0.666 | 0.016 | 0.011 | 0.076 | 0.009 | 0.022 | 0.438 | 0.002 | 0.003 | 0.003 | 0.779 | 0.0003 | 0.418 | 0.116 | 0.782 | 0.015 | 0.012 | 0.076 | 0.01 | 0.015 | 0.575 | 0.003 | 0.037 | 5.2 | 32.6 | 1.4 | 10.2 | 0.16 | 1.8 | 18.3 | 4.8 | 55.4 | 0.3 | 11.2 | 0.07 | 2.2 | 24.8
3206 | Э76ХФ | Р65 | 41 | 46.65 | 20.8666667 | 46.65 | 3.4738854 | 0.33446 | 0.12876 | 0.147871 | 0.150123 | 0.0401857 | 1535 | 1580 | 9.6706137 | 13686.9 | 116.4 | 1 | 14.882 | 0.155 | 0.05 | 0.34 | 0.038 | 0.02 | 0.050926 | 0.174 | 0.217 | 0.232 | 4760 | 0.002 | 0.504 | 0.308 | 0.104 | 0.662 | 0.007 | 0.01 | 0.068 | 0.008 | 0.021 | 0.435 | 0.002 | 0.003 | 0.003 | 0.739 | 0.0002 | 0.416 | 0.102 | 0.783 | 0.006 | 0.01 | 0.068 | 0.009 | 0.013 | 0.564 | 0.003 | 0.037 | 4.4 | 46 | 0.8 | 11.3 | 0.16 | 2.2 | 21.1 | 5.1 | 55.4 | 0.4 | 10.7 | 0.06 | 2.2 | 24.7
3207 | Э76ХФ | Р65 | 46 | 43.0333333 | 22.1666667 | 43.0333333 | 4.8095831 | 0.197505 | 0.090465 | 0.070122 | 0.093042 | 0.0381877 | 1512 | 1577 | 11.2134276 | 14205.11 | 111.4 | 1 | 15.867 | 0.064 | 0.05 | 0.181 | 0.039 | 0.02 | 0.048394 | 0.116 | 0.102 | 0.163 | 5248 | 0.002 | 0.626 | 0.342 | 0.096 | 0.725 | 0.009 | 0.009 | 0.086 | 0.01 | 0.018 | 0.484 | 0.002 | 0.004 | 0.003 | 0.772 | 0.0005 | 0.421 | 0.095 | 0.784 | 0.008 | 0.011 | 0.086 | 0.01 | 0.014 | 0.566 | 0.003 | 0.038 | 3.9 | 56.4 | 0.3 | 13.2 | 0.09 | 2.2 | 25.2 | 4.4 | 57.3 | 0.6 | 11 | 0.08 | 2.3 | 25.3
3208 | Э76ХФ | Р65 | 51 | 49.0666667 | 17.9833333 | 49.0666667 | 2.99082745 | 0.336805 | 0.133755 | 0.20087 | 0.174327 | 0.0395576 | 1562 | 1574 | 11.32295 | 13445.78 | 115.4 | 1 | 18.296 | 0.106 | 0.05 | 0.34 | 0.039 | 0.02 | 0.05013 | 0.191 | 0.296 | 0.241 | 4030 | 0.001 | 0.516 | 0.304 | 0.095 | 0.617 | 0.008 | 0.01 | 0.067 | 0.007 | 0.018 | 0.418 | 0.001 | 0.003 | 0.003 | 0.763 | 0.0005 | 0.418 | 0.094 | 0.789 | 0.007 | 0.012 | 0.067 | 0.008 | 0.013 | 0.576 | 0.003 | 0.037 | 4.7 | 49.5 | 0.9 | 12.4 | 0.15 | 2.1 | 23.9 | 4.5 | 56 | 0.6 | 10.9 | 0.11 | 2.2 | 25
3209 | Э76ХФ | Р65 | 57 | 43.8666667 | 22.5 | 43.8666667 | 4.4422789 | 0.326875 | 0.167055 | 0.267137 | 0.199203 | 0.0403001 | 1535 | 1573 | 9.4985562 | 13909.33 | 117.7 | 1 | 13.889 | 0.165 | 0.05 | 0.319 | 0.039 | 0.02 | 0.051071 | 0.204 | 0.395 | 0.301 | 5216 | 0.001 | 0.507 | 0.281 | 0.095 | 0.567 | 0.014 | 0.011 | 0.072 | 0.005 | 0.019 | 0.408 | 0.002 | 0.003 | 0.003 | 0.744 | 0.0005 | 0.419 | 0.097 | 0.784 | 0.013 | 0.011 | 0.073 | 0.006 | 0.014 | 0.562 | 0.003 | 0.037 | 4.3 | 50.9 | 0.4 | 14.3 | 0.17 | 1.9 | 26.1 | 4.4 | 55.6 | 0.7 | 11 | 0.12 | 2.2 | 25.2
3210 | Э76ХФ | Р65 | 55 | 46.6833333 | 20.8333333 | 46.6833333 | 2.99082745 | 0.30155 | 0.127768 | 0.190289 | 0.150828 | 0.0394724 | 1563 | 1571 | 9.8184163 | 13538.88 | 115.5 | 1 | 15.224 | 0.061 | 0.05 | 0.298 | 0.04 | 0.02 | 0.050022 | 0.159 | 0.281 | 0.23 | 4701 | 0.002 | 0.558 | 0.313 | 0.102 | 0.628 | 0.01 | 0.009 | 0.066 | 0.007 | 0.02 | 0.442 | 0.001 | 0.003 | 0.003 | 0.75 | 0.0003 | 0.42 | 0.101 | 0.785 | 0.009 | 0.012 | 0.066 | 0.008 | 0.013 | 0.561 | 0.002 | 0.037 | 4.4 | 50.3 | 0.9 | 14.9 | 0.22 | 2.1 | 24.3 | 4.5 | 55.3 | 0.5 | 11.9 | 0.09 | 2.2 | 25.5
3211 | Э76ХФ | Р65 | 27 | 45.2 | 14.45 | 45.2 | 2.99082745 | 0.333435 | 0.14734 | 0.209181 | 0.163332 | 0.0390439 | 1579 | 1579 | 11.3008172 | 13361.94 | 113.3 | 1 | 16.901 | 0.139 | 0.05 | 0.333 | 0.027 | 0.02 | 0.049479 | 0.171 | 0.309 | 0.265 | 3218 | 0.001 | 0.526 | 0.293 | 0.086 | 0.601 | 0.006 | 0.011 | 0.065 | 0.006 | 0.019 | 0.425 | 0.001 | 0.003 | 0.003 | 0.751 | 0.0002 | 0.42 | 0.087 | 0.782 | 0.005 | 0.011 | 0.066 | 0.007 | 0.012 | 0.564 | 0.002 | 0.037 | 4.5 | 51.2 | 0.5 | 13.8 | 0.2 | 2.1 | 24.4 | 4.3 | 49.5 | 0.7 | 10 | 0.13 | 2 | 24.8
3212 | Э76ХФ | Р65 | 31 | 46.9 | 25.9333333 | 46.9 | 4.4027916 | 0.31256 | 0.141224 | 0.191588 | 0.1257 | 0.0405282 | 1519 | 1569 | 10.1978134 | 14187.15 | 117 | 1 | 15.546 | 0.066 | 0.05 | 0.309 | 0.027 | 0.02 | 0.05136 | 0.12 | 0.284 | 0.254 | 6132 | 0.002 | 0.547 | 0.301 | 0.101 | 0.625 | 0.007 | 0.01 | 0.065 | 0.006 | 0.018 | 0.461 | 0.002 | 0.003 | 0.003 | 0.759 | 0.0001 | 0.419 | 0.102 | 0.783 | 0.006 | 0.011 | 0.066 | 0.007 | 0.015 | 0.559 | 0.003 | 0.037 | 4 | 49.4 | 0.4 | 8.1 | 0.07 | 2.3 | 21.6 | 4.6 | 54.9 | 0.6 | 11.5 | 0.11 | 2.3 | 25.6
3214 | Э76ХФ | Р65 | 29 | 41.85 | 20 | 41.85 | 2.99082745 | 0.268475 | 0.142892 | 0.171758 | 0.12732 | 0.0412699 | 1548 | 1578 | 8.7435754 | 13338 | 114.6 | 1 | 12.173 | 0.146 | 0.05 | 0.255 | 0.027 | 0.02 | 0.0523 | 0.13 | 0.254 | 0.257 | 4446 | 0.002 | 0.571 | 0.298 | 0.095 | 0.637 | 0.006 | 0.01 | 0.066 | 0.008 | 0.019 | 0.46 | 0.002 | 0.003 | 0.004 | 0.774 | 0.0005 | 0.419 | 0.094 | 0.782 | 0.005 | 0.011 | 0.066 | 0.009 | 0.012 | 0.567 | 0.003 | 0.039 | 5 | 50.6 | 1 | 15.5 | 0.19 | 2.1 | 24.5 | 4.5 | 49 | 0.5 | 9.7 | 0.1 | 2 | 24.1
3215 | Э76ХФ | Р65 | 29 | 45.2166667 | 22.0166667 | 45.2166667 | 2.99082745 | 0.33066 | 0.159016 | 0.219132 | 0.163836 | 0.0408245 | 1554 | 1575 | 8.3736823 | 13669.64 | 117.6 | 1 | 12.621 | 0.145 | 0.05 | 0.327 | 0.027 | 0.02 | 0.051613 | 0.168 | 0.324 | 0.286 | 5016 | 0.002 | 0.532 | 0.288 | 0.099 | 0.602 | 0.007 | 0.01 | 0.072 | 0.006 | 0.02 | 0.424 | 0.001 | 0.002 | 0.003 | 0.768 | 0.0003 | 0.42 | 0.098 | 0.784 | 0.006 | 0.011 | 0.073 | 0.007 | 0.015 | 0.563 | 0.003 | 0.037 | 4.4 | 47.7 | 1.2 | 15.7 | 0.25 | 2 | 24.2 | 4.5 | 51.4 | 0.4 | 12.1 | 0.06 | 2.2 | 23.2
3216 | Э76ХФ | Р65 | 31 | 41.6833333 | 20.8166667 | 41.6833333 | 2.99082745 | 0.28729 | 0.110088 | 0.129646 | 0.137784 | 0.0415102 | 1542 | 1582 | 9.2655738 | 13313.37 | 115.2 | 1 | 12.874 | 0.073 | 0.05 | 0.286 | 0.028 | 0.02 | 0.052083 | 0.162 | 0.19 | 0.198 | 4619 | 0.002 | 0.561 | 0.325 | 0.118 | 0.675 | 0.007 | 0.009 | 0.081 | 0.009 | 0.022 | 0.443 | 0.002 | 0.003 | 0.003 | 0.763 | 0.0005 | 0.418 | 0.118 | 0.784 | 0.006 | 0.011 | 0.082 | 0.01 | 0.017 | 0.565 | 0.003 | 0.038 | 3.9 | 56.9 | 0.8 | 11.1 | 0.12 | 2.7 | 20.7 | 4.4 | 57.8 | 0.6 | 9.8 | 0.1 | 2.3 | 25.7
3217 | Э76ХФ | Р65 | 31 | 46.5333333 | 20.15 | 46.5333333 | 2.99082745 | 0.330745 | 0.133996 | 0.106355 | 0.13398 | 0.0404151 | 1561 | 1575 | 7.7631862 | 13182.13 | 117.4 | 1 | 12.02 | 0.123 | 0.05 | 0.336 | 0.028 | 0.02 | 0.050709 | 0.165 | 0.155 | 0.241 | 4427 | 0.002 | 0.526 | 0.311 | 0.112 | 0.696 | 0.007 | 0.009 | 0.066 | 0.009 | 0.022 | 0.454 | 0.002 | 0.003 | 0.003 | 0.767 | 0.0002 | 0.42 | 0.111 | 0.783 | 0.006 | 0.011 | 0.067 | 0.01 | 0.018 | 0.565 | 0.003 | 0.037 | 4.7 | 53.4 | 0.5 | 10.9 | 0.08 | 2.2 | 24.2 | 5.1 | 54.1 | 0.6 | 5.5 | 0.08 | 2.5 | 21.9
3218 | Э76ХФ | Р65 | 30 | 52.9166667 | 30.0166667 | 52.9166667 | 2.99082745 | 0.37615 | 0.090072 | 0.105419 | 0.099816 | 0.0415683 | 1574 | 1627 | 8.4193641 | 13290.62 | 110.3 | 1 | 14.638 | 0.145 | 0.18 | 0.288 | 0.028 | 0.02 | 0.052156 | 0.113 | 0.155 | 0.162 | 6649 | 0.002 | 0.499 | 0.341 | 0.15 | 0.69 | 0.008 | 0.009 | 0.081 | 0.009 | 0.024 | 0.473 | 0.002 | 0.003 | 0.004 | 0.765 | 0.0007 | 0.42 | 0.149 | 0.782 | 0.008 | 0.011 | 0.081 | 0.01 | 0.017 | 0.567 | 0.003 | 0.039 | 3.9 | 53.3 | 0.9 | 13.1 | 0.08 | 2.1 | 25.4 | 4.5 | 58 | 0.7 | 7.5 | 0.07 | 2.2 | 25.8
3219 | Э76ХФ | Р65 | 37 | 49.2333333 | 27.7 | 49.2333333 | 3.1978061 | 0.333995 | 0.157348 | 0.203755 | 0.158727 | 0.0411356 | 1549 | 1617 | 8.2730535 | 13548.74 | 114.4 | 1 | 13.577 | 0.196 | 0.05 | 0.332 | 0.028 | 0.02 | 0.051613 | 0.166 | 0.301 | 0.283 | 6255 | 0.002 | 0.523 | 0.284 | 0.109 | 0.605 | 0.006 | 0.01 | 0.064 | 0.005 | 0.019 | 0.44 | 0.001 | 0.002 | 0.003 | 0.762 | 0.0002 | 0.418 | 0.109 | 0.78 | 0.005 | 0.011 | 0.064 | 0.006 | 0.014 | 0.561 | 0.002 | 0.038 | 4.7 | 50.6 | 0.5 | 15.1 | 0.23 | 2 | 25.7 | 4.6 | 55.4 | 0.7 | 10.7 | 0.13 | 2.2 | 24.9
3220 | Э76ХФ | Р65 | 31 | 222.1666667 | 53.2166667 | 222.1666667 | 3.0366111 | 0.337635 | 0.161796 | 0.194597 | 0.162987 | 0.040847 | 1541 | 1579 | 5.4663265 | 13350.33 | 116.7 | 3 | 40.466 | 0.282 | 0.05 | 0.336 | 0.1 | 0.02 | 0.051251 | 0.176 | 0.287 | 0.291 | 11841 | 0.001 | 0.511 | 0.281 | 0.077 | 0.619 | 0.006 | 0.011 | 0.046 | 0.006 | 0.018 | 0.441 | 0.002 | 0.002 | 0.003 | 0.766 | 0.0002 | 0.415 | 0.069 | 0.781 | 0.005 | 0.012 | 0.047 | 0.006 | 0.01 | 0.553 | 0.002 | 0.036 | 4.5 | 48.8 | 0.5 | 13.8 | 0.22 | 2 | 23.9 | 4.4 | 52.7 | 0.4 | 11.3 | 0.14 | 2.3 | 23.3
3221 | Э76ХФ | Р65 | 28 | 50.7 | 20.0166667 | 50.7 | 2.0929122 | 0.344935 | 0.162908 | 0.190143 | 0.19386 | 0.0394929 | 1573 | 1595 | 7.9443787 | 13135.05 | 116 | 1 | 13.426 | 0.264 | 0.05 | 0.345 | 0.021 | 0.02 | 0.049552 | 0.225 | 0.279 | 0.293 | 4382 | 0.002 | 0.508 | 0.284 | 0.088 | 0.631 | 0.006 | 0.01 | 0.059 | 0.007 | 0.021 | 0.418 | 0.001 | 0.002 | 0.003 | 0.77 | 0.0002 | 0.421 | 0.088 | 0.79 | 0.005 | 0.012 | 0.06 | 0.008 | 0.015 | 0.565 | 0.002 | 0.036 | 4.4 | 47.7 | 0.4 | 14.5 | 0.27 | 1.8 | 25.9 | 4.4 | 54.5 | 0.7 | 11.2 | 0.1 | 2.2 | 25.7
3223 | Э76ХФ | Р65 | 33 | 40 | 18.1833333 | 40 | 2.8866499 | 0.28243 | 0.068944 | 0.042485 | 0.124053 | 0.0404151 | 1534 | 1571 | 7.76025 | 13499.18 | 115.3 | 1 | 10.347 | 0.125 | 0.05 | 0.291 | 0.071 | 0.02 | 0.050709 | 0.174 | 0.059 | 0.124 | 4091 | 0.002 | 0.564 | 0.365 | 0.087 | 0.748 | 0.005 | 0.007 | 0.053 | 0.008 | 0.018 | 0.461 | 0.002 | 0.004 | 0.002 | 0.783 | 0.0001 | 0.419 | 0.086 | 0.781 | 0.004 | 0.009 | 0.053 | 0.009 | 0.015 | 0.555 | 0.002 | 0.038 | 4.2 | 51.8 | 0.6 | 16.1 | 0.2 | 2.1 | 24.4 | 4.5 | 54.5 | 0.6 | 11.5 | 0.1 | 2.2 | 26
3224 | Э76ХФ | Р65 | 26 | 40.5333333 | 17.7166667 | 40.5333333 | 2.3736805 | 0.36846 | 0.162352 | 0.139902 | 0.173601 | 0.0403864 | 1551 | 1578 | 7.7425164 | 13160.49 | 117.9 | 1 | 10.461 | 0.096 | 0.05 | 0.376 | 0.047 | 0.02 | 0.050673 | 0.213 | 0.204 | 0.292 | 3886 | 0.002 | 0.5 | 0.286 | 0.075 | 0.671 | 0.004 | 0.008 | 0.05 | 0.01 | 0.022 | 0.433 | 0.002 | 0.003 | 0.003 | 0.767 | 0.0002 | 0.418 | 0.075 | 0.787 | 0.003 | 0.011 | 0.051 | 0.011 | 0.019 | 0.563 | 0.002 | 0.036 | 4.7 | 54.7 | 0.7 | 11.1 | 0.14 | 2.8 | 19.6 | 4.2 | 56.3 | 0.5 | 12.1 | 0.16 | 2.2 | 25.9
3225 | Э76ХФ | Р65 | 30 | 40.3666667 | 15.65 | 40.3666667 | 3.3057898 | 0.251805 | 0.14734 | 0.107346 | 0.145971 | 0.0400692 | 1552 | 1571 | 7.1204789 | 13778.91 | 115.9 | 1 | 9.581 | 0.074 | 0.05 | 0.236 | 0.046 | 0.02 | 0.050275 | 0.183 | 0.156 | 0.265 | 3594 | 0.002 | 0.589 | 0.293 | 0.088 | 0.693 | 0.005 | 0.009 | 0.058 | 0.01 | 0.019 | 0.454 | 0.002 | 0.003 | 0.003 | 0.78 | 0.0003 | 0.415 | 0.087 | 0.783 | 0.004 | 0.011 | 0.058 | 0.011 | 0.016 | 0.564 | 0.002 | 0.037 | 4.8 | 47.1 | 0.4 | 12.2 | 0.13 | 2.2 | 21.3 | 4.5 | 55.3 | 0.6 | 11.3 | 0.12 | 2.2 | 25.5
3226 | Э76ХФ | Р65 | 30 | 40.2 | 15.5333333 | 40.2 | 3.4217822 | 0.304335 | 0.156236 | 0.165502 | 0.140781 | 0.0392905 | 1551 | 1569 | 7.9701493 | 13731.76 | 113.6 | 1 | 10.68 | 0.095 | 0.05 | 0.297 | 0.032 | 0.02 | 0.049298 | 0.153 | 0.244 | 0.281 | 3555 | 0.002 | 0.538 | 0.287 | 0.097 | 0.641 | 0.007 | 0.01 | 0.075 | 0.008 | 0.02 | 0.461 | 0.002 | 0.003 | 0.003 | 0.76 | 0.0002 | 0.418 | 0.097 | 0.788 | 0.006 | 0.01 | 0.075 | 0.008 | 0.018 | 0.56 | 0.003 | 0.036 | 4.2 | 48.1 | 0.7 | 8.8 | 0.07 | 2.4 | 20.3 | 4.2 | 48.9 | 0.6 | 9.3 | 0.07 | 2.4 | 20.5
3227 | Э76ХФ | Р65 | 28 | 41.6833333 | 12.8333333 | 41.6833333 | 2 | 0.30061 | 0.140112 | 0.123805 | 0.142212 | 0.0394929 | 1570 | 1578 | 10.7467413 | 12642.08 | 114.8 | 1 | 14.932 | 0.095 | 0.05 | 0.297 | 0.04 | 0.02 | 0.049552 | 0.171 | 0.181 | 0.252 | 2704 | 0.002 | 0.549 | 0.298 | 0.098 | 0.675 | 0.006 | 0.01 | 0.066 | 0.011 | 0.021 | 0.461 | 0.002 | 0.003 | 0.003 | 0.759 | 0.0002 | 0.417 | 0.1 | 0.793 | 0.005 | 0.008 | 0.066 | 0.011 | 0.016 | 0.561 | 0.002 | 0.036 | 3.8 | 54.6 | 0.4 | 16.2 | 0.12 | 2.1 | 25.5 | 3.9 | 53.1 | 0.8 | 13.8 | 0.15 | 2.2 | 25.2
3228 | Э76ХФ | Р65 | 25 | 41.7166667 | 13.85 | 41.7166667 | 2.3371501 | 0.34763 | 0.174584 | 0.192974 | 0.176289 | 0.0401266 | 1560 | 1579 | 10.0305234 | 13204.33213 | 116.6 | 1 | 13.948 | 0.155 | 0.05 | 0.346 | 0.031 | 0.02 | 0.050347 | 0.197 | 0.284 | 0.314 | 3048 | 0.002 | 0.506 | 0.272 | 0.093 | 0.622 | 0.006 | 0.011 | 0.061 | 0.007 | 0.019 | 0.435 | 0.002 | 0.003 | 0.003 | 0.772 | 0.0001 | 0.416 | 0.096 | 0.783 | 0.005 | 0.009 | 0.063 | 0.007 | 0.018 | 0.564 | 0.002 | 0.035 | 4 | 47.3 | 0.3 | 13.4 | 0.08 | 2.1 | 22.4 | 4.3 | 56.3 | 0.5 | 12.6 | 0.16 | 2.2 | 25.7
3229 | Э76ХФ | Р65 | 26 | 43.7166667 | 15.7166667 | 43.7166667 | 2.99082745 | 0.347385 | 0.161796 | 0.16871 | 0.161151 | 0.0402708 | 1564 | 1576 | 9.6845266 | 13380.7 | 116.1 | 1 | 13.978 | 0.143 | 0.06 | 0.349 | 0.039 | 0.02 | 0.050528 | 0.183 | 0.248 | 0.291 | 3505 | 0.002 | 0.5 | 0.284 | 0.094 | 0.648 | 0.011 | 0.009 | 0.069 | 0.008 | 0.021 | 0.449 | 0.002 | 0.003 | 0.003 | 0.767 | 0.0002 | 0.419 | 0.093 | 0.788 | 0.01 | 0.01 | 0.071 | 0.009 | 0.017 | 0.577 | 0.003 | 0.037 | 5 | 52 | 0.3 | 10.9 | 0.06 | 2.2 | 23.5 | 4.8 | 53.8 | 0.9 | 14.6 | 0.16 | 2.2 | 25.4
3230 | Э76ХФ | Р65 | 33 | 39.0333333 | 15.5166667 | 41.5166667 | 2.7927316 | 0.33675 | 0.159016 | 0.179022 | 0.150651 | 0.0399249 | 1583 | 1580 | 10.2189805 | 13553.17 | 116.8 | 2 | 14.088 | 0.149 | 0.05 | 0.336 | 0.064 | 0.02 | 0.050094 | 0.163 | 0.264 | 0.286 | 3505 | 0.002 | 0.51 | 0.28 | 0.104 | 0.629 | 0.008 | 0.01 | 0.069 | 0.007 | 0.02 | 0.441 | 0.002 | 0.003 | 0.003 | 0.769 | 0.0002 | 0.412 | 0.103 | 0.777 | 0.007 | 0.011 | 0.07 | 0.008 | 0.017 | 0.556 | 0.003 | 0.034 | 4.4 | 45.4 | 0.5 | 11 | 0.1 | 2.2 | 20.7 | 4.6 | 56.1 | 0.7 | 11.1 | 0.12 | 2.2 | 25.4
3231 | Э76ХФ | Р65 | 38 | 44.5166667 | 19.6833333 | 44.5166667 | 2.0796735 | 0.33618 | 0.142336 | 0.131955 | 0.10116 | 0.0387143 | 1583 | 1580 | 10.1714286 | 11696.19 | 113.3 | 1 | 14.952 | 0.145 | 0.152 | 0.252 | 0.041 | 0.02 | 0.048575 | 0.105 | 0.195 | 0.256 | 3837 | 0.001 | 0.523 | 0.289 | 0.107 | 0.652 | 0.009 | 0.009 | 0.071 | 0.007 | 0.02 | 0.452 | 0.003 | 0.003 | 0.003 | 0.751 | 0.0004 | 0.412 | 0.109 | 0.772 | 0.009 | 0.009 | 0.072 | 0.008 | 0.015 | 0.553 | 0.003 | 0.036 | 3.8 | 52.3 | 1.1 | 10.7 | 0.09 | 2.3 | 23 | 4.1 | 56 | 0.6 | 9.4 | 0.11 | 2.2 | 25.8
3232 | Э76ХФ | Р65 | 42 | 45.5166667 | 17.1666667 | 45.5166667 | 2.2583919 | 0.31957 | 0.163464 | 0.177328 | 0.137181 | 0.0393774 | 1583 | 1576 | 14.2642007 | 12502.14 | 114.7 | 1 | 21.638 | 0.177 | 0.05 | 0.314 | 0.072 | 0.02 | 0.049407 | 0.143 | 0.262 | 0.294 | 3577 | 0.002 | 0.529 | 0.28 | 0.102 | 0.636 | 0.007 | 0.009 | 0.067 | 0.007 | 0.019 | 0.458 | 0.002 | 0.003 | 0.003 | 0.762 | 0.0003 | 0.419 | 0.102 | 0.793 | 0.006 | 0.012 | 0.068 | 0.008 | 0.015 | 0.574 | 0.003 | 0.036 | 4.1 | 54 | 0.4 | 13.1 | 0.07 | 2.1 | 25.2 | 4.8 | 57.2 | 0.4 | 8 | 0.1 | 2.2 | 25.5
3233 | Э76ХФ | Р65 | 48 | 44.3666667 | 21.8666667 | 44.3666667 | 2.8940865 | 0.332475 | 0.165132 | 0.194615 | 0.163644 | 0.0400692 | 1549 | 1579 | 12.0208106 | 13200.91 | 116.3 | 1 | 17.714 | 0.199 | 0.05 | 0.329 | 0.032 | 0.02 | 0.050275 | 0.177 | 0.287 | 0.297 | 4811 | 0.002 | 0.516 | 0.279 | 0.103 | 0.627 | 0.009 | 0.009 | 0.079 | 0.006 | 0.021 | 0.447 | 0.002 | 0.002 | 0.003 | 0.773 | 0.001 | 0.416 | 0.103 | 0.789 | 0.008 | 0.012 | 0.08 | 0.007 | 0.018 | 0.568 | 0.002 | 0.037 | 3.8 | 52.3 | 0.4 | 13.2 | 0.09 | 2 | 25.6 | 3.9 | 56.2 | 0.5 | 10.7 | 0.11 | 2.2 | 26.1
3235 | Э76ХФ | Р65 | 23 | 45.8833333 | 23.5666667 | 45.8833333 | 3.8194918 | 0.29498 | 0.149008 | 0.133504 | 0.133518 | 0.0382241 | 1599 | 1626 | 12.1906114 | 13559.83 | 112 | 1 | 18.611 | 0.274 | 0.05 | 0.288 | 0.026 | 0.02 | 0.04796 | 0.154 | 0.196 | 0.268 | 5326 | 0.002 | 0.561 | 0.289 | 0.086 | 0.674 | 0.006 | 0.012 | 0.058 | 0.008 | 0.019 | 0.465 | 0.002 | 0.003 | 0.004 | 0.752 | 0.0003 | 0.418 | 0.086 | 0.797 | 0.005 | 0.012 | 0.058 | 0.009 | 0.01 | 0.566 | 0.002 | 0.037 | 4.8 | 53.8 | 0.5 | 13.1 | 0.1 | 2.2 | 24.5 | 4.6 | 57.5 | 0.7 | 11.5 | 0.1 | 2.6 | 22
3238 | Э76ХФ | Р65 | 62 | 45.5333333 | 22.7166667 | 45.5333333 | 3.2727273 | 0.23256 | 0.130104 | 0.119948 | 0.122334 | 0.0398094 | 1548 | 1585 | 12.5616458 | 13884.96 | 115.4 | 1 | 18.996 | 0.133 | 0.05 | 0.215 | 0.027 | 0.02 | 0.049949 | 0.142 | 0.176 | 0.234 | 5257 | 0.002 | 0.583 | 0.305 | 0.069 | 0.694 | 0.004 | 0.014 | 0.05 | 0.009 | 0.016 | 0.472 | 0.002 | 0.004 | 0.003 | 0.755 | 0.0003 | 0.414 | 0.074 | 0.795 | 0.004 | 0.013 | 0.052 | 0.01 | 0.014 | 0.561 | 0.003 | 0.038 | 4.4 | 57.3 | 0.5 | 9.8 | 0.12 | 2.4 | 23.9 | 3.7 | 55.2 | 0.8 | 12.1 | 0.17 | 2.1 | 26.3
3239 | Э76ХФ | Р65 | 64 | 44.1833333 | 18.9833333 | 44.1833333 | 2.99082745 | 0.2977067 | 0.16402 | 0.128582 | 0.147309 | 0.0396946 | 1557 | 1576 | 13.4394558 | 13436 | 115.8 | 1 | 19.756 | 0.143 | 0.05 | 0.283 | 0.028 | 0.02 | 0.049805 | 0.177 | 0.188 | 0.295 | 4251 | 0.002 | 0.562 | 0.276 | 0.084 | 0.679 | 0.005 | 0.01 | 0.057 | 0.008 | 0.017 | 0.447 | 0.002 | 0.003 | 0.004 | 0.759 | 0.0005 | 0.415 | 0.085 | 0.79 | 0.005 | 0.011 | 0.058 | 0.009 | 0.012 | 0.575 | 0.003 | 0.037 | 4.2 | 51.3 | 0.4 | 9.4 | 0.09 | 2.3 | 22.5 | 4 | 56.9 | 0.6 | 6.5 | 0.1 | 2.2 | 25.9
3241 | Э76ХФ | Р65 | 44 | 44.8666667 | 20.8666667 | 44.8666667 | 3.4641734 | 0.329945 | 0.137332 | 0.143635 | 0.140592 | 0.0391462 | 1547 | 1577 | 8.6128529 | 13655.27 | 113.7 | 1 | 12.881 | 0.139 | 0.05 | 0.333 | 0.046 | 0.02 | 0.049117 | 0.161 | 0.211 | 0.247 | 4749 | 0.002 | 0.534 | 0.302 | 0.101 | 0.664 | 0.007 | 0.011 | 0.061 | 0.008 | 0.022 | 0.446 | 0.002 | 0.003 | 0.003 | 0.767 | 0.0004 | 0.418 | 0.1 | 0.79 | 0.006 | 0.012 | 0.061 | 0.009 | 0.016 | 0.568 | 0.003 | 0.037 | 3.7 | 56 | 2.3 | 12.8 | 0.46 | 2.3 | 24 | 4.5 | 60.4 | 0.3 | 10.6 | 0.08 | 2.4 | 25.3
3242 | Э76ХФ | Р65 | 50 | 41.6833333 | 18.7166667 | 41.6833333 | 3.3460846 | 0.352545 | 0.146228 | 0.203827 | 0.161355 | 0.0390028 | 1572 | 1579 | 13.9429828 | 13794.12 | 113.6 | 1 | 19.373 | 0.128 | 0.05 | 0.357 | 0.04 | 0.02 | 0.048937 | 0.17 | 0.301 | 0.263 | 4303 | 0.002 | 0.519 | 0.294 | 0.109 | 0.615 | 0.006 | 0.011 | 0.068 | 0.007 | 0.022 | 0.433 | 0.002 | 0.003 | 0.003 | 0.767 | 0.0004 | 0.416 | 0.107 | 0.788 | 0.006 | 0.013 | 0.068 | 0.007 | 0.015 | 0.573 | 0.003 | 0.037 | 3.6 | 54.4 | 0.8 | 12.3 | 0.14 | 2.3 | 24.1 | 4.4 | 59.3 | 0.5 | 10.7 | 0.09 | 2.4 | 25
3243 | Э76ХФ | Р65 | 54 | 44.3833333 | 21.7833333 | 44.3833333 | 4 | 0.32455 | 0.157904 | 0.183204 | 0.158211 | 0.0396659 | 1548 | 1572 | 12.870255 | 13873.91 | 115.7 | 1 | 18.93 | 0.141 | 0.05 | 0.321 | 0.049 | 0.02 | 0.049769 | 0.173 | 0.27 | 0.284 | 5037 | 0.002 | 0.537 | 0.287 | 0.093 | 0.638 | 0.006 | 0.011 | 0.063 | 0.007 | 0.019 | 0.439 | 0.002 | 0.003 | 0.003 | 0.763 | 0.0002 | 0.419 | 0.093 | 0.795 | 0.005 | 0.012 | 0.063 | 0.008 | 0.015 | 0.57 | 0.003 | 0.037 | 3.8 | 56.3 | 0.4 | 13.9 | 0.11 | 2.3 | 24.8 | 4.6 | 57.9 | 0.5 | 11 | 0.11 | 2.5 | 22.9
3244 | Э76ХФ | Р65 | 43 | 43.85 | 13.7333333 | 43.85 | 3 | 0.40823 | 0.107864 | 0.125675 | 0.258828 | 0.0399249 | 1582 | 1574 | 12.140367 | 12932.04 | 117 | 1 | 17.644 | 0.106 | 0.05 | 0.436 | 0.03 | 0.02 | 0.050094 | 0.349 | 0.179 | 0.194 | 2960 | 0.002 | 0.483 | 0.327 | 0.102 | 0.68 | 0.01 | 0.01 | 0.07 | 0.011 | 0.021 | 0.349 | 0.001 | 0.003 | 0.003 | 0.774 | 0.0003 | 0.416 | 0.101 | 0.789 | 0.009 | 0.012 | 0.07 | 0.012 | 0.014 | 0.568 | 0.002 | 0.037 | 4.1 | 53.1 | 0.4 | 15.5 | 0.26 | 2.3 | 23.4 | 4.2 | 50.7 | 0.3 | 13.2 | 0.1 | 2.3 | 22.3
3245 | Э76ХФ | Р65 | 45 | 42.5333333 | 17.2 | 42.5333333 | 2.8108546 | 0.32718 | 0.164576 | 0.155749 | 0.147504 | 0.04102 | 1563 | 1573 | 12.0084806 | 12795.35 | 114.2 | 1 | 16.992 | 0.127 | 0.05 | 0.324 | 0.029 | 0.02 | 0.051468 | 0.167 | 0.229 | 0.296 | 3668 | 0.002 | 0.523 | 0.278 | 0.085 | 0.648 | 0.006 | 0.01 | 0.058 | 0.008 | 0.021 | 0.444 | 0.002 | 0.003 | 0.003 | 0.758 | 0.0002 | 0.419 | 0.086 | 0.783 | 0.005 | 0.011 | 0.059 | 0.009 | 0.016 | 0.566 | 0.003 | 0.039 | 3.7 | 44.4 | 0.6 | 12.9 | 0.15 | 2.3 | 19.6 | 4 | 50.3 | 0.4 | 16.6 | 0.23 | 2.2 | 23.1
3246 | Э76ХФ | Р65 | 34 | 41.85 | 20.1833333 | 41.85 | 2.99082745 | 0.359675 | 0.138444 | 0.157155 | 0.150462 | 0.0404438 | 1555 | 1565 | 10.5275986 | 13291.16 | 112.7 | 1 | 14.686 | 0.125 | 0.05 | 0.369 | 0.029 | 0.02 | 0.050745 | 0.171 | 0.231 | 0.249 | 4471 | 0.002 | 0.475 | 0.302 | 0.09 | 0.652 | 0.006 | 0.011 | 0.068 | 0.008 | 0.022 | 0.426 | 0.002 | 0.003 | 0.003 | 0.779 | 0.0003 | 0.419 | 0.089 | 0.784 | 0.006 | 0.011 | 0.067 | 0.009 | 0.018 | 0.566 | 0.003 | 0.039 | 3.7 | 52.3 | 0.6 | 14.7 | 0.11 | 2.2 | 24.1 | 4.7 | 50.6 | 0.6 | 9.5 | 0.06 | 2.3 | 21.8
3247 | Э76ХФ | Р65 | 38 | 41.9 | 20.1333333 | 41.9 | 2.849444 | 0.258025 | 0.11954 | 0.104643 | 0.119853 | 0.0402134 | 1542 | 1575 | 10.7061866 | 12695.36 | 113.5 | 1 | 14.95 | 0.126 | 0.05 | 0.249 | 0.028 | 0.02 | 0.050456 | 0.144 | 0.153 | 0.215 | 4260 | 0.002 | 0.577 | 0.315 | 0.081 | 0.69 | 0.006 | 0.01 | 0.058 | 0.008 | 0.02 | 0.459 | 0.002 | 0.003 | 0.003 | 0.778 | 0.0003 | 0.417 | 0.081 | 0.78 | 0.005 | 0.011 | 0.058 | 0.009 | 0.016 | 0.577 | 0.003 | 0.038 | 3.7 | 57.8 | 0.1 | 14.9 | 0.07 | 2.3 | 25.2 | 3.9 | 65.2 | 0.7 | 5.6 | 0.06 | 2.8 | 23.1
3248 | Э76ХФ | Р65 | 40 | 46.3833333 | 29.3666667 | 46.3833333 | 2.99082745 | 0.27187 | 0.112312 | 0.089717 | 0.107025 | 0.0399823 | 1542 | 1602 | 7.9772358 | 12775.71 | 113.8 | 1 | 12.265 | 0.104 | 0.05 | 0.268 | 0.047 | 0.02 | 0.050166 | 0.13 | 0.131 | 0.202 | 6253 | 0.002 | 0.58 | 0.321 | 0.087 | 0.712 | 0.007 | 0.01 | 0.064 | 0.008 | 0.019 | 0.473 | 0.002 | 0.003 | 0.003 | 0.776 | 0.0002 | 0.415 | 0.086 | 0.781 | 0.006 | 0.011 | 0.065 | 0.009 | 0.016 | 0.559 | 0.003 | 0.037 | 3.4 | 50.6 | 1 | 30.4 | 0.18 | 2.5 | 20.1 | 4.1 | 58.3 | 0.7 | 15.1 | 0.14 | 2.6 | 22.4
3249 | Э76ХФ | Р65 | 41 | 41.8666667 | 19.15 | 41.8666667 | 2.99082745 | 0.33857 | 0.147896 | 0.134567 | 0.148137 | 0.040847 | 1554 | 1575 | 10.0324691 | 13156.14 | 119.3 | 1 | 13.973 | 0.103 | 0.05 | 0.342 | 0.029 | 0.02 | 0.051251 | 0.176 | 0.197 | 0.266 | 4199 | 0.002 | 0.528 | 0.302 | 0.091 | 0.677 | 0.005 | 0.011 | 0.065 | 0.008 | 0.02 | 0.441 | 0.002 | 0.003 | 0.003 | 0.769 | 0.0002 | 0.421 | 0.089 | 0.784 | 0.005 | 0.012 | 0.065 | 0.008 | 0.017 | 0.57 | 0.003 | 0.037 | 3.7 | 53.3 | 0.7 | 13.8 | 0.09 | 2.4 | 22 | 4.3 | 56.3 | 0.4 | 7.1 | 0.07 | 2.5 | 22.4
3250 | Э76ХФ | Р65 | 13 | 41.05 | 15.6833333 | 41.05 | 2.99082745 | 0.356965 | 0.131772 | 0.127699 | 0.13926 | 0.0407323 | 1562 | 1571 | 10.7276492 | 13546.87 | 115.5 | 1 | 14.679 | 0.125 | 0.05 | 0.368 | 0.028 | 0.02 | 0.051107 | 0.165 | 0.187 | 0.237 | 3541 | 0.002 | 0.477 | 0.308 | 0.078 | 0.672 | 0.005 | 0.012 | 0.055 | 0.007 | 0.019 | 0.44 | 0.002 | 0.003 | 0.003 | 0.776 | 0.0003 | 0.418 | 0.076 | 0.783 | 0.004 | 0.011 | 0.054 | 0.008 | 0.013 | 0.571 | 0.003 | 0.038 | 3.9 | 48.9 | 0.4 | 11.6 | 0.09 | 2.3 | 21 | 5.4 | 56.8 | 0.4 | 11.1 | 0.07 | 2.4 | 23.3
3251 | Э76ХФ | Р65 | 14 | 41.7 | 15.5333333 | 41.7 | 3 | 0.311055 | 0.112868 | 0.097072 | 0.109497 | 0.04102 | 1560 | 1573 | 6.3316547 | 13163.95 | 112.9 | 1 | 8.801 | 0.104 | 0.05 | 0.316 | 0.028 | 0.02 | 0.051468 | 0.131 | 0.142 | 0.203 | 3408 | 0.002 | 0.528 | 0.319 | 0.102 | 0.697 | 0.006 | 0.011 | 0.066 | 0.007 | 0.02 | 0.47 | 0.002 | 0.003 | 0.003 | 0.765 | 0.0002 | 0.416 | 0.102 | 0.785 | 0.005 | 0.013 | 0.067 | 0.008 | 0.019 | 0.572 | 0.003 | 0.039 | 4.4 | 53.6 | 0.3 | 14.2 | 0.08 | 2.3 | 23.3 | 4.7 | 55.1 | 0.4 | 7.4 | 0.06 | 2.6 | 21.4
3252 | Э76ХФ | Р65 | 14 | 43.55 | 12.0166667 | 43.55 | 2.2354443 | 0.31215 | 0.107864 | 0.10567 | 0.133158 | 0.0406454 | 1602 | 1585 | 10.5641952 | 12762.27 | 114.6 | 1 | 15.277 | 0.125 | 0.05 | 0.318 | 0.028 | 0.02 | 0.050998 | 0.164 | 0.154 | 0.194 | 2556 | 0.002 | 0.538 | 0.327 | 0.104 | 0.691 | 0.007 | 0.011 | 0.068 | 0.008 | 0.021 | 0.457 | 0.001 | 0.003 | 0.003 | 0.777 | 0.0002 | 0.418 | 0.103 | 0.783 | 0.006 | 0.013 | 0.068 | 0.009 | 0.017 | 0.574 | 0.003 | 0.038 | 4.3 | 55.2 | 0.3 | 17.9 | 0.12 | 2.3 | 23.9 | 3.9 | 51.4 | 0.5 | 17.8 | 0.11 | 2.3 | 22.5
3253 | Э76ХФ | Р65 | 15 | 41.55 | 25.85 | 41.55 | 2.99082745 | 0.254045 | 0.099524 | 0.073331 | 0.089268 | 0.0416544 | 1562 | 1624 | 8.1032491 | 13334.62 | 110.2 | 1 | 11.223 | 0.138 | 0.05 | 0.249 | 0.028 | 0.02 | 0.052264 | 0.109 | 0.107 | 0.179 | 5745 | 0.002 | 0.57 | 0.333 | 0.102 | 0.72 | 0.006 | 0.011 | 0.065 | 0.008 | 0.021 | 0.488 | 0.002 | 0.003 | 0.003 | 0.769 | 0.0003 | 0.423 | 0.105 | 0.788 | 0.005 | 0.012 | 0.066 | 0.009 | 0.016 | 0.551 | 0.003 | 0.04 | 3.8 | 58.5 | 0.3 | 14.8 | 0.08 | 2.3 | 25.4 | 4.8 | 61.6 | 0.4 | 8.4 | 0.09 | 2.6 | 23.4
3254 | Э76ХФ | Р65 | 18 | 43.35 | 22.6333333 | 43.35 | 2.99082745 | 0.36525 | 0.10564 | 0.105453 | 0.149418 | 0.0401266 | 1571 | 1599 | 11.9958478 | 13580.85 | 116.2 | 1 | 17.334 | 0.148 | 0.05 | 0.384 | 0.028 | 0.02 | 0.050347 | 0.189 | 0.153 | 0.19 | 5123 | 0.002 | 0.498 | 0.331 | 0.113 | 0.696 | 0.006 | 0.01 | 0.067 | 0.01 | 0.026 | 0.433 | 0.001 | 0.003 | 0.003 | 0.77 | 0.0002 | 0.421 | 0.114 | 0.791 | 0.005 | 0.011 | 0.068 | 0.011 | 0.023 | 0.565 | 0.002 | 0.037 | 3.7 | 47.2 | 0.8 | 25.8 | 0.43 | 2 | 23.6 | 4.1 | 57.1 | 0.5 | 11.7 | 0.12 | 2.2 | 25.5
3255 | Э76ХФ | Р65 | 22 | 49.5333333 | 26.85 | 49.5333333 | 3.7872245 | 0.29077 | 0.126768 | 0.132874 | 0.110523 | 0.0406918 | 1523 | 1596 | 12.6735992 | 14044.69 | 115 | 1 | 20.922 | 0.125 | 0.05 | 0.287 | 0.028 | 0.02 | 0.051251 | 0.119 | 0.196 | 0.228 | 6285 | 0.002 | 0.554 | 0.313 | 0.109 | 0.675 | 0.006 | 0.011 | 0.068 | 0.008 | 0.021 | 0.474 | 0.003 | 0.003 | 0.004 | 0.777 | 0.0002 | 0.417 | 0.109 | 0.782 | 0.005 | 0.011 | 0.069 | 0.008 | 0.012 | 0.567 | 0.003 | 0.037 | 4.2 | 48.3 | 0.8 | 13.4 | 0.12 | 2.4 | 20.4 | 5 | 53.2 | 1 | 6.8 | 0.12 | 2.5 | 21
3256 | Э76ХФ | Р65 | 25 | 42.1833333 | 21.35 | 42.1833333 | 2.99082745 | 0.33703 | 0.093408 | 0.117172 | 0.117732 | 0.040242 | 1562 | 1591 | 7.7860134 | 13194.38 | 113.4 | 1 | 10.948 | 0.138 | 0.05 | 0.351 | 0.029 | 0.02 | 0.051179 | 0.136 | 0.172 | 0.168 | 4695 | 0.002 | 0.52 | 0.335 | 0.101 | 0.679 | 0.009 | 0.012 | 0.078 | 0.008 | 0.019 | 0.457 | 0.002 | 0.003 | 0.003 | 0.76 | 0.0002 | 0.416 | 0.103 | 0.784 | 0.009 | 0.01 | 0.079 | 0.009 | 0.016 | 0.564 | 0.003 | 0.038 | 4.1 | 51.5 | 0.4 | 13.4 | 0.13 | 2.3 | 22.8 | 4.6 | 58.6 | 0.3 | 9.4 | 0.11 | 2.5 | 23.2
3257 | Э76ХФ | Р65 | 27 | 51.2 | 19.5 | 51.2 | 2.99082745 | 0.317535 | 0.140668 | 0.144591 | 0.127125 | 0.0402704 | 1552 | 1576 | 7.4209795 | 13563.08 | 113.7 | 1 | 12.459 | 0.137 | 0.05 | 0.317 | 0.028 | 0.02 | 0.051215 | 0.14 | 0.213 | 0.253 | 4408 | 0.002 | 0.524 | 0.299 | 0.095 | 0.655 | 0.006 | 0.011 | 0.068 | 0.006 | 0.019 | 0.452 | 0.002 | 0.003 | 0.003 | 0.778 | 0.0005 | 0.418 | 0.095 | 0.784 | 0.005 | 0.013 | 0.069 | 0.007 | 0.015 | 0.566 | 0.003 | 0.038 | 3.3 | 51.7 | 0.3 | 13.9 | 0.09 | 2.3 | 22.2 | 4.5 | 61.3 | 0.4 | 8.3 | 0.38 | 2.6 | 23.2
3258 | Э76ХФ | Р65 | 33 | 55.7 | 20.15 | 55.7 | 2.99082745 | 0.65267 | 0.167912 | 0.245915 | 0.295098 | 0.038763 | 1571 | 1577 | 8.4991023 | 13456.08 | 113.2 | 1 | 15.78 | 0.137 | 0.05 | 0.722 | 0.036 | 0.02 | 0.049298 | 0.359 | 0.359 | 0.302 | 4519 | 0.001 | 0.248 | 0.28 | 0.103 | 0.559 | 0.008 | 0.011 | 0.069 | 0.006 | 0.021 | 0.308 | 0.001 | 0.003 | 0.003 | 0.759 | 0.0004 | 0.423 | 0.101 | 0.778 | 0.007 | 0.014 | 0.069 | 0.007 | 0.017 | 0.559 | 0.003 | 0.037 | 3.2 | 51.2 | 0.6 | 18.8 | 0.69 | 2.1 | 25 | 3.5 | 54.8 | 0.4 | 15 | 0.12 | 2.2 | 26.6
3260 | Э76ХФ | Р65 | 21 | 54.7166667 | 33.3166667 | 54.7166667 | 5.0766917 | 0.415935 | 0.155124 | 0.192632 | 0.163806 | 0.0387347 | 1524 | 1601 | 9.4873265 | 14808.8 | 111.5 | 1 | 17.093 | 0.233 | 0.05 | 0.434 | 0.034 | 0.02 | 0.049262 | 0.178 | 0.284 | 0.279 | 8223 | 0.001 | 0.444 | 0.287 | 0.112 | 0.613 | 0.006 | 0.013 | 0.071 | 0.005 | 0.024 | 0.417 | 0.002 | 0.003 | 0.003 | 0.768 | 0.0001 | 0.422 | 0.112 | 0.784 | 0.005 | 0.013 | 0.072 | 0.007 | 0.018 | 0.584 | 0.003 | 0.037 | 3.1 | 45.5 | 0.7 | 13.1 | 0.16 | 2 | 22.3 | 4.2 | 57.1 | 0.2 | 6.8 | 0.04 | 2.7 | 21.3
3262 | Э76ХФ | Р65 | 12 | 47.0333333 | 29.8666667 | 47.0333333 | 4.4236655 | 0.3775 | 0.167912 | 0.210227 | 0.15315 | 0.0385641 | 1527 | 1593 | 7.5004252 | 14086.61 | 111.2 | 1 | 11.759 | 0.126 | 0.157 | 0.291 | 0.029 | 0.02 | 0.049045 | 0.155 | 0.311 | 0.302 | 7012 | 0.001 | 0.467 | 0.27 | 0.068 | 0.604 | 0.004 | 0.012 | 0.057 | 0.005 | 0.018 | 0.428 | 0.002 | 0.002 | 0.003 | 0.761 | 0.0002 | 0.415 | 0.073 | 0.789 | 0.004 | 0.015 | 0.057 | 0.005 | 0.014 | 0.575 | 0.003 | 0.037 | 4.2 | 55.5 | 0.3 | 12.9 | 0.07 | 2.2 | 25 | 4.9 | 62.1 | 0.4 | 5.7 | 0.07 | 2.4 | 25.9
3264 | Э76ХФ | Р65 | 11 | 42.3666667 | 23.6833333 | 42.3666667 | 3.491018 | 0.391685 | 0.154012 | 0.202003 | 0.239862 | 0.0398725 | 1542 | 1578 | 14.8673659 | 13733.71 | 110.9 | 1 | 20.868 | 0.074 | 0.05 | 0.404 | 0.018 | 0.02 | 0.050709 | 0.291 | 0.295 | 0.277 | 5421 | 0.001 | 0.439 | 0.274 | 0.081 | 0.582 | 0.006 | 0.013 | 0.066 | 0.006 | 0.021 | 0.345 | 0.001 | 0.004 | 0.002 | 0.773 | 0.0005 | 0.417 | 0.081 | 0.79 | 0.005 | 0.015 | 0.067 | 0.008 | 0.016 | 0.566 | 0.003 | 0.041 | 3.1 | 51.7 | 0.6 | 14 | 0.61 | 2.1 | 24.7 | 3.8 | 53.7 | 0.4 | 12.5 | 0.3 | 2.1 | 25.4
3265 | Э76ХФ | Р65 | 9 | 40.7 | 19.55 | 40.0333333 | 3.9453552 | 0.35414 | 0.142336 | 0.197191 | 0.209307 | 0.0388487 | 1557 | 1567 | 13.150791 | 13847.57 | 113.5 | 1 | 17.549 | 0.22 | 0.05 | 0.36 | 0.028 | 0.02 | 0.049407 | 0.246 | 0.289 | 0.256 | 4512 | 0.001 | 0.51 | 0.298 | 0.121 | 0.623 | 0.007 | 0.012 | 0.073 | 0.006 | 0.027 | 0.396 | 0.001 | 0.002 | 0.003 | 0.773 | 0.0003 | 0.418 | 0.122 | 0.799 | 0.006 | 0.014 | 0.072 | 0.007 | 0.019 | 0.574 | 0.002 | 0.036 | 3.8 | 50.9 | 0.4 | 16.2 | 0.17 | 2.1 | 24.6 | 3.8 | 56.3 | 0.3 | 12.5 | 0.14 | 2.4 | 23.6
3266 | Э76ХФ | Р65 | 7 | 42.35 | 21 | 41.6833333 | 3.9130435 | 0.36953 | 0.163464 | 0.22416 | 0.202275 | 0.0400148 | 1556 | 1571 | 15.5126344 | 13525.71 | 115.7 | 1 | 21.248 | 0.188 | 0.05 | 0.374 | 0.018 | 0.02 | 0.05089 | 0.225 | 0.33 | 0.294 | 4734 | 0.002 | 0.486 | 0.281 | 0.093 | 0.605 | 0.006 | 0.015 | 0.065 | 0.005 | 0.023 | 0.414 | 0.002 | 0.002 | 0.005 | 0.76 | 0.0006 | 0.419 | 0.098 | 0.803 | 0.006 | 0.014 | 0.067 | 0.007 | 0.022 | 0.581 | 0.003 | 0.037 | 4.7 | 53.4 | 0.2 | 13 | 0.09 | 2.2 | 24.7 | 3.8 | 55.2 | 0.6 | 12.4 | 0.3 | 2.1 | 25.9
3267 | Э76ХФ | Р65 | 6 | 39.6833333 | 24.1 | 39.0333333 | 4.836179 | 0.30742 | 0.134552 | 0.163608 | 0.168372 | 0.0391617 | 1516 | 1574 | 11.7461144 | 14541.91 | 113.8 | 1 | 15.283 | 0.21 | 0.05 | 0.305 | 0.037 | 0.02 | 0.049805 | 0.196 | 0.24 | 0.242 | 5841 | 0.002 | 0.53 | 0.299 | 0.088 | 0.652 | 0.007 | 0.012 | 0.057 | 0.006 | 0.021 | 0.419 | 0.001 | 0.002 | 0.003 | 0.743 | 0.0003 | 0.408 | 0.09 | 0.796 | 0.007 | 0.014 | 0.061 | 0.006 | 0.017 | 0.562 | 0.003 | 0.038 | 3.8 | 56.7 | 0.6 | 12.1 | 0.14 | 2.6 | 21.8 | 4.7 | 61.9 | 0.9 | 7.8 | 0.11 | 2.7 | 23.1
3268 | Э76ХФ | Р65 | 4 | 40.2166667 | 14.8 | 40.2166667 | 3.5289421 | 0.26344 | 0.140112 | 0.100315 | 0.155325 | 0.0388487 | 1579 | 1576 | 13.7331123 | 13062.16 | 114.2 | 1 | 18.41 | 0.073 | 0.05 | 0.252 | 0.038 | 0.02 | 0.049407 | 0.2 | 0.145 | 0.252 | 3222 | 0.002 | 0.568 | 0.301 | 0.083 | 0.706 | 0.006 | 0.011 | 0.053 | 0.009 | 0.019 | 0.44 | 0.002 | 0.003 | 0.003 | 0.756 | 0.0006 | 0.419 | 0.083 | 0.795 | 0.006 | 0.011 | 0.054 | 0.009 | 0.015 | 0.577 | 0.003 | 0.037 | 3.6 | 57.9 | 0.4 | 15.5 | 0.08 | 2.4 | 24.6 | 4.2 | 57.1 | 0.5 | 9.6 | 0.16 | 2.2 | 26.4
3269 | Э76ХФ | Р65 | 4 | 40.7166667 | 15.1833333 | 40.7166667 | 2.7352941 | 0.348205 | 0.118428 | 0.120811 | 0.178014 | 0.0398159 | 1584 | 1580 | 13.9954973 | 12764 | 116.4 | 1 | 18.995 | 0.137 | 0.05 | 0.36 | 0.029 | 0.02 | 0.050637 | 0.227 | 0.175 | 0.213 | 3230 | 0.002 | 0.527 | 0.319 | 0.088 | 0.692 | 0.006 | 0.011 | 0.06 | 0.008 | 0.019 | 0.422 | 0.002 | 0.003 | 0.004 | 0.77 | 0.0005 | 0.416 | 0.088 | 0.8 | 0.005 | 0.012 | 0.06 | 0.009 | 0.015 | 0.571 | 0.003 | 0.036 | 3.7 | 54.8 | 0.7 | 16.1 | 0.09 | 2.2 | 24.6 | 3.7 | 58.1 | 0.6 | 11.7 | 0.09 | 2.3 | 25.6
3270 | Э76ХФ | Р65 | 5 | 40.8333333 | 17 | 40.8333333 | 2.99082745 | 0.282225 | 0.1251 | 0.100982 | 0.15549 | 0.0386207 | 1576 | 1577 | 11.1203265 | 13231.76 | 113.2 | 1 | 15.136 | 0.127 | 0.05 | 0.278 | 0.028 | 0.02 | 0.049117 | 0.2 | 0.146 | 0.225 | 3749 | 0.002 | 0.556 | 0.313 | 0.081 | 0.709 | 0.005 | 0.01 | 0.054 | 0.008 | 0.017 | 0.444 | 0.002 | 0.003 | 0.003 | 0.757 | 0.0003 | 0.418 | 0.08 | 0.79 | 0.004 | 0.011 | 0.054 | 0.008 | 0.014 | 0.568 | 0.003 | 0.036 | 4.3 | 60.8 | 0.3 | 12.2 | 0.06 | 2.6 | 23.2 | 4.2 | 63.5 | 0.5 | 6.3 | 0.08 | 2.8 | 22.8
3271 | Э76ХФ | Р65 | 6 | 41.2166667 | 14.85 | 41.2166667 | 3 | 0.3488976 | 0.085624 | 0.126993 | 0.210213 | 0.0399574 | 1597 | 1582 | 11.1818859 | 12577.78 | 116.6 | 1 | 15.021 | 0.136 | 0.05 | 0.362 | 0.026 | 0.02 | 0.050817 | 0.274 | 0.183 | 0.154 | 3113 | 0.002 | 0.515 | 0.345 | 0.086 | 0.686 | 0.009 | 0.012 | 0.071 | 0.008 | 0.019 | 0.403 | 0.002 | 0.003 | 0.003 | 0.762 | 0.0003 | 0.416 | 0.086 | 0.796 | 0.009 | 0.012 | 0.072 | 0.009 | 0.015 | 0.57 | 0.002 | 0.037 | 5 | 57.3 | 0.5 | 11.7 | 0.07 | 2.6 | 22 | 4.4 | 53.3 | 0.7 | 9.3 | 0.19 | 2.4 | 22.5
3272 | Э76ХФ | Р65 | 4 | 40.35 | 16.7 | 40.35 | 2.99082745 | 0.311095 | 0.099524 | 0.113691 | 0.159939 | 0.0391617 | 1589 | 1576 | 7.7234201 | 12585.63 | 114.3 | 1 | 10.388 | 0.073 | 0.05 | 0.318 | 0.027 | 0.02 | 0.049805 | 0.202 | 0.165 | 0.179 | 3503 | 0.002 | 0.547 | 0.335 | 0.089 | 0.692 | 0.006 | 0.011 | 0.078 | 0.007 | 0.016 | 0.436 | 0.002 | 0.002 | 0.004 | 0.757 | 0.0007 | 0.416 | 0.085 | 0.789 | 0.005 | 0.013 | 0.076 | 0.007 | 0.013 | 0.583 | 0.003 | 0.037 | 4 | 51.7 | 0.5 | 7.7 | 0.08 | 2.8 | 18.3 | 4.9 | 57.6 | 0.4 | 6.9 | 0.06 | 2.7 | 21.2
3273 | Э76ХФ | Р65 | 7 | 40.3666667 | 20.5666667 | 40.3666667 | 2.6114827 | 0.27941 | 0.097856 | 0.118991 | 0.159945 | 0.0393323 | 1563 | 1575 | 10.8401321 | 12620.42 | 114.5 | 1 | 14.586 | 0.073 | 0.05 | 0.279 | 0.028 | 0.02 | 0.050022 | 0.2 | 0.173 | 0.176 | 4326 | 0.002 | 0.585 | 0.337 | 0.092 | 0.692 | 0.007 | 0.011 | 0.079 | 0.008 | 0.017 | 0.44 | 0.002 | 0.003 | 0.003 | 0.761 | 0.0004 | 0.416 | 0.091 | 0.793 | 0.006 | 0.012 | 0.079 | 0.008 | 0.013 | 0.567 | 0.003 | 0.037 | 3.7 | 57.8 | 0.4 | 14.8 | 0.07 | 2.6 | 22.6 | 3.7 | 58.8 | 0.5 | 13.5 | 0.1 | 2.4 | 24.9
3274 | Э76ХФ | Р65 | 7 | 40.55 | 20.3166667 | 40.55 | 2.9295775 | 0.342 | 0.13344 | 0.161174 | 0.176253 | 0.0400997 | 1565 | 1574 | 11.6789149 | 12651.68 | 117.1 | 1 | 15.786 | 0.073 | 0.05 | 0.348 | 0.027 | 0.02 | 0.050998 | 0.209 | 0.236 | 0.24 | 4284 | 0.002 | 0.535 | 0.304 | 0.092 | 0.653 | 0.007 | 0.012 | 0.062 | 0.006 | 0.017 | 0.418 | 0.002 | 0.002 | 0.003 | 0.765 | 0.0003 | 0.413 | 0.09 | 0.795 | 0.005 | 0.014 | 0.062 | 0.006 | 0.013 | 0.57 | 0.003 | 0.036 | 4 | 61.4 | 0.4 | 11.2 | 0.08 | 2.6 | 23.4 | 3.8 | 59.3 | 0.4 | 7.5 | 0.1 | 2.3 | 26.3
3275 | Э76ХФ | Р65 | 5 | 44.3666667 | 19.1833333 | 44.3666667 | 1.9130435 | 0.33269 | 0.1112 | 0.153548 | 0.18807 | 0.0400718 | 1592 | 1583 | 10.9233346 | 11866.55 | 114.2 | 1 | 15.942 | 0.218 | 0.05 | 0.341 | 0.026 | 0.02 | 0.050709 | 0.23 | 0.224 | 0.2 | 3794 | 0.002 | 0.524 | 0.327 | 0.1 | 0.661 | 0.006 | 0.012 | 0.064 | 0.007 | 0.02 | 0.432 | 0.001 | 0.002 | 0.003 | 0.772 | 0.001 | 0.418 | 0.098 | 0.792 | 0.005 | 0.012 | 0.065 | 0.008 | 0.019 | 0.565 | 0.002 | 0.037 | 4.1 | 60.3 | 0.5 | 10.4 | 0.09 | 2.7 | 22.4 | 3.7 | 59 | 0.5 | 12.2 | 0.12 | 2.3 | 25.5
3276 | Э76ХФ | Р65 | 8 | 41.2166667 | 21.8333333 | 41.2166667 | 2.39801 | 0.34382 | 0.15568 | 0.216805 | 0.199803 | 0.0398455 | 1561 | 1577 | 10.7090174 | 12490.08 | 116.7 | 1 | 14.713 | 0.223 | 0.05 | 0.344 | 0.026 | 0.02 | 0.049913 | 0.224 | 0.319 | 0.28 | 4545 | 0.001 | 0.511 | 0.291 | 0.088 | 0.611 | 0.007 | 0.011 | 0.069 | 0.006 | 0.021 | 0.425 | 0.001 | 0.002 | 0.002 | 0.76 | 0.0001 | 0.419 | 0.088 | 0.799 | 0.006 | 0.012 | 0.07 | 0.007 | 0.017 | 0.576 | 0.002 | 0.034 | 4.2 | 55.5 | 0.4 | 13.8 | 0.1 | 2.3 | 24.1 | 3.6 | 57.5 | 0.6 | 12.1 | 0.12 | 2.3 | 25.3
3278 | Э76ХФ | Р65 | 9 | 41.2333333 | 19 | 41.2333333 | 1.6656151 | 0.35619 | 0.153456 | 0.181076 | 0.177261 | 0.0391814 | 1575 | 1593 | 8.6904598 | 12195.79 | 114.1 | 1 | 11.918 | 0.095 | 0.05 | 0.361 | 0.04 | 0.02 | 0.049081 | 0.203 | 0.266 | 0.276 | 3862 | 0.003 | 0.503 | 0.293 | 0.101 | 0.646 | 0.007 | 0.012 | 0.069 | 0.007 | 0.02 | 0.447 | 0.002 | 0.003 | 0.003 | 0.79 | 0.0002 | 0.425 | 0.104 | 0.802 | 0.007 | 0.012 | 0.072 | 0.009 | 0.016 | 0.571 | 0.002 | 0.036 | 3.9 | 57.4 | 0.3 | 19.6 | 0.08 | 2.4 | 23.7 | 3.9 | 51.4 | 1 | 14.4 | 0.46 | 2.4 | 21.2
3279 | Э76ХФ | Р65 | 10 | 48.2 | 24.3166667 | 48.2 | 3.3188908 | 0.31963 | 0.11676 | 0.148429 | 0.17049 | 0.0391526 | 1539 | 1591 | 10.0232365 | 13346.4 | 116.8 | 1 | 16.104 | 0.188 | 0.05 | 0.324 | 0.032 | 0.02 | 0.049045 | 0.205 | 0.217 | 0.21 | 5409 | 0.002 | 0.545 | 0.326 | 0.116 | 0.67 | 0.007 | 0.009 | 0.072 | 0.009 | 0.022 | 0.431 | 0.002 | 0.003 | 0.003 | 0.78 | 0.0001 | 0.417 | 0.115 | 0.791 | 0.005 | 0.012 | 0.072 | 0.01 | 0.018 | 0.55 | 0.002 | 0.035 | 4.1 | 54.9 | 0.3 | 11.3 | 0.12 | 2.5 | 22.3 | 4.2 | 57.2 | 0.9 | 10 | 0.21 | 2.3 | 24.4
3280 | Э76ХФ | Р65 | 17 | 41.7 | 19.15 | 41.7 | 3 | 0.309255 | 0.11954 | 0.112933 | 0.180633 | 0.0399038 | 1556 | 1591 | 9.3734081 | 13319.06 | 114 | 1 | 13.003 | 0.127 | 0.05 | 0.312 | 0.032 | 0.02 | 0.049986 | 0.234 | 0.163 | 0.215 | 4251 | 0.002 | 0.537 | 0.319 | 0.101 | 0.7 | 0.005 | 0.011 | 0.065 | 0.009 | 0.021 | 0.43 | 0.002 | 0.003 | 0.003 | 0.786 | 0.0002 | 0.419 | 0.101 | 0.799 | 0.004 | 0.012 | 0.065 | 0.01 | 0.017 | 0.575 | 0.003 | 0.037 | 4.3 | 57.4 | 0.3 | 12.6 | 0.09 | 2.3 | 25 | 4.9 | 55.9 | 0.5 | 9.4 | 0.11 | 2.4 | 23
3282 | Э76ХФ | Р65 | 29 | 42.7 | 19.6666667 | 42.7 | 2.3746631 | 0.316325 | 0.133996 | 0.166006 | 0.159177 | 0.040192 | 1552 | 1585 | 7.3550442 | 12783.05 | 114.9 | 1 | 10.389 | 0.148 | 0.05 | 0.316 | 0.028 | 0.02 | 0.050347 | 0.181 | 0.244 | 0.241 | 4190 | 0.002 | 0.528 | 0.307 | 0.109 | 0.654 | 0.006 | 0.011 | 0.07 | 0.007 | 0.021 | 0.444 | 0.002 | 0.002 | 0.003 | 0.768 | 0.0002 | 0.416 | 0.106 | 0.788 | 0.005 | 0.014 | 0.07 | 0.008 | 0.018 | 0.565 | 0.002 | 0.034 | 4.2 | 51.7 | 0.4 | 13.4 | 0.06 | 2.3 | 22.7 | 4.1 | 48.3 | 0.8 | 11.8 | 0.17 | 2.2 | 21.7
3283 | Э76ХФ | Р65 | 23 | 41.55 | 16.6666667 | 41.55 | 2.3041894 | 0.32087 | 0.126768 | 0.165969 | 0.182007 | 0.0409432 | 1561 | 1581 | 9.2180505 | 12870 | 115.5 | 1 | 12.767 | 0.17 | 0.05 | 0.323 | 0.028 | 0.02 | 0.051288 | 0.216 | 0.243 | 0.228 | 3575 | 0.002 | 0.524 | 0.315 | 0.099 | 0.656 | 0.01 | 0.012 | 0.066 | 0.009 | 0.022 | 0.427 | 0.002 | 0.002 | 0.003 | 0.785 | 0.0004 | 0.421 | 0.098 | 0.798 | 0.009 | 0.012 | 0.066 | 0.01 | 0.016 | 0.567 | 0.003 | 0.036 | 4.1 | 52.2 | 0.3 | 15.9 | 0.1 | 2.1 | 24.9 | 4.2 | 56 | 0.4 | 9.7 | 0.13 | 2.2 | 26.2
3285 | Э76ХФ | Р65 | 28 | 40.2 | 15.3833333 | 40.2 | 2.3293623 | 0.303365 | 0.148452 | 0.11946 | 0.152883 | 0.0406255 | 1566 | 1585 | 7.5791045 | 12644.85 | 113.8 | 1 | 10.156 | 0.086 | 0.05 | 0.299 | 0.021 | 0.02 | 0.05089 | 0.189 | 0.174 | 0.267 | 3242 | 0.002 | 0.547 | 0.293 | 0.085 | 0.692 | 0.005 | 0.01 | 0.057 | 0.008 | 0.019 | 0.445 | 0.002 | 0.002 | 0.003 | 0.765 | 0.0002 | 0.418 | 0.084 | 0.79 | 0.004 | 0.012 | 0.057 | 0.008 | 0.015 | 0.573 | 0.003 | 0.036 | 4.7 | 58.8 | 0.5 | 9.7 | 0.07 | 2.5 | 23.4 | 3.8 | 56 | 0.6 | 9.9 | 0.16 | 2.2 | 25.7
3286 | Э76ХФ | Р65 | 36 | 40.8666667 | 17.8333333 | 40.8666667 | 2.7793103 | 0.29407 | 0.156792 | 0.118486 | 0.165693 | 0.0409432 | 1549 | 1580 | 7.5325449 | 12838.88 | 116.2 | 1 | 10.261 | 0.097 | 0.05 | 0.286 | 0.028 | 0.02 | 0.051288 | 0.209 | 0.172 | 0.282 | 3816 | 0.002 | 0.546 | 0.284 | 0.101 | 0.695 | 0.005 | 0.011 | 0.067 | 0.008 | 0.018 | 0.435 | 0.002 | 0.003 | 0.003 | 0.765 | 0.0002 | 0.423 | 0.1 | 0.794 | 0.005 | 0.012 | 0.065 | 0.009 | 0.015 | 0.559 | 0.002 | 0.037 | 4.5 | 57.7 | 0.3 | 11.7 | 0.1 | 2.4 | 24.6 | 4.7 | 47.7 | 0.7 | 7.3 | 0.15 | 2.4 | 19.9
3288 | Э76ХФ | Р65 | 14 | 49.3833333 | 20.4833333 | 49.3833333 | 2.2783979 | 0.308705 | 0.13622 | 0.1169 | 0.156165 | 0.0405967 | 1561 | 1588 | 9.3048682 | 12894.39 | 114.1 | 1 | 15.291 | 0.16 | 0.05 | 0.308 | 0.032 | 0.02 | 0.050854 | 0.195 | 0.17 | 0.245 | 4402 | 0.002 | 0.542 | 0.304 | 0.108 | 0.692 | 0.007 | 0.011 | 0.065 | 0.008 | 0.019 | 0.436 | 0.001 | 0.002 | 0.003 | 0.782 | 0.0003 | 0.42 | 0.108 | 0.794 | 0.006 | 0.013 | 0.066 | 0.009 | 0.013 | 0.56 | 0.003 | 0.035 | 4.3 | 53.5 | 0.3 | 12.2 | 0.08 | 2.2 | 24 | 4.2 | 58.9 | 0.4 | 11 | 0.1 | 2.3 | 25.6
3292 | Э76ХФ | Р65 | 6 | 44.0333333 | 20.0166667 | 44.0333333 | 3.9549206 | 0.34183 | 0.157904 | 0.165627 | 0.169524 | 0.0392971 | 1577 | 1580 | 16.3174061 | 13263.95 | 113.7 | 1 | 23.905 | 0.085 | 0.05 | 0.343 | 0.025 | 0.02 | 0.049226 | 0.197 | 0.243 | 0.284 | 4425 | 0.002 | 0.512 | 0.276 | 0.104 | 0.646 | 0.005 | 0.013 | 0.067 | 0.007 | 0.02 | 0.439 | 0.001 | 0.003 | 0.003 | 0.761 | 0.0003 | 0.422 | 0.102 | 0.788 | 0.005 | 0.012 | 0.064 | 0.007 | 0.018 | 0.566 | 0.003 | 0.036 | 4.1 | 57 | 0.4 | 10.3 | 0.11 | 2.2 | 25.5 | 4.8 | 57.7 | 1 | 5.8 | 0.13 | 2.3 | 25.6
3295 | Э76 | Рельсы трамвайные | 17 | 51.3666667 | 25.8333333 | 51.3666667 | 2.7436932 | 0.47245 | 0.000572 | 0.238166 | 0.129481 | 0.0408981 | 1553 | 1586 | 8.0053861 | 13131.87 | 116 | 1 | 13.707 | 0.228 | 0.05 | 0.531 | 0.029 | 0.02 | 0.051613 | 0.101 | 0.367 | 0.001 | 5654 | 0.001 | 0.417 | 0.051 | 0.096 | 0.606 | 0.006 | 0.012 | 0.064 | 0.006 | 0.026 | 0.157 | 0.001 | 0.001 | 0.002 | 0.752 | 0.0001 | 0.052 | 0.097 | 0.816 | 0.005 | 0.013 | 0.063 | 0.007 | 0.019 | 0.264 | 0.001 | 0.002 | 4 | 48.2 | 1.5 | 14.2 | 0.71 | 2 | 24.6 | 5.4 | 57.7 | 0.5 | 10.2 | 0.15 | 2.2 | 26
3297 | Э76ХФ | Р65 | 52 | 45.7 | 20.5833333 | 45.7 | 2.3348018 | 0.309925 | 0.140668 | 0.130666 | 0.172511 | 0.041241 | 1552 | 1597 | 8.1728665 | 13029.96 | 116.6 | 1 | 12.45 | 0.14 | 0.05 | 0.308 | 0.073 | 0.02 | 0.051577 | 0.211 | 0.197 | 0.253 | 4470 | 0.002 | 0.549 | 0.305 | 0.098 | 0.691 | 0.006 | 0.008 | 0.065 | 0.009 | 0.016 | 0.451 | 0.002 | 0.003 | 0.003 | 0.781 | 0.0003 | 0.421 | 0.1 | 0.804 | 0.005 | 0.009 | 0.066 | 0.01 | 0.012 | 0.567 | 0.003 | 0.037 | 5 | 51.7 | 0.5 | 11.5 | 0.1 | 2.3 | 22.2 | 5.1 | 48.9 | 0.8 | 9.4 | 0.13 | 2.4 | 20.5
3298 | Э76ХФ | Р65 | 31 | 48.05 | 16.2166667 | 48.05 | 3 | 0.28832 | 0.114536 | 0.11023 | 0.126617 | 0.0386095 | 1596 | 1588 | 9.8903226 | 12901.54 | 112.5 | 1 | 15.841 | 0.106 | 0.05 | 0.287 | 0.027 | 0.02 | 0.048286 | 0.149 | 0.167 | 0.206 | 3487 | 0.002 | 0.553 | 0.321 | 0.099 | 0.698 | 0.006 | 0.008 | 0.068 | 0.008 | 0.016 | 0.471 | 0.002 | 0.003 | 0.003 | 0.762 | 0.0002 | 0.418 | 0.099 | 0.791 | 0.006 | 0.012 | 0.069 | 0.009 | 0.014 | 0.564 | 0.003 | 0.036 | 4.7 | 56.2 | 0.5 | 13.2 | 0.12 | 2.5 | 22.3 | 4.7 | 57 | 0.5 | 14.1 | 0.11 | 2.5 | 22.7
3299 | Э76ХФ | Р65 | 45 | 56.8666667 | 25.95 | 56.8666667 | 3.7795447 | 0.306635 | 0.121764 | 0.117552 | 0.16053 | 0.0395634 | 1548 | 1590 | 5.3917736 | 13627.75 | 115.4 | 1 | 10.159 | 0.109 | 0.05 | 0.308 | 0.025 | 0.02 | 0.049479 | 0.198 | 0.177 | 0.219 | 5894 | 0.002 | 0.535 | 0.321 | 0.096 | 0.694 | 0.006 | 0.011 | 0.069 | 0.008 | 0.017 | 0.454 | 0.002 | 0.003 | 0.003 | 0.771 | 0.0004 | 0.41 | 0.098 | 0.791 | 0.006 | 0.011 | 0.075 | 0.009 | 0.015 | 0.551 | 0.003 | 0.037 | 6.1 | 57 | 0.3 | 11.4 | 0.1 | 2.4 | 23.8 | 4.8 | 55.4 | 0.7 | 5.3 | 0.16 | 2.2 | 25.1
3300 | Э76ХФ | Р65 | 59 | 43.5166667 | 20.5166667 | 43.5166667 | 3.4647954 | 0.302805 | 0.11954 | 0.134774 | 0.135781 | 0.0395346 | 1549 | 1570 | 20.1750287 | 13189.28 | 115.3 | 1 | 29.265 | 0.128 | 0.05 | 0.303 | 0.021 | 0.02 | 0.049443 | 0.153 | 0.205 | 0.215 | 4510 | 0.002 | 0.543 | 0.321 | 0.117 | 0.682 | 0.007 | 0.01 | 0.075 | 0.009 | 0.018 | 0.456 | 0.002 | 0.003 | 0.003 | 0.779 | 0.0006 | 0.418 | 0.097 | 0.774 | 0.006 | 0.008 | 0.07 | 0.008 | 0.009 | 0.564 | 0.003 | 0.036 | 4.7 | 58.3 | 0.3 | 11.4 | 0.11 | 2.4 | 24.8 | 5.1 | 61.4 | 0.6 | 7.7 | 0.09 | 2.8 | 21.7
3302 | Э76ХФ | Р65 | 14 | 43.2166667 | 20.85 | 43.2166667 | 2.6604679 | 0.30162 | 0.156792 | 0.173932 | 0.141674 | 0.0402862 | 1570 | 1568 | 10.8936253 | 12362.59 | 117.4 | 1 | 15.475 | 0.155 | 0.05 | 0.293 | 0.026 | 0.02 | 0.050383 | 0.146 | 0.266 | 0.282 | 4296 | 0.002 | 0.544 | 0.288 | 0.076 | 0.644 | 0.004 | 0.01 | 0.049 | 0.007 | 0.016 | 0.457 | 0.002 | 0.003 | 0.003 | 0.761 | 0.0002 | 0.416 | 0.067 | 0.792 | 0.004 | 0.013 | 0.05 | 0.008 | 0.012 | 0.567 | 0.003 | 0.036 | 4.2 | 56.8 | 0.3 | 12.9 | 0.11 | 2.3 | 25.1 | 3.8 | 56.5 | 0.3 | 12.2 | 0.15 | 2.2 | 25.9
3303 | Э76ХФ | Р65 | 28 | 40.3666667 | 22.35 | 40.3666667 | 3.5517909 | 0.298215 | 0.129548 | 0.09368 | 0.105892 | 0.0388981 | 1536 | 1567 | 9.9579686 | 13331.54 | 113.4 | 1 | 13.399 | 0.093 | 0.05 | 0.297 | 0.027 | 0.02 | 0.048647 | 0.124 | 0.142 | 0.233 | 4966 | 0.002 | 0.55 | 0.309 | 0.085 | 0.711 | 0.006 | 0.009 | 0.063 | 0.007 | 0.017 | 0.485 | 0.002 | 0.003 | 0.003 | 0.761 | 0.0002 | 0.419 | 0.085 | 0.792 | 0.006 | 0.01 | 0.064 | 0.008 | 0.012 | 0.569 | 0.003 | 0.036 | 4 | 59.5 | 0.4 | 12 | 0.12 | 2.5 | 23.6 | 3.8 | 56.9 | 0.5 | 10.8 | 0.17 | 2.2 | 26.5
3304 | Э76ХФ | Р65 | 25 | 44.2 | 19.8666667 | 44.2 | 2.5649248 | 0.3462612 | 0.140112 | 0.147438 | 0.131337 | 0.0400839 | 1565 | 1572 | 5.542605 | 13028.86 | 116.6 | 1 | 8.026 | 0.145 | 0.124 | 0.287 | 0.02 | 0.02 | 0.05013 | 0.141 | 0.225 | 0.252 | 4314 | 0.002 | 0.516 | 0.307 | 0.103 | 0.671 | 0.007 | 0.008 | 0.065 | 0.007 | 0.018 | 0.461 | 0.002 | 0.002 | 0.003 | 0.775 | 0.0006 | 0.414 | 0.104 | 0.799 | 0.007 | 0.011 | 0.069 | 0.008 | 0.015 | 0.569 | 0.003 | 0.037 | 4.9 | 56.2 | 0.4 | 11.5 | 0.07 | 2.3 | 24.7 | 5.2 | 56.8 | 0.5 | 9.2 | 0.2 | 2.3 | 25.1
3305 | Э76ХФ | Р65 | 26 | 41.8666667 | 17.0333333 | 41.8666667 | 2.7240412 | 0.33531 | 0.137888 | 0.152126 | 0.139111 | 0.0396506 | 1574 | 1579 | 21.5175955 | 12832.49 | 115.5 | 1 | 30.029 | 0.073 | 0.05 | 0.339 | 0.022 | 0.02 | 0.049588 | 0.151 | 0.232 | 0.248 | 3643 | 0.002 | 0.518 | 0.298 | 0.09 | 0.662 | 0.006 | 0.012 | 0.062 | 0.006 | 0.017 | 0.451 | 0.002 | 0.003 | 0.003 | 0.757 | 0.0002 | 0.412 | 0.09 | 0.789 | 0.005 | 0.013 | 0.062 | 0.007 | 0.013 | 0.564 | 0.003 | 0.036 | 4.8 | 55.1 | 0.4 | 10.6 | 0.08 | 2.4 | 23.4 | 4.4 | 57.3 | 0.4 | 9.4 | 0.11 | 2.2 | 26.4
3306 | Э76ХФ | Р65 | 16 | 42.7166667 | 18.05 | 42.7166667 | 2.99082745 | 0.30419 | 0.10564 | 0.117386 | 0.131137 | 0.0401127 | 1567 | 1574 | 11.844113 | 13007.2 | 116.7 | 1 | 16.766 | 0.102 | 0.05 | 0.308 | 0.025 | 0.02 | 0.050166 | 0.153 | 0.178 | 0.19 | 3913 | 0.002 | 0.561 | 0.328 | 0.093 | 0.686 | 0.012 | 0.013 | 0.065 | 0.007 | 0.016 | 0.455 | 0.002 | 0.003 | 0.003 | 0.757 | 0.0007 | 0.412 | 0.092 | 0.782 | 0.011 | 0.013 | 0.065 | 0.007 | 0.011 | 0.556 | 0.003 | 0.035 | 5.2 | 54.8 | 0.6 | 12.9 | 0.18 | 2.2 | 24.8 | 5.2 | 55.7 | 0.3 | 12.2 | 0.11 | 2.2 | 25.3
3307 | Э76ХФ | Р65 | 14 | 40.1833333 | 17.0333333 | 40.1833333 | 3.4488518 | 0.385595 | 0.166244 | 0.250216 | 0.195962 | 0.0393875 | 1614 | 1601 | 9.8615512 | 12614.09 | 114.3 | 1 | 13.209 | 0.215 | 0.05 | 0.392 | 0.026 | 0.02 | 0.049226 | 0.198 | 0.383 | 0.299 | 3581 | 0.001 | 0.479 | 0.278 | 0.084 | 0.581 | 0.007 | 0.012 | 0.06 | 0.007 | 0.019 | 0.412 | 0.001 | 0.002 | 0.002 | 0.769 | 0.0004 | 0.417 | 0.085 | 0.795 | 0.006 | 0.012 | 0.061 | 0.008 | 0.015 | 0.579 | 0.003 | 0.035 | 3.4 | 46.7 | 0.9 | 25 | 0.21 | 1.8 | 25.7 | 6.6 | 51 | 0.7 | 19.9 | 0.14 | 2.3 | 22.2
3308 | Э76ХФ | Р65 | 12 | 40.55 | 14.3166667 | 40.55 | 3.5235988 | 0.28382 | 0.15012 | 0.207096 | 0.138792 | 0.0411322 | 1572 | 1576 | 11.4532676 | 13071.48 | 113.4 | 1 | 15.481 | 0.111 | 0.05 | 0.271 | 0.018 | 0.02 | 0.051396 | 0.128 | 0.318 | 0.27 | 3119 | 0.002 | 0.542 | 0.29 | 0.102 | 0.613 | 0.006 | 0.012 | 0.064 | 0.006 | 0.021 | 0.455 | 0.002 | 0.002 | 0.003 | 0.768 | 0.0002 | 0.418 | 0.101 | 0.796 | 0.005 | 0.013 | 0.065 | 0.007 | 0.015 | 0.57 | 0.003 | 0.038 | 3.2 | 55.1 | 0.3 | 15 | 0.14 | 2.1 | 25.8 | 4.7 | 53.6 | 0.3 | 11.6 | 0.11 | 2.2 | 24.6
3309 | Э76ХФ | Р65 | 12 | 50.2 | 16.7 | 50.2 | 2.7514313 | 0.3732 | 0.125656 | 0.181056 | 0.16836 | 0.0401775 | 1595 | 1578 | 6.4592667 | 12740.12 | 117 | 1 | 10.717 | 0.084 | 0.05 | 0.387 | 0.045 | 0.02 | 0.050203 | 0.184 | 0.276 | 0.226 | 3546 | 0.002 | 0.5 | 0.315 | 0.095 | 0.641 | 0.007 | 0.012 | 0.064 | 0.007 | 0.017 | 0.428 | 0.002 | 0.003 | 0.003 | 0.764 | 0.0002 | 0.418 | 0.096 | 0.8 | 0.006 | 0.013 | 0.064 | 0.007 | 0.014 | 0.577 | 0.003 | 0.035 | 3.5 | 51.9 | 0.7 | 9.6 | 0.1 | 2.3 | 22.4 | 3.9 | 60 | 0.6 | 6.6 | 0.08 | 2.2 | 27.3
3310 | Э76ХФ | Р65 | 18 | 47.0333333 | 21.1166667 | 47.0333333 | 3.5098116 | 0.363925 | 0.11954 | 0.225096 | 0.165774 | 0.0399454 | 1567 | 1576 | 17.4270505 | 12501.97 | 115.5 | 1 | 26.736 | 0.137 | 0.05 | 0.375 | 0.026 | 0.02 | 0.049913 | 0.162 | 0.345 | 0.215 | 4400 | 0.002 | 0.5 | 0.32 | 0.11 | 0.599 | 0.014 | 0.012 | 0.094 | 0.006 | 0.021 | 0.424 | 0.001 | 0.002 | 0.003 | 0.761 | 0.0002 | 0.419 | 0.108 | 0.796 | 0.013 | 0.013 | 0.094 | 0.007 | 0.017 | 0.575 | 0.003 | 0.035 | 4.1 | 57.3 | 1 | 9 | 0.09 | 2.4 | 23.7 | 3.7 | 58.8 | 0.8 | 5.4 | 0.11 | 2.2 | 26.5
3311 | Э76ХФ | Р65 | 20 | 44.55 | 19.25 | 44.55 | 3.4317073 | 0.31729 | 0.15012 | 0.21635 | 0.173221 | 0.0409586 | 1572 | 1578 | 11.020202 | 12941.3 | 116.5000001 | 1 | 16.365 | 0.123 | 0.05 | 0.312 | 0.027 | 0.02 | 0.051179 | 0.177 | 0.331 | 0.27 | 4152 | 0.002 | 0.535 | 0.292 | 0.086 | 0.602 | 0.007 | 0.012 | 0.063 | 0.005 | 0.018 | 0.425 | 0.002 | 0.002 | 0.003 | 0.761 | 0.0003 | 0.416 | 0.087 | 0.786 | 0.006 | 0.012 | 0.063 | 0.006 | 0.014 | 0.563 | 0.003 | 0.037 | 3.9 | 55.1 | 0.2 | 12.8 | 0.06 | 2.1 | 25.7 | 4.6 | 56.1 | 0.6 | 12 | 0.15 | 2.2 | 25.1
3312 | Э76ХФ | Р65 | 6 | 43.5166667 | 15.8166667 | 43.5166667 | 3 | 0.32598 | 0.154568 | 0.187352 | 0.164824 | 0.0405824 | 1591 | 1575 | 8.0273163 | 12389.46 | 114.4 | 1 | 11.624 | 0.124 | 0.05 | 0.323 | 0.028 | 0.02 | 0.050709 | 0.176 | 0.286 | 0.278 | 3266 | 0.001 | 0.532 | 0.283 | 0.105 | 0.61 | 0.009 | 0.01 | 0.069 | 0.006 | 0.019 | 0.422 | 0.001 | 0.003 | 0.002 | 0.77 | 0.0002 | 0.411 | 0.104 | 0.771 | 0.008 | 0.012 | 0.069 | 0.007 | 0.016 | 0.566 | 0.003 | 0.037 | 3 | 51.8 | 0.7 | 20.3 | 0.18 | 2.1 | 25.2 | 2.9 | 56.5 | 0.4 | 14.7 | 0.08 | 2.2 | 25.6
3313 | Э76ХФ | Р65 | 7 | 42.35 | 17.35 | 42.35 | 2.99082745 | 0.32076 | 0.12788 | 0.14996 | 0.130054 | 0.0392219 | 1589 | 1575 | 9.301771 | 13037.46 | 112.2 | 1 | 13.131 | 0.123 | 0.05 | 0.323 | 0.027 | 0.02 | 0.049009 | 0.138 | 0.229 | 0.23 | 3770 | 0.002 | 0.541 | 0.31 | 0.102 | 0.651 | 0.009 | 0.012 | 0.074 | 0.008 | 0.019 | 0.448 | 0.001 | 0.003 | 0.003 | 0.777 | 0.0005 | 0.418 | 0.102 | 0.787 | 0.008 | 0.011 | 0.074 | 0.008 | 0.015 | 0.569 | 0.003 | 0.036 | 3 | 51.8 | 0.9 | 17.6 | 0.12 | 2.2 | 24 | 3.6 | 52.3 | 0.3 | 12.3 | 0.06 | 2.3 | 22.3
3314 | Э76ХФ | Р65 | 13 | 40.8666667 | 22.1333333 | 40.8666667 | 3.5823195 | 0.32374 | 0.165688 | 0.217138 | 0.178649 | 0.0409009 | 1602 | 1624 | 10.6766721 | 13638.25 | 113.7 | 1 | 14.544 | 0.233 | 0.05 | 0.317 | 0.028 | 0.02 | 0.051107 | 0.185 | 0.332 | 0.298 | 5031 | 0.002 | 0.518 | 0.278 | 0.098 | 0.596 | 0.007 | 0.012 | 0.066 | 0.007 | 0.02 | 0.423 | 0.001 | 0.003 | 0.003 | 0.763 | 0.0004 | 0.419 | 0.101 | 0.789 | 0.006 | 0.013 | 0.068 | 0.008 | 0.012 | 0.55 | 0.002 | 0.038 | 3.3 | 51.8 | 1.7 | 16.4 | 0.19 | 2 | 25.3 | 3.7 | 51.4 | 0.7 | 11.8 | 0.08 | 2.3 | 22.1
3315 | Э76ХФ | Р65 | 14 | 43.6833333 | 23.6333333 | 43.6833333 | 2.99082745 | 0.35265 | 0.131216 | 0.169748 | 0.152296 | 0.0403799 | 1574 | 1606 | 17.3427699 | 13628.21 | 115.3 | 1 | 25.253 | 0.184 | 0.05 | 0.361 | 0.039 | 0.02 | 0.050456 | 0.164 | 0.259 | 0.236 | 5368 | 0.002 | 0.511 | 0.308 | 0.101 | 0.638 | 0.007 | 0.011 | 0.068 | 0.006 | 0.022 | 0.447 | 0.002 | 0.003 | 0.003 | 0.771 | 0.0001 | 0.417 | 0.098 | 0.785 | 0.006 | 0.012 | 0.067 | 0.007 | 0.017 | 0.569 | 0.003 | 0.037 | 3.6 | 46.6 | 1.5 | 7.7 | 0.09 | 2.2 | 20.8 | 4.1 | 53.4 | 0.7 | 5.4 | 0.11 | 2.5 | 21.7
3317 | Э76ХФ | Р65 | 23 | 51.05 | 20.85 | 51.05 | 2.99082745 | 0.333865 | 0.118428 | 0.123668 | 0.150424 | 0.0406985 | 1574 | 1589 | 8.9588639 | 13113.67 | 113.9 | 1 | 15.245 | 0.146 | 0.05 | 0.342 | 0.027 | 0.02 | 0.050854 | 0.18 | 0.187 | 0.213 | 4557 | 0.002 | 0.515 | 0.318 | 0.098 | 0.679 | 0.005 | 0.013 | 0.075 | 0.008 | 0.02 | 0.45 | 0.002 | 0.003 | 0.002 | 0.775 | 0.0002 | 0.417 | 0.099 | 0.783 | 0.005 | 0.012 | 0.075 | 0.009 | 0.019 | 0.566 | 0.002 | 0.038 | 2.6 | 48.2 | 0.4 | 15.3 | 0.09 | 2 | 24 | 3.9 | 53.3 | 0.6 | 10.9 | 0.15 | 2.2 | 24.4
3318 | Э76ХФ | Р65 | 30 | 41.05 | 18.4166667 | 41.05 | 2.99082745 | 0.28851 | 0.112312 | 0.100854 | 0.111069 | 0.0397429 | 1553 | 1579 | 10.05676 | 13699.55 | 112.8 | 1 | 13.761 | 0.072 | 0.05 | 0.288 | 0.027 | 0.02 | 0.04966 | 0.129 | 0.153 | 0.202 | 4205 | 0.002 | 0.556 | 0.325 | 0.088 | 0.702 | 0.005 | 0.01 | 0.071 | 0.008 | 0.019 | 0.469 | 0.002 | 0.003 | 0.003 | 0.775 | 0.0002 | 0.419 | 0.088 | 0.788 | 0.004 | 0.012 | 0.071 | 0.008 | 0.015 | 0.566 | 0.003 | 0.037 | 4 | 49.6 | 0.9 | 9 | 0.1 | 2.5 | 20 | 4.2 | 51.8 | 0.9 | 5.3 | 0.11 | 2.6 | 20.1
3319 | Э76ХФ | Р65 | 30 | 42.7 | 17.1666667 | 42.7 | 2.99082745 | 0.281875 | 0.106196 | 0.07467 | 0.135381 | 0.0407273 | 1563 | 1577 | 8.4941452 | 13043.88 | 115.2 | 1 | 12.09 | 0.124 | 0.05 | 0.282 | 0.027 | 0.02 | 0.05089 | 0.177 | 0.111 | 0.191 | 3732 | 0.002 | 0.558 | 0.334 | 0.092 | 0.724 | 0.005 | 0.009 | 0.071 | 0.009 | 0.017 | 0.46 | 0.002 | 0.003 | 0.003 | 0.771 | 0.0003 | 0.422 | 0.093 | 0.789 | 0.004 | 0.011 | 0.071 | 0.01 | 0.015 | 0.569 | 0.003 | 0.038 | 3.6 | 52.8 | 0.5 | 10.2 | 0.08 | 2.3 | 22.7 | 3.4 | 55.5 | 0.2 | 11.2 | 0.07 | 2.2 | 24.7
3320 | Э76ХФ | Р65 | 33 | 43.8333333 | 17.6666667 | 43.8333333 | 2.99082745 | 0.37227 | 0.117872 | 0.095728 | 0.15731 | 0.0417693 | 1575 | 1578 | 7.0604082 | 13649.43 | 116.5 | 1 | 9.61 | 0.144 | 0.156 | 0.299 | 0.028 | 0.02 | 0.052192 | 0.202 | 0.143 | 0.212 | 4019 | 0.002 | 0.501 | 0.324 | 0.093 | 0.706 | 0.005 | 0.009 | 0.072 | 0.013 | 0.022 | 0.433 | 0.002 | 0.003 | 0.003 | 0.774 | 0.0005 | 0.418 | 0.091 | 0.784 | 0.004 | 0.01 | 0.072 | 0.013 | 0.018 | 0.567 | 0.003 | 0.038 | 3.5 | 57.6 | 0.5 | 12.5 | 0.08 | 2.2 | 25.9 | 4 | 55.2 | 0.7 | 10.9 | 0.16 | 2.1 | 25.7
3321 | Э76ХФ | Р65 | 32 | 42.5666667 | 13.7333333 | 42.5666667 | 2.3766447 | 0.341555 | 0.13148 | 0.12315 | 0.154851 | 0.0408137 | 1588 | 1574 | 9.2628818 | 13076.21 | 117.8 | 1 | 13.143 | 0.145 | 0.05 | 0.349 | 0.027 | 0.02 | 0.050998 | 0.187 | 0.186 | 0.237 | 2993 | 0.002 | 0.52 | 0.31 | 0.082 | 0.681 | 0.005 | 0.01 | 0.068 | 0.009 | 0.018 | 0.435 | 0.002 | 0.003 | 0.003 | 0.781 | 0.0005 | 0.416 | 0.081 | 0.784 | 0.004 | 0.011 | 0.068 | 0.01 | 0.014 | 0.566 | 0.003 | 0.036 | 4 | 53 | 0.9 | 12.9 | 0.13 | 2.2 | 24.7 | 3.8 | 52.2 | 0.6 | 13.8 | 0.13 | 2.2 | 23.9
3322 | Э76ХФ | Р65 | 34 | 42.55 | 22.3666667 | 42.55 | 3.5665785 | 0.32672 | 0.152352 | 0.138012 | 0.137298 | 0.0408137 | 1533 | 1578 | 14.0150411 | 13866.17 | 114 | 1 | 19.878 | 0.152 | 0.05 | 0.326 | 0.027 | 0.02 | 0.050998 | 0.154 | 0.21 | 0.276 | 5169 | 0.001 | 0.509 | 0.291 | 0.068 | 0.668 | 0.003 | 0.01 | 0.051 | 0.006 | 0.017 | 0.45 | 0.002 | 0.003 | 0.002 | 0.774 | 0.0002 | 0.418 | 0.07 | 0.783 | 0.002 | 0.012 | 0.051 | 0.006 | 0.013 | 0.569 | 0.003 | 0.038 | 2.6 | 49.5 | 0.3 | 14.3 | 0.13 | 2 | 24.2 | 3.9 | 56.8 | 0.7 | 10.2 | 0.16 | 2.2 | 25.6
3323 | Э76ХФ | Р65 | 31 | 42.3666667 | 21.65 | 42.3666667 | 2.99082745 | 0.29445 | 0.136896 | 0.087938 | 0.106315 | 0.0405824 | 1544 | 1575 | 7.6888451 | 13518.71 | 113.5 | 1 | 10.837 | 0.186 | 0.05 | 0.291 | 0.027 | 0.02 | 0.050709 | 0.127 | 0.133 | 0.248 | 4878 | 0.002 | 0.546 | 0.302 | 0.079 | 0.704 | 0.004 | 0.012 | 0.049 | 0.006 | 0.014 | 0.469 | 0.002 | 0.003 | 0.003 | 0.76 | 0.0001 | 0.416 | 0.079 | 0.777 | 0.003 | 0.01 | 0.05 | 0.006 | 0.012 | 0.567 | 0.003 | 0.038 | 3.2 | 49.9 | 0.5 | 12.3 | 0.13 | 2.1 | 23.3 | 4.6 | 57.3 | 0.6 | 7.9 | 0.2 | 2.2 | 26.1
3324 | Э76ХФ | Р65 | 31 | 43.1833333 | 14.3333333 | 43.1833333 | 3 | 0.35141 | 0.135792 | 0.128802 | 0.151143 | 0.0411322 | 1592 | 1579 | 8.4727132 | 12591.63 | 116.4 | 1 | 12.196 | 0.204 | 0.05 | 0.36 | 0.028 | 0.02 | 0.051396 | 0.179 | 0.195 | 0.246 | 3008 | 0.002 | 0.513 | 0.308 | 0.093 | 0.679 | 0.006 | 0.011 | 0.059 | 0.009 | 0.018 | 0.436 | 0.001 | 0.003 | 0.003 | 0.749 | 0.0001 | 0.418 | 0.091 | 0.785 | 0.006 | 0.011 | 0.06 | 0.01 | 0.014 | 0.57 | 0.003 | 0.037 | 3.8 | 52.6 | 1.1 | 13.6 | 0.16 | 2 | 26 | 4.3 | 54.1 | 0.3 | 10.4 | 0.07 | 2.3 | 23.7
3330 | Э76ХФ | Р65 | 24 | 43.3833333 | 19.05 | 43.3833333 | 4.7560976 | 0.31105 | 0.125856 | 0.156908 | 0.17365 | 0.0407987 | 1570 | 1573 | 10.9030374 | 13108.66 | 118.7 | 1 | 15.555 | 0.124 | 0.05 | 0.311 | 0.039 | 0.02 | 0.051107 | 0.202 | 0.238 | 0.228 | 4162 | 0.002 | 0.538 | 0.319 | 0.114 | 0.652 | 0.007 | 0.01 | 0.065 | 0.01 | 0.021 | 0.435 | 0.002 | 0.003 | 0.003 | 0.758 | 0.0003 | 0.42 | 0.115 | 0.785 | 0.006 | 0.01 | 0.066 | 0.011 | 0.015 | 0.575 | 0.003 | 0.037 | 4.8 | 53.4 | 0.9 | 13.9 | 0.16 | 2.3 | 23.3 | 5 | 48.4 | 0.7 | 10.2 | 0.13 | 2.4 | 20.3
3333 | Э90ХАФ | Р65 | 29 | 50.2 | 26.4666667 | 50.0333333 | 4.9103283 | 0.38047 | 0.101568 | 0.111298 | 0.095597 | 0.0931776 | 1539 | 1594 | 9.5194981 | 14515.62 | 114 | 1 | 5.479 | 0.168 | 0.05 | 0.403 | 0.05 | 0.02 | 0.102394 | 0.101 | 0.17 | 0.184 | 6403 | 0.002 | 0.539 | 0.212 | 0.087 | 0.695 | 0.006 | 0.008 | 0.07 | 0.009 | 0.017 | 0.449 | 0.002 | 0.003 | 0.003 | 0.842 | 0.0005 | 0.301 | 0.086 | 0.798 | 0.004 | 0.016 | 0.07 | 0.01 | 0.013 | 0.553 | 0.003 | 0.086 | 3 | 59.2 | 0.2 | 11.5 | 0.07 | 2.2 | 26.4 | 3.8 | 56.1 | 0.6 | 9.8 | 0.13 | 2.2 | 25.6
3334 | Э90ХАФ | Р65 | 35 | 55.2 | 22.9833333 | 54.8833333 | 4.7809695 | 0.419635 | 0.088872 | 0.13173 | 0.118011 | 0.0956986 | 1573 | 1585 | 10.2386555 | 13146.92 | 117.5 | 1 | 6.092 | 0.127 | 0.05 | 0.453 | 0.027 | 0.02 | 0.105252 | 0.127 | 0.201 | 0.161 | 5036 | 0.002 | 0.521 | 0.229 | 0.101 | 0.677 | 0.007 | 0.009 | 0.07 | 0.011 | 0.021 | 0.437 | 0.002 | 0.003 | 0.003 | 0.841 | 0.0004 | 0.301 | 0.1 | 0.793 | 0.005 | 0.014 | 0.071 | 0.012 | 0.015 | 0.539 | 0.003 | 0.083 | 3.2 | 50.4 | 0.4 | 11.8 | 0.11 | 2.1 | 24.1 | 3.7 | 54.5 | 0.6 | 11.9 | 0.15 | 2.3 | 25.7
3335 | Э90ХАФ | Р65 | 48 | 49.7 | 26.7 | 49.5333333 | 3.7855252 | 0.39236 | 0.107088 | 0.101782 | 0.098273 | 0.0948207 | 1555 | 1591 | 8.9242991 | 13114.61 | 115.7 | 1 | 5.305 | 0.073 | 0.05 | 0.417 | 0.03 | 0.02 | 0.103733 | 0.109 | 0.155 | 0.194 | 5836 | 0.002 | 0.565 | 0.21 | 0.09 | 0.714 | 0.005 | 0.008 | 0.061 | 0.012 | 0.018 | 0.462 | 0.001 | 0.003 | 0.003 | 0.855 | 0.0004 | 0.299 | 0.087 | 0.799 | 0.004 | 0.014 | 0.06 | 0.013 | 0.017 | 0.541 | 0.003 | 0.086 | 4 | 52.1 | 1.5 | 27.9 | 0.14 | 2.4 | 21.5 | 4 | 54.4 | 0.9 | 8.7 | 0.19 | 2.2 | 25
3336 | Э90ХАФ | Р65 | 56 | 47.6833333 | 21.7166667 | 47.5166667 | 3.7633008 | 0.452445 | 0.136344 | 0.170154 | 0.120447 | 0.096062 | 1550 | 1578 | 13.8446621 | 13919.26 | 118.8 | 1 | 7.853 | 0.151 | 0.05 | 0.483 | 0.033 | 0.02 | 0.106047 | 0.115 | 0.261 | 0.247 | 5038 | 0.002 | 0.525 | 0.189 | 0.097 | 0.647 | 0.006 | 0.01 | 0.068 | 0.007 | 0.018 | 0.429 | 0.002 | 0.003 | 0.003 | 0.84 | 0.0002 | 0.299 | 0.096 | 0.795 | 0.004 | 0.017 | 0.069 | 0.008 | 0.013 | 0.537 | 0.003 | 0.083 | 3.5 | 46.3 | 0.5 | 12.2 | 0.12 | 2.2 | 20.6 | 4.7 | 55.8 | 0.3 | 9.6 | 0.07 | 2.5 | 22.4
3337 | Э90ХАФ | Р65 | 7 | 44.8833333 | 19.55 | 44.8833333 | 3.5117532 | 0.45571 | 0.12144 | 0.192082 | 0.104129 | 0.0931606 | 1577 | 1572 | 17.421673 | 13770.84 | 114.9 | 1 | 10.182 | 0.134 | 0.05 | 0.489 | 0.039 | 0.02 | 0.102792 | 0.081 | 0.296 | 0.22 | 4487 | 0.002 | 0.508 | 0.197 | 0.094 | 0.63 | 0.006 | 0.009 | 0.059 | 0.006 | 0.018 | 0.451 | 0.001 | 0.002 | 0.003 | 0.851 | 0.0002 | 0.299 | 0.093 | 0.799 | 0.004 | 0.015 | 0.059 | 0.007 | 0.014 | 0.55 | 0.003 | 0.083 | 2.9 | 51 | 0.3 | 11.8 | 0.1 | 2.3 | 22.4 | 3.1 | 51.7 | 0.5 | 7.9 | 0.08 | 2 | 25.7
3338 | Э90ХАФ | Р65 | 13 | 52.35 | 25.2 | 51.8333333 | 3 | 0.43018 | 0.057408 | 0.131244 | 0.100272 | 0.0930115 | 1573 | 1583 | 10.2552632 | 12119.05 | 114.6 | 1 | 9.959 | 0.114 | 0.05 | 0.472 | 0.033 | 0.02 | 0.102286 | 0.1 | 0.201 | 0.104 | 5090 | 0.002 | 0.533 | 0.248 | 0.098 | 0.69 | 0.008 | 0.009 | 0.07 | 0.008 | 0.017 | 0.467 | 0.002 | 0.003 | 0.003 | 0.869 | 0.0003 | 0.297 | 0.099 | 0.805 | 0.007 | 0.013 | 0.07 | 0.009 | 0.014 | 0.545 | 0.002 | 0.084 | 3.4 | 57.3 | 0.3 | 9.8 | 0.07 | 2.3 | 24.7 | 3.2 | 58.4 | 0.3 | 8.6 | 0.09 | 2.1 | 27.5
3339 | Э90ХАФ | Р65 | 27 | 43.85 | 23.6333333 | 43.6833333 | 3.3545679 | 0.39349 | 0.068448 | 0.121192 | 0.106718 | 0.0951178 | 1536 | 1581 | 12.0344896 | 13369.25 | 116.9 | 1 | 6.746 | 0.196 | 0.05 | 0.425 | 0.028 | 0.02 | 0.10442 | 0.114 | 0.185 | 0.124 | 5266 | 0.002 | 0.547 | 0.233 | 0.096 | 0.702 | 0.006 | 0.007 | 0.059 | 0.009 | 0.018 | 0.47 | 0.002 | 0.003 | 0.003 | 0.86 | 0.0002 | 0.291 | 0.095 | 0.81 | 0.005 | 0.011 | 0.059 | 0.011 | 0.015 | 0.556 | 0.002 | 0.084 | 2.9 | 50 | 0.4 | 11.4 | 0.1 | 2.2 | 23.2 | 3.9 | 56.9 | 0.4 | 9 | 0.09 | 2.5 | 22.6
3340 | Э90ХАФ | Р65 | 35 | 44.3833333 | 20.4 | 44.2 | 3.9002536 | 0.41852 | 0.048576 | 0.16502 | 0.119728 | 0.0955481 | 1554 | 1576 | 10.7943816 | 13394.12 | 117.3 | 1 | 7.685 | 0.154 | 0.05 | 0.458 | 0.026 | 0.02 | 0.105107 | 0.116 | 0.253 | 0.088 | 4554 | 0.002 | 0.554 | 0.256 | 0.1 | 0.668 | 0.006 | 0.009 | 0.066 | 0.01 | 0.018 | 0.455 | 0.001 | 0.003 | 0.003 | 0.86 | 0.0006 | 0.295 | 0.099 | 0.806 | 0.004 | 0.013 | 0.066 | 0.011 | 0.017 | 0.553 | 0.002 | 0.084 | 3.7 | 48.1 | 0.8 | 18.5 | 0.13 | 2.2 | 22.2 | 3.6 | 55 | 1 | 13.7 | 0.18 | 2.1 | 26.3
3341 | Э90ХАФ | Р65 | 43 | 41.05 | 20.15 | 40.7 | 3.597408 | 0.44444 | 0.094944 | 0.248168 | 0.144544 | 0.0953242 | 1555 | 1575 | 12.8815385 | 14224.32 | 117.2 | 1 | 8.373 | 0.157 | 0.05 | 0.478 | 0.026 | 0.02 | 0.104926 | 0.12 | 0.382 | 0.172 | 4777 | 0.002 | 0.531 | 0.207 | 0.105 | 0.597 | 0.007 | 0.011 | 0.069 | 0.007 | 0.019 | 0.423 | 0.001 | 0.003 | 0.003 | 0.841 | 0.0002 | 0.285 | 0.103 | 0.808 | 0.005 | 0.015 | 0.069 | 0.008 | 0.015 | 0.565 | 0.003 | 0.085 | 4 | 51.7 | 0.6 | 16.8 | 0.17 | 2 | 25.3 | 3.7 | 53.9 | 0.8 | 13.1 | 0.12 | 2.1 | 26
3343 | Э90ХАФ | Р65 | 49 | 46.5333333 | 27.9 | 46.3666667 | 3.4647766 | 0.380765 | 0.067896 | 0.131622 | 0.114069 | 0.0929507 | 1505 | 1573 | 11.6514758 | 13600 | 114.6 | 1 | 8.224 | 0.136 | 0.05 | 0.409 | 0.038 | 0.02 | 0.102286 | 0.121 | 0.201 | 0.123 | 6324 | 0.002 | 0.536 | 0.244 | 0.109 | 0.684 | 0.007 | 0.008 | 0.069 | 0.01 | 0.023 | 0.446 | 0.002 | 0.003 | 0.003 | 0.839 | 0.0004 | 0.3 | 0.11 | 0.795 | 0.005 | 0.014 | 0.069 | 0.011 | 0.015 | 0.532 | 0.003 | 0.083 | 3.8 | 54.2 | 0.7 | 13.9 | 0.18 | 2.2 | 24.8 | 2.9 | 54.7 | 0.4 | 12 | 0.11 | 2.1 | 26.7
3344 | Э90ХАФ | Р65 | 58 | 41.6833333 | 20.85 | 41.5 | 3.925282 | 0.376625 | 0.064584 | 0.093198 | 0.111633 | 0.0949155 | 1547 | 1575 | 13.1483077 | 14238.85 | 116.3 | 1 | 9.496 | 0.215 | 0.05 | 0.406 | 0.027 | 0.02 | 0.104601 | 0.133 | 0.141 | 0.117 | 4948 | 0.002 | 0.571 | 0.233 | 0.094 | 0.724 | 0.005 | 0.007 | 0.062 | 0.011 | 0.015 | 0.452 | 0.002 | 0.003 | 0.003 | 0.85 | 0.0004 | 0.288 | 0.094 | 0.806 | 0.003 | 0.012 | 0.062 | 0.011 | 0.01 | 0.545 | 0.002 | 0.084 | 3.4 | 52.4 | 0.6 | 11.6 | 0.11 | 2.2 | 23.8 | 3.2 | 55.8 | 0.3 | 12 | 0.16 | 2.1 | 27
3345 | Э90ХАФ | Р65 | 26 | 40.8833333 | 19.6833333 | 40.55 | 3 | 0.42032 | 0.08832 | 0.18203 | 0.110575 | 0.0949252 | 1558 | 1573 | 13.1873524 | 14390.86 | 117 | 1 | 8.689 | 0.072 | 0.05 | 0.452 | 0.025 | 0.02 | 0.104962 | 0.095 | 0.28 | 0.16 | 4721 | 0.002 | 0.538 | 0.215 | 0.1 | 0.651 | 0.006 | 0.009 | 0.066 | 0.008 | 0.017 | 0.456 | 0.002 | 0.003 | 0.003 | 0.852 | 0.0004 | 0.289 | 0.101 | 0.806 | 0.004 | 0.013 | 0.067 | 0.009 | 0.015 | 0.556 | 0.003 | 0.085 | 3.1 | 45 | 0.7 | 13.9 | 0.09 | 2.2 | 20.9 | 3 | 55.4 | 0.4 | 14.2 | 0.09 | 2.2 | 25.6
3346 | Э90ХАФ | Р65 | 34 | 41.4 | 21.8333333 | 41.2333333 | 3.8690722 | 0.39503 | 0.080592 | 0.188776 | 0.123464 | 0.0948048 | 1550 | 1581 | 15.8164749 | 13663.51 | 118 | 1 | 9.547 | 0.072 | 0.05 | 0.422 | 0.017 | 0.02 | 0.10489 | 0.112 | 0.29 | 0.146 | 4972 | 0.002 | 0.574 | 0.223 | 0.093 | 0.645 | 0.005 | 0.008 | 0.062 | 0.008 | 0.015 | 0.446 | 0.002 | 0.003 | 0.003 | 0.858 | 0.0004 | 0.289 | 0.093 | 0.803 | 0.004 | 0.014 | 0.062 | 0.009 | 0.012 | 0.555 | 0.003 | 0.083 | 3.4 | 53.3 | 0.5 | 12 | 0.1 | 2.2 | 23.8 | 3.6 | 57.1 | 0.4 | 12.9 | 0.11 | 2.2 | 26.3
3347 | Э90ХАФ | Р65 | 31 | 52.55 | 23.4166667 | 52.3666667 | 3.4638467 | 0.36595 | 0.070656 | 0.109794 | 0.087369 | 0.0914743 | 1552 | 1574 | 13.775 | 13508.33 | 112.9 | 1 | 11.571 | 0.072 | 0.05 | 0.391 | 0.026 | 0.02 | 0.100984 | 0.089 | 0.168 | 0.128 | 5272 | 0.002 | 0.575 | 0.227 | 0.095 | 0.707 | 0.006 | 0.008 | 0.063 | 0.01 | 0.018 | 0.474 | 0.002 | 0.003 | 0.003 | 0.861 | 0.0007 | 0.286 | 0.094 | 0.796 | 0.004 | 0.013 | 0.063 | 0.01 | 0.015 | 0.541 | 0.003 | 0.083 | 3.6 | 57 | 2 | 13.5 | 0.12 | 2.4 | 23.5 | 3.5 | 56.4 | 0.4 | 11.7 | 0.12 | 2.1 | 26.6
3348 | Э90ХАФ | Р65 | 53 | 44.6833333 | 27.5166667 | 44.2 | 3.9047828 | 0.39922 | 0.092736 | 0.159026 | 0.110953 | 0.0934013 | 1516 | 1574 | 10.8222375 | 13458.03 | 115.2 | 1 | 8.76 | 0.145 | 0.05 | 0.426 | 0.025 | 0.02 | 0.103009 | 0.105 | 0.244 | 0.168 | 6172 | 0.002 | 0.565 | 0.207 | 0.096 | 0.674 | 0.007 | 0.01 | 0.072 | 0.008 | 0.016 | 0.461 | 0.002 | 0.004 | 0.003 | 0.843 | 0.0007 | 0.285 | 0.095 | 0.802 | 0.005 | 0.014 | 0.072 | 0.009 | 0.014 | 0.54 | 0.003 | 0.084 | 3.5 | 58 | 0.6 | 12.6 | 0.11 | 2.3 | 25.8 | 3.3 | 58.2 | 0.4 | 12.6 | 0.11 | 2.2 | 26.4
3349 | Э90ХАФ | Р65 | 48 | 49.8666667 | 28.7166667 | 46.35 | 3.0242849 | 0.494205 | 0.097704 | 0.184696 | 0.114548 | 0.094983 | 1545 | 1574 | 7.0068143 | 13240.39 | 118.2 | 1 | 9.14 | 0.125 | 0.482 | 0.168 | 0.061 | 0.02 | 0.105252 | 0.1 | 0.284 | 0.177 | 6337 | 0.002 | 0.503 | 0.202 | 0.09 | 0.649 | 0.008 | 0.008 | 0.069 | 0.008 | 0.018 | 0.445 | 0.002 | 0.003 | 0.003 | 0.834 | 0.0002 | 0.283 | 0.09 | 0.802 | 0.006 | 0.011 | 0.068 | 0.009 | 0.013 | 0.554 | 0.003 | 0.083 | 3.9 | 50.4 | 1.1 | 7.3 | 0.12 | 2.2 | 22.7 | 3.5 | 56.4 | 0.8 | 9.9 | 0.15 | 2.2 | 26.2
3350 | Э76ХФ | Р65 | 39 | 42.0333333 | 24.85 | 42.0333333 | 4.0645833 | 0.24351 | 0.130272 | 0.097598 | 0.108895 | 0.0397457 | 1566 | 1621 | 10.7656802 | 13639.44 | 115.4 | 1 | 15.057 | 0.115 | 0.05 | 0.229 | 0.027 | 0.02 | 0.049913 | 0.127 | 0.148 | 0.236 | 5649 | 0.002 | 0.589 | 0.308 | 0.094 | 0.71 | 0.006 | 0.008 | 0.072 | 0.012 | 0.018 | 0.474 | 0.002 | 0.004 | 0.003 | 0.76 | 0.0004 | 0.416 | 0.094 | 0.789 | 0.005 | 0.009 | 0.073 | 0.012 | 0.016 | 0.55 | 0.003 | 0.037 | 3.4 | 58.8 | 0.4 | 14.2 | 0.09 | 2.4 | 24.9 | 3.9 | 57.5 | 0.8 | 7.8 | 0.11 | 2.5 | 22.8
3351 | Э76ХФ | Р65 | 37 | 43.5 | 22.1833333 | 43.5 | 2.99082745 | 0.23102 | 0.101568 | 0.073382 | 0.135037 | 0.0400626 | 1544 | 1595 | 10.8944828 | 13704.88 | 117.3 | 1 | 15.797 | 0.084 | 0.05 | 0.22 | 0.038 | 0.02 | 0.050311 | 0.177 | 0.109 | 0.184 | 5067 | 0.002 | 0.59 | 0.333 | 0.113 | 0.723 | 0.007 | 0.008 | 0.068 | 0.012 | 0.018 | 0.452 | 0.002 | 0.003 | 0.003 | 0.759 | 0.0005 | 0.415 | 0.109 | 0.778 | 0.006 | 0.008 | 0.068 | 0.012 | 0.014 | 0.575 | 0.003 | 0.037 | 3.9 | 49.2 | 0.2 | 9.4 | 0.07 | 2.4 | 20.5 | 4.7 | 60.5 | 0.5 | 6.2 | 0.07 | 2.7 | 22.8
3352 | Э76ХФ | Р65 | 40 | 52.2 | 21.2333333 | 52.2 | 2.99082745 | 0.247045 | 0.077832 | 0.079958 | 0.095053 | 0.0390259 | 1558 | 1593 | 11.6674768 | 13422.29 | 113.8 | 1 | 20.269 | 0.074 | 0.05 | 0.244 | 0.039 | 0.02 | 0.049009 | 0.113 | 0.121 | 0.141 | 4750 | 0.002 | 0.551 | 0.352 | 0.119 | 0.706 | 0.009 | 0.008 | 0.082 | 0.012 | 0.018 | 0.465 | 0.002 | 0.003 | 0.003 | 0.764 | 0.0004 | 0.415 | 0.117 | 0.773 | 0.008 | 0.008 | 0.082 | 0.012 | 0.015 | 0.551 | 0.003 | 0.037 | 3 | 52.2 | 0.5 | 11.1 | 0.15 | 2.2 | 24.3 | 3.8 | 60.4 | 0.5 | 9.2 | 0.08 | 2.6 | 23.2
3353 | Э76ХФ | Р65 | 7 | 32.5333333 | 13.3333333 | 31.3666667 | 2.5313765 | 0.019985 | 0.007176 | 0.017784 | 0.019098 | 0.0394243 | 1577 | 1593 | 8.980456 | 11128.5 | 112.8 | 1 | 9.19 | 0.2 | 0.01 | 0.014 | 0.028 | 0.02 | 0.04966 | 0.022 | 0.027 | 0.013 | 2473 | 0.002 | 0.576 | 0.313 | 0.097 | 0.677 | 0.008 | 0.008 | 0.064 | 0.009 | 0.017 | 0.475 | 0.002 | 0.003 | 0.003 | 0.772 | 0.0003 | 0.418 | 0.097 | 0.782 | 0.007 | 0.009 | 0.064 | 0.01 | 0.012 | 0.544 | 0.003 | 0.036 | 4.5 | 54.4 | 0.4 | 21.1 | 0.06 | 2.6 | 20.8 | 3.8 | 58.2 | 0.7 | 3.8 | 0.11 | 2.2 | 26
3354 | Э76ХФ | Р65 | 35 | 42.4 | 18.3833333 | 42.4 | 2.7003854 | 0.30456 | 0.117024 | 0.121538 | 0.142681 | 0.0408406 | 1567 | 1577 | 9.3877358 | 13136.9 | 118.4 | 1 | 13.268 | 0.074 | 0.05 | 0.306 | 0.046 | 0.02 | 0.051288 | 0.169 | 0.184 | 0.212 | 4025 | 0.002 | 0.533 | 0.324 | 0.095 | 0.686 | 0.006 | 0.007 | 0.064 | 0.01 | 0.017 | 0.443 | 0.002 | 0.003 | 0.003 | 0.764 | 0.0002 | 0.417 | 0.094 | 0.783 | 0.004 | 0.01 | 0.064 | 0.011 | 0.011 | 0.549 | 0.002 | 0.036 | 4.4 | 49.3 | 0.6 | 12.5 | 0.12 | 2.2 | 22.6 | 4.9 | 56.7 | 0.5 | 11.1 | 0.13 | 2.2 | 25.4
3355 | Э76ХФ | Р65 | 35 | 45.3666667 | 24.5166667 | 45.3666667 | 2.9181901 | 0.30118 | 0.138 | 0.142804 | 0.125534 | 0.0402641 | 1543 | 1572 | 7.9592113 | 12948.74 | 117.7 | 1 | 11.773 | 0.052 | 0.05 | 0.297 | 0.079 | 0.02 | 0.050564 | 0.134 | 0.218 | 0.25 | 5291 | 0.002 | 0.554 | 0.302 | 0.096 | 0.663 | 0.006 | 0.008 | 0.066 | 0.01 | 0.018 | 0.455 | 0.002 | 0.004 | 0.003 | 0.769 | 0.0002 | 0.413 | 0.095 | 0.779 | 0.006 | 0.008 | 0.066 | 0.01 | 0.016 | 0.579 | 0.004 | 0.037 | 3.1 | 59.1 | 0.3 | 12.6 | 0.12 | 2.3 | 25.8 | 3.8 | 63.4 | 0.5 | 2.6 | 0.07 | 2.5 | 25.8
3357 | Э76ХФ | Р65 | 33 | 43.7166667 | 22.6833333 | 43.7166667 | 2.99082745 | 0.32453 | 0.136896 | 0.11803 | 0.131309 | 0.0396597 | 1543 | 1582 | 11.4587876 | 13347.24 | 114.2 | 1 | 16.698 | 0.08 | 0.05 | 0.327 | 0.047 | 0.02 | 0.049805 | 0.153 | 0.179 | 0.248 | 5046 | 0.002 | 0.518 | 0.308 | 0.092 | 0.681 | 0.005 | 0.008 | 0.062 | 0.009 | 0.019 | 0.453 | 0.002 | 0.003 | 0.002 | 0.757 | 0.0002 | 0.42 | 0.091 | 0.779 | 0.004 | 0.008 | 0.062 | 0.01 | 0.016 | 0.559 | 0.003 | 0.036 | 2.9 | 54.5 | 0.5 | 9.7 | 0.09 | 2.1 | 25.5 | 3.3 | 62.4 | 0.6 | 2.8 | 0.1 | 2.4 | 26.1
3358 | Э76ХФ | Р65 | 31 | 45.2166667 | 18.8666667 | 45.2166667 | 1.946571 | 0.29439 | 0.123648 | 0.152216 | 0.142396 | 0.0396016 | 1583 | 1574 | 7.7627924 | 11948.06 | 113.8 | 1 | 11.614 | 0.064 | 0.05 | 0.291 | 0.05 | 0.02 | 0.049732 | 0.156 | 0.232 | 0.224 | 3757 | 0.002 | 0.545 | 0.311 | 0.1 | 0.653 | 0.01 | 0.009 | 0.074 | 0.009 | 0.018 | 0.444 | 0.002 | 0.003 | 0.003 | 0.761 | 0.0002 | 0.413 | 0.1 | 0.782 | 0.01 | 0.009 | 0.074 | 0.009 | 0.016 | 0.56 | 0.003 | 0.037 | 3.3 | 51.6 | 0.6 | 7.2 | 0.07 | 2.4 | 21.1 | 3.9 | 59.7 | 0.6 | 6.1 | 0.13 | 2.3 | 26
3359 | Э76ХФ | Р65 | 37 | 42.2 | 15.4833333 | 42.2 | 2.8042394 | 0.317855 | 0.125304 | 0.143236 | 0.141302 | 0.0406678 | 1581 | 1578 | 6.8215459 | 12586.44 | 118.2 | 1 | 9.463 | 0.124 | 0.05 | 0.32 | 0.05 | 0.02 | 0.051071 | 0.158 | 0.218 | 0.227 | 3248 | 0.002 | 0.514 | 0.313 | 0.097 | 0.666 | 0.007 | 0.008 | 0.069 | 0.009 | 0.02 | 0.443 | 0.002 | 0.003 | 0.003 | 0.771 | 0.0002 | 0.414 | 0.096 | 0.781 | 0.006 | 0.009 | 0.069 | 0.01 | 0.017 | 0.561 | 0.003 | 0.037 | 4.1 | 47.8 | 0.6 | 10.3 | 0.09 | 2.3 | 20.4 | 6.2 | 57 | 0.5 | 9.2 | 0.06 | 2.6 | 21.7
3360 | Э76ХФ | Р65 | 38 | 44.0166667 | 21.6833333 | 44.0166667 | 2 | 0.2854 | 0.123648 | 0.149676 | 0.143022 | 0.0408406 | 1540 | 1576 | 8.2320959 | 12861.49 | 118.3 | 1 | 12.012 | 0.092 | 0.05 | 0.28 | 0.047 | 0.02 | 0.051288 | 0.158 | 0.228 | 0.224 | 4648 | 0.002 | 0.549 | 0.316 | 0.099 | 0.659 | 0.007 | 0.007 | 0.068 | 0.011 | 0.019 | 0.448 | 0.003 | 0.004 | 0.003 | 0.76 | 0.0003 | 0.414 | 0.1 | 0.786 | 0.006 | 0.01 | 0.069 | 0.012 | 0.018 | 0.572 | 0.004 | 0.038 | 3.7 | 55.3 | 0.4 | 8.8 | 0.05 | 2.6 | 21.1 | 4 | 64.6 | 0.6 | 4 | 0.08 | 2.8 | 23.1
3362 | Э76ХФ | Р65 | 44 | 45.2 | 17.1666667 | 45.2 | 2.9321574 | 0.310065 | 0.126408 | 0.14769 | 0.140535 | 0.0392273 | 1567 | 1580 | 12.9836283 | 13040.39 | 114.1 | 1 | 19.562 | 0.139 | 0.05 | 0.31 | 0.05 | 0.02 | 0.049262 | 0.155 | 0.225 | 0.229 | 3731 | 0.002 | 0.52 | 0.308 | 0.101 | 0.656 | 0.012 | 0.009 | 0.073 | 0.008 | 0.017 | 0.44 | 0.002 | 0.003 | 0.003 | 0.763 | 0.0002 | 0.414 | 0.101 | 0.781 | 0.011 | 0.011 | 0.073 | 0.009 | 0.016 | 0.558 | 0.003 | 0.036 | 3.2 | 52.6 | 0.4 | 10.9 | 0.08 | 2.2 | 24.5 | 3.5 | 56.7 | 0.4 | 10.4 | 0.11 | 2.2 | 25.5
3363 | Э76ХФ | Р65 | 48 | 43.0333333 | 14.15 | 43.0333333 | 2 | 0.265605 | 0.128616 | 0.113054 | 0.113023 | 0.0386803 | 1594 | 1586 | 10.5501555 | 12216.25 | 111.8 | 1 | 15.075 | 0.085 | 0.05 | 0.256 | 0.063 | 0.02 | 0.048575 | 0.127 | 0.172 | 0.233 | 2881 | 0.002 | 0.56 | 0.305 | 0.105 | 0.686 | 0.01 | 0.009 | 0.072 | 0.01 | 0.017 | 0.463 | 0.002 | 0.003 | 0.003 | 0.764 | 0.0004 | 0.413 | 0.103 | 0.782 | 0.009 | 0.011 | 0.072 | 0.01 | 0.014 | 0.562 | 0.003 | 0.037 | 3.4 | 54.8 | 0.7 | 12.7 | 0.1 | 2.4 | 23 | 4 | 60.4 | 0.6 | 11 | 0.07 | 2.6 | 23.3
3365 | Э76ХФ | Р65 | 27 | 45.8666667 | 23.3333333 | 45.8666667 | 2.99082745 | 0.409805 | 0.121992 | 0.147136 | 0.143648 | 0.0403222 | 1582 | 1587 | 13.6268895 | 12597.43 | 117.4 | 1 | 20.834 | 0.085 | 0.05 | 0.434 | 0.034 | 0.02 | 0.050637 | 0.16 | 0.224 | 0.221 | 4899 | 0.002 | 0.459 | 0.321 | 0.094 | 0.663 | 0.01 | 0.01 | 0.076 | 0.009 | 0.018 | 0.441 | 0.002 | 0.003 | 0.003 | 0.775 | 0.0003 | 0.421 | 0.095 | 0.783 | 0.009 | 0.011 | 0.076 | 0.01 | 0.016 | 0.553 | 0.003 | 0.036 | 5 | 59.4 | 0.6 | 19.8 | 0.11 | 3 | 20.1 | 8 | 54.4 | 0.8 | 12.5 | 0.07 | 2.2 | 25
3367 | Э76ХФ | Р65 | 31 | 249.2333333 | 57.4833333 | 249.2333333 | 3.6454804 | 0.387275 | 0.101016 | 0.099768 | 0.141432 | 0.03917 | 1548 | 1576 | 7.8403987 | 13124.5 | 114.1 | 2 | 64.239 | 0.205 | 0.05 | 0.412 | 0.029 | 0.02 | 0.04919 | 0.176 | 0.15 | 0.183 | 12574 | 0.002 | 0.437 | 0.335 | 0.1 | 0.702 | 0.01 | 0.009 | 0.073 | 0.01 | 0.021 | 0.452 | 0.002 | 0.002 | 0.003 | 0.801 | 0.0004 | 0.42 | 0.099 | 0.776 | 0.009 | 0.011 | 0.073 | 0.011 | 0.016 | 0.521 | 0.003 | 0.036 | 4.3 | 58.5 | 0.3 | 6.6 | 0.05 | 2.5 | 23 | 4.3 | 58.5 | 0.3 | 6.6 | 0.05 | 2.5 | 23
3369 | Э76ХФ | Р65 | 37 | 55.8833333 | 16.5333333 | 55.8833333 | 2.7040712 | 0.449125 | 0.147384 | 0.115862 | 0.215515 | 0.0419717 | 1618 | 1596 | 14.0102595 | 13300.4 | 112.8 | 1 | 26.098 | 0.153 | 0.05 | 0.479 | 0.031 | 0.02 | 0.052445 | 0.283 | 0.172 | 0.267 | 3665 | 0.002 | 0.374 | 0.294 | 0.099 | 0.684 | 0.01 | 0.01 | 0.075 | 0.011 | 0.018 | 0.377 | 0.001 | 0.003 | 0.003 | 0.773 | 0.0003 | 0.417 | 0.097 | 0.779 | 0.009 | 0.013 | 0.075 | 0.011 | 0.016 | 0.571 | 0.003 | 0.037 | 3.3 | 52.1 | 0.6 | 18.9 | 0.13 | 2.1 | 24.5 | 3.8 | 58.9 | 0.3 | 11.9 | 0.08 | 2.3 | 26.2
3370 | Э76ХФ | Р65 | 32 | 44.2 | 20 | 44.2 | 3.3289556 | 0.508765 | 0.05244 | 0.161004 | 0.276486 | 0.0415956 | 1586 | 1588 | 18.2409502 | 13260 | 117.7 | 1 | 26.875 | 0.129 | 0.05 | 0.569 | 0.029 | 0.02 | 0.051975 | 0.358 | 0.24 | 0.095 | 4420 | 0.002 | 0.379 | 0.379 | 0.085 | 0.655 | 0.008 | 0.008 | 0.067 | 0.012 | 0.014 | 0.337 | 0.001 | 0.007 | 0.003 | 0.746 | 0.0006 | 0.419 | 0.086 | 0.785 | 0.007 | 0.011 | 0.067 | 0.013 | 0.012 | 0.564 | 0.002 | 0.041 | 3.8 | 57.8 | 0.6 | 14.9 | 0.12 | 2.4 | 23.9 | 4 | 62.7 | 0.6 | 5.2 | 0.09 | 2.6 | 24.5
3371 | Э76ХФ | Р65 | 32 | 42.3666667 | 15.6666667 | 42.3666667 | 2.99082745 | 0.355135 | 0.065688 | 0.07521 | 0.155091 | 0.0399742 | 1588 | 1592 | 12.3051449 | 13189.79 | 114 | 1 | 17.34 | 0.115 | 0.05 | 0.38 | 0.028 | 0.02 | 0.049949 | 0.207 | 0.111 | 0.119 | 3444 | 0.002 | 0.483 | 0.363 | 0.09 | 0.718 | 0.011 | 0.008 | 0.079 | 0.009 | 0.017 | 0.429 | 0.002 | 0.002 | 0.003 | 0.779 | 0.0002 | 0.419 | 0.091 | 0.784 | 0.01 | 0.009 | 0.079 | 0.01 | 0.015 | 0.574 | 0.003 | 0.037 | 3.2 | 55.8 | 0.6 | 12.9 | 0.08 | 2.4 | 23.1 | 4.7 | 59.7 | 0.7 | 10.4 | 0.06 | 2.6 | 22.8
3373 | Э76ХФ | Р65 | 45 | 49.9 | 26.5666667 | 49.9 | 2.99082745 | 0.39519 | 0.141312 | 0.158444 | 0.159712 | 0.0400038 | 1547 | 1568 | 7.2669459 | 13507.9 | 114.6 | 1 | 12.049 | 0.17 | 0.456 | 0.061 | 0.04 | 0.02 | 0.049986 | 0.18 | 0.241 | 0.256 | 5981 | 0.002 | 0.459 | 0.3 | 0.08 | 0.658 | 0.008 | 0.006 | 0.063 | 0.008 | 0.017 | 0.44 | 0.002 | 0.003 | 0.003 | 0.758 | 0.0003 | 0.416 | 0.078 | 0.791 | 0.007 | 0.01 | 0.063 | 0.009 | 0.016 | 0.578 | 0.003 | 0.036 | 3.3 | 56.5 | 0.3 | 10.6 | 0.09 | 2.2 | 25.2 | 4.3 | 61.6 | 0.9 | 7.1 | 0.14 | 2.6 | 23.9
3374 | Э76ХФ | Р65 | 31 | 43.1833333 | 18.55 | 43.1833333 | 2.99082745 | 0.44416 | 0.118128 | 0.150874 | 0.140081 | 0.0414795 | 1571 | 1572 | 11.7927441 | 13028.57 | 114.2 | 1 | 16.975 | 0.127 | 0.05 | 0.477 | 0.028 | 0.02 | 0.05183 | 0.153 | 0.23 | 0.214 | 4028 | 0.002 | 0.44 | 0.322 | 0.094 | 0.659 | 0.007 | 0.008 | 0.066 | 0.008 | 0.02 | 0.447 | 0.001 | 0.002 | 0.003 | 0.787 | 0.0004 | 0.424 | 0.096 | 0.797 | 0.006 | 0.008 | 0.067 | 0.009 | 0.017 | 0.569 | 0.003 | 0.035 | 3.1 | 48.9 | 1 | 15.2 | 0.14 | 2.3 | 21.3 | 4.1 | 62.5 | 0.6 | 8.2 | 0.09 | 2.6 | 23.9
3375 | Э76ХФ | Р65 | 35 | 44.8666667 | 19.3666667 | 44.8666667 | 2.99082745 | 0.38798 | 0.136896 | 0.1534 | 0.162278 | 0.0406985 | 1557 | 1573 | 10.6080981 | 13377.62 | 116.3 | 1 | 15.865 | 0.093 | 0.05 | 0.404 | 0.028 | 0.02 | 0.050854 | 0.186 | 0.233 | 0.248 | 4318 | 0.002 | 0.478 | 0.302 | 0.086 | 0.651 | 0.008 | 0.008 | 0.065 | 0.007 | 0.016 | 0.427 | 0.001 | 0.002 | 0.003 | 0.755 | 0.0002 | 0.415 | 0.087 | 0.782 | 0.008 | 0.009 | 0.066 | 0.008 | 0.013 | 0.576 | 0.003 | 0.036 | 3.8 | 55.9 | 0.5 | 14.5 | 0.13 | 2.5 | 22 | 4.6 | 62 | 0.6 | 5.9 | 0.07 | 2.6 | 23.4
3376 | Э76ХФ | Р65 | 40 | 42.0333333 | 16.6666667 | 42.0333333 | 2.99082745 | 0.36129 | 0.111504 | 0.044988 | 0.102018 | 0.0385849 | 1561 | 1574 | 12.061142 | 13190.4 | 112.8 | 1 | 16.899 | 0.018 | 0.05 | 0.38 | 0.028 | 0.02 | 0.048213 | 0.138 | 0.066 | 0.202 | 3664 | 0.002 | 0.469 | 0.321 | 0.1 | 0.746 | 0.005 | 0.008 | 0.064 | 0.012 | 0.025 | 0.474 | 0.002 | 0.003 | 0.003 | 0.775 | 0.0004 | 0.429 | 0.099 | 0.791 | 0.005 | 0.013 | 0.063 | 0.013 | 0.02 | 0.578 | 0.003 | 0.036 | 3.3 | 50.6 | 0.6 | 8.6 | 0.1 | 2.7 | 18.6 | 4.4 | 61.8 | 0.9 | 5.1 | 0.09 | 2.7 | 22.8
3377 | Э76ХФ | Р65 | 38 | 42.0333333 | 13.5 | 42.0333333 | 2.99082745 | 0.41401 | 0.150144 | 0.11649 | 0.121767 | 0.0416244 | 1584 | 1571 | 9.757123 | 13422.22 | 117.6 | 1 | 13.641 | 0.104 | 0.05 | 0.435 | 0.028 | 0.02 | 0.052011 | 0.139 | 0.177 | 0.272 | 3020 | 0.002 | 0.454 | 0.294 | 0.102 | 0.689 | 0.007 | 0.012 | 0.076 | 0.009 | 0.02 | 0.465 | 0.002 | 0.002 | 0.003 | 0.777 | 0.0003 | 0.418 | 0.103 | 0.786 | 0.007 | 0.012 | 0.076 | 0.009 | 0.017 | 0.57 | 0.003 | 0.036 | 3.4 | 53.7 | 0.6 | 12.4 | 0.14 | 2.7 | 19.9 | 4.1 | 61.8 | 1 | 3.4 | 0.12 | 2.5 | 24.8
3378 | Э76ХФ | Р65 | 33 | 45.3833333 | 20.8333333 | 45.3833333 | 2.99082745 | 0.365255 | 0.125304 | 0.052072 | 0.10391 | 0.0401775 | 1550 | 1565 | 7.3930224 | 13282.56 | 114.2 | 1 | 11.184 | 0.075 | 0.05 | 0.382 | 0.028 | 0.02 | 0.050203 | 0.138 | 0.077 | 0.227 | 4612 | 0.002 | 0.498 | 0.313 | 0.072 | 0.741 | 0.005 | 0.011 | 0.062 | 0.01 | 0.017 | 0.474 | 0.001 | 0.002 | 0.003 | 0.769 | 0.0003 | 0.418 | 0.071 | 0.785 | 0.005 | 0.012 | 0.063 | 0.01 | 0.015 | 0.573 | 0.003 | 0.036 | 3.7 | 58.9 | 1.4 | 11.2 | 0.21 | 2.7 | 21.7 | 4.5 | 58.9 | 0.9 | 8.4 | 0.08 | 2.6 | 22.3
3379 | Э76ХФ | Р65 | 38 | 42.55 | 14.1666667 | 42.55 | 2.99082745 | 0.358165 | 0.115368 | 0.0813 | 0.097368 | 0.0413931 | 1586 | 1571 | 9.0683901 | 12960 | 112.4 | 1 | 12.862 | 0.074 | 0.05 | 0.374 | 0.028 | 0.02 | 0.051722 | 0.116 | 0.123 | 0.209 | 3060 | 0.002 | 0.487 | 0.32 | 0.085 | 0.717 | 0.006 | 0.011 | 0.071 | 0.008 | 0.017 | 0.484 | 0.002 | 0.002 | 0.003 | 0.769 | 0.0002 | 0.418 | 0.086 | 0.788 | 0.006 | 0.012 | 0.072 | 0.009 | 0.014 | 0.571 | 0.003 | 0.038 | 3.5 | 53.6 | 0.5 | 12 | 0.12 | 2.6 | 20.9 | 4 | 61.4 | 0.7 | 7.4 | 0.07 | 2.6 | 23.5
3380 | Э76ХФ | Р65 | 39 | 41.8166667 | 14.0333333 | 41.8166667 | 2.99082745 | 0.417535 | 0.110952 | 0.059822 | 0.130111 | 0.0412771 | 1581 | 1571 | 8.2653647 | 13408.08 | 118.5 | 1 | 11.521 | 0.106 | 0.05 | 0.449 | 0.028 | 0.02 | 0.051577 | 0.175 | 0.088 | 0.201 | 3136 | 0.002 | 0.453 | 0.327 | 0.106 | 0.735 | 0.007 | 0.011 | 0.082 | 0.012 | 0.019 | 0.454 | 0.002 | 0.003 | 0.003 | 0.777 | 0.0003 | 0.416 | 0.103 | 0.781 | 0.007 | 0.013 | 0.082 | 0.013 | 0.019 | 0.579 | 0.003 | 0.036 | 3.2 | 58.6 | 0.4 | 12.4 | 0.12 | 2.4 | 24.7 | 4.1 | 52.9 | 0.6 | 9.3 | 0.08 | 2.2 | 24.6
3381 | Э76ХФ | Р65 | 34 | 42.5333333 | 16.1833333 | 42.5333333 | 2.99082745 | 0.388275 | 0.104328 | 0.0886 | 0.107144 | 0.0403215 | 1579 | 1577 | 8.5083856 | 13154.27 | 114 | 1 | 12.063 | 0.104 | 0.05 | 0.413 | 0.027 | 0.02 | 0.050383 | 0.128 | 0.134 | 0.189 | 3548 | 0.002 | 0.456 | 0.326 | 0.086 | 0.703 | 0.009 | 0.01 | 0.079 | 0.009 | 0.018 | 0.472 | 0.002 | 0.002 | 0.003 | 0.773 | 0.0001 | 0.415 | 0.086 | 0.78 | 0.008 | 0.012 | 0.079 | 0.01 | 0.015 | 0.575 | 0.003 | 0.035 | 3.6 | 57.3 | 0.4 | 12.5 | 0.1 | 2.5 | 22.6 | 4 | 60.1 | 0.6 | 5.7 | 0.08 | 2.8 | 21.8
3386 | Э76ХФ | Р65 | 35 | 40.35 | 22.3166667 | 40.35 | 3.3402932 | 0.363029 | 0.161184 | 0.165644 | 0.122566 | 0.0385561 | 1564 | 1591 | 10.467658 | 13480.51 | 111.4 | 1 | 14.079 | 0.101 | 0.05 | 0.353 | 0.017 | 0.02 | 0.048177 | 0.118 | 0.256 | 0.292 | 5014 | 0.002 | 0.458 | 0.281 | 0.072 | 0.648 | 0.004 | 0.01 | 0.048 | 0.006 | 0.015 | 0.461 | 0.002 | 0.002 | 0.003 | 0.777 | 0.0001 | 0.418 | 0.074 | 0.789 | 0.003 | 0.011 | 0.048 | 0.007 | 0.014 | 0.565 | 0.003 | 0.036 | 3.3 | 59.7 | 0.4 | 14.2 | 0.15 | 2.5 | 23.8 | 4.4 | 56.5 | 0.8 | 7.7 | 0.08 | 2.7 | 21.2
3387 | Э76ХФ | Р65 | 33 | 42.6833333 | 26 | 42.6833333 | 3.0488926 | 0.3111135 | 0.166704 | 0.207036 | 0.162258 | 0.0417108 | 1652 | 1596 | 9.9549296 | 13502.31 | 118.3 | 1 | 14.136 | 0.093 | 0.05 | 0.283 | 0.05 | 0.02 | 0.052119 | 0.16 | 0.321 | 0.302 | 5851 | 0.002 | 0.526 | 0.282 | 0.097 | 0.619 | 0.009 | 0.009 | 0.068 | 0.006 | 0.015 | 0.442 | 0.002 | 0.003 | 0.004 | 0.777 | 0.0005 | 0.419 | 0.099 | 0.798 | 0.008 | 0.012 | 0.069 | 0.007 | 0.011 | 0.587 | 0.004 | 0.038 | 5.4 | 57.7 | 0.7 | 15.8 | 0.31 | 2.5 | 22.7 | 7.9 | 55.9 | 0.7 | 14.5 | 0.12 | 2.6 | 21.8
3388 | Э76ХФ | Р65 | 35 | 43.3333333 | 20.1333333 | 43.3333333 | 3 | 0.29969 | 0.131376 | 0.10005 | 0.104281 | 0.039779 | 1550 | 1597 | 7.4157225 | 13240.73 | 114.8 | 1 | 10.691 | 0.073 | 0.05 | 0.298 | 0.031 | 0.02 | 0.049732 | 0.117 | 0.154 | 0.238 | 4443 | 0.002 | 0.538 | 0.302 | 0.092 | 0.695 | 0.006 | 0.01 | 0.059 | 0.009 | 0.016 | 0.471 | 0.002 | 0.003 | 0.003 | 0.758 | 0.0001 | 0.412 | 0.093 | 0.782 | 0.005 | 0.01 | 0.059 | 0.01 | 0.014 | 0.551 | 0.003 | 0.037 | 4 | 59.7 | 0.4 | 11.7 | 0.09 | 2.7 | 22.1 | 3.7 | 58.1 | 0.7 | 10.9 | 0.15 | 2.2 | 26.3
3389 | Э76ХФ | Р65 | 38 | 48.0333333 | 19.2166667 | 48.0333333 | 2 | 0.315405 | 0.136344 | 0.135936 | 0.054996 | 0.0393611 | 1569 | 1592 | 19.045911 | 12514.14 | 113.4 | 1 | 29.5 | 0.042 | 0.05 | 0.315 | 0.039 | 0.02 | 0.049226 | 0.026 | 0.213 | 0.247 | 4008 | 0.002 | 0.547 | 0.305 | 0.083 | 0.664 | 0.006 | 0.008 | 0.054 | 0.008 | 0.014 | 0.505 | 0.002 | 0.003 | 0.003 | 0.772 | 0.0002 | 0.42 | 0.082 | 0.781 | 0.005 | 0.011 | 0.054 | 0.009 | 0.011 | 0.553 | 0.003 | 0.037 | 3.8 | 56.1 | 0.5 | 15.1 | 0.15 | 2.5 | 22 | 4.4 | 56.4 | 0.5 | 11.7 | 0.07 | 2.5 | 22.1
3390 | Э76ХФ | Р65 | 47 | 40.2 | 19.8166667 | 40.2 | 2.99082745 | 0.3880773 | 0.173328 | 0.193812 | 0.140302 | 0.0405469 | 1532 | 1580 | 9.8330702 | 13167.7 | 118.2 | 1 | 13.149 | 0.051 | 0.05 | 0.375 | 0.039 | 0.02 | 0.050709 | 0.132 | 0.301 | 0.314 | 4349 | 0.002 | 0.442 | 0.278 | 0.073 | 0.638 | 0.006 | 0.01 | 0.06 | 0.006 | 0.014 | 0.462 | 0.002 | 0.002 | 0.003 | 0.765 | 0.0004 | 0.418 | 0.074 | 0.797 | 0.005 | 0.012 | 0.062 | 0.007 | 0.013 | 0.567 | 0.004 | 0.036 | 2.9 | 31.6 | 1 | 5.3 | 0.11 | 2.5 | 12.7 | 4.4 | 60.9 | 1 | 3.4 | 0.09 | 2.4 | 25
3391 | Э76ХФ | Р65 | 45 | 40.7 | 23.35 | 40.7 | 3.7569061 | 0.3388915 | 0.11868 | 0.114024 | 0.10754 | 0.0397657 | 1528 | 1580 | 9.0176904 | 13397.86 | 114.8 | 1 | 12.234 | 0.052 | 0.05 | 0.325 | 0.031 | 0.02 | 0.049732 | 0.116 | 0.176 | 0.215 | 5214 | 0.002 | 0.482 | 0.316 | 0.088 | 0.684 | 0.006 | 0.012 | 0.067 | 0.009 | 0.017 | 0.468 | 0.003 | 0.003 | 0.003 | 0.759 | 0.0001 | 0.416 | 0.089 | 0.784 | 0.006 | 0.011 | 0.067 | 0.01 | 0.016 | 0.573 | 0.004 | 0.037 | 3.3 | 62.9 | 0.8 | 9.4 | 0.08 | 2.8 | 22.8 | 4.6 | 60.6 | 0.9 | 8.3 | 0.08 | 2.6 | 23.1
3393 | Э76ХФ | Р65 | 39 | 40.5166667 | 16.15 | 40.5166667 | 2.99082745 | 0.3846805 | 0.145728 | 0.176184 | 0.141888 | 0.0400552 | 1586 | 1574 | 7.5976142 | 12475.54 | 115.5 | 1 | 10.261 | 0.042 | 0.05 | 0.384 | 0.04 | 0.02 | 0.050094 | 0.142 | 0.273 | 0.264 | 3358 | 0.002 | 0.47 | 0.294 | 0.101 | 0.638 | 0.008 | 0.01 | 0.07 | 0.007 | 0.017 | 0.452 | 0.002 | 0.002 | 0.003 | 0.768 | 0.0002 | 0.415 | 0.1 | 0.788 | 0.007 | 0.012 | 0.07 | 0.008 | 0.014 | 0.571 | 0.003 | 0.036 | 3.6 | 45.9 | 0.7 | 10.8 | 0.06 | 2.4 | 19.3 | 4.4 | 53.8 | 0.5 | 12 | 0.11 | 2.2 | 24.4
3395 | Э76ХФ | Р65 | 46 | 40.0333333 | 16.7 | 40.0333333 | 2.5107415 | 0.406205 | 0.148488 | 0.158142 | 0.128363 | 0.0407204 | 1579 | 1575 | 7.6878435 | 12862.28 | 117.4 | 1 | 10.259 | 0.096 | 0.05 | 0.424 | 0.122 | 0.02 | 0.050926 | 0.129 | 0.245 | 0.269 | 3580 | 0.002 | 0.429 | 0.295 | 0.098 | 0.658 | 0.007 | 0.009 | 0.077 | 0.008 | 0.016 | 0.466 | 0.002 | 0.003 | 0.003 | 0.79 | 0.0002 | 0.418 | 0.098 | 0.791 | 0.006 | 0.012 | 0.079 | 0.008 | 0.015 | 0.574 | 0.003 | 0.035 | 3.5 | 46.4 | 0.8 | 8.2 | 0.12 | 2.6 | 18 | 4.8 | 62.2 | 0.7 | 5.6 | 0.08 | 2.8 | 22.6
3397 | Э76ХФ | Р65 | 44 | 45.3833333 | 14.3333333 | 45.3833333 | 2.67212 | 0.399135 | 0.109848 | 0.122364 | 0.112482 | 0.0402287 | 1597 | 1582 | 12.4453177 | 12097.67 | 118 | 1 | 18.827 | 0.014 | 0.05 | 0.424 | 0.033 | 0.02 | 0.050311 | 0.12 | 0.189 | 0.199 | 2890 | 0.002 | 0.463 | 0.328 | 0.093 | 0.691 | 0.006 | 0.011 | 0.068 | 0.01 | 0.018 | 0.469 | 0.002 | 0.003 | 0.003 | 0.768 | 0.0001 | 0.42 | 0.093 | 0.796 | 0.006 | 0.012 | 0.069 | 0.011 | 0.015 | 0.566 | 0.003 | 0.035 | 4.1 | 59.5 | 0.5 | 12.8 | 0.09 | 2.7 | 22.4 | 3.9 | 60.1 | 0.7 | 5.5 | 0.12 | 2.4 | 24.8
3398 | Э76ХФ | Р65 | 52 | 40.5166667 | 19.1666667 | 40.5166667 | 2.4025 | 0.41012 | 0.14904 | 0.203868 | 0.184842 | 0.0396218 | 1567 | 1573 | 12.5207733 | 13226.09 | 115.1 | 1 | 16.91 | 0.175 | 0.05 | 0.427 | 0.028 | 0.02 | 0.049552 | 0.196 | 0.315 | 0.27 | 4225 | 0.002 | 0.465 | 0.289 | 0.086 | 0.617 | 0.006 | 0.012 | 0.061 | 0.007 | 0.019 | 0.413 | 0.001 | 0.002 | 0.003 | 0.76 | 0.0005 | 0.415 | 0.087 | 0.799 | 0.006 | 0.013 | 0.062 | 0.007 | 0.014 | 0.575 | 0.003 | 0.034 | 3.8 | 52.8 | 0.6 | 17.2 | 0.2 | 2.1 | 25 | 4 | 62.3 | 0.8 | 6 | 0.1 | 2.7 | 23.4
3400 | Э76ХФ | Р65 | 7 | 40.5166667 | 10.9833333 | 40.5166667 | 2.7627628 | 0.423075 | 0.020424 | 0.162828 | 0.13815 | 0.0408652 | 1610 | 1580 | 12.1557384 | 12291.35 | 118.7 | 1 | 16.417 | 0.014 | 0.05 | 0.469 | 0.026 | 0.02 | 0.051107 | 0.142 | 0.252 | 0.037 | 2250 | 0.002 | 0.437 | 0.396 | 0.114 | 0.654 | 0.009 | 0.011 | 0.083 | 0.009 | 0.018 | 0.459 | 0.002 | 0.002 | 0.003 | 0.754 | 0.0001 | 0.413 | 0.113 | 0.795 | 0.007 | 0.013 | 0.082 | 0.01 | 0.015 | 0.574 | 0.003 | 0.036 | 4.8 | 60.6 | 1.4 | 9.5 | 0.15 | 2.6 | 22.9 | 5.6 | 52.9 | 0.3 | 5.3 | 0.07 | 2.7 | 19.8
3402 | Э76ХФ | Р65 | 6 | 40.2166667 | 20.1833333 | 40.2166667 | 3.1511204 | 0.39094 | 0.140208 | 0.202554 | 0.136881 | 0.0403446 | 1573 | 1576 | 13.1975135 | 12750.12 | 116.6 | 1 | 17.692 | 0.103 | 0.05 | 0.405 | 0.018 | 0.02 | 0.050456 | 0.123 | 0.315 | 0.254 | 4289 | 0.002 | 0.456 | 0.301 | 0.113 | 0.618 | 0.007 | 0.011 | 0.076 | 0.007 | 0.022 | 0.45 | 0.001 | 0.002 | 0.004 | 0.768 | 0.0001 | 0.417 | 0.112 | 0.797 | 0.006 | 0.012 | 0.076 | 0.008 | 0.016 | 0.566 | 0.003 | 0.036 | 4.1 | 60.2 | 0.4 | 12.5 | 0.11 | 2.8 | 21.3 | 5.6 | 57.1 | 0.7 | 11.3 | 0.1 | 2.3 | 24.8
3403 | Э76ХФ | Р65 | 3 | 41.1833333 | 15.8 | 41.1833333 | 4 | 0.2864 | 0.117024 | 0.05763 | 0.122399 | 0.0396794 | 1579 | 1579 | 12.8605839 | 13591.14 | 114.6 | 1 | 17.619 | 0.116 | 0.05 | 0.286 | 0.056 | 0.02 | 0.049624 | 0.163 | 0.086 | 0.212 | 3579 | 0.002 | 0.509 | 0.316 | 0.096 | 0.732 | 0.008 | 0.01 | 0.072 | 0.009 | 0.016 | 0.458 | 0.002 | 0.003 | 0.003 | 0.767 | 0.0004 | 0.414 | 0.095 | 0.781 | 0.007 | 0.01 | 0.072 | 0.01 | 0.013 | 0.559 | 0.003 | 0.037 | 3.5 | 56.6 | 1.3 | 6.6 | 0.08 | 2.9 | 19.2 | 4.6 | 62.9 | 0.6 | 4.8 | 0.1 | 2.6 | 24.3
3404 | Э76ХФ | Р65 | 4 | 36.2 | 18.8333333 | 36.2 | 3.6865149 | 0.402345 | 0.084456 | 0.143688 | 0.153656 | 0.0402862 | 1619 | 1631 | 13.9360223 | 13230.8 | 116.4 | 1 | 16.7 | 0.106 | 0.05 | 0.432 | 0.027 | 0.02 | 0.050383 | 0.174 | 0.221 | 0.153 | 4153 | 0.002 | 0.458 | 0.349 | 0.107 | 0.672 | 0.007 | 0.011 | 0.071 | 0.009 | 0.019 | 0.434 | 0.002 | 0.003 | 0.004 | 0.766 | 0.0004 | 0.408 | 0.106 | 0.799 | 0.007 | 0.012 | 0.073 | 0.009 | 0.015 | 0.58 | 0.004 | 0.039 | 3.4 | 50.1 | 0.4 | 11.7 | 0.07 | 2.5 | 20.3 | 4 | 47.1 | 0.3 | 11.6 | 0.06 | 2.3 | 20.1
3405 | Э76ХФ | Р65 | 8 | 42.1833333 | 25.4 | 42.1833333 | 2.99082745 | 0.4420235 | 0.159918 | 0.25071 | 0.149449 | 0.0403734 | 1563 | 1588 | 11.723242 | 13681.89 | 116.4 | 1 | 16.393 | 0.114 | 0.05 | 0.44 | 0.026 | 0.02 | 0.050492 | 0.123 | 0.391 | 0.289 | 5792 | 0.002 | 0.448 | 0.281 | 0.113 | 0.576 | 0.008 | 0.011 | 0.071 | 0.005 | 0.02 | 0.427 | 0.002 | 0.002 | 0.003 | 0.748 | 0.0001 | 0.412 | 0.113 | 0.784 | 0.006 | 0.01 | 0.071 | 0.006 | 0.015 | 0.566 | 0.003 | 0.035 | 3.5 | 49 | 0.4 | 5.3 | 0.09 | 2.5 | 19.9 | 4 | 58.6 | 0.6 | 9.9 | 0.11 | 2.3 | 26
3415 | Э76ХФ | Р65 | 11 | 43.7 | 14.1666667 | 43.7 | 3 | 0.367085 | 0.124875 | 0.167568 | 0.194636 | 0.0414581 | 1590 | 1584 | 13.504119 | 12430.59 | 119 | 1 | 19.671 | 0.25 | 0.05 | 0.38 | 0.029 | 0.02 | 0.052083 | 0.232 | 0.258 | 0.225 | 2935 | 0.002 | 0.5 | 0.317 | 0.101 | 0.637 | 0.008 | 0.01 | 0.069 | 0.01 | 0.023 | 0.4 | 0.001 | 0.003 | 0.003 | 0.767 | 0.0001 | 0.417 | 0.1 | 0.778 | 0.007 | 0.011 | 0.07 | 0.011 | 0.016 | 0.56 | 0.003 | 0.037 | 4.2 | 52.6 | 0.6 | 13.8 | 0.16 | 2.1 | 24.5 | 4 | 55.2 | 0.5 | 6.2 | 0.08 | 2.5 | 21.8
3418 | Э76ХФ | Р65 | 13 | 49.6333333 | 19.5 | 49.6333333 | 3.6267785 | 0.37388 | 0.12321 | 0.056064 | 0.127768 | 0.041228 | 1567 | 1572 | 7.4936428 | 13473.85 | 115.6 | 1 | 12.377 | 0.075 | 0.05 | 0.393 | 0.029 | 0.02 | 0.051794 | 0.176 | 0.084 | 0.222 | 4379 | 0.002 | 0.473 | 0.311 | 0.09 | 0.734 | 0.006 | 0.008 | 0.058 | 0.009 | 0.016 | 0.455 | 0.002 | 0.003 | 0.004 | 0.763 | 0.0005 | 0.416 | 0.09 | 0.787 | 0.006 | 0.011 | 0.058 | 0.01 | 0.014 | 0.567 | 0.003 | 0.039 | 4.3 | 60.3 | 0.3 | 9.1 | 0.16 | 2.7 | 22.1 | 4.3 | 61.9 | 0.7 | 3.4 | 0.12 | 2.7 | 23
3419 | Э76ХФ | Р65 | 16 | 57.2666667 | 27.3666667 | 57.2666667 | 3.3541326 | 0.565025 | 0.113775 | 0.133311 | 0.134741 | 0.0406525 | 1599 | 1625 | 11.9755533 | 13595.37 | 115.2 | 1 | 22.697 | 0.375 | 0.339 | 0.378 | 0.028 | 0.02 | 0.051071 | 0.153 | 0.206 | 0.205 | 6201 | 0.002 | 0.445 | 0.328 | 0.092 | 0.674 | 0.01 | 0.009 | 0.06 | 0.009 | 0.023 | 0.448 | 0.001 | 0.002 | 0.003 | 0.75 | 0.0001 | 0.42 | 0.092 | 0.786 | 0.009 | 0.011 | 0.061 | 0.01 | 0.011 | 0.55 | 0.003 | 0.036 | 2.9 | 42 | 0.8 | 7.9 | 0.13 | 2.5 | 16.7 | 4.3 | 59.7 | 0.8 | 7 | 0.09 | 2.5 | 23.8
3420 | Э76ХФ | Р65 | 30 | 43.8666667 | 26.4833333 | 43.8666667 | 3.6387188 | 0.399015 | 0.131535 | 0.093438 | 0.13186 | 0.041833 | 1550 | 1605 | 12.7132336 | 13480.18 | 118.6 | 1 | 18.413 | 0.149 | 0.05 | 0.421 | 0.027 | 0.02 | 0.052554 | 0.166 | 0.143 | 0.237 | 5950 | 0.002 | 0.457 | 0.314 | 0.091 | 0.708 | 0.006 | 0.01 | 0.061 | 0.008 | 0.02 | 0.456 | 0.002 | 0.002 | 0.003 | 0.77 | 0.0002 | 0.422 | 0.093 | 0.787 | 0.005 | 0.011 | 0.063 | 0.009 | 0.014 | 0.558 | 0.003 | 0.037 | 3.9 | 60.5 | 0.6 | 13.7 | 0.11 | 2.6 | 22.9 | 3.8 | 60.6 | 0.4 | 12.6 | 0.1 | 2.7 | 22.1
3422 | Э76ХФ | Р65 | 41 | 47.2166667 | 28.05 | 47.2166667 | 4.2420527 | 0.355555 | 0.139305 | 0.090438 | 0.138662 | 0.0414867 | 1526 | 1583 | 12.6472152 | 14027.81 | 119.9 | 1 | 19.554 | 0.049 | 0.05 | 0.366 | 0.028 | 0.02 | 0.052119 | 0.178 | 0.138 | 0.251 | 6558 | 0.003 | 0.476 | 0.309 | 0.091 | 0.712 | 0.006 | 0.009 | 0.063 | 0.009 | 0.019 | 0.456 | 0.002 | 0.003 | 0.003 | 0.77 | 0.0003 | 0.421 | 0.09 | 0.783 | 0.005 | 0.01 | 0.063 | 0.01 | 0.015 | 0.555 | 0.003 | 0.038 | 3.9 | 62.1 | 0.8 | 9 | 0.2 | 2.9 | 21.4 | 4.9 | 62.4 | 0.8 | 3.6 | 0.12 | 2.5 | 24.7
3423 | Э76ХФ | Р65 | 41 | 46.5166667 | 24.8666667 | 46.5166667 | 2.99082745 | 0.372905 | 0.162615 | 0.167565 | 0.140507 | 0.0407385 | 1546 | 1570 | 9.0129683 | 13053.62 | 116.9 | 1 | 13.9 | 0.075 | 0.05 | 0.38 | 0.03 | 0.02 | 0.051179 | 0.147 | 0.26 | 0.293 | 5410 | 0.002 | 0.468 | 0.284 | 0.083 | 0.638 | 0.008 | 0.01 | 0.055 | 0.007 | 0.019 | 0.442 | 0.001 | 0.002 | 0.003 | 0.77 | 0.0002 | 0.419 | 0.082 | 0.782 | 0.007 | 0.012 | 0.055 | 0.008 | 0.014 | 0.564 | 0.003 | 0.034 | 3.5 | 54.4 | 0.5 | 11.3 | 0.15 | 2.3 | 23.2 | 4 | 60.6 | 0.5 | 7.5 | 0.1 | 2.3 | 26
3424 | Э76ХФ | Р65 | 43 | 46.5333333 | 22.3666667 | 46.5333333 | 2.99082745 | 0.412 | 0.12432 | 0.15528 | 0.155536 | 0.0407958 | 1557 | 1573 | 11.0075931 | 13211.62 | 115.6 | 1 | 17.074 | 0.068 | 0.05 | 0.436 | 0.032 | 0.02 | 0.051251 | 0.176 | 0.24 | 0.224 | 4925 | 0.002 | 0.425 | 0.31 | 0.101 | 0.644 | 0.006 | 0.009 | 0.067 | 0.007 | 0.02 | 0.429 | 0.001 | 0.002 | 0.003 | 0.766 | 0.0002 | 0.415 | 0.1 | 0.781 | 0.005 | 0.01 | 0.067 | 0.008 | 0.016 | 0.571 | 0.003 | 0.036 | 3 | 56.6 | 0.3 | 10.7 | 0.12 | 2.4 | 24.1 | 3.3 | 62.3 | 0.2 | 4.2 | 0.05 | 2.3 | 26.7
3425 | Э76ХФ | Р65 | 8 | 78.9 | 34.9166667 | 78.9 | 3.4732466 | 0.35515 | 0.15318 | 0.190815 | 0.189043 | 0.0382916 | 1586 | 1607 | 7.811558 | 12681.62 | 109.9 | 1 | 20.501 | 0.213 | 0.05 | 0.359 | 0.025 | 0.02 | 0.048105 | 0.213 | 0.295 | 0.276 | 7380 | 0.001 | 0.474 | 0.286 | 0.086 | 0.617 | 0.006 | 0.011 | 0.064 | 0.009 | 0.022 | 0.404 | 0.001 | 0.003 | 0.002 | 0.773 | 0.0003 | 0.421 | 0.086 | 0.79 | 0.005 | 0.012 | 0.065 | 0.01 | 0.015 | 0.551 | 0.002 | 0.037 | 2.8 | 52 | 0.4 | 19.5 | 0.31 | 1.9 | 26.8 | 2.9 | 55.9 | 0.7 | 11.6 | 0.21 | 2.3 | 27
3426 | Э76ХФ | Р65 | 38 | 41.0333333 | 23.65 | 41.0333333 | 3.8677812 | 0.447305 | 0.144855 | 0.198999 | 0.160767 | 0.0407671 | 1561 | 1593 | 16.5806216 | 14032.14 | 117.4 | 1 | 22.674 | 0.139 | 0.05 | 0.474 | 0.046 | 0.02 | 0.051215 | 0.165 | 0.309 | 0.261 | 5531 | 0.002 | 0.417 | 0.295 | 0.091 | 0.611 | 0.006 | 0.011 | 0.062 | 0.008 | 0.021 | 0.419 | 0.001 | 0.002 | 0.003 | 0.768 | 0.0001 | 0.413 | 0.09 | 0.78 | 0.005 | 0.012 | 0.062 | 0.009 | 0.014 | 0.564 | 0.003 | 0.037 | 3.7 | 53.2 | 0.7 | 13.6 | 0.18 | 2.2 | 23.7 | 4.5 | 58.8 | 0.3 | 6.7 | 0.08 | 2.3 | 26
3427 | Э76ХФ | Р65 | 31 | 45.35 | 20.8666667 | 45.35 | 3.0127033 | 0.40111 | 0.1554 | 0.199578 | 0.21251 | 0.0402028 | 1591 | 1595 | 13.7402549 | 12758.15 | 117.3 | 1 | 20.66 | 0.146 | 0.05 | 0.415 | 0.026 | 0.02 | 0.050456 | 0.246 | 0.308 | 0.28 | 4437 | 0.002 | 0.485 | 0.285 | 0.094 | 0.623 | 0.009 | 0.01 | 0.07 | 0.01 | 0.021 | 0.388 | 0.001 | 0.004 | 0.003 | 0.77 | 0.0005 | 0.425 | 0.093 | 0.802 | 0.009 | 0.013 | 0.068 | 0.011 | 0.014 | 0.579 | 0.003 | 0.038 | 3.8 | 53.6 | 0.7 | 13 | 0.22 | 2.1 | 26 | 4.4 | 53.4 | 0.7 | 11.9 | 0.14 | 2.2 | 24.6
3429 | Э76ХФ | Р65 | 45 | 41.1833333 | 20.7166667 | 41.1833333 | 3.882963 | 0.374275 | 0.152625 | 0.157053 | 0.150301 | 0.0403446 | 1562 | 1578 | 13.0471478 | 13751.25 | 117.4 | 1 | 17.726 | 0.132 | 0.05 | 0.384 | 0.025 | 0.02 | 0.050456 | 0.167 | 0.243 | 0.275 | 4748 | 0.002 | 0.456 | 0.29 | 0.076 | 0.659 | 0.005 | 0.012 | 0.059 | 0.008 | 0.017 | 0.437 | 0.002 | 0.002 | 0.003 | 0.772 | 0.0002 | 0.415 | 0.076 | 0.791 | 0.004 | 0.012 | 0.06 | 0.008 | 0.012 | 0.57 | 0.003 | 0.036 | 2.9 | 50.3 | 0.3 | 8.6 | 0.09 | 2.3 | 21.6 | 4.2 | 59.5 | 0.4 | 8.2 | 0.07 | 2.3 | 25.7
3430 | Э76ХФ | Р65 | 42 | 40.8333333 | 18.55 | 40.8333333 | 3.4848485 | 0.29567 | 0.10545 | 0.102192 | 0.127942 | 0.0389269 | 1573 | 1585 | 10.1179339 | 13200 | 112 | 1 | 13.603 | 0.075 | 0.05 | 0.298 | 0.026 | 0.02 | 0.048683 | 0.156 | 0.157 | 0.19 | 4081 | 0.002 | 0.527 | 0.329 | 0.09 | 0.703 | 0.005 | 0.012 | 0.062 | 0.009 | 0.018 | 0.455 | 0.002 | 0.002 | 0.003 | 0.783 | 0.0003 | 0.419 | 0.089 | 0.792 | 0.005 | 0.011 | 0.062 | 0.01 | 0.016 | 0.569 | 0.003 | 0.037 | 2.9 | 59 | 0.5 | 12.2 | 0.09 | 2.5 | 23.9 | 3.5 | 59.5 | 0.4 | 7.8 | 0.08 | 2.4 | 25
3431 | Э76ХФ | Р65 | 40 | 42.2 | 24.35 | 42.2 | 4.2439614 | 0.282435 | 0.133755 | 0.084699 | 0.136419 | 0.041125 | 1531 | 1578 | 12.7897923 | 13981.11 | 118.7 | 1 | 17.959 | 0.072 | 0.05 | 0.277 | 0.061 | 0.02 | 0.051432 | 0.177 | 0.129 | 0.241 | 5674 | 0.002 | 0.549 | 0.309 | 0.078 | 0.728 | 0.006 | 0.009 | 0.053 | 0.01 | 0.015 | 0.446 | 0.002 | 0.003 | 0.004 | 0.78 | 0.0004 | 0.414 | 0.077 | 0.793 | 0.005 | 0.011 | 0.054 | 0.01 | 0.011 | 0.554 | 0.003 | 0.037 | 3.6 | 63.4 | 0.4 | 8.4 | 0.08 | 2.9 | 22.2 | 4.3 | 61.9 | 0.5 | 4.9 | 0.07 | 2.7 | 23
3432 | Э76ХФ | Р65 | 54 | 41.2 | 22.8 | 41.2 | 3.5788934 | 0.35998 | 0.20868 | 0.203634 | 0.223834 | 0.0406629 | 1534 | 1574 | 13.2822816 | 13531.58 | 119 | 1 | 18.241 | 0.172 | 0.05 | 0.354 | 0.034 | 0.02 | 0.050854 | 0.262 | 0.314 | 0.376 | 5142 | 0.002 | 0.487 | 0.253 | 0.076 | 0.618 | 0.004 | 0.012 | 0.044 | 0.006 | 0.015 | 0.388 | 0.001 | 0.002 | 0.003 | 0.784 | 0.0002 | 0.421 | 0.066 | 0.79 | 0.003 | 0.013 | 0.046 | 0.007 | 0.013 | 0.565 | 0.003 | 0.036 | 3.9 | 56.4 | 0.5 | 12 | 0.21 | 2.3 | 24.2 | 3.3 | 57.3 | 0.5 | 9.7 | 0.13 | 2.2 | 26.4
3433 | Э76ХФ | Р65 | 56 | 42.0333333 | 20.1333333 | 42.0333333 | 4.261894 | 0.312729 | 0.131535 | 0.105771 | 0.172883 | 0.040778 | 1551 | 1584 | 11.5444577 | 14101.99 | 118.9 | 1 | 16.143 | 0.144 | 0.05 | 0.274 | 0.026 | 0.02 | 0.050998 | 0.225 | 0.161 | 0.237 | 4732 | 0.002 | 0.525 | 0.308 | 0.071 | 0.7 | 0.004 | 0.017 | 0.055 | 0.008 | 0.014 | 0.436 | 0.002 | 0.003 | 0.003 | 0.776 | 0.0002 | 0.419 | 0.078 | 0.795 | 0.004 | 0.012 | 0.058 | 0.009 | 0.014 | 0.555 | 0.003 | 0.037 | 3.5 | 56.6 | 0.5 | 13.5 | 0.15 | 2.3 | 25 | 4.2 | 60.2 | 0.7 | 8 | 0.11 | 2.5 | 23.9
3437 | Э76ХФ | Р65 | 35 | 42.5166667 | 17.9333333 | 42.5166667 | 3.5390964 | 0.38349 | 0.14541 | 0.176478 | 0.170384 | 0.0409227 | 1574 | 1576 | 10.2267878 | 13677.32 | 119 | 1 | 14.38 | 0.094 | 0.05 | 0.396 | 0.019 | 0.02 | 0.051179 | 0.19 | 0.273 | 0.262 | 4088 | 0.002 | 0.48 | 0.301 | 0.091 | 0.645 | 0.007 | 0.011 | 0.064 | 0.009 | 0.018 | 0.422 | 0.001 | 0.002 | 0.003 | 0.763 | 0.0002 | 0.416 | 0.089 | 0.788 | 0.006 | 0.012 | 0.063 | 0.009 | 0.014 | 0.583 | 0.003 | 0.036 | 3.8 | 53.2 | 0.9 | 9.2 | 0.15 | 2.5 | 21.6 | 4.1 | 57.1 | 0.3 | 6.4 | 0.09 | 2.3 | 24.9
3438 | Э76ХФ | Р65 | 26 | 40.7 | 16.2166667 | 40.7 | 3.798183 | 0.377695 | 0.145965 | 0.195303 | 0.164827 | 0.0400839 | 1585 | 1575 | 9.344226 | 13271.53 | 116.9 | 1 | 12.677 | 0.014 | 0.05 | 0.388 | 0.026 | 0.02 | 0.05013 | 0.173 | 0.303 | 0.263 | 3587 | 0.002 | 0.478 | 0.299 | 0.083 | 0.629 | 0.005 | 0.009 | 0.055 | 0.007 | 0.016 | 0.436 | 0.001 | 0.002 | 0.003 | 0.752 | 0.0001 | 0.417 | 0.082 | 0.791 | 0.004 | 0.011 | 0.056 | 0.008 | 0.012 | 0.571 | 0.003 | 0.036 | 4.2 | 59.3 | 0.7 | 10 | 0.09 | 2.6 | 23 | 3.7 | 58.2 | 0.6 | 7.8 | 0.13 | 2.1 | 27.4
3441 | Э76ХФ | Р65 | 37 | 76.3 | 17.5666667 | 40.7166667 | 3 | 0.3557635 | 0.118215 | 0.082992 | 0.117474 | 0.0401127 | 1552 | 1577 | 9.2779168 | 12750.28463 | 116.6 | 3 | 12.569 | 0.017 | 0.05 | 0.348 | 0.037 | 0.02 | 0.050166 | 0.148 | 0.127 | 0.213 | 3733 | 0.002 | 0.466 | 0.318 | 0.075 | 0.711 | 0.004 | 0.01 | 0.051 | 0.01 | 0.017 | 0.456 | 0.002 | 0.003 | 0.003 | 0.778 | 0.0002 | 0.415 | 0.076 | 0.781 | 0.004 | 0.011 | 0.052 | 0.011 | 0.015 | 0.561 | 0.003 | 0.037 | 3.7 | 49.7 | 0.7 | 8.8 | 0.15 | 2.7 | 18.3 | 4.3 | 52.3 | 1 | 4.1 | 0.08 | 2.2 | 24.3
3442 | Э76ХФ | Р65 | 33 | 40.8666667 | 23.35 | 40.8666667 | 3.5530474 | 0.3384754 | 0.103785 | 0.131688 | 0.146386 | 0.0401999 | 1549 | 1627 | 7.4679445 | 13778.16 | 116.5 | 1 | 10.173 | 0.128 | 0.05 | 0.316 | 0.054 | 0.02 | 0.050275 | 0.172 | 0.203 | 0.187 | 5362 | 0.002 | 0.495 | 0.334 | 0.096 | 0.681 | 0.005 | 0.011 | 0.061 | 0.01 | 0.019 | 0.45 | 0.002 | 0.003 | 0.003 | 0.754 | 0.0002 | 0.423 | 0.099 | 0.801 | 0.005 | 0.012 | 0.063 | 0.011 | 0.015 | 0.561 | 0.003 | 0.037 | 3.3 | 37.1 | 0.7 | 6 | 0.1 | 2.4 | 15.2 | 3.9 | 62.9 | 0.8 | 5.2 | 0.11 | 2.7 | 23.1
3443 | Э76ХФ | Р65 | 36 | 43.3666667 | 22.65 | 43.3666667 | 3.620019 | 0.3673025 | 0.1332 | 0.145245 | 0.131713 | 0.0405181 | 1540 | 1600 | 6.4902383 | 13711.26 | 118.1 | 1 | 9.382 | 0.226 | 0.05 | 0.367 | 0.087 | 0.02 | 0.050673 | 0.143 | 0.225 | 0.24 | 5176 | 0.002 | 0.454 | 0.311 | 0.093 | 0.671 | 0.006 | 0.011 | 0.065 | 0.009 | 0.018 | 0.459 | 0.002 | 0.002 | 0.002 | 0.761 | 0.0003 | 0.417 | 0.092 | 0.788 | 0.005 | 0.013 | 0.065 | 0.009 | 0.014 | 0.565 | 0.003 | 0.036 | 3.1 | 50.1 | 0.7 | 5.9 | 0.09 | 2.3 | 21.5 | 4.4 | 61 | 1 | 6.5 | 0.1 | 2.7 | 22.8
3444 | Э76ХФ | Р65 | 35 | 44.8666667 | 22.3666667 | 44.8666667 | 3.2817739 | 0.416089 | 0.111 | 0.175692 | 0.163796 | 0.0405469 | 1545 | 1591 | 6.9325409 | 13361.85 | 118.2 | 1 | 10.368 | 0.166 | 0.05 | 0.407 | 0.027 | 0.02 | 0.050709 | 0.18 | 0.272 | 0.2 | 4981 | 0.002 | 0.429 | 0.33 | 0.099 | 0.644 | 0.008 | 0.011 | 0.07 | 0.008 | 0.019 | 0.435 | 0.001 | 0.002 | 0.003 | 0.771 | 0.0001 | 0.418 | 0.1 | 0.785 | 0.007 | 0.014 | 0.071 | 0.009 | 0.017 | 0.559 | 0.003 | 0.036 | 3 | 54.2 | 0.3 | 8.7 | 0.09 | 2.5 | 22 | 4.4 | 58.2 | 1 | 6.5 | 0.13 | 2.6 | 22.6
3445 | Э76ХФ | Р65 | 41 | 45.3666667 | 20.05 | 45.3666667 | 2.99082745 | 0.324385 | 0.090465 | 0.083283 | 0.102909 | 0.0386671 | 1544 | 1596 | 7.3895439 | 12906.73 | 111.9 | 1 | 11.072 | 0.097 | 0.05 | 0.337 | 0.096 | 0.02 | 0.048358 | 0.125 | 0.128 | 0.163 | 4313 | 0.002 | 0.492 | 0.34 | 0.096 | 0.701 | 0.008 | 0.011 | 0.073 | 0.009 | 0.019 | 0.463 | 0.002 | 0.002 | 0.003 | 0.78 | 0.0001 | 0.414 | 0.096 | 0.771 | 0.007 | 0.012 | 0.073 | 0.009 | 0.014 | 0.556 | 0.003 | 0.036 | 2.6 | 52.1 | 0.5 | 11.5 | 0.12 | 2.4 | 21.4 | 4.2 | 58.3 | 0.6 | 6.5 | 0.16 | 2.3 | 25.8
3448 | Э76ХФ | Р65 | 39 | 41.35 | 23.3166667 | 41.35 | 4 | 0.363885 | 0.138195 | 0.154809 | 0.162409 | 0.0407561 | 1535 | 1578 | 8.8891581 | 13499.36 | 117.4 | 1 | 12.23 | 0.018 | 0.05 | 0.374 | 0.038 | 0.02 | 0.050926 | 0.187 | 0.239 | 0.249 | 5246 | 0.002 | 0.493 | 0.306 | 0.097 | 0.664 | 0.007 | 0.01 | 0.064 | 0.009 | 0.019 | 0.435 | 0.002 | 0.003 | 0.003 | 0.782 | 0.0001 | 0.418 | 0.098 | 0.789 | 0.006 | 0.012 | 0.064 | 0.01 | 0.014 | 0.574 | 0.004 | 0.038 | 3.7 | 60.3 | 0.3 | 11.1 | 0.1 | 2.6 | 23 | 4.4 | 60 | 1 | 4.2 | 0.09 | 2.7 | 22.3
3450 | Э76ХФ | Р65 | 39 | 41.2 | 15.6833333 | 41.2 | 2.99082745 | 0.37012 | 0.14097 | 0.158601 | 0.135451 | 0.0388458 | 1560 | 1579 | 8.7378641 | 12930.92 | 112 | 1 | 12 | 0.066 | 0.05 | 0.381 | 0.027 | 0.02 | 0.048539 | 0.143 | 0.246 | 0.254 | 3380 | 0.001 | 0.492 | 0.292 | 0.101 | 0.641 | 0.006 | 0.01 | 0.062 | 0.007 | 0.02 | 0.442 | 0.001 | 0.002 | 0.003 | 0.759 | 0.0002 | 0.412 | 0.101 | 0.78 | 0.005 | 0.012 | 0.062 | 0.007 | 0.015 | 0.559 | 0.003 | 0.036 | 2.9 | 58.4 | 0.3 | 14.5 | 0.09 | 2.3 | 25.5 | 3.5 | 58 | 0.4 | 12.8 | 0.1 | 2.2 | 26
3453 | Э76ХФ | Р65 | 21 | 43.7166667 | 17.1833333 | 43.7166667 | 2.2826899 | 0.340225 | 0.127095 | 0.126399 | 0.163373 | 0.0402639 | 1501 | 1585 | 10.4760961 | 12528.42 | 117.4 | 1 | 15.266 | 0.092 | 0.05 | 0.348 | 0.05 | 0.02 | 0.050311 | 0.201 | 0.194 | 0.229 | 3588 | 0.002 | 0.509 | 0.317 | 0.103 | 0.686 | 0.008 | 0.01 | 0.078 | 0.011 | 0.022 | 0.439 | 0.002 | 0.002 | 0.003 | 0.754 | 0.0004 | 0.42 | 0.1 | 0.791 | 0.007 | 0.014 | 0.077 | 0.012 | 0.013 | 0.572 | 0.003 | 0.037 | 3.9 | 59.7 | 0.3 | 9 | 0.06 | 2.8 | 21.1 | 4.7 | 52.7 | 0.5 | 6.4 | 0.1 | 2.6 | 20.3
3454 | Э76ХФ | Р65 | 24 | 43.0166667 | 17.3166667 | 43.0166667 | 2.99082745 | 0.31436 | 0.12432 | 0.141033 | 0.140723 | 0.0410162 | 1569 | 1569 | 10.5224332 | 13339.75 | 117.9 | 1 | 15.088 | 0.074 | 0.05 | 0.316 | 0.03 | 0.02 | 0.051251 | 0.159 | 0.218 | 0.224 | 3850 | 0.002 | 0.526 | 0.319 | 0.105 | 0.663 | 0.007 | 0.011 | 0.064 | 0.009 | 0.02 | 0.447 | 0.002 | 0.002 | 0.003 | 0.753 | 0.0001 | 0.419 | 0.104 | 0.782 | 0.006 | 0.011 | 0.064 | 0.01 | 0.013 | 0.56 | 0.003 | 0.037 | 3.3 | 60.6 | 0.3 | 9.4 | 0.08 | 2.5 | 24.1 | 4.3 | 53.9 | 0.7 | 6 | 0.09 | 2.6 | 20.4
3455 | Э76ХФ | Р65 | 21 | 43.8333333 | 20.9833333 | 43.8333333 | 2.99082745 | 0.306275 | 0.106005 | 0.075471 | 0.093081 | 0.0388458 | 1558 | 1574 | 17.8334226 | 12578.55 | 112.2 | 1 | 25.908 | 0.074 | 0.05 | 0.312 | 0.03 | 0.02 | 0.048539 | 0.113 | 0.116 | 0.191 | 4399 | 0.002 | 0.489 | 0.329 | 0.089 | 0.717 | 0.006 | 0.011 | 0.061 | 0.009 | 0.019 | 0.478 | 0.002 | 0.002 | 0.003 | 0.78 | 0.0001 | 0.421 | 0.089 | 0.789 | 0.006 | 0.011 | 0.062 | 0.01 | 0.015 | 0.552 | 0.003 | 0.037 | 2.8 | 56.1 | 0.4 | 7.6 | 0.09 | 2.8 | 19.8 | 3.7 | 62.9 | 1 | 3.3 | 0.12 | 2.5 | 25.1
3456 | Э76ХФ | Р65 | 24 | 44.6833333 | 17.15 | 44.6833333 | 2.99082745 | 0.392625 | 0.163725 | 0.197586 | 0.181386 | 0.041682 | 1586 | 1577 | 12.7758425 | 13203.5 | 120.4 | 1 | 18.745 | 0.074 | 0.05 | 0.403 | 0.025 | 0.02 | 0.052083 | 0.198 | 0.306 | 0.295 | 3774 | 0.002 | 0.495 | 0.288 | 0.089 | 0.621 | 0.006 | 0.011 | 0.061 | 0.008 | 0.021 | 0.422 | 0.001 | 0.002 | 0.003 | 0.742 | 0.0002 | 0.42 | 0.089 | 0.784 | 0.005 | 0.013 | 0.061 | 0.009 | 0.017 | 0.563 | 0.003 | 0.037 | 4 | 54.8 | 0.4 | 14.5 | 0.1 | 2.2 | 24.4 | 4.8 | 57.6 | 0.6 | 12.1 | 0.1 | 2.3 | 25.3
3458 | Э76ХФ | Р65 | 23 | 44.7166667 | 20.9333333 | 44.7166667 | 3 | 0.368555 | 0.128205 | 0.145815 | 0.156071 | 0.0403799 | 1566 | 1575 | 11.3583536 | 12921.02 | 116 | 1 | 16.864 | 0.068 | 0.05 | 0.382 | 0.027 | 0.02 | 0.050456 | 0.181 | 0.225 | 0.231 | 4508 | 0.002 | 0.476 | 0.313 | 0.115 | 0.655 | 0.006 | 0.009 | 0.07 | 0.009 | 0.022 | 0.436 | 0.002 | 0.002 | 0.003 | 0.764 | 0.0002 | 0.42 | 0.115 | 0.785 | 0.006 | 0.012 | 0.07 | 0.011 | 0.015 | 0.563 | 0.003 | 0.037 | 3.9 | 54.5 | 0.6 | 9.2 | 0.08 | 2.7 | 20 | 4 | 57.6 | 0.8 | 7.5 | 0.17 | 2.2 | 26.3
3459 | Э76ХФ | Р65 | 25 | 50.0166667 | 21 | 50.0166667 | 3.6114545 | 0.38095 | 0.17982 | 0.211053 | 0.162867 | 0.0405824 | 1568 | 1573 | 11.7977934 | 13254.29 | 117.9 | 1 | 19.604 | 0.074 | 0.05 | 0.385 | 0.028 | 0.02 | 0.050709 | 0.163 | 0.328 | 0.324 | 4639 | 0.002 | 0.468 | 0.269 | 0.097 | 0.602 | 0.007 | 0.011 | 0.061 | 0.007 | 0.021 | 0.423 | 0.002 | 0.002 | 0.003 | 0.762 | 0.0001 | 0.415 | 0.095 | 0.775 | 0.006 | 0.012 | 0.061 | 0.007 | 0.016 | 0.556 | 0.003 | 0.037 | 3.6 | 57.7 | 0.7 | 8.8 | 0.08 | 2.5 | 22.7 | 4.5 | 57.2 | 0.9 | 10.1 | 0.11 | 2.2 | 25.7
3460 | Э90ХАФ | Р65 | 47 | 43.8666667 | 26.8166667 | 43.7 | 3.8129468 | 0.515115 | 0.119325 | 0.16113 | 0.135522 | 0.0945877 | 1565 | 1621 | 12.9081967 | 14084.52 | 115 | 1 | 3.937 | 0.297 | 0.05 | 0.564 | 0.028 | 0.02 | 0.104999 | 0.142 | 0.25 | 0.215 | 6295 | 0.002 | 0.466 | 0.196 | 0.094 | 0.662 | 0.006 | 0.01 | 0.06 | 0.008 | 0.021 | 0.429 | 0.001 | 0.002 | 0.003 | 0.866 | 0.0001 | 0.298 | 0.094 | 0.803 | 0.004 | 0.018 | 0.06 | 0.01 | 0.015 | 0.542 | 0.003 | 0.086 | 3.7 | 51.8 | 0.6 | 15.5 | 0.23 | 2.1 | 25.1 | 4.2 | 55.6 | 0.5 | 5.9 | 0.13 | 2.3 | 24.2
3461 | Э90ХАФ | Р65 | 37 | 44.85 | 20.6833333 | 44.6833333 | 3.1817837 | 0.4785 | 0.11877 | 0.10641 | 0.092188 | 0.090746 | 1578 | 1584 | 13.3306346 | 13361.48 | 111.1 | 1 | 6.769 | 0.162 | 0.05 | 0.521 | 0.028 | 0.02 | 0.101201 | 0.098 | 0.165 | 0.214 | 4606 | 0.002 | 0.47 | 0.193 | 0.101 | 0.699 | 0.006 | 0.013 | 0.06 | 0.009 | 0.019 | 0.462 | 0.002 | 0.003 | 0.003 | 0.856 | 0.0004 | 0.298 | 0.1 | 0.797 | 0.004 | 0.017 | 0.06 | 0.01 | 0.013 | 0.55 | 0.003 | 0.086 | 3.4 | 52.8 | 0.6 | 14.4 | 0.21 | 2.1 | 24.6 | 3.7 | 48.9 | 0.5 | 10.4 | 0.08 | 2.2 | 22.1
3462 | Э90ХАФ | Р65 | 19 | 48.7333333 | 21.15 | 48.5666667 | 3.0403507 | 0.51458 | 0.12987 | 0.169659 | 0.121989 | 0.094678 | 1593 | 1586 | 13.6759674 | 13702.13 | 114.3 | 1 | 7.461 | 0.159 | 0.05 | 0.561 | 0.027 | 0.02 | 0.104384 | 0.117 | 0.264 | 0.234 | 4830 | 0.002 | 0.451 | 0.192 | 0.101 | 0.66 | 0.005 | 0.01 | 0.057 | 0.009 | 0.024 | 0.436 | 0.001 | 0.002 | 0.003 | 0.856 | 0.0001 | 0.303 | 0.101 | 0.814 | 0.003 | 0.017 | 0.058 | 0.011 | 0.016 | 0.546 | 0.003 | 0.087 | 4.6 | 51 | 0.9 | 21.6 | 0.26 | 2.1 | 24.6 | 4.5 | 57 | 0.6 | 8.8 | 0.16 | 2.2 | 25.4
3464 | Э90ХАФ | Р65 | 36 | 44.0666667 | 22.85 | 43.9 | 3.0403507 | 0.42203 | 0.11877 | 0.139572 | 0.10529 | 0.0963481 | 1542 | 1574 | 9.1729781 | 13473.09 | 116.9 | 1 | 5.356 | 0.131 | 0.05 | 0.45 | 0.028 | 0.02 | 0.106373 | 0.104 | 0.217 | 0.214 | 5131 | 0.002 | 0.521 | 0.197 | 0.072 | 0.679 | 0.005 | 0.009 | 0.049 | 0.007 | 0.017 | 0.448 | 0.002 | 0.002 | 0.003 | 0.856 | 0.0001 | 0.298 | 0.071 | 0.8 | 0.003 | 0.015 | 0.05 | 0.009 | 0.014 | 0.542 | 0.003 | 0.086 | 3.9 | 57.6 | 0.4 | 12.9 | 0.16 | 2.2 | 25.9 | 4.5 | 55.7 | 1 | 10.2 | 0.12 | 2.1 | 27.1
3465 | Э90ХАФ | Р65 | 37 | 45.8666667 | 11.8833333 | 45.7 | 3 | 0.482895 | 0.123765 | 0.093954 | 0.12691 | 0.09656 | 1611 | 1579 | 14.9067961 | 13072.09 | 117 | 1 | 10.236 | 0.167 | 0.05 | 0.526 | 0.066 | 0.02 | 0.106952 | 0.158 | 0.144 | 0.223 | 2589 | 0.002 | 0.466 | 0.196 | 0.068 | 0.722 | 0.004 | 0.01 | 0.049 | 0.01 | 0.015 | 0.434 | 0.001 | 0.003 | 0.003 | 0.853 | 0.0002 | 0.298 | 0.068 | 0.801 | 0.003 | 0.014 | 0.049 | 0.011 | 0.013 | 0.54 | 0.003 | 0.086 | 3.9 | 53.1 | 0.6 | 11.9 | 0.13 | 2.2 | 23.8 | 4.4 | 57.9 | 1 | 11.7 | 0.1 | 2.4 | 24
3467 | Э90ХАФ | Р65 | 55 | 45.2 | 19.15 | 45.0333333 | 3.4291101 | 0.456345 | 0.093795 | 0.11589 | 0.092294 | 0.0904961 | 1501 | 1580 | 10.0251121 | 13372.32 | 112.8 | 1 | 8.694 | 0.122 | 0.05 | 0.498 | 0.028 | 0.02 | 0.100984 | 0.094 | 0.18 | 0.169 | 4268 | 0.002 | 0.45 | 0.217 | 0.117 | 0.685 | 0.007 | 0.01 | 0.073 | 0.009 | 0.024 | 0.456 | 0.002 | 0.002 | 0.003 | 0.857 | 0.0002 | 0.297 | 0.117 | 0.786 | 0.006 | 0.014 | 0.073 | 0.01 | 0.02 | 0.54 | 0.003 | 0.084 | 3.8 | 51.3 | 0.5 | 15.5 | 0.14 | 2.4 | 21.2 | 5 | 54.1 | 1 | 15 | 0.12 | 2.4 | 22.1
3471 | Э90ХАФ | Р65 | 58 | 43.85 | 21.55 | 43.7166667 | 3.4477772 | 0.4020433 | 0.068265 | 0.04626 | 0.086816 | 0.0900264 | 1535 | 1577 | 10.7924051 | 12687.7 | 111.4 | 1 | 8.526 | 0.125 | 0.05 | 0.433 | 0.061 | 0.02 | 0.100297 | 0.116 | 0.07 | 0.123 | 4557 | 0.002 | 0.5 | 0.239 | 0.105 | 0.757 | 0.007 | 0.011 | 0.069 | 0.012 | 0.022 | 0.465 | 0.002 | 0.003 | 0.003 | 0.871 | 0.0004 | 0.297 | 0.106 | 0.794 | 0.006 | 0.014 | 0.07 | 0.013 | 0.018 | 0.526 | 0.003 | 0.084 | 3.6 | 60.2 | 0.3 | 10.4 | 0.06 | 2.6 | 22.8 | 4.3 | 57.3 | 0.5 | 10.5 | 0.13 | 2.2 | 25.5
3472 | Э90ХАФ | Р65 | 66 | 42.0333333 | 17.5166667 | 41.8833333 | 2.3296089 | 0.4359549 | 0.07992 | 0.088782 | 0.094896 | 0.0907007 | 1554 | 1579 | 9.4830748 | 12492.1 | 113.6 | 1 | 7.813 | 0.064 | 0.05 | 0.46 | 0.046 | 0.02 | 0.101201 | 0.11 | 0.137 | 0.144 | 3647 | 0.002 | 0.485 | 0.23 | 0.103 | 0.718 | 0.007 | 0.009 | 0.072 | 0.011 | 0.021 | 0.45 | 0.002 | 0.003 | 0.003 | 0.873 | 0.0001 | 0.297 | 0.102 | 0.791 | 0.005 | 0.013 | 0.072 | 0.012 | 0.017 | 0.542 | 0.003 | 0.083 | 3.5 | 52 | 0.4 | 10.6 | 0.08 | 2.7 | 19.5 | 5.1 | 57.4 | 0.7 | 7.6 | 0.07 | 2.5 | 23.4
3473 | Э90ХАФ | Р65 | 49 | 46.5333333 | 16.85 | 46.5333333 | 3.3545706 | 0.50587 | 0.11655 | 0.19059 | 0.179428 | 0.0963348 | 1566 | 1575 | 17.025929 | 13082.49 | 118.7 | 1 | 17.182 | 0.192 | 0.05 | 0.552 | 0.094 | 0.02 | 0.106879 | 0.198 | 0.295 | 0.21 | 3674 | 0.002 | 0.459 | 0.201 | 0.101 | 0.646 | 0.006 | 0.009 | 0.067 | 0.008 | 0.019 | 0.397 | 0.001 | 0.002 | 0.003 | 0.857 | 0.0001 | 0.296 | 0.1 | 0.793 | 0.004 | 0.014 | 0.067 | 0.01 | 0.013 | 0.539 | 0.002 | 0.083 | 3.9 | 52 | 0.3 | 17.9 | 0.09 | 2.2 | 23.8 | 4.9 | 56.5 | 0.6 | 10.3 | 0.17 | 2.2 | 25.2
3474 | Э90ХАФ | Р65 | 55 | 43.3833333 | 16.6666667 | 43.2166667 | 2.5921212 | 0.4561 | 0.10989 | 0.159237 | 0.135629 | 0.0938898 | 1568 | 1580 | 9.8846255 | 12736.8 | 116.3 | 1 | 8.358 | 0.091 | 0.05 | 0.493 | 0.05 | 0.02 | 0.104348 | 0.143 | 0.247 | 0.198 | 3538 | 0.002 | 0.503 | 0.205 | 0.094 | 0.663 | 0.006 | 0.009 | 0.064 | 0.008 | 0.019 | 0.426 | 0.002 | 0.002 | 0.003 | 0.876 | 0.0002 | 0.298 | 0.094 | 0.79 | 0.004 | 0.014 | 0.065 | 0.01 | 0.015 | 0.536 | 0.003 | 0.083 | 4.3 | 48.3 | 0.6 | 27.5 | 0.12 | 2.3 | 20.7 | 5.1 | 55.9 | 0.5 | 9.6 | 0.08 | 2.5 | 22.7
3475 | Э90ХАФ | Р65 | 62 | 42.1833333 | 17.8166667 | 42 | 3.3389724 | 0.44295 | 0.11877 | 0.135135 | 0.104685 | 0.0944867 | 1546 | 1579 | 10.5758282 | 13578.3 | 118.1 | 1 | 9.577 | 0.103 | 0.05 | 0.476 | 0.05 | 0.02 | 0.104167 | 0.105 | 0.21 | 0.214 | 4032 | 0.003 | 0.511 | 0.199 | 0.085 | 0.673 | 0.006 | 0.01 | 0.061 | 0.008 | 0.017 | 0.444 | 0.003 | 0.003 | 0.003 | 0.863 | 0.0006 | 0.297 | 0.086 | 0.78 | 0.005 | 0.014 | 0.062 | 0.009 | 0.015 | 0.532 | 0.003 | 0.083 | 3.8 | 59.6 | 0.3 | 10.8 | 0.08 | 2.7 | 22.2 | 4.6 | 50.8 | 0.9 | 6.3 | 0.11 | 2.4 | 21.5
3476 | Э90ХАФ | Р65 | 51 | 40.7166667 | 17.35 | 40.55 | 3.0403507 | 0.40942 | 0.09879 | 0.119175 | 0.097671 | 0.0905461 | 1553 | 1577 | 10.1936369 | 12982.13 | 111.9 | 1 | 9.078 | 0.051 | 0.05 | 0.439 | 0.064 | 0.02 | 0.09885 | 0.101 | 0.185 | 0.178 | 3754 | 0.002 | 0.522 | 0.212 | 0.095 | 0.695 | 0.006 | 0.01 | 0.061 | 0.008 | 0.017 | 0.456 | 0.002 | 0.002 | 0.003 | 0.862 | 0.0007 | 0.298 | 0.095 | 0.795 | 0.004 | 0.012 | 0.062 | 0.009 | 0.015 | 0.548 | 0.003 | 0.083 | 3.3 | 58.1 | 0.5 | 13.7 | 0.09 | 2.6 | 22.4 | 4 | 53.7 | 0.8 | 6.1 | 0.12 | 2.4 | 22.2
3478 | Э76ХФ | Р65 | 66 | 44.5333333 | 25.15 | 44.5333333 | 2.4668508 | 0.39025 | 0.10656 | 0.142215 | 0.137233 | 0.0401478 | 1578 | 1625 | 14.686976 | 13829.82 | 116.4 | 1 | 21.802 | 0.197 | 0.05 | 0.413 | 0.038 | 0.02 | 0.050166 | 0.153 | 0.22 | 0.192 | 5797 | 0.002 | 0.496 | 0.327 | 0.095 | 0.67 | 0.006 | 0.007 | 0.071 | 0.009 | 0.017 | 0.444 | 0.002 | 0.002 | 0.004 | 0.8 | 0.0002 | 0.414 | 0.095 | 0.784 | 0.005 | 0.01 | 0.071 | 0.01 | 0.011 | 0.552 | 0.003 | 0.036 | 4.3 | 58.6 | 0.3 | 12.6 | 0.09 | 2.6 | 22.8 | 4.5 | 52.9 | 0.6 | 8.3 | 0.16 | 2.3 | 22.9
3480 | Э76ХФ | Р65 | 37 | 45.5166667 | 22.8333333 | 45.5166667 | 3.2991886 | 0.31254 | 0.09768 | 0.109749 | 0.126873 | 0.0400902 | 1558 | 1574 | 12.9301541 | 13758.83 | 118.2 | 1 | 19.582 | 0.073 | 0.05 | 0.32 | 0.026 | 0.02 | 0.050094 | 0.151 | 0.169 | 0.176 | 5236 | 0.002 | 0.515 | 0.336 | 0.11 | 0.692 | 0.008 | 0.009 | 0.077 | 0.01 | 0.019 | 0.437 | 0.002 | 0.004 | 0.003 | 0.768 | 0.0002 | 0.424 | 0.107 | 0.786 | 0.007 | 0.01 | 0.074 | 0.012 | 0.014 | 0.551 | 0.003 | 0.037 | 3.8 | 61.3 | 0.4 | 7.7 | 0.08 | 2.8 | 21.8 | 4.4 | 61.8 | 0.6 | 5.9 | 0.09 | 2.7 | 22.7
3482 | Э76ХФ | Р65 | 46 | 42.6833333 | 26 | 42.6833333 | 3.4949976 | 0.22526 | 0.11988 | 0.110301 | 0.096461 | 0.0386433 | 1524 | 1577 | 13.2309859 | 13601.54 | 113.5 | 1 | 18.788 | 0.073 | 0.05 | 0.208 | 0.067 | 0.02 | 0.048286 | 0.103 | 0.171 | 0.216 | 5894 | 0.002 | 0.585 | 0.318 | 0.102 | 0.698 | 0.006 | 0.009 | 0.063 | 0.01 | 0.018 | 0.478 | 0.003 | 0.003 | 0.004 | 0.753 | 0.0002 | 0.416 | 0.099 | 0.786 | 0.005 | 0.009 | 0.063 | 0.01 | 0.013 | 0.585 | 0.004 | 0.037 | 3.6 | 60.4 | 0.4 | 8.6 | 0.07 | 2.7 | 22.5 | 4.4 | 57.8 | 0.7 | 8.1 | 0.21 | 2.3 | 25.7
3483 | Э76ХФ | Р65 | 46 | 42.6833333 | 21.2166667 | 42.6833333 | 3.4304511 | 0.275665 | 0.098235 | 0.120009 | 0.160311 | 0.0391643 | 1559 | 1585 | 14.0272147 | 13659.07 | 114.9 | 1 | 19.529 | 0.155 | 0.05 | 0.274 | 0.028 | 0.02 | 0.048937 | 0.199 | 0.184 | 0.177 | 4830 | 0.002 | 0.558 | 0.338 | 0.1 | 0.687 | 0.011 | 0.009 | 0.073 | 0.01 | 0.018 | 0.433 | 0.002 | 0.003 | 0.003 | 0.771 | 0.0002 | 0.419 | 0.098 | 0.791 | 0.01 | 0.01 | 0.072 | 0.01 | 0.014 | 0.561 | 0.003 | 0.037 | 4.5 | 55.2 | 1.2 | 14.3 | 0.28 | 2.3 | 24.5 | 4.5 | 56.3 | 0.6 | 10.1 | 0.19 | 2.2 | 25.2
3484 | Э76ХФ | Р65 | 46 | 41.0333333 | 17.9166667 | 41.0333333 | 3.3596491 | 0.325473 | 0.154845 | 0.190176 | 0.134736 | 0.0403215 | 1559 | 1577 | 13.4963444 | 13854.14 | 118.7 | 1 | 18.46 | 0.073 | 0.05 | 0.292 | 0.026 | 0.02 | 0.050383 | 0.128 | 0.296 | 0.279 | 4137 | 0.002 | 0.504 | 0.293 | 0.113 | 0.633 | 0.007 | 0.011 | 0.074 | 0.008 | 0.02 | 0.444 | 0.002 | 0.003 | 0.004 | 0.765 | 0.0004 | 0.42 | 0.114 | 0.798 | 0.006 | 0.011 | 0.074 | 0.008 | 0.013 | 0.557 | 0.003 | 0.037 | 3.7 | 46.4 | 0.9 | 7.3 | 0.12 | 2.8 | 16.7 | 5.3 | 59.2 | 0.6 | 6.3 | 0.09 | 2.6 | 22.5
3485 | Э76ХФ | Р65 | 33 | 45.1333333 | 22.5666667 | 45.1333333 | 3.396728 | 0.2939577 | 0.129315 | 0.098121 | 0.115977 | 0.0387873 | 1555 | 1583 | 12.1673077 | 13054.65 | 114.5 | 1 | 18.278 | 0.188 | 0.05 | 0.262 | 0.028 | 0.02 | 0.048466 | 0.139 | 0.151 | 0.233 | 4910 | 0.002 | 0.521 | 0.312 | 0.086 | 0.708 | 0.005 | 0.008 | 0.054 | 0.01 | 0.019 | 0.462 | 0.002 | 0.003 | 0.004 | 0.769 | 0.0004 | 0.42 | 0.087 | 0.795 | 0.004 | 0.009 | 0.055 | 0.012 | 0.012 | 0.565 | 0.003 | 0.037 | 4.4 | 49.4 | 0.4 | 10.2 | 0.1 | 2.8 | 17.9 | 4.6 | 56.6 | 0.7 | 9 | 0.19 | 2.2 | 25.6
3486 | Э76ХФ | Р65 | 40 | 44 | 26.3166667 | 44 | 3.8656946 | 0.2515979 | 0.11655 | 0.100881 | 0.098919 | 0.0380927 | 1512 | 1579 | 11.6193103 | 13659.02 | 111.6 | 1 | 16.848 | 0.092 | 0.05 | 0.22 | 0.027 | 0.02 | 0.047598 | 0.111 | 0.156 | 0.21 | 5991 | 0.003 | 0.543 | 0.322 | 0.075 | 0.711 | 0.009 | 0.009 | 0.068 | 0.007 | 0.017 | 0.487 | 0.004 | 0.003 | 0.003 | 0.768 | 0.0001 | 0.42 | 0.075 | 0.79 | 0.008 | 0.01 | 0.068 | 0.008 | 0.013 | 0.559 | 0.003 | 0.036 | 3.7 | 59.3 | 1.5 | 9.8 | 0.21 | 2.6 | 22.5 | 3.4 | 62.2 | 1 | 3.8 | 0.16 | 2.5 | 25.3
3488 | Э76ХФ | Р65 | 40 | 43.3833333 | 18.35 | 43.3833333 | 3.7331691 | 0.370805 | 0.124875 | 0.130356 | 0.143466 | 0.0394244 | 1581 | 1575 | 16.1052632 | 12984.2 | 115.3 | 1 | 23.29 | 0.093 | 0.05 | 0.386 | 0.032 | 0.02 | 0.049262 | 0.168 | 0.201 | 0.225 | 3971 | 0.002 | 0.462 | 0.316 | 0.075 | 0.683 | 0.006 | 0.009 | 0.065 | 0.008 | 0.016 | 0.454 | 0.002 | 0.003 | 0.004 | 0.759 | 0.0002 | 0.419 | 0.075 | 0.797 | 0.005 | 0.01 | 0.065 | 0.009 | 0.011 | 0.578 | 0.003 | 0.036 | 5.5 | 58.2 | 0.7 | 9.2 | 0.11 | 2.6 | 22.1 | 6.4 | 52.7 | 0.5 | 9.7 | 0.13 | 2.3 | 23.1
3494 | Э76ХФ | Р65 | 35 | 42.6833333 | 18.5166667 | 42.6833333 | 2.99082745 | 0.33738 | 0.10656 | 0.135606 | 0.123765 | 0.0408597 | 1553 | 1573 | 11.2435852 | 13350.14 | 117.3 | 1 | 15.994 | 0.094 | 0.05 | 0.348 | 0.038 | 0.02 | 0.051541 | 0.137 | 0.209 | 0.192 | 4120 | 0.002 | 0.509 | 0.328 | 0.092 | 0.663 | 0.008 | 0.006 | 0.079 | 0.007 | 0.017 | 0.448 | 0.002 | 0.003 | 0.003 | 0.759 | 0.0002 | 0.416 | 0.096 | 0.781 | 0.007 | 0.01 | 0.08 | 0.008 | 0.015 | 0.563 | 0.003 | 0.038 | 4.1 | 57.4 | 1.1 | 14.6 | 0.15 | 2.6 | 22.5 | 4.2 | 62.3 | 0.9 | 4.4 | 0.15 | 2.4 | 25.5
3497 | Э76ХФ | Р65 | 6 | 44.2166667 | 13.7 | 44.2166667 | 2.99082745 | 0.361755 | 0.145952 | 0.204924 | 0.182552 | 0.0406542 | 1600 | 1590 | 12.4368037 | 13747.45 | 115.4 | 1 | 17.985 | 0.169 | 0.05 | 0.368 | 0.039 | 0.02 | 0.051396 | 0.2 | 0.316 | 0.263 | 3139 | 0.001 | 0.501 | 0.298 | 0.108 | 0.605 | 0.006 | 0.009 | 0.075 | 0.007 | 0.022 | 0.407 | 0.001 | 0.002 | 0.003 | 0.745 | 0.0002 | 0.418 | 0.106 | 0.784 | 0.005 | 0.009 | 0.076 | 0.008 | 0.016 | 0.562 | 0.002 | 0.036 | 4.2 | 50.4 | 0.5 | 14.5 | 0.26 | 2.1 | 24.4 | 4.4 | 53.3 | 0.7 | 10.2 | 0.2 | 2.2 | 24.4
3498 | Э76ХФ | Р65 | 6 | 45.5333333 | 20.7 | 45.5333333 | 2.99082745 | 0.399505 | 0.142378 | 0.18372 | 0.117607 | 0.0413693 | 1584 | 1587 | 8.5526354 | 13449.28 | 115.8 | 1 | 12.981 | 0.145 | 0.05 | 0.416 | 0.04 | 0.02 | 0.0523 | 0.107 | 0.285 | 0.257 | 4640 | 0.002 | 0.472 | 0.302 | 0.089 | 0.627 | 0.007 | 0.009 | 0.066 | 0.006 | 0.019 | 0.465 | 0.001 | 0.002 | 0.003 | 0.769 | 0.0001 | 0.418 | 0.089 | 0.785 | 0.006 | 0.01 | 0.067 | 0.007 | 0.013 | 0.556 | 0.003 | 0.035 | 4.1 | 57.8 | 0.4 | 12.1 | 0.13 | 2.3 | 25.3 | 5.7 | 57.2 | 0.5 | 8.9 | 0.19 | 2.5 | 22.8
3499 | Э76ХФ | Р65 | 13 | 42.0166667 | 15.65 | 42.0166667 | 2.99082745 | 0.282635 | 0.109138 | 0.107331 | 0.136537 | 0.0417126 | 1579 | 1577 | 8.9221737 | 13211.5 | 118.2 | 1 | 12.496 | 0.203 | 0.05 | 0.281 | 0.066 | 0.02 | 0.052734 | 0.169 | 0.164 | 0.197 | 3446 | 0.002 | 0.552 | 0.327 | 0.087 | 0.692 | 0.005 | 0.009 | 0.061 | 0.007 | 0.016 | 0.45 | 0.002 | 0.002 | 0.003 | 0.757 | 0.0002 | 0.416 | 0.086 | 0.785 | 0.005 | 0.01 | 0.062 | 0.007 | 0.013 | 0.566 | 0.003 | 0.035 | 3.3 | 49.3 | 0.5 | 13 | 0.2 | 1.9 | 25.4 | 3.2 | 65.1 | 0.3 | 6.7 | 0.09 | 2.8 | 22.9
3502 | Э76ХФ | Р65 | 18 | 44.2 | 17.15 | 44.2 | 2.5020652 | 0.35952 | 0.12188 | 0.093786 | 0.100406 | 0.0402825 | 1580 | 1576 | 9.9386878 | 12773.18 | 115.1 | 1 | 14.643 | 0.114 | 0.05 | 0.374 | 0.039 | 0.02 | 0.050926 | 0.118 | 0.144 | 0.22 | 3651 | 0.002 | 0.479 | 0.316 | 0.086 | 0.696 | 0.006 | 0.008 | 0.054 | 0.008 | 0.015 | 0.472 | 0.002 | 0.003 | 0.003 | 0.774 | 0.0006 | 0.42 | 0.085 | 0.785 | 0.005 | 0.01 | 0.055 | 0.009 | 0.012 | 0.569 | 0.003 | 0.038 | 3.6 | 54.9 | 0.5 | 11.3 | 0.11 | 2.4 | 22.6 | 4.2 | 62.1 | 0.3 | 7.5 | 0.07 | 2.6 | 23.5
3503 | Э76ХФ | Р65 | 16 | 45.2 | 17.9833333 | 45.2 | 2.99082745 | 0.310265 | 0.132406 | 0.098553 | 0.087039 | 0.041427 | 1560 | 1577 | 9.6937641 | 13559.22 | 115.4 | 1 | 14.336 | 0.012 | 0.05 | 0.311 | 0.04 | 0.02 | 0.052373 | 0.095 | 0.152 | 0.239 | 4064 | 0.002 | 0.518 | 0.312 | 0.091 | 0.704 | 0.005 | 0.01 | 0.058 | 0.007 | 0.017 | 0.487 | 0.002 | 0.003 | 0.003 | 0.758 | 0.0001 | 0.419 | 0.089 | 0.783 | 0.004 | 0.009 | 0.058 | 0.008 | 0.012 | 0.562 | 0.003 | 0.038 | 4.6 | 54.3 | 0.4 | 10.2 | 0.08 | 2.7 | 19.9 | 5.8 | 58.3 | 0.7 | 7.6 | 0.08 | 2.7 | 21.6
3508 | Э76ХФ | Р65 | 10 | 42.35 | 24.1666667 | 42.35 | 4.458575 | 0.36551 | 0.1108 | 0.15852 | 0.126111 | 0.0400823 | 1546 | 1579 | 13.5735577 | 13843.86 | 116.2 | 1 | 18.822 | 0.074 | 0.05 | 0.381 | 0.057 | 0.02 | 0.050673 | 0.131 | 0.245 | 0.2 | 5576 | 0.002 | 0.465 | 0.328 | 0.107 | 0.643 | 0.008 | 0.009 | 0.07 | 0.008 | 0.022 | 0.457 | 0.002 | 0.003 | 0.003 | 0.773 | 0.0003 | 0.42 | 0.106 | 0.786 | 0.007 | 0.011 | 0.069 | 0.009 | 0.016 | 0.556 | 0.003 | 0.038 | 3.2 | 45.6 | 1 | 12.7 | 0.18 | 2.8 | 16.3 | 4.7 | 56.5 | 0.9 | 14 | 0.09 | 2.6 | 22.1
3509 | Э76ХФ | Р65 | 5 | 43.5 | 17.1833333 | 43.5 | 2.99082745 | 0.389315 | 0.129082 | 0.157203 | 0.151235 | 0.040254 | 1590 | 1576 | 11.5510094 | 13321.05 | 117.1 | 1 | 16.688 | 0.052 | 0.05 | 0.407 | 0.034 | 0.02 | 0.05089 | 0.171 | 0.242 | 0.233 | 3815 | 0.002 | 0.441 | 0.314 | 0.114 | 0.643 | 0.006 | 0.008 | 0.074 | 0.008 | 0.021 | 0.44 | 0.002 | 0.002 | 0.003 | 0.768 | 0.0001 | 0.422 | 0.115 | 0.787 | 0.006 | 0.011 | 0.075 | 0.01 | 0.015 | 0.57 | 0.003 | 0.037 | 3 | 59.6 | 0.3 | 10.2 | 0.1 | 2.4 | 24.6 | 4.5 | 54 | 0.4 | 6.7 | 0.07 | 2.6 | 20.7
3512 | Э76ХФ | Р65 | 12 | 44.05 | 17.2333333 | 44.05 | 4.147941 | 0.368405 | 0.136838 | 0.123345 | 0.115369 | 0.0417126 | 1573 | 1584 | 11.3203988 | 14267.7 | 115.2 | 1 | 16.402 | 0.048 | 0.05 | 0.381 | 0.034 | 0.02 | 0.052734 | 0.129 | 0.19 | 0.247 | 4098 | 0.002 | 0.473 | 0.307 | 0.106 | 0.675 | 0.007 | 0.008 | 0.073 | 0.008 | 0.02 | 0.465 | 0.002 | 0.003 | 0.003 | 0.784 | 0.0002 | 0.415 | 0.106 | 0.777 | 0.006 | 0.011 | 0.074 | 0.008 | 0.015 | 0.561 | 0.003 | 0.038 | 3.6 | 59.1 | 0.5 | 13.8 | 0.09 | 2.6 | 22.6 | 4.1 | 60.9 | 0.3 | 9.5 | 0.09 | 2.4 | 24.9
3513 | Э76ХФ | Р65 | 7 | 43.2 | 20.9833333 | 43.2 | 3.7281053 | 0.38753 | 0.163984 | 0.18777 | 0.155004 | 0.0407974 | 1582 | 1580 | 11.5039813 | 12698.65 | 117.1 | 1 | 16.374 | 0.084 | 0.05 | 0.397 | 0.037 | 0.02 | 0.051577 | 0.164 | 0.29 | 0.296 | 4441 | 0.002 | 0.464 | 0.287 | 0.114 | 0.619 | 0.006 | 0.009 | 0.071 | 0.007 | 0.021 | 0.434 | 0.001 | 0.002 | 0.003 | 0.751 | 0.0001 | 0.421 | 0.113 | 0.79 | 0.006 | 0.01 | 0.072 | 0.008 | 0.016 | 0.565 | 0.003 | 0.038 | 3.4 | 58.1 | 0.3 | 12.4 | 0.09 | 2.2 | 25.9 | 4.1 | 60.4 | 0.4 | 10.3 | 0.09 | 2.4 | 25
3516 | Э76ХФ | Р65 | 6 | 49.3666667 | 22.65 | 49.3666667 | 2.99082745 | 0.3494 | 0.12742 | 0.132027 | 0.13363 | 0.0399961 | 1588 | 1605 | 13.673458 | 13229.14 | 117.2 | 1 | 21.737 | 0.052 | 0.05 | 0.359 | 0.037 | 0.02 | 0.050564 | 0.154 | 0.203 | 0.23 | 4994 | 0.002 | 0.465 | 0.313 | 0.092 | 0.661 | 0.008 | 0.008 | 0.075 | 0.008 | 0.019 | 0.455 | 0.002 | 0.003 | 0.003 | 0.768 | 0.0002 | 0.415 | 0.091 | 0.777 | 0.007 | 0.01 | 0.075 | 0.009 | 0.012 | 0.561 | 0.003 | 0.037 | 3 | 53.2 | 0.8 | 12.7 | 0.13 | 2.8 | 18.8 | 4.8 | 55.9 | 0.8 | 11 | 0.09 | 2.4 | 22.9
3517 | Э76ХФ | Р65 | 10 | 49.3666667 | 18.9833333 | 49.3666667 | 2.99082745 | 0.403045 | 0.129082 | 0.155745 | 0.143199 | 0.0399392 | 1594 | 1593 | 11.7582953 | 13565.58 | 115.9 | 1 | 19.313 | 0.127 | 0.05 | 0.424 | 0.031 | 0.02 | 0.050492 | 0.159 | 0.24 | 0.233 | 4292 | 0.002 | 0.442 | 0.306 | 0.074 | 0.65 | 0.005 | 0.009 | 0.055 | 0.008 | 0.018 | 0.443 | 0.001 | 0.003 | 0.003 | 0.778 | 0.0003 | 0.411 | 0.073 | 0.789 | 0.004 | 0.01 | 0.055 | 0.009 | 0.013 | 0.573 | 0.003 | 0.037 | 3.8 | 56.3 | 0.6 | 15.4 | 0.11 | 2.5 | 22.3 | 4.1 | 63.1 | 0.2 | 5.7 | 0.08 | 2.6 | 24.4
3519 | Э76ХФ | Р65 | 22 | 44.2 | 25.2833333 | 44.2 | 3.3125219 | 0.3485967 | 0.125204 | 0.135996 | 0.140431 | 0.0399107 | 1567 | 1603 | 12.418684 | 13275.15 | 117.2 | 1 | 16.986 | 0.21 | 0.05 | 0.318 | 0.074 | 0.02 | 0.050456 | 0.163 | 0.209 | 0.226 | 5594 | 0.002 | 0.491 | 0.315 | 0.102 | 0.672 | 0.008 | 0.008 | 0.075 | 0.008 | 0.018 | 0.441 | 0.002 | 0.003 | 0.003 | 0.76 | 0.0002 | 0.418 | 0.101 | 0.792 | 0.008 | 0.01 | 0.076 | 0.009 | 0.015 | 0.552 | 0.003 | 0.037 | 3.7 | 51.3 | 1.5 | 12.6 | 0.18 | 2.6 | 19.5 | 4.1 | 57.6 | 0.6 | 12.2 | 0.13 | 2.2 | 25.7
3521 | Э76ХФ | Р65 | 27 | 41 | 25.1 | 41 | 3.1169643 | 0.2780819 | 0.152904 | 0.076074 | 0.103282 | 0.0397106 | 1535 | 1583 | 14.195122 | 13073.31 | 116.6 | 1 | 19.4 | 0.134 | 0.05 | 0.236 | 0.07 | 0.02 | 0.050203 | 0.13 | 0.116 | 0.276 | 5469 | 0.002 | 0.546 | 0.295 | 0.075 | 0.736 | 0.004 | 0.009 | 0.045 | 0.01 | 0.017 | 0.47 | 0.003 | 0.003 | 0.005 | 0.774 | 0.0006 | 0.419 | 0.073 | 0.791 | 0.003 | 0.011 | 0.046 | 0.01 | 0.014 | 0.572 | 0.004 | 0.037 | 3.3 | 52.7 | 0.7 | 6.6 | 0.07 | 2.8 | 19 | 4.4 | 62.5 | 0.7 | 5.1 | 0.08 | 2.7 | 22.8
3522 | Э76ХФ | Р65 | 24 | 45.0333333 | 20.0333333 | 45.0333333 | 2.99082745 | 0.27501 | 0.114124 | 0.072081 | 0.12259 | 0.0395674 | 1559 | 1575 | 12.7424072 | 13288.85 | 115.9 | 1 | 18.88 | 0.073 | 0.05 | 0.272 | 0.058 | 0.02 | 0.050022 | 0.162 | 0.109 | 0.206 | 4437 | 0.002 | 0.562 | 0.321 | 0.095 | 0.736 | 0.007 | 0.009 | 0.074 | 0.01 | 0.017 | 0.454 | 0.002 | 0.003 | 0.003 | 0.776 | 0.0005 | 0.414 | 0.094 | 0.795 | 0.007 | 0.01 | 0.074 | 0.01 | 0.014 | 0.561 | 0.003 | 0.037 | 3.5 | 61.8 | 0.7 | 9.1 | 0.1 | 2.7 | 22.6 | 4 | 61.2 | 0.9 | 3.5 | 0.11 | 2.5 | 24.3
3523 | Э76ХФ | Р65 | 21 | 42.2 | 25.65 | 42.2 | 3.5338776 | 0.225538 | 0.109138 | 0.074187 | 0.104048 | 0.0396244 | 1533 | 1576 | 12.6241706 | 13019.88 | 116.6 | 1 | 17.758 | 0.072 | 0.05 | 0.186 | 0.055 | 0.02 | 0.050094 | 0.132 | 0.113 | 0.197 | 5566 | 0.002 | 0.585 | 0.324 | 0.108 | 0.721 | 0.008 | 0.009 | 0.08 | 0.011 | 0.02 | 0.466 | 0.002 | 0.004 | 0.003 | 0.75 | 0.0002 | 0.415 | 0.108 | 0.789 | 0.008 | 0.01 | 0.08 | 0.011 | 0.017 | 0.559 | 0.003 | 0.038 | 3.8 | 62.2 | 0.4 | 8.1 | 0.07 | 2.8 | 22.3 | 3.4 | 57.6 | 0.6 | 10.5 | 0.19 | 2.2 | 26
3527 | Э76ХФ | Р65 | 28 | 47.05 | 23.3666667 | 47.05 | 3.4453333 | 0.314855 | 0.126866 | 0.117579 | 0.11318 | 0.0389378 | 1562 | 1589 | 8.4190851 | 13213.69 | 114.8 | 1 | 13.087 | 0.091 | 0.05 | 0.317 | 0.077 | 0.02 | 0.049226 | 0.128 | 0.181 | 0.229 | 5146 | 0.002 | 0.526 | 0.309 | 0.109 | 0.691 | 0.006 | 0.01 | 0.065 | 0.009 | 0.019 | 0.462 | 0.002 | 0.003 | 0.004 | 0.769 | 0.0002 | 0.416 | 0.11 | 0.797 | 0.005 | 0.012 | 0.066 | 0.01 | 0.015 | 0.562 | 0.003 | 0.037 | 4.9 | 61.5 | 0.8 | 8.2 | 0.12 | 2.8 | 22 | 3.7 | 59.8 | 1 | 7.7 | 0.11 | 2.3 | 26.2
3528 | Э76ХФ | Р65 | 25 | 52.0333333 | 25.9 | 52.0333333 | 2.99082745 | 0.33452 | 0.151796 | 0.157866 | 0.125298 | 0.039796 | 1557 | 1583 | 9.9549952 | 12648.65 | 116.5 | 1 | 17.106 | 0.132 | 0.05 | 0.335 | 0.045 | 0.02 | 0.050311 | 0.13 | 0.244 | 0.274 | 5460 | 0.002 | 0.503 | 0.288 | 0.1 | 0.658 | 0.006 | 0.01 | 0.065 | 0.007 | 0.018 | 0.445 | 0.002 | 0.002 | 0.003 | 0.767 | 0.0002 | 0.415 | 0.1 | 0.794 | 0.006 | 0.01 | 0.065 | 0.008 | 0.012 | 0.542 | 0.003 | 0.036 | 4.1 | 58.7 | 0.5 | 10.8 | 0.08 | 2.6 | 22.4 | 4.2 | 57.9 | 0.5 | 11.3 | 0.11 | 2.3 | 25.6
3531 | Э76ХФ | Р65 | 23 | 47.55 | 19.8666667 | 47.55 | 2.99082745 | 0.395065 | 0.176726 | 0.212049 | 0.219462 | 0.0395674 | 1597 | 1580 | 16.244795 | 12527.52 | 115.8 | 1 | 25.748 | 0.295 | 0.05 | 0.403 | 0.038 | 0.02 | 0.050022 | 0.249 | 0.326 | 0.319 | 4148 | 0.001 | 0.446 | 0.267 | 0.113 | 0.585 | 0.008 | 0.01 | 0.081 | 0.006 | 0.021 | 0.381 | 0.001 | 0.002 | 0.003 | 0.771 | 0.0001 | 0.416 | 0.112 | 0.772 | 0.007 | 0.01 | 0.082 | 0.006 | 0.015 | 0.55 | 0.002 | 0.036 | 3.1 | 48.1 | 1.1 | 20.1 | 1.2 | 1.8 | 26.5 | 3.8 | 59.3 | 0.9 | 8.9 | 0.13 | 2.3 | 26.2
3532 | Э76ХФ | Р65 | 11 | 43.3666667 | 21.5 | 43.3666667 | 2.99082745 | 0.313965 | 0.15235 | 0.17238 | 0.17956 | 0.0387946 | 1576 | 1577 | 8.5772045 | 11653.95 | 111.7 | 1 | 12.375 | 0.15 | 0.05 | 0.309 | 0.074 | 0.02 | 0.049045 | 0.203 | 0.265 | 0.275 | 4176 | 0.002 | 0.53 | 0.282 | 0.085 | 0.632 | 0.006 | 0.009 | 0.057 | 0.005 | 0.018 | 0.437 | 0.001 | 0.002 | 0.003 | 0.769 | 0.0002 | 0.415 | 0.085 | 0.789 | 0.005 | 0.011 | 0.058 | 0.006 | 0.014 | 0.598 | 0.003 | 0.037 | 3.7 | 51.1 | 0.5 | 18.3 | 0.3 | 2.1 | 24.4 | 3.7 | 59.2 | 0.3 | 11.4 | 0.09 | 2.2 | 26.7
3533 | Э76ХФ | Р65 | 11 | 44.55 | 16 | 44.55 | 2 | 0.343215 | 0.144594 | 0.109713 | 0.160724 | 0.0391159 | 1607 | 1580 | 10.6280802 | 11880 | 116 | 1 | 15.455 | 0.075 | 0.05 | 0.349 | 0.096 | 0.02 | 0.049298 | 0.2 | 0.167 | 0.261 | 3168 | 0.002 | 0.482 | 0.297 | 0.099 | 0.686 | 0.007 | 0.01 | 0.073 | 0.008 | 0.018 | 0.424 | 0.002 | 0.003 | 0.003 | 0.779 | 0.0002 | 0.417 | 0.1 | 0.78 | 0.006 | 0.012 | 0.074 | 0.009 | 0.012 | 0.549 | 0.003 | 0.037 | 3.8 | 48.4 | 0.4 | 11.5 | 0.1 | 2.3 | 20.8 | 4.4 | 50.3 | 0.5 | 11.6 | 0.12 | 2.2 | 22.5
3537 | Э76ХФ | Р65 | 85 | 41.8666667 | 27.35 | 41.8666667 | 3.4821134 | 0.371835 | 0.150134 | 0.194595 | 0.17898 | 0.040393 | 1563 | 1587 | 6.4461783 | 12873.13 | 117 | 1 | 8.996 | 0.06 | 0.05 | 0.38 | 0.059 | 0.02 | 0.050745 | 0.193 | 0.3 | 0.271 | 5868 | 0.002 | 0.47 | 0.292 | 0.092 | 0.617 | 0.006 | 0.01 | 0.065 | 0.006 | 0.018 | 0.412 | 0.002 | 0.002 | 0.003 | 0.766 | 0.0001 | 0.413 | 0.091 | 0.775 | 0.005 | 0.011 | 0.066 | 0.008 | 0.014 | 0.559 | 0.003 | 0.036 | 3.7 | 55.5 | 0.9 | 8.5 | 0.12 | 2.3 | 24.4 | 4.1 | 53.5 | 0.6 | 10.6 | 0.13 | 2.1 | 27.5
3538 | Э76ХФ | Р65 | 88 | 41.1833333 | 26.5 | 41.1833333 | 3.4015064 | 0.38774 | 0.147364 | 0.12135 | 0.16976 | 0.0406812 | 1522 | 1582 | 7.1350497 | 13324.53 | 116 | 1 | 9.777 | 0.078 | 0.05 | 0.403 | 0.086 | 0.02 | 0.051107 | 0.209 | 0.185 | 0.266 | 5885 | 0.002 | 0.447 | 0.313 | 0.091 | 0.692 | 0.006 | 0.009 | 0.062 | 0.008 | 0.019 | 0.43 | 0.002 | 0.002 | 0.003 | 0.758 | 0.0001 | 0.434 | 0.09 | 0.789 | 0.005 | 0.011 | 0.063 | 0.009 | 0.013 | 0.58 | 0.003 | 0.037 | 3.1 | 49.6 | 0.3 | 9.8 | 0.09 | 2.4 | 21.1 | 4.4 | 59.6 | 0.4 | 6.7 | 0.08 | 2.4 | 24.4
3539 | Э76ХФ | Р65 | 62 | 42.3666667 | 18.1833333 | 41.5333333 | 3.3691959 | 0.39257 | 0.135176 | 0.128049 | 0.157132 | 0.0406525 | 1552 | 1579 | 9.6017101 | 14004.03 | 117.7 | 1 | 13.101 | 0.063 | 0.05 | 0.411 | 0.06 | 0.02 | 0.051071 | 0.187 | 0.196 | 0.244 | 4244 | 0.002 | 0.454 | 0.303 | 0.104 | 0.673 | 0.007 | 0.011 | 0.076 | 0.01 | 0.02 | 0.414 | 0.002 | 0.003 | 0.003 | 0.773 | 0.0003 | 0.412 | 0.102 | 0.783 | 0.005 | 0.013 | 0.076 | 0.011 | 0.012 | 0.562 | 0.003 | 0.037 | 3.7 | 50.4 | 0.6 | 19.5 | 0.38 | 2 | 25.8 | 3.7 | 56.4 | 0.6 | 9.4 | 0.12 | 2.2 | 25.5
3540 | Э76ХФ | Р65 | 43 | 42.1833333 | 14.5 | 42.1833333 | 3 | 0.33782 | 0.095288 | 0.049647 | 0.144556 | 0.0392412 | 1581 | 1576 | 12.0887019 | 13224.83 | 112.8 | 1 | 16.763 | 0.124 | 0.05 | 0.354 | 0.053 | 0.02 | 0.049298 | 0.2 | 0.073 | 0.172 | 3196 | 0.002 | 0.464 | 0.34 | 0.107 | 0.743 | 0.006 | 0.01 | 0.067 | 0.012 | 0.02 | 0.442 | 0.002 | 0.003 | 0.003 | 0.784 | 0.0001 | 0.419 | 0.106 | 0.782 | 0.005 | 0.012 | 0.067 | 0.013 | 0.016 | 0.563 | 0.003 | 0.037 | 3.5 | 48.1 | 0.6 | 11.3 | 0.14 | 2.3 | 20.9 | 4.7 | 55.6 | 0.3 | 7.7 | 0.08 | 2.7 | 20.6
3541 | Э76ХФ | Р65 | 41 | 42.7166667 | 17.65 | 42.7166667 | 2.99082745 | 0.323355 | 0.112462 | 0.072246 | 0.132928 | 0.0397307 | 1555 | 1577 | 9.0861261 | 13250.99 | 112.1 | 1 | 12.607 | 0.062 | 0.05 | 0.332 | 0.051 | 0.02 | 0.049913 | 0.173 | 0.109 | 0.203 | 3898 | 0.002 | 0.481 | 0.323 | 0.097 | 0.719 | 0.005 | 0.012 | 0.064 | 0.008 | 0.016 | 0.449 | 0.002 | 0.003 | 0.003 | 0.778 | 0.0002 | 0.42 | 0.097 | 0.786 | 0.005 | 0.011 | 0.065 | 0.01 | 0.014 | 0.574 | 0.003 | 0.038 | 3.6 | 48.6 | 0.7 | 11.4 | 0.25 | 2.4 | 20.4 | 4.8 | 52.8 | 0.6 | 7.1 | 0.08 | 2.6 | 20.4
3542 | Э76ХФ | Р65 | 36 | 44.7166667 | 17.1833333 | 44.7166667 | 2.99082745 | 0.365885 | 0.10803 | 0.133446 | 0.171048 | 0.0398175 | 1584 | 1570 | 9.0181141 | 12961.4 | 115.5 | 1 | 13.442 | 0.169 | 0.05 | 0.383 | 0.032 | 0.02 | 0.050022 | 0.206 | 0.204 | 0.195 | 3712 | 0.002 | 0.466 | 0.33 | 0.106 | 0.672 | 0.006 | 0.011 | 0.063 | 0.011 | 0.027 | 0.426 | 0.001 | 0.002 | 0.003 | 0.759 | 0.0002 | 0.42 | 0.104 | 0.784 | 0.005 | 0.012 | 0.063 | 0.011 | 0.018 | 0.569 | 0.003 | 0.037 | 3.8 | 49.1 | 0.4 | 14.3 | 0.14 | 2 | 24.2 | 4 | 53.8 | 0.7 | 14.2 | 0.18 | 2.2 | 25.5
3545 | Э76ХФ | Р65 | 42 | 45.2166667 | 22.8666667 | 45.2166667 | 5.0976116 | 0.33272 | 0.163984 | 0.170847 | 0.167996 | 0.0401916 | 1539 | 1578 | 8.4483161 | 13765.01 | 117 | 1 | 12.473 | 0.074 | 0.05 | 0.33 | 0.027 | 0.02 | 0.050492 | 0.186 | 0.263 | 0.296 | 5246 | 0.002 | 0.49 | 0.286 | 0.08 | 0.638 | 0.005 | 0.011 | 0.059 | 0.007 | 0.017 | 0.43 | 0.001 | 0.002 | 0.003 | 0.764 | 0.0001 | 0.42 | 0.081 | 0.785 | 0.004 | 0.012 | 0.06 | 0.007 | 0.014 | 0.567 | 0.003 | 0.037 | 3.2 | 47.5 | 0.6 | 15.3 | 0.2 | 2.2 | 21.8 | 3.8 | 49.5 | 0.8 | 10.8 | 0.16 | 2.3 | 23.1
3547 | Э76ХФ | Р65 | 23 | 42.8833333 | 17.2 | 42.8833333 | 2.99082745 | 0.361445 | 0.123542 | 0.121758 | 0.131824 | 0.039328 | 1571 | 1575 | 9.3183055 | 13580.23 | 113.1 | 1 | 13.32 | 0.044 | 0.05 | 0.375 | 0.047 | 0.02 | 0.049407 | 0.151 | 0.187 | 0.223 | 3893 | 0.002 | 0.479 | 0.316 | 0.107 | 0.676 | 0.008 | 0.01 | 0.083 | 0.008 | 0.019 | 0.447 | 0.001 | 0.002 | 0.003 | 0.788 | 0.0001 | 0.421 | 0.104 | 0.783 | 0.007 | 0.012 | 0.082 | 0.008 | 0.014 | 0.572 | 0.003 | 0.038 | 3.2 | 56.1 | 0.5 | 12.5 | 0.1 | 2.4 | 23.2 | 3.6 | 59.6 | 0.4 | 8.5 | 0.06 | 2.3 | 26
3548 | Э76ХФ | Р65 | 11 | 43.7166667 | 23.3833333 | 43.7166667 | 3.1503568 | 0.37128 | 0.150688 | 0.173412 | 0.141136 | 0.040393 | 1560 | 1572 | 9.1722455 | 13060.58 | 116.7 | 1 | 13.366 | 0.042 | 0.05 | 0.38 | 0.027 | 0.02 | 0.050745 | 0.144 | 0.268 | 0.272 | 5090 | 0.002 | 0.467 | 0.295 | 0.109 | 0.633 | 0.006 | 0.01 | 0.065 | 0.006 | 0.02 | 0.438 | 0.002 | 0.002 | 0.003 | 0.775 | 0.0001 | 0.42 | 0.108 | 0.785 | 0.005 | 0.012 | 0.065 | 0.007 | 0.018 | 0.556 | 0.003 | 0.037 | 3.2 | 47.7 | 0.4 | 7.2 | 0.09 | 2.6 | 18.3 | 4.4 | 62.6 | 0.9 | 3.1 | 0.08 | 2.4 | 26.2
3549 | Э76ХФ | Р65 | 9 | 47.0833333 | 17.05 | 47.0833333 | 2.5783299 | 0.34875 | 0.146256 | 0.122802 | 0.149816 | 0.0411994 | 1594 | 1580 | 10.6989746 | 12900.88 | 118.6 | 1 | 16.521 | 0.044 | 0.05 | 0.355 | 0.028 | 0.02 | 0.051758 | 0.178 | 0.188 | 0.264 | 3666 | 0.002 | 0.466 | 0.303 | 0.106 | 0.683 | 0.006 | 0.01 | 0.063 | 0.01 | 0.018 | 0.441 | 0.002 | 0.003 | 0.003 | 0.772 | 0.0002 | 0.422 | 0.107 | 0.79 | 0.006 | 0.012 | 0.064 | 0.011 | 0.015 | 0.569 | 0.003 | 0.038 | 3.5 | 51.9 | 0.5 | 10 | 0.08 | 2.7 | 19.2 | 4.4 | 51.4 | 0.6 | 7.2 | 0.07 | 2.5 | 20.8
3550 | Э76ХФ | Р65 | 14 | 43.3833333 | 15.55 | 43.3833333 | 2.99082745 | 0.29787 | 0.151796 | 0.152181 | 0.157068 | 0.0404798 | 1583 | 1581 | 9.0742769 | 13257.88 | 116.7 | 1 | 13.072 | 0.043 | 0.05 | 0.29 | 0.027 | 0.02 | 0.050854 | 0.177 | 0.234 | 0.274 | 3436 | 0.002 | 0.493 | 0.306 | 0.101 | 0.669 | 0.007 | 0.011 | 0.066 | 0.007 | 0.02 | 0.451 | 0.002 | 0.002 | 0.003 | 0.771 | 0.0002 | 0.431 | 0.1 | 0.796 | 0.005 | 0.011 | 0.066 | 0.008 | 0.015 | 0.572 | 0.003 | 0.037 | 3.7 | 57.9 | 0.5 | 14.7 | 0.09 | 2.6 | 22.3 | 5.5 | 59.5 | 0.5 | 9.6 | 0.1 | 2.6 | 22.5
3551 | Э76ХФ | Р65 | 12 | 48.2166667 | 20.0333333 | 48.2166667 | 2.99082745 | 0.35138 | 0.147364 | 0.14955 | 0.15308 | 0.040163 | 1576 | 1580 | 10.5589958 | 12887.52 | 116 | 1 | 16.824 | 0.042 | 0.05 | 0.357 | 0.03 | 0.02 | 0.050456 | 0.172 | 0.23 | 0.266 | 4303 | 0.002 | 0.466 | 0.295 | 0.097 | 0.653 | 0.006 | 0.01 | 0.067 | 0.007 | 0.019 | 0.436 | 0.002 | 0.002 | 0.003 | 0.779 | 0.0001 | 0.417 | 0.098 | 0.783 | 0.006 | 0.011 | 0.067 | 0.008 | 0.015 | 0.562 | 0.003 | 0.037 | 3.1 | 45.4 | 0.5 | 8.1 | 0.11 | 2.5 | 18 | 4.6 | 53.2 | 0.5 | 5.7 | 0.08 | 2.6 | 20.7
3552 | Э76ХФ | Р65 | 17 | 49.5333333 | 23.3166667 | 49.5333333 | 4.4462952 | 0.33864 | 0.125204 | 0.109122 | 0.106776 | 0.0392412 | 1546 | 1575 | 9.3242044 | 13550.82 | 112.8 | 1 | 15.056 | 0.034 | 0.05 | 0.347 | 0.051 | 0.02 | 0.049298 | 0.118 | 0.168 | 0.226 | 5266 | 0.002 | 0.512 | 0.315 | 0.104 | 0.693 | 0.006 | 0.011 | 0.072 | 0.007 | 0.019 | 0.477 | 0.002 | 0.003 | 0.003 | 0.772 | 0.0002 | 0.419 | 0.102 | 0.788 | 0.005 | 0.012 | 0.072 | 0.007 | 0.013 | 0.562 | 0.003 | 0.037 | 3.2 | 54.6 | 0.9 | 8.4 | 0.11 | 2.8 | 19.4 | 3.6 | 61 | 0.5 | 6.9 | 0.09 | 2.3 | 26.7
3553 | Э76ХФ | Р65 | 18 | 43.5166667 | 13.5 | 43.5166667 | 3 | 0.31364 | 0.154012 | 0.101295 | 0.12566 | 0.038414 | 1618 | 1594 | 13.1456639 | 12742.22 | 111.2 | 1 | 19.032 | 0.052 | 0.05 | 0.311 | 0.027 | 0.02 | 0.048213 | 0.15 | 0.155 | 0.278 | 2867 | 0.002 | 0.497 | 0.287 | 0.072 | 0.698 | 0.004 | 0.01 | 0.049 | 0.008 | 0.015 | 0.458 | 0.002 | 0.003 | 0.003 | 0.763 | 0.0001 | 0.416 | 0.07 | 0.779 | 0.003 | 0.011 | 0.05 | 0.008 | 0.013 | 0.562 | 0.003 | 0.037 | 3.2 | 51.9 | 0.6 | 13.3 | 0.08 | 2.4 | 21.4 | 4.1 | 57.9 | 0.5 | 13.2 | 0.1 | 2.2 | 26.2
3554 | Э76ХФ | Р65 | 21 | 47.7 | 28.4 | 47.7 | 2.99082745 | 0.405235 | 0.182266 | 0.198234 | 0.171432 | 0.0403096 | 1609 | 1626 | 8.1447392 | 12367.61 | 114.5 | 1 | 12.88 | 0.16 | 0.05 | 0.415 | 0.05 | 0.02 | 0.050564 | 0.18 | 0.306 | 0.329 | 5854 | 0.002 | 0.448 | 0.258 | 0.088 | 0.611 | 0.007 | 0.009 | 0.062 | 0.007 | 0.02 | 0.417 | 0.002 | 0.003 | 0.003 | 0.752 | 0.0004 | 0.42 | 0.085 | 0.788 | 0.006 | 0.013 | 0.06 | 0.008 | 0.013 | 0.566 | 0.003 | 0.037 | 3.7 | 56.4 | 1.4 | 12.1 | 0.08 | 2.5 | 22.5 | 3.9 | 57.9 | 0.5 | 12.1 | 0.12 | 2.2 | 26.3
3555 | Э76ХФ | Р65 | 18 | 46.85 | 25.8666667 | 46.85 | 3.0852995 | 0.36573 | 0.180604 | 0.212364 | 0.199051 | 0.0416649 | 1555 | 1604 | 16.7275357 | 13699.48 | 116.9 | 1 | 25.7 | 0.165 | 0.05 | 0.366 | 0.039 | 0.02 | 0.052264 | 0.218 | 0.328 | 0.326 | 5906 | 0.002 | 0.482 | 0.274 | 0.085 | 0.614 | 0.006 | 0.014 | 0.06 | 0.006 | 0.02 | 0.418 | 0.002 | 0.002 | 0.003 | 0.766 | 0.0002 | 0.418 | 0.084 | 0.784 | 0.005 | 0.013 | 0.061 | 0.007 | 0.016 | 0.556 | 0.003 | 0.037 | 3.2 | 51.5 | 0.5 | 12.1 | 0.11 | 2.2 | 23.4 | 3.9 | 58.2 | 0.5 | 10.7 | 0.11 | 2.2 | 26.1
3556 | Э76ХФ | Р65 | 17 | 49.7 | 23.0333333 | 49.7 | 2.5657789 | 0.349745 | 0.17451 | 0.222465 | 0.176415 | 0.0411746 | 1574 | 1603 | 7.1885312 | 13308.54 | 116.3 | 1 | 11.909 | 0.094 | 0.05 | 0.347 | 0.038 | 0.02 | 0.051649 | 0.18 | 0.345 | 0.315 | 5109 | 0.002 | 0.488 | 0.274 | 0.083 | 0.605 | 0.006 | 0.011 | 0.059 | 0.006 | 0.02 | 0.442 | 0.002 | 0.002 | 0.002 | 0.755 | 0.0001 | 0.416 | 0.083 | 0.789 | 0.005 | 0.012 | 0.059 | 0.007 | 0.015 | 0.567 | 0.003 | 0.037 | 3.4 | 59.2 | 0.7 | 10.6 | 0.1 | 2.5 | 23.4 | 3.9 | 57.9 | 0.5 | 11.6 | 0.12 | 2.2 | 26.2
3557 | Э76ХФ | Р65 | 29 | 43.2333333 | 20.05 | 43.2333333 | 2.2681481 | 0.315445 | 0.137946 | 0.159724 | 0.146189 | 0.0418092 | 1591 | 1599 | 7.2841414 | 12691.27 | 114.3 | 1 | 10.475 | 0.129 | 0.05 | 0.314 | 0.049 | 0.02 | 0.052445 | 0.159 | 0.247 | 0.249 | 4241 | 0.002 | 0.513 | 0.304 | 0.105 | 0.658 | 0.007 | 0.011 | 0.073 | 0.009 | 0.021 | 0.451 | 0.001 | 0.002 | 0.003 | 0.752 | 0.0004 | 0.421 | 0.106 | 0.8 | 0.006 | 0.011 | 0.074 | 0.01 | 0.014 | 0.572 | 0.003 | 0.039 | 3.5 | 45.2 | 0.8 | 11.6 | 0.12 | 2.3 | 19.3 | 5 | 59.6 | 0.4 | 9 | 0.08 | 2.7 | 22.4
3558 | Э76ХФ | Р65 | 42 | 43.0333333 | 21.05 | 43.0333333 | 2.9981718 | 0.3241 | 0.098612 | 0.086177 | 0.141997 | 0.0407138 | 1573 | 1591 | 8.1508908 | 13274.11 | 113.2 | 1 | 11.692 | 0.127 | 0.05 | 0.335 | 0.051 | 0.02 | 0.051071 | 0.182 | 0.131 | 0.178 | 4657 | 0.002 | 0.508 | 0.352 | 0.11 | 0.725 | 0.007 | 0.01 | 0.074 | 0.011 | 0.021 | 0.462 | 0.002 | 0.003 | 0.003 | 0.752 | 0.0001 | 0.435 | 0.109 | 0.796 | 0.006 | 0.011 | 0.074 | 0.011 | 0.014 | 0.58 | 0.003 | 0.039 | 3.3 | 49.6 | 0.7 | 14.6 | 0.28 | 2.3 | 21.3 | 4.3 | 56.3 | 0.8 | 14.1 | 0.09 | 2.5 | 22.6
3559 | Э76ХФ | Р65 | 51 | 43.1833333 | 22.3166667 | 43.1833333 | 2.3895643 | 0.416315 | 0.142378 | 0.17801 | 0.170665 | 0.0410885 | 1564 | 1585 | 9.3494404 | 13246.6 | 118.8 | 1 | 13.458 | 0.111 | 0.05 | 0.437 | 0.049 | 0.02 | 0.051541 | 0.189 | 0.275 | 0.257 | 4927 | 0.002 | 0.446 | 0.308 | 0.104 | 0.652 | 0.007 | 0.011 | 0.082 | 0.007 | 0.022 | 0.437 | 0.002 | 0.002 | 0.003 | 0.753 | 0.0003 | 0.423 | 0.102 | 0.797 | 0.006 | 0.012 | 0.081 | 0.008 | 0.016 | 0.573 | 0.003 | 0.037 | 3.6 | 57.8 | 0.5 | 14.4 | 0.08 | 2.4 | 24.2 | 4.6 | 58.1 | 0.8 | 7.6 | 0.12 | 2.4 | 23.8
3560 | Э76ХФ | Р65 | 58 | 42.2 | 23.9 | 42.2 | 2.6935867 | 0.35642 | 0.108584 | 0.112039 | 0.137624 | 0.0410885 | 1542 | 1585 | 17.0775623 | 12810.88 | 118.3 | 1 | 23.975 | 0.003 | 0.05 | 0.372 | 0.05 | 0.02 | 0.051541 | 0.165 | 0.172 | 0.196 | 5103 | 0.002 | 0.49 | 0.333 | 0.112 | 0.693 | 0.007 | 0.01 | 0.075 | 0.012 | 0.025 | 0.454 | 0.002 | 0.003 | 0.003 | 0.77 | 0.0002 | 0.421 | 0.111 | 0.786 | 0.006 | 0.012 | 0.074 | 0.013 | 0.017 | 0.564 | 0.003 | 0.037 | 3.1 | 57.6 | 0.3 | 13.3 | 0.13 | 2.2 | 26.1 | 3.7 | 56.6 | 0.6 | 7 | 0.13 | 2.2 | 26
3561 | Э76ХФ | Р65 | 66 | 46.3666667 | 21.0333333 | 46.3666667 | 2.5339988 | 0.396285 | 0.106922 | 0.151803 | 0.159858 | 0.0407138 | 1560 | 1579 | 11.6887764 | 13079.24 | 116.6 | 1 | 17.965 | 0.145 | 0.05 | 0.42 | 0.039 | 0.02 | 0.051071 | 0.183 | 0.234 | 0.193 | 4585 | 0.002 | 0.461 | 0.329 | 0.11 | 0.667 | 0.007 | 0.011 | 0.067 | 0.01 | 0.026 | 0.449 | 0.002 | 0.003 | 0.003 | 0.751 | 0.0001 | 0.42 | 0.112 | 0.798 | 0.006 | 0.011 | 0.068 | 0.012 | 0.02 | 0.579 | 0.003 | 0.038 | 3.2 | 50.9 | 0.8 | 10.7 | 0.13 | 2.3 | 22.2 | 3.7 | 56.5 | 0.6 | 5.7 | 0.07 | 2.3 | 25.1
3563 | Э76ХФ | Р65 | 35 | 42.55 | 18.5 | 42.55 | 3 | 0.3337536 | 0.126866 | 0.099231 | 0.103431 | 0.0410885 | 1565 | 1568 | 8.7470958 | 13534.05 | 113.6 | 1 | 12.382 | 0.129 | 0.05 | 0.31 | 0.05 | 0.02 | 0.051541 | 0.118 | 0.153 | 0.229 | 4173 | 0.002 | 0.489 | 0.314 | 0.084 | 0.7 | 0.005 | 0.01 | 0.063 | 0.009 | 0.019 | 0.481 | 0.002 | 0.003 | 0.003 | 0.763 | 0.0001 | 0.421 | 0.084 | 0.789 | 0.004 | 0.011 | 0.064 | 0.01 | 0.014 | 0.573 | 0.003 | 0.039 | 3.1 | 49.5 | 0.5 | 13.7 | 0.23 | 2.3 | 22 | 3.9 | 56.7 | 0.5 | 11.7 | 0.1 | 2.3 | 25.2
3564 | Э76ХФ | Р65 | 36 | 42.1833333 | 21.45 | 42.1833333 | 2.699271 | 0.3647772 | 0.151242 | 0.150229 | 0.146324 | 0.0417518 | 1547 | 1571 | 11.3504544 | 12693.71 | 116.7 | 1 | 15.96 | 0.087 | 0.05 | 0.365 | 0.039 | 0.02 | 0.052373 | 0.163 | 0.232 | 0.273 | 4538 | 0.002 | 0.449 | 0.292 | 0.085 | 0.662 | 0.006 | 0.009 | 0.059 | 0.008 | 0.019 | 0.451 | 0.002 | 0.002 | 0.002 | 0.778 | 0.0002 | 0.419 | 0.085 | 0.798 | 0.005 | 0.011 | 0.06 | 0.009 | 0.015 | 0.562 | 0.003 | 0.037 | 3.2 | 50 | 0.5 | 10.7 | 0.14 | 2.3 | 22.1 | 3.9 | 58.1 | 0.5 | 12 | 0.1 | 2.2 | 25.9
3566 | Э76ХФ | Р65 | 23 | 42.6833333 | 13 | 42.6833333 | 2 | 0.372865 | 0.13573 | 0.141933 | 0.143493 | 0.0404539 | 1607 | 1575 | 14.1005857 | 11616.92 | 117 | 1 | 20.062 | 0.077 | 0.05 | 0.386 | 0.038 | 0.02 | 0.050745 | 0.162 | 0.219 | 0.245 | 2517 | 0.002 | 0.463 | 0.311 | 0.103 | 0.674 | 0.006 | 0.01 | 0.063 | 0.009 | 0.02 | 0.462 | 0.001 | 0.002 | 0.003 | 0.749 | 0.0003 | 0.419 | 0.102 | 0.791 | 0.005 | 0.01 | 0.064 | 0.009 | 0.015 | 0.562 | 0.002 | 0.036 | 3.2 | 57.2 | 0.5 | 15.2 | 0.1 | 2.4 | 24.1 | 3.9 | 58.4 | 0.5 | 11.9 | 0.11 | 2.2 | 26.2
3567 | Э76ХФ | Р65 | 24 | 45.3333333 | 19.2 | 45.3333333 | 2.99082745 | 0.327835 | 0.11911 | 0.077835 | 0.08142 | 0.0398488 | 1536 | 1577 | 11.3605147 | 13328.125 | 114.4 | 1 | 17.167 | 0.15 | 0.05 | 0.336 | 0.039 | 0.02 | 0.049986 | 0.093 | 0.12 | 0.215 | 4265 | 0.002 | 0.497 | 0.317 | 0.111 | 0.714 | 0.006 | 0.008 | 0.071 | 0.009 | 0.02 | 0.491 | 0.002 | 0.003 | 0.003 | 0.779 | 0.0002 | 0.417 | 0.111 | 0.781 | 0.005 | 0.01 | 0.071 | 0.009 | 0.016 | 0.563 | 0.003 | 0.037 | 2.9 | 44.7 | 0.5 | 8.5 | 0.1 | 2.2 | 20 | 3.8 | 59.3 | 0.4 | 10.3 | 0.11 | 2.2 | 26.5
3568 | Э76ХФ | Р65 | 29 | 42.8833333 | 15.6833333 | 42.8833333 | 3 | 0.3656 | 0.09972 | 0.085314 | 0.076164 | 0.0390987 | 1559 | 1576 | 9.5862417 | 13022.74 | 113.6 | 1 | 13.703 | 0.109 | 0.05 | 0.386 | 0.038 | 0.02 | 0.049045 | 0.082 | 0.132 | 0.18 | 3404 | 0.002 | 0.448 | 0.329 | 0.099 | 0.707 | 0.006 | 0.009 | 0.063 | 0.009 | 0.02 | 0.492 | 0.002 | 0.003 | 0.003 | 0.781 | 0.0001 | 0.414 | 0.1 | 0.785 | 0.006 | 0.011 | 0.063 | 0.01 | 0.016 | 0.559 | 0.003 | 0.037 | 3.1 | 53 | 0.7 | 14.4 | 0.16 | 2.4 | 22.5 | 3.9 | 47.1 | 0.2 | 10.5 | 0.05 | 2.3 | 20.1
3569 | Э76ХФ | Р65 | 31 | 45.8333333 | 21.0166667 | 45.8333333 | 3.3318535 | 0.354115 | 0.100274 | 0.103787 | 0.081007 | 0.0398775 | 1542 | 1564 | 8.3154098 | 13920.38 | 115.5 | 1 | 12.681 | 0.093 | 0.05 | 0.371 | 0.04 | 0.02 | 0.050022 | 0.082 | 0.161 | 0.181 | 4876 | 0.002 | 0.504 | 0.333 | 0.117 | 0.694 | 0.007 | 0.009 | 0.071 | 0.008 | 0.018 | 0.493 | 0.002 | 0.003 | 0.003 | 0.755 | 0.0001 | 0.416 | 0.117 | 0.787 | 0.006 | 0.011 | 0.073 | 0.009 | 0.016 | 0.568 | 0.003 | 0.037 | 3.6 | 56.7 | 0.4 | 14.3 | 0.15 | 2.4 | 23.9 | 3.7 | 60 | 0.5 | 6 | 0.09 | 2.6 | 22.7
3570 | Э76ХФ | Р65 | 36 | 41.0333333 | 20.9666667 | 41.0333333 | 3.3406745 | 0.362245 | 0.095842 | 0.153654 | 0.157719 | 0.0410016 | 1518 | 1574 | 8.5759545 | 13730.37 | 118.3 | 1 | 11.73 | 0.128 | 0.05 | 0.38 | 0.039 | 0.02 | 0.051432 | 0.179 | 0.237 | 0.173 | 4798 | 0.001 | 0.487 | 0.342 | 0.107 | 0.651 | 0.007 | 0.009 | 0.071 | 0.009 | 0.02 | 0.424 | 0.001 | 0.003 | 0.003 | 0.761 | 0.0001 | 0.419 | 0.107 | 0.784 | 0.006 | 0.01 | 0.07 | 0.01 | 0.017 | 0.56 | 0.003 | 0.038 | 3.3 | 48.6 | 0.4 | 11.9 | 0.19 | 2.3 | 21.4 | 4.2 | 55.4 | 0.6 | 12.4 | 0.11 | 2.5 | 22.4
3571 | Э76ХФ | Р65 | 32 | 41.5166667 | 17.1833333 | 41.5166667 | 2.99082745 | 0.38676 | 0.147364 | 0.192691 | 0.175826 | 0.0396758 | 1552 | 1578 | 9.2767563 | 13156.94 | 115.7 | 1 | 12.838 | 0.13 | 0.05 | 0.399 | 0.038 | 0.02 | 0.049769 | 0.191 | 0.298 | 0.266 | 3768 | 0.001 | 0.476 | 0.296 | 0.129 | 0.608 | 0.006 | 0.008 | 0.071 | 0.008 | 0.023 | 0.405 | 0.001 | 0.002 | 0.003 | 0.763 | 0.0002 | 0.417 | 0.129 | 0.776 | 0.006 | 0.012 | 0.071 | 0.009 | 0.019 | 0.563 | 0.003 | 0.036 | 3.3 | 53.6 | 0.4 | 14.9 | 0.12 | 2.2 | 24.8 | 3.6 | 58.1 | 0.6 | 12.3 | 0.13 | 2.2 | 26.1
3572 | Э76ХФ | Р65 | 32 | 43.5 | 16.8 | 43.5 | 2.99082745 | 0.34016 | 0.1108 | 0.150056 | 0.110851 | 0.0389831 | 1560 | 1580 | 15.0170441 | 13507.14 | 112.6 | 1 | 21.733 | 0.097 | 0.05 | 0.35 | 0.039 | 0.02 | 0.0489 | 0.109 | 0.233 | 0.2 | 3782 | 0.002 | 0.478 | 0.326 | 0.101 | 0.66 | 0.007 | 0.008 | 0.069 | 0.008 | 0.021 | 0.471 | 0.002 | 0.002 | 0.003 | 0.77 | 0.0001 | 0.419 | 0.1 | 0.787 | 0.006 | 0.009 | 0.068 | 0.009 | 0.015 | 0.565 | 0.003 | 0.037 | 3.2 | 46 | 1.6 | 9 | 0.13 | 2.4 | 19.3 | 4.2 | 60 | 0.9 | 5.1 | 0.13 | 2.3 | 26.3
3573 | Э76ХФ | Р65 | 25 | 45.3666667 | 24.0333333 | 45.3666667 | 2.99082745 | 0.352635 | 0.131298 | 0.112646 | 0.136471 | 0.0393881 | 1590 | 1616 | 12.36723 | 13408.88 | 114.3 | 1 | 18.702 | 0.128 | 0.05 | 0.363 | 0.078 | 0.02 | 0.049479 | 0.163 | 0.173 | 0.237 | 5371 | 0.002 | 0.459 | 0.305 | 0.103 | 0.664 | 0.007 | 0.009 | 0.069 | 0.009 | 0.018 | 0.419 | 0.001 | 0.003 | 0.003 | 0.78 | 0.0003 | 0.422 | 0.103 | 0.789 | 0.006 | 0.01 | 0.07 | 0.011 | 0.012 | 0.55 | 0.004 | 0.039 | 3.4 | 54.6 | 1.6 | 15.5 | 1.25 | 2.3 | 23.4 | 4.3 | 57.2 | 0.3 | 11.2 | 0.12 | 2.5 | 23.1
3574 | Э76ХФ | Р65 | 31 | 47.55 | 22.6666667 | 47.55 | 2.99082745 | 0.34439 | 0.161768 | 0.165277 | 0.139772 | 0.0399616 | 1544 | 1589 | 8.8400983 | 13521.18 | 117 | 1 | 13.987 | 0.125 | 0.05 | 0.345 | 0.039 | 0.02 | 0.050203 | 0.147 | 0.256 | 0.292 | 5108 | 0.002 | 0.506 | 0.287 | 0.099 | 0.635 | 0.006 | 0.009 | 0.066 | 0.007 | 0.02 | 0.44 | 0.001 | 0.002 | 0.003 | 0.764 | 0.0001 | 0.418 | 0.098 | 0.774 | 0.005 | 0.01 | 0.066 | 0.008 | 0.017 | 0.551 | 0.003 | 0.036 | 3.2 | 57.9 | 0.3 | 14.8 | 0.16 | 2.3 | 25.7 | 4 | 57.6 | 0.8 | 11.6 | 0.11 | 2.5 | 23.1
3575 | Э76ХФ | Р65 | 39 | 51.7166667 | 21.7 | 51.7166667 | 2.99082745 | 0.36255 | 0.136284 | 0.172827 | 0.16918 | 0.0399035 | 1542 | 1585 | 7.2578947 | 13233.18 | 117.9 | 1 | 12.411 | 0.114 | 0.05 | 0.372 | 0.039 | 0.02 | 0.05013 | 0.19 | 0.266 | 0.246 | 4786 | 0.002 | 0.485 | 0.301 | 0.11 | 0.633 | 0.007 | 0.009 | 0.073 | 0.007 | 0.022 | 0.423 | 0.001 | 0.002 | 0.003 | 0.774 | 0.0001 | 0.411 | 0.109 | 0.776 | 0.006 | 0.009 | 0.074 | 0.008 | 0.016 | 0.544 | 0.003 | 0.034 | 3.2 | 50.6 | 0.6 | 13.8 | 0.22 | 2.3 | 22.4 | 3.7 | 58.2 | 0.5 | 9.7 | 0.11 | 2.2 | 26.5
3576 | Э76ХФ | Р65 | 54 | 45.0333333 | 17.1833333 | 45.0333333 | 2.99082745 | 0.353295 | 0.13019 | 0.114098 | 0.13566 | 0.0400189 | 1563 | 1589 | 8.6549223 | 13589.91 | 116.4 | 1 | 12.992 | 0.138 | 0.05 | 0.364 | 0.038 | 0.02 | 0.050275 | 0.163 | 0.174 | 0.235 | 3892 | 0.002 | 0.505 | 0.311 | 0.097 | 0.681 | 0.01 | 0.009 | 0.077 | 0.009 | 0.018 | 0.437 | 0.002 | 0.002 | 0.004 | 0.763 | 0.0006 | 0.415 | 0.093 | 0.776 | 0.009 | 0.011 | 0.076 | 0.009 | 0.017 | 0.563 | 0.003 | 0.036 | 3 | 44.9 | 0.4 | 11.6 | 0.16 | 2.2 | 20.7 | 4.3 | 59.9 | 0.3 | 9.9 | 0.08 | 2.5 | 23.6
3577 | Э76ХФ | Р65 | 59 | 44.7166667 | 19.0333333 | 44.7166667 | 2.99082745 | 0.33674 | 0.137392 | 0.170891 | 0.153793 | 0.0416021 | 1549 | 1582 | 11.1126351 | 13306.13 | 114.8 | 1 | 16.564 | 0.139 | 0.05 | 0.34 | 0.055 | 0.02 | 0.052264 | 0.168 | 0.263 | 0.248 | 4221 | 0.002 | 0.487 | 0.3 | 0.094 | 0.63 | 0.008 | 0.009 | 0.073 | 0.006 | 0.017 | 0.429 | 0.001 | 0.002 | 0.003 | 0.768 | 0.0003 | 0.414 | 0.095 | 0.781 | 0.008 | 0.01 | 0.073 | 0.007 | 0.01 | 0.548 | 0.003 | 0.037 | 3.6 | 52.2 | 0.3 | 14.4 | 0.2 | 2.2 | 23.3 | 4.5 | 55.3 | 0.6 | 11.5 | 0.14 | 2.3 | 24.2
3578 | Э76ХФ | Р65 | 56 | 47.0333333 | 20.55 | 47.0333333 | 2.475263 | 0.35455 | 0.117448 | 0.087364 | 0.1293 | 0.0388957 | 1570 | 1578 | 8.7837704 | 13252.55 | 112.7 | 1 | 13.771 | 0.138 | 0.05 | 0.369 | 0.092 | 0.02 | 0.048864 | 0.164 | 0.132 | 0.212 | 4539 | 0.002 | 0.467 | 0.312 | 0.098 | 0.702 | 0.009 | 0.008 | 0.073 | 0.009 | 0.017 | 0.445 | 0.002 | 0.004 | 0.003 | 0.79 | 0.0002 | 0.413 | 0.095 | 0.788 | 0.008 | 0.009 | 0.073 | 0.01 | 0.014 | 0.554 | 0.003 | 0.037 | 3.7 | 51.7 | 1.5 | 15.7 | 0.77 | 2.2 | 23.7 | 3.9 | 57.3 | 0.5 | 10.3 | 0.12 | 2.2 | 25.8
3579 | Э76ХФ | Р65 | 63 | 43.55 | 22.4833333 | 43.55 | 2.99082745 | 0.338085 | 0.12465 | 0.120605 | 0.121147 | 0.0397889 | 1524 | 1578 | 9.0633754 | 13495.33 | 117.3 | 1 | 13.157 | 0.013 | 0.05 | 0.346 | 0.038 | 0.02 | 0.049986 | 0.138 | 0.185 | 0.225 | 5057 | 0.002 | 0.506 | 0.312 | 0.103 | 0.678 | 0.007 | 0.01 | 0.074 | 0.008 | 0.018 | 0.454 | 0.002 | 0.003 | 0.003 | 0.759 | 0.0001 | 0.414 | 0.103 | 0.78 | 0.007 | 0.009 | 0.074 | 0.009 | 0.016 | 0.553 | 0.003 | 0.035 | 3.5 | 57.3 | 0.4 | 11.9 | 0.15 | 2.6 | 22.2 | 3.9 | 57.2 | 1 | 9.4 | 0.13 | 2.5 | 23.1
3580 | Э76ХФ | Р65 | 65 | 47.3666667 | 20.7 | 47.3666667 | 3.4740712 | 0.34219 | 0.135176 | 0.123156 | 0.142576 | 0.0409399 | 1549 | 1577 | 11.800639 | 13263.77 | 117.6 | 1 | 18.468 | 0.074 | 0.05 | 0.349 | 0.039 | 0.02 | 0.051432 | 0.17 | 0.188 | 0.244 | 4576 | 0.002 | 0.485 | 0.309 | 0.102 | 0.685 | 0.008 | 0.008 | 0.077 | 0.009 | 0.018 | 0.441 | 0.002 | 0.002 | 0.003 | 0.767 | 0.0001 | 0.417 | 0.1 | 0.787 | 0.007 | 0.012 | 0.077 | 0.009 | 0.013 | 0.55 | 0.003 | 0.036 | 3.4 | 56.2 | 0.5 | 15.6 | 0.22 | 2.3 | 24.5 | 3.3 | 58.8 | 0.6 | 11.2 | 0.14 | 2.2 | 26.2
3581 | Э76ХФ | Р65 | 61 | 46.8833333 | 15.55 | 46.8833333 | 2.7169492 | 0.363235 | 0.16343 | 0.165718 | 0.170602 | 0.0397307 | 1594 | 1584 | 12.8636331 | 12625.08 | 114.9 | 1 | 20.103 | 0.116 | 0.05 | 0.368 | 0.027 | 0.02 | 0.049913 | 0.196 | 0.254 | 0.295 | 3272 | 0.002 | 0.484 | 0.28 | 0.104 | 0.639 | 0.006 | 0.009 | 0.08 | 0.007 | 0.015 | 0.41 | 0.001 | 0.002 | 0.003 | 0.765 | 0.0002 | 0.414 | 0.103 | 0.776 | 0.005 | 0.01 | 0.08 | 0.007 | 0.013 | 0.549 | 0.002 | 0.036 | 3.4 | 54.3 | 0.5 | 15.2 | 0.16 | 2.1 | 25.3 | 3.6 | 61.3 | 0.5 | 7.3 | 0.1 | 2.6 | 24
3582 | Э76ХФ | Р65 | 43 | 48.55 | 19.4833333 | 48.55 | 3 | 0.33228 | 0.140716 | 0.140169 | 0.099677 | 0.0395007 | 1564 | 1575 | 9.8743563 | 13574.68 | 115.3 | 1 | 15.98 | 0.072 | 0.05 | 0.335 | 0.026 | 0.02 | 0.049624 | 0.097 | 0.217 | 0.254 | 4408 | 0.002 | 0.511 | 0.298 | 0.091 | 0.673 | 0.012 | 0.009 | 0.077 | 0.007 | 0.017 | 0.478 | 0.002 | 0.003 | 0.003 | 0.767 | 0.0002 | 0.414 | 0.087 | 0.793 | 0.011 | 0.012 | 0.077 | 0.007 | 0.013 | 0.568 | 0.003 | 0.035 | 3.9 | 58.3 | 0.4 | 11.4 | 0.11 | 2.4 | 24.4 | 4 | 58.5 | 0.5 | 10.6 | 0.15 | 2.3 | 25.8
3584 | Э76ХФ | Р65 | 13 | 46.3666667 | 26.0166667 | 46.3666667 | 3.2933507 | 0.34883 | 0.126312 | 0.119771 | 0.135201 | 0.0390685 | 1535 | 1577 | 11.9080963 | 13122.36 | 113.9 | 1 | 18.14 | 0.224 | 0.05 | 0.359 | 0.025 | 0.02 | 0.049081 | 0.16 | 0.183 | 0.228 | 5690 | 0.002 | 0.489 | 0.313 | 0.095 | 0.692 | 0.006 | 0.01 | 0.065 | 0.008 | 0.017 | 0.445 | 0.002 | 0.003 | 0.004 | 0.753 | 0.001 | 0.421 | 0.096 | 0.805 | 0.006 | 0.012 | 0.065 | 0.009 | 0.012 | 0.54 | 0.003 | 0.037 | 3.8 | 52.4 | 0.5 | 11.7 | 0.11 | 2.7 | 19.8 | 3.9 | 58.8 | 0.6 | 9.8 | 0.16 | 2.2 | 26.2
3586 | Э76ХФ | Р65 | 8 | 99.6333333 | 39.4666667 | 99.6333333 | 2.738657 | 0.404805 | 0.12465 | 0.079643 | 0.145441 | 0.0393559 | 1587 | 1600 | 10.0364094 | 11611.82 | 113.6 | 1 | 33.201 | 0.244 | 0.05 | 0.43 | 0.038 | 0.02 | 0.049841 | 0.192 | 0.119 | 0.225 | 7638 | 0.002 | 0.442 | 0.312 | 0.094 | 0.703 | 0.006 | 0.012 | 0.073 | 0.01 | 0.017 | 0.45 | 0.002 | 0.003 | 0.003 | 0.765 | 0.0001 | 0.417 | 0.095 | 0.778 | 0.006 | 0.013 | 0.073 | 0.011 | 0.013 | 0.55 | 0.003 | 0.038 | 6.9 | 49.4 | 1.2 | 18.8 | 0.26 | 2.2 | 22.2 | 4.8 | 52.5 | 0.3 | 13.9 | 0.16 | 2.2 | 24.8
3589 | Э76ХФ | Р65 | 27 | 41.4666667 | 17.1666667 | 41.4666667 | 2.99082745 | 0.36578 | 0.09972 | 0.04176 | 0.125778 | 0.0396971 | 1589 | 1586 | 12.0053055 | 12229.51 | 116.4 | 1 | 16.594 | 0.073 | 0.05 | 0.388 | 0.059 | 0.02 | 0.050275 | 0.177 | 0.06 | 0.18 | 3499 | 0.003 | 0.489 | 0.332 | 0.102 | 0.748 | 0.006 | 0.014 | 0.065 | 0.014 | 0.02 | 0.473 | 0.003 | 0.003 | 0.004 | 0.764 | 0.0004 | 0.417 | 0.103 | 0.79 | 0.005 | 0.012 | 0.066 | 0.014 | 0.012 | 0.569 | 0.003 | 0.037 | 5.2 | 55.9 | 0.4 | 12.7 | 0.11 | 2.6 | 21.6 | 5.8 | 57.3 | 0.5 | 9.8 | 0.07 | 2.6 | 21.7
3590 | Э76ХФ | Р65 | 40 | 41.45 | 18.25 | 41.45 | 2.4472934 | 0.38368 | 0.104152 | 0.074507 | 0.142797 | 0.0397256 | 1572 | 1570 | 14.2626521 | 12236.71 | 116.4 | 1 | 19.211 | 0.064 | 0.05 | 0.408 | 0.072 | 0.02 | 0.050311 | 0.19 | 0.111 | 0.188 | 3722 | 0.002 | 0.474 | 0.335 | 0.108 | 0.727 | 0.008 | 0.011 | 0.077 | 0.012 | 0.019 | 0.455 | 0.002 | 0.003 | 0.003 | 0.755 | 0.0001 | 0.418 | 0.107 | 0.784 | 0.007 | 0.014 | 0.077 | 0.013 | 0.014 | 0.561 | 0.003 | 0.038 | 4.3 | 47.2 | 0.6 | 14.1 | 0.17 | 2.4 | 19.8 | 4.9 | 51.2 | 0.7 | 14.8 | 0.2 | 2.2 | 23.2
3591 | Э76ХФ | Р65 | 36 | 40.4333333 | 21.2333333 | 40.4333333 | 2.6530491 | 0.39831 | 0.141824 | 0.123193 | 0.123123 | 0.0398685 | 1555 | 1581 | 13.54435 | 12611.3 | 116.1 | 1 | 17.713 | 0.114 | 0.05 | 0.417 | 0.142 | 0.02 | 0.050492 | 0.14 | 0.189 | 0.256 | 4463 | 0.003 | 0.469 | 0.305 | 0.106 | 0.681 | 0.007 | 0.011 | 0.07 | 0.008 | 0.019 | 0.456 | 0.003 | 0.003 | 0.003 | 0.772 | 0.0003 | 0.423 | 0.105 | 0.785 | 0.006 | 0.012 | 0.071 | 0.009 | 0.011 | 0.547 | 0.003 | 0.038 | 4.1 | 48.4 | 0.3 | 10.5 | 0.18 | 2.6 | 18.6 | 5.1 | 54.3 | 0.8 | 12.2 | 0.15 | 2.3 | 24.1
3592 | Э76ХФ | Р65 | 25 | 41.1166667 | 21.5333333 | 41.1166667 | 2.7002086 | 0.37049 | 0.126312 | 0.087344 | 0.128646 | 0.0390402 | 1560 | 1577 | 15.3302797 | 13566.87 | 115.4 | 1 | 21.011 | 0.147 | 0.05 | 0.387 | 0.06 | 0.02 | 0.049443 | 0.163 | 0.132 | 0.228 | 4869 | 0.003 | 0.485 | 0.314 | 0.102 | 0.71 | 0.007 | 0.011 | 0.073 | 0.009 | 0.019 | 0.46 | 0.003 | 0.003 | 0.004 | 0.781 | 0.0003 | 0.417 | 0.101 | 0.78 | 0.006 | 0.012 | 0.073 | 0.01 | 0.011 | 0.547 | 0.003 | 0.037 | 4.9 | 51.7 | 0.4 | 11.3 | 0.12 | 2.4 | 21.6 | 5.1 | 47.8 | 0.4 | 9.9 | 0.12 | 2.3 | 21.2
3593 | Э76ХФ | Р65 | 25 | 44.5666667 | 16.4333333 | 44.5666667 | 2.99082745 | 0.39706 | 0.125204 | 0.114081 | 0.155767 | 0.0393545 | 1581 | 1580 | 14.5654549 | 12333.47 | 115.8 | 1 | 21.48 | 0.136 | 0.05 | 0.419 | 0.061 | 0.03 | 0.049841 | 0.194 | 0.173 | 0.226 | 3378 | 0.001 | 0.467 | 0.313 | 0.111 | 0.69 | 0.006 | 0.01 | 0.072 | 0.011 | 0.021 | 0.45 | 0.002 | 0.003 | 0.003 | 0.763 | 0.0001 | 0.418 | 0.112 | 0.787 | 0.006 | 0.014 | 0.073 | 0.012 | 0.014 | 0.568 | 0.003 | 0.037 | 4.8 | 55 | 0.2 | 12.2 | 0.12 | 2.3 | 24.1 | 4.6 | 48.9 | 0.6 | 9.3 | 0.13 | 2.3 | 21
3594 | Э76ХФ | Р65 | 27 | 40.8 | 16.7833333 | 40.8 | 2.99082745 | 0.36937 | 0.129636 | 0.113504 | 0.157562 | 0.0397824 | 1584 | 1580 | 12.7019148 | 12423.04 | 116.9 | 1 | 17.137 | 0.073 | 0.05 | 0.384 | 0.06 | 0.02 | 0.050383 | 0.197 | 0.172 | 0.234 | 3475 | 0.002 | 0.488 | 0.309 | 0.12 | 0.688 | 0.006 | 0.013 | 0.073 | 0.011 | 0.019 | 0.441 | 0.003 | 0.004 | 0.004 | 0.773 | 0.0002 | 0.415 | 0.119 | 0.78 | 0.006 | 0.013 | 0.074 | 0.012 | 0.012 | 0.56 | 0.004 | 0.038 | 4.8 | 56.4 | 0.4 | 11.7 | 0.11 | 2.4 | 23.3 | 4.8 | 54.6 | 0.7 | 11.2 | 0.15 | 2.2 | 24.3
3597 | Э76ХФ | Р65 | 26 | 41.3166667 | 15.5833333 | 41.3166667 | 2.99082745 | 0.472825 | 0.173402 | 0.201967 | 0.178159 | 0.0394113 | 1589 | 1577 | 12.755356 | 12613.48 | 116.5 | 1 | 17.365 | 0.151 | 0.05 | 0.5 | 0.037 | 0.02 | 0.049913 | 0.193 | 0.311 | 0.313 | 3276 | 0.002 | 0.408 | 0.275 | 0.091 | 0.615 | 0.005 | 0.012 | 0.054 | 0.007 | 0.018 | 0.417 | 0.002 | 0.003 | 0.003 | 0.761 | 0.0001 | 0.415 | 0.087 | 0.783 | 0.004 | 0.013 | 0.054 | 0.007 | 0.015 | 0.577 | 0.004 | 0.037 | 4.5 | 53.1 | 0.6 | 12 | 0.14 | 2.2 | 24.5 | 4.7 | 57.7 | 0.2 | 8 | 0.07 | 2.2 | 26.8
3599 | Э76ХФ | Р65 | 30 | 46.9 | 23.6166667 | 46.9 | 2.5455729 | 0.538115 | 0.175618 | 0.234643 | 0.254845 | 0.0392684 | 1589 | 1578 | 18.8518832 | 13058.57 | 115.1 | 1 | 28.503 | 0.17 | 0.05 | 0.579 | 0.03 | 0.02 | 0.049732 | 0.298 | 0.359 | 0.317 | 5140 | 0.001 | 0.348 | 0.263 | 0.081 | 0.573 | 0.004 | 0.011 | 0.049 | 0.008 | 0.018 | 0.344 | 0.002 | 0.005 | 0.002 | 0.763 | 0.0001 | 0.413 | 0.082 | 0.782 | 0.003 | 0.013 | 0.05 | 0.01 | 0.015 | 0.56 | 0.003 | 0.04 | 3.6 | 49.3 | 1.4 | 11.3 | 0.73 | 1.9 | 26.4 | 4.7 | 55.8 | 0.6 | 11.3 | 0.18 | 2.1 | 26.3
3600 | Э76ХФ | Р65 | 29 | 41.4333333 | 21.7166667 | 41.4333333 | 3.9922232 | 0.427745 | 0.127974 | 0.097039 | 0.135729 | 0.0391263 | 1599 | 1628 | 14.2504256 | 13852.95 | 114 | 1 | 19.531 | 0.171 | 0.05 | 0.457 | 0.018 | 0.02 | 0.049552 | 0.17 | 0.147 | 0.231 | 5014 | 0.002 | 0.397 | 0.309 | 0.104 | 0.694 | 0.006 | 0.011 | 0.072 | 0.011 | 0.023 | 0.43 | 0.002 | 0.004 | 0.003 | 0.754 | 0.0003 | 0.415 | 0.102 | 0.785 | 0.005 | 0.012 | 0.072 | 0.012 | 0.013 | 0.545 | 0.004 | 0.04 | 4.2 | 50.8 | 0.5 | 17.3 | 0.28 | 2.1 | 24.3 | 4.7 | 53.3 | 0.3 | 15.7 | 0.14 | 2.2 | 24.4
3601 | Э76ХФ | Р65 | 23 | 58.3666667 | 31.6 | 58.3666667 | 2.1336443 | 0.45667 | 0.169524 | 0.201684 | 0.148242 | 0.0396403 | 1530 | 1582 | 12.336933 | 12516.46 | 117.2 | 1 | 23.8 | 0.202 | 0.523 | 0.072 | 0.023 | 0.02 | 0.050203 | 0.147 | 0.312 | 0.306 | 6592 | 0.002 | 0.402 | 0.278 | 0.105 | 0.618 | 0.007 | 0.011 | 0.065 | 0.007 | 0.024 | 0.446 | 0.002 | 0.003 | 0.003 | 0.743 | 0.0004 | 0.414 | 0.105 | 0.783 | 0.006 | 0.014 | 0.066 | 0.008 | 0.017 | 0.541 | 0.003 | 0.037 | 4.7 | 56.2 | 0.3 | 13.7 | 0.14 | 2.2 | 25 | 4.2 | 53.6 | 0.3 | 14.8 | 0.23 | 2.1 | 26
3602 | Э76ХФ | Р65 | 14 | 43.9166667 | 20.55 | 43.9166667 | 3.2806923 | 0.469465 | 0.153458 | 0.191792 | 0.15538 | 0.0397256 | 1591 | 1585 | 12.072264 | 12163.5 | 115.9 | 1 | 17.374 | 0.165 | 0.05 | 0.5 | 0.02 | 0.02 | 0.050311 | 0.162 | 0.296 | 0.277 | 4166 | 0.002 | 0.416 | 0.291 | 0.093 | 0.63 | 0.007 | 0.011 | 0.066 | 0.008 | 0.02 | 0.442 | 0.002 | 0.003 | 0.004 | 0.75 | 0.0011 | 0.418 | 0.095 | 0.796 | 0.006 | 0.014 | 0.067 | 0.009 | 0.014 | 0.554 | 0.003 | 0.037 | 4.6 | 55 | 0.5 | 14 | 0.16 | 2.2 | 24.8 | 4.6 | 55 | 1 | 11.4 | 0.21 | 2.2 | 25.5
3604 | Э76ХФ | Р65 | 19 | 44.6 | 20.75 | 44.6 | 2.99082745 | 0.436885 | 0.143486 | 0.156894 | 0.130012 | 0.0412677 | 1575 | 1572 | 12.0701835 | 12916.63 | 119.4 | 1 | 17.542 | 0.116 | 0.05 | 0.463 | 0.038 | 0.02 | 0.052264 | 0.137 | 0.242 | 0.259 | 4467 | 0.002 | 0.449 | 0.302 | 0.116 | 0.656 | 0.008 | 0.011 | 0.071 | 0.009 | 0.02 | 0.45 | 0.002 | 0.003 | 0.003 | 0.76 | 0.0003 | 0.414 | 0.114 | 0.789 | 0.006 | 0.013 | 0.071 | 0.009 | 0.015 | 0.555 | 0.004 | 0.038 | 4.5 | 53 | 0.6 | 14.7 | 0.19 | 2.2 | 24.7 | 4.5 | 56.4 | 0.4 | 9.1 | 0.11 | 2.1 | 27.4
3606 | Э76ХФ | Р65 | 17 | 47.05 | 20.9 | 47.05 | 3.6912752 | 0.492025 | 0.181158 | 0.233577 | 0.178661 | 0.0396111 | 1578 | 1581 | 12.7390048 | 13702.39 | 116.6 | 1 | 19.841 | 0.014 | 0.05 | 0.521 | 0.025 | 0.02 | 0.050166 | 0.181 | 0.361 | 0.327 | 4773 | 0.001 | 0.406 | 0.271 | 0.097 | 0.596 | 0.006 | 0.012 | 0.061 | 0.006 | 0.019 | 0.42 | 0.001 | 0.003 | 0.004 | 0.753 | 0.0001 | 0.42 | 0.097 | 0.804 | 0.005 | 0.013 | 0.062 | 0.008 | 0.016 | 0.586 | 0.004 | 0.038 | 4.9 | 53.4 | 0.5 | 15 | 0.15 | 2.1 | 24.9 | 5.6 | 52.5 | 0.5 | 10.4 | 0.09 | 2.1 | 24.7
3609 | Э76ХФ | Р65 | 6 | 47.7 | 19.5 | 47.7 | 3.676876 | 0.427255 | 0.120218 | 0.118994 | 0.130456 | 0.0395542 | 1589 | 1580 | 9.7765214 | 13129.23 | 117.8 | 1 | 15.083 | 0.164 | 0.05 | 0.457 | 0.014 | 0.02 | 0.050094 | 0.153 | 0.182 | 0.217 | 4267 | 0.002 | 0.452 | 0.319 | 0.111 | 0.695 | 0.008 | 0.012 | 0.072 | 0.013 | 0.024 | 0.466 | 0.003 | 0.003 | 0.003 | 0.754 | 0.0003 | 0.417 | 0.112 | 0.794 | 0.007 | 0.015 | 0.073 | 0.013 | 0.022 | 0.557 | 0.003 | 0.037 | 5.3 | 52.1 | 0.5 | 12.6 | 0.09 | 2.3 | 22.6 | 4.5 | 54.4 | 0.7 | 10.6 | 0.22 | 2.1 | 26.4
3610 | Э76ХФ | Р65 | 10 | 40.85 | 16 | 40.85 | 2.7214854 | 0.46236 | 0.117448 | 0.141109 | 0.130415 | 0.0398969 | 1595 | 1575 | 12.9207702 | 12903.75 | 117.6 | 1 | 17.522 | 0.147 | 0.05 | 0.5 | 0.026 | 0.02 | 0.050528 | 0.144 | 0.217 | 0.212 | 3441 | 0.002 | 0.434 | 0.321 | 0.123 | 0.669 | 0.012 | 0.011 | 0.069 | 0.01 | 0.018 | 0.454 | 0.002 | 0.004 | 0.003 | 0.74 | 0.0003 | 0.416 | 0.123 | 0.788 | 0.012 | 0.012 | 0.07 | 0.011 | 0.017 | 0.561 | 0.003 | 0.038 | 4.4 | 55.4 | 0.6 | 14.1 | 0.13 | 2.2 | 25 | 4.4 | 56.1 | 0.3 | 14.8 | 0.11 | 2.2 | 25.4
3611 | Э76ХФ | Р65 | 7 | 41.5333333 | 18.35 | 41.5333333 | 3.9019608 | 0.5569962 | 0.182694 | 0.241998 | 0.18541 | 0.0406968 | 1573 | 1568 | 20.1495987 | 14164.58 | 120.1 | 1 | 27.896 | 0.152 | 0.05 | 0.602 | 0.029 | 0.02 | 0.051541 | 0.188 | 0.374 | 0.321 | 4332 | 0.002 | 0.332 | 0.274 | 0.127 | 0.58 | 0.009 | 0.012 | 0.073 | 0.007 | 0.025 | 0.426 | 0.002 | 0.003 | 0.003 | 0.76 | 0.0003 | 0.418 | 0.124 | 0.783 | 0.008 | 0.014 | 0.072 | 0.009 | 0.017 | 0.564 | 0.003 | 0.037 | 4.4 | 53 | 0.7 | 14.6 | 0.2 | 2.2 | 24.3 | 5.4 | 52.5 | 0.4 | 13.3 | 0.13 | 2.1 | 25.5
3612 | Э76ХФ | Р65 | 5 | 41.0333333 | 18.5666667 | 41.0333333 | 3.9086792 | 0.4926862 | 0.168182 | 0.205203 | 0.118673 | 0.0402964 | 1573 | 1569 | 11.9957703 | 13882.94 | 118.2 | 1 | 16.071 | 0.118 | 0.05 | 0.527 | 0.03 | 0.02 | 0.051034 | 0.1 | 0.319 | 0.293 | 4296 | 0.002 | 0.407 | 0.285 | 0.102 | 0.609 | 0.014 | 0.012 | 0.072 | 0.006 | 0.021 | 0.47 | 0.002 | 0.002 | 0.003 | 0.76 | 0.0001 | 0.419 | 0.103 | 0.79 | 0.013 | 0.014 | 0.073 | 0.008 | 0.018 | 0.565 | 0.003 | 0.037 | 4.7 | 56.2 | 0.4 | 14.3 | 0.1 | 2.4 | 23.5 | 5.2 | 62.6 | 0.3 | 6.3 | 0.07 | 2.7 | 23.2
3613 | Э76ХФ | Р65 | 5 | 41.0166667 | 18.0166667 | 41.0166667 | 2.99082745 | 0.4579382 | 0.128002 | 0.13649 | 0.124014 | 0.0397824 | 1580 | 1570 | 13.9216579 | 13191.12 | 116.7 | 1 | 19.034 | 0.117 | 0.05 | 0.494 | 0.029 | 0.02 | 0.050383 | 0.136 | 0.21 | 0.223 | 3961 | 0.002 | 0.418 | 0.314 | 0.108 | 0.662 | 0.008 | 0.011 | 0.07 | 0.008 | 0.022 | 0.46 | 0.002 | 0.003 | 0.003 | 0.764 | 0.0001 | 0.417 | 0.108 | 0.784 | 0.007 | 0.012 | 0.07 | 0.009 | 0.017 | 0.564 | 0.003 | 0.037 | 4.7 | 54 | 0.5 | 15.3 | 0.11 | 2.3 | 23.2 | 5.4 | 50.7 | 0.3 | 12.5 | 0.06 | 2.4 | 20.8
3614 | Э76ХФ | Р65 | 5 | 43.05 | 22.5166667 | 43.05 | 2.99082745 | 0.4651158 | 0.136038 | 0.153409 | 0.119367 | 0.0404394 | 1559 | 1569 | 12.3980453 | 13294.15 | 119.1 | 1 | 17.619 | 0.054 | 0.501 | 0.111 | 0.029 | 0.02 | 0.051215 | 0.122 | 0.237 | 0.237 | 4989 | 0.002 | 0.385 | 0.316 | 0.105 | 0.665 | 0.007 | 0.011 | 0.074 | 0.008 | 0.022 | 0.475 | 0.003 | 0.003 | 0.003 | 0.755 | 0.0002 | 0.418 | 0.105 | 0.788 | 0.006 | 0.012 | 0.075 | 0.009 | 0.018 | 0.563 | 0.004 | 0.037 | 4.7 | 56.8 | 1.1 | 11 | 0.17 | 2.8 | 20.5 | 5.7 | 51.9 | 0.5 | 10.9 | 0.09 | 2.5 | 21
3615 | Э76ХФ | Р65 | 5 | 41.05 | 18.3833333 | 41.05 | 2.99082745 | 0.4738152 | 0.102172 | 0.116903 | 0.124069 | 0.0405823 | 1581 | 1573 | 14.1349064 | 12866 | 118.6 | 1 | 19.302 | 0.051 | 0.05 | 0.519 | 0.029 | 0.02 | 0.051396 | 0.144 | 0.179 | 0.178 | 3942 | 0.002 | 0.379 | 0.337 | 0.12 | 0.673 | 0.006 | 0.011 | 0.072 | 0.011 | 0.024 | 0.455 | 0.002 | 0.003 | 0.003 | 0.76 | 0.0001 | 0.417 | 0.116 | 0.779 | 0.006 | 0.013 | 0.073 | 0.012 | 0.016 | 0.567 | 0.004 | 0.035 | 5.4 | 53.4 | 0.4 | 7.4 | 0.08 | 2.6 | 20.4 | 5.6 | 52.7 | 0.3 | 8.1 | 0.07 | 2.5 | 21.4
3616 | Э76ХФ | Р65 | 6 | 41.3666667 | 16.4666667 | 41.3666667 | 2.5446787 | 0.4773768 | 0.115948 | 0.115332 | 0.134686 | 0.040925 | 1592 | 1573 | 17.139162 | 13011.74 | 120.7 | 1 | 23.633 | 0.146 | 0.05 | 0.521 | 0.034 | 0.02 | 0.05183 | 0.161 | 0.176 | 0.202 | 3571 | 0.002 | 0.419 | 0.327 | 0.114 | 0.694 | 0.006 | 0.009 | 0.079 | 0.01 | 0.021 | 0.458 | 0.002 | 0.003 | 0.003 | 0.757 | 0.0002 | 0.419 | 0.115 | 0.796 | 0.006 | 0.01 | 0.08 | 0.012 | 0.016 | 0.571 | 0.004 | 0.037 | 4.7 | 55.2 | 0.6 | 12.5 | 0.12 | 2.2 | 25.2 | 5.4 | 58.6 | 0.4 | 9.8 | 0.08 | 2.3 | 25.3
3617 | Э76ХФ | Р65 | 6 | 41.3333333 | 23.3166667 | 41.3333333 | 3.9022082 | 0.460745 | 0.12915 | 0.11732 | 0.117042 | 0.0408397 | 1555 | 1570 | 14.8158871 | 13579.13 | 117.6 | 1 | 20.413 | 0.115 | 0.05 | 0.498 | 0.03 | 0.02 | 0.051722 | 0.133 | 0.18 | 0.225 | 5277 | 0.002 | 0.405 | 0.312 | 0.098 | 0.68 | 0.007 | 0.011 | 0.079 | 0.007 | 0.019 | 0.462 | 0.002 | 0.003 | 0.003 | 0.764 | 0.0002 | 0.42 | 0.101 | 0.789 | 0.006 | 0.011 | 0.08 | 0.009 | 0.015 | 0.571 | 0.004 | 0.038 | 4.7 | 56.1 | 0.7 | 11.5 | 0.12 | 2.5 | 22.2 | 5.5 | 60.7 | 0.3 | 6.2 | 0.06 | 2.7 | 22.3
3618 | Э76ХФ | Р65 | 24 | 44.8666667 | 26.55 | 44.8666667 | 3.5885714 | 0.4721604 | 0.175644 | 0.162743 | 0.171402 | 0.0394213 | 1585 | 1630 | 15.2612184 | 13328.81 | 114.5 | 1 | 22.824 | 0.238 | 0.05 | 0.502 | 0.04 | 0.02 | 0.049913 | 0.193 | 0.251 | 0.306 | 5898 | 0.002 | 0.404 | 0.27 | 0.088 | 0.642 | 0.005 | 0.01 | 0.06 | 0.008 | 0.019 | 0.43 | 0.001 | 0.003 | 0.003 | 0.75 | 0.0006 | 0.416 | 0.087 | 0.79 | 0.004 | 0.012 | 0.061 | 0.009 | 0.012 | 0.561 | 0.003 | 0.038 | 4.1 | 50.2 | 0.6 | 16.5 | 0.43 | 2 | 24.7 | 4.7 | 56.5 | 0.4 | 11.8 | 0.14 | 2.2 | 25.9
3619 | Э76ХФ | Р65 | 30 | 47.8666667 | 23.9 | 47.8666667 | 3.5801105 | 0.4289316 | 0.157276 | 0.159984 | 0.14274 | 0.0400215 | 1563 | 1595 | 11.7983193 | 13493.72 | 117.5 | 1 | 18.33 | 0.086 | 0.05 | 0.452 | 0.063 | 0.02 | 0.050673 | 0.15 | 0.248 | 0.274 | 5375 | 0.002 | 0.447 | 0.29 | 0.093 | 0.649 | 0.006 | 0.011 | 0.065 | 0.008 | 0.018 | 0.456 | 0.002 | 0.003 | 0.003 | 0.747 | 0.0005 | 0.417 | 0.092 | 0.79 | 0.005 | 0.011 | 0.064 | 0.009 | 0.013 | 0.571 | 0.003 | 0.037 | 3.8 | 59.1 | 0.3 | 12.1 | 0.15 | 2.3 | 26 | 4.2 | 51.4 | 0.9 | 10.7 | 0.19 | 2.4 | 21.2
3620 | Э76ХФ | Р65 | 3 | 50.8833333 | 22.5166667 | 50.8833333 | 2.8498623 | 0.0247658 | 0.021238 | 0.023902 | 0.083946 | 0.0394243 | 1575 | 1607 | 7.9389662 | 11575.43 | 109.6 | 1 | 13.311 | 0.253 | 0.03 | 0.373 | 0.078 | 0.02 | 0.04966 | 0.119 | 0.034 | 0.037 | 4344 | 0.002 | 0.399 | 0.305 | 0.104 | 0.69 | 0.006 | 0.009 | 0.075 | 0.009 | 0.022 | 0.467 | 0.002 | 0.004 | 0.003 | 0.773 | 0.0002 | 0.417 | 0.102 | 0.788 | 0.005 | 0.01 | 0.075 | 0.011 | 0.013 | 0.56 | 0.003 | 0.038 | 3.7 | 44.9 | 1 | 11.8 | 0.48 | 2.4 | 18.4 | 4.4 | 57.6 | 0.9 | 9.5 | 0.11 | 2.5 | 22.8
3621 | Э76ХФ | Р65 | 52 | 45.2 | 25.7833333 | 45.2 | 2 | 0.4947528 | 0.138908 | 0.14947 | 0.168276 | 0.0410499 | 1547 | 1582 | 12.1154867 | 13578.54 | 120 | 1 | 18.254 | 0.167 | 0.05 | 0.537 | 0.076 | 0.02 | 0.051975 | 0.194 | 0.23 | 0.242 | 5835 | 0.002 | 0.401 | 0.308 | 0.123 | 0.659 | 0.009 | 0.01 | 0.077 | 0.01 | 0.023 | 0.434 | 0.002 | 0.003 | 0.003 | 0.758 | 0.0002 | 0.417 | 0.121 | 0.789 | 0.008 | 0.012 | 0.077 | 0.011 | 0.015 | 0.564 | 0.003 | 0.038 | 4.7 | 53.6 | 0.5 | 15 | 0.23 | 2.2 | 24.2 | 5.4 | 53.3 | 1 | 13.1 | 0.2 | 2.2 | 24.1
3622 | Э76ХФ | Р65 | 53 | 43.85 | 23.5166667 | 43.85 | 4.4109415 | 0.4811542 | 0.150962 | 0.149796 | 0.137898 | 0.0405641 | 1532 | 1584 | 13.0341709 | 14650.04 | 118.5 | 1 | 18.733 | 0.166 | 0.05 | 0.518 | 0.075 | 0.02 | 0.05136 | 0.147 | 0.232 | 0.263 | 5742 | 0.002 | 0.398 | 0.298 | 0.107 | 0.657 | 0.006 | 0.01 | 0.078 | 0.008 | 0.021 | 0.447 | 0.002 | 0.003 | 0.003 | 0.766 | 0.0003 | 0.418 | 0.107 | 0.787 | 0.006 | 0.011 | 0.078 | 0.01 | 0.013 | 0.562 | 0.003 | 0.037 | 4.4 | 51.8 | 1.1 | 17.5 | 0.42 | 2.1 | 24.2 | 4.5 | 48 | 0.5 | 12.6 | 0.11 | 2.3 | 21.3
3623 | Э76ХФ | Р65 | 52 | 42.3666667 | 21.5666667 | 42.3666667 | 4.521023 | 0.3982602 | 0.145222 | 0.115567 | 0.106122 | 0.0403643 | 1534 | 1573 | 13.8134831 | 14363.83 | 117.8 | 1 | 19.124 | 0.081 | 0.05 | 0.418 | 0.077 | 0.02 | 0.051107 | 0.113 | 0.179 | 0.253 | 5163 | 0.002 | 0.486 | 0.302 | 0.114 | 0.689 | 0.006 | 0.009 | 0.069 | 0.008 | 0.02 | 0.469 | 0.002 | 0.002 | 0.004 | 0.765 | 0.0003 | 0.418 | 0.11 | 0.784 | 0.005 | 0.008 | 0.069 | 0.009 | 0.014 | 0.56 | 0.003 | 0.036 | 4.5 | 56.9 | 0.3 | 11.8 | 0.1 | 2.6 | 21.9 | 4.8 | 60 | 0.7 | 7.5 | 0.11 | 2.6 | 22.9
3624 | Э76ХФ | Р65 | 40 | 41.8833333 | 20.35 | 41.8833333 | 2.6351816 | 0.4710724 | 0.135464 | 0.131857 | 0.129522 | 0.0400215 | 1572 | 1577 | 13.7081902 | 12999.51 | 117.2 | 1 | 19.062 | 0.112 | 0.05 | 0.509 | 0.016 | 0.02 | 0.050673 | 0.14 | 0.205 | 0.236 | 4409 | 0.002 | 0.41 | 0.308 | 0.113 | 0.68 | 0.008 | 0.009 | 0.079 | 0.011 | 0.021 | 0.458 | 0.002 | 0.003 | 0.003 | 0.755 | 0.0002 | 0.416 | 0.113 | 0.79 | 0.007 | 0.012 | 0.08 | 0.011 | 0.018 | 0.562 | 0.003 | 0.036 | 4.3 | 56.9 | 0.8 | 13.5 | 0.14 | 2.3 | 24.6 | 5.1 | 55.5 | 0.8 | 10.6 | 0.11 | 2.4 | 23.6
3625 | Э76ХФ | Р65 | 24 | 47.4 | 24.2166667 | 47.4 | 3.4492997 | 0.4174706 | 0.119966 | 0.120799 | 0.089049 | 0.0377935 | 1549 | 1574 | 12.6443038 | 13190.92 | 110.5 | 1 | 19.978 | 0.112 | 0.05 | 0.446 | 0.028 | 0.02 | 0.047852 | 0.083 | 0.189 | 0.209 | 5324 | 0.002 | 0.456 | 0.312 | 0.117 | 0.677 | 0.008 | 0.01 | 0.083 | 0.008 | 0.023 | 0.485 | 0.002 | 0.003 | 0.003 | 0.746 | 0.0006 | 0.416 | 0.119 | 0.794 | 0.007 | 0.013 | 0.083 | 0.009 | 0.018 | 0.564 | 0.003 | 0.037 | 4.4 | 51.6 | 0.4 | 12.7 | 0.11 | 2.3 | 22.8 | 4.9 | 56.3 | 0.5 | 10.6 | 0.1 | 2.5 | 23
3626 | Э76ХФ | Р65 | 26 | 42.5166667 | 19.0166667 | 42.5166667 | 2.5570825 | 0.4286592 | 0.136612 | 0.167627 | 0.101706 | 0.0387357 | 1581 | 1569 | 15.0928058 | 12838.21 | 111.8 | 1 | 20.979 | 0.163 | 0.05 | 0.455 | 0.027 | 0.02 | 0.049045 | 0.082 | 0.263 | 0.238 | 4069 | 0.002 | 0.417 | 0.301 | 0.113 | 0.636 | 0.007 | 0.01 | 0.08 | 0.008 | 0.024 | 0.476 | 0.002 | 0.003 | 0.002 | 0.744 | 0.0001 | 0.416 | 0.114 | 0.787 | 0.007 | 0.012 | 0.08 | 0.009 | 0.017 | 0.561 | 0.003 | 0.037 | 4 | 50.9 | 0.6 | 11.7 | 0.1 | 2.2 | 22.7 | 4.3 | 53.9 | 0.4 | 14.3 | 0.14 | 2.2 | 24.9
3631 | Э76ХФ | Р65 | 25 | 48.3833333 | 23.3 | 48.3833333 | 3.2728707 | 0.397819 | 0.13489 | 0.148242 | 0.107397 | 0.0378788 | 1558 | 1577 | 12.6317555 | 13717.6 | 111.9 | 1 | 20.088 | 0.123 | 0.05 | 0.418 | 0.037 | 0.02 | 0.04796 | 0.099 | 0.232 | 0.235 | 5327 | 0.002 | 0.464 | 0.304 | 0.096 | 0.651 | 0.007 | 0.012 | 0.065 | 0.007 | 0.017 | 0.464 | 0.002 | 0.003 | 0.003 | 0.759 | 0.0001 | 0.415 | 0.096 | 0.784 | 0.006 | 0.012 | 0.066 | 0.008 | 0.014 | 0.552 | 0.003 | 0.037 | 4 | 52.8 | 0.8 | 20.1 | 0.15 | 2.2 | 24.4 | 4.3 | 55.3 | 0.6 | 10.4 | 0.18 | 2.1 | 26.4
3632 | Э76ХФ | Р65 | 32 | 46.0333333 | 22.5 | 46.0333333 | 3.0673653 | 0.4811108 | 0.150388 | 0.149774 | 0.120354 | 0.0405073 | 1568 | 1588 | 16.2981547 | 12509.33 | 119.2 | 1 | 21.835 | 0.147 | 0.05 | 0.518 | 0.05 | 0.02 | 0.051288 | 0.118 | 0.234 | 0.262 | 4691 | 0.002 | 0.415 | 0.294 | 0.108 | 0.654 | 0.007 | 0.01 | 0.07 | 0.008 | 0.021 | 0.451 | 0.002 | 0.003 | 0.004 | 0.751 | 0.0002 | 0.425 | 0.107 | 0.792 | 0.006 | 0.01 | 0.067 | 0.009 | 0.019 | 0.563 | 0.004 | 0.037 | 4.7 | 47.8 | 0.8 | 12.8 | 0.13 | 2.2 | 22 | 4 | 54.6 | 0.7 | 13.5 | 0.18 | 2.1 | 25.9
3633 | Э76ХФ | Р65 | 38 | 42.0333333 | 22.3 | 42.0333333 | 3.3172738 | 0.4900284 | 0.187124 | 0.211864 | 0.140646 | 0.0401989 | 1550 | 1570 | 14.8075056 | 13592.83 | 117.8 | 1 | 20.167 | 0.136 | 0.05 | 0.52 | 0.035 | 0.02 | 0.05089 | 0.122 | 0.332 | 0.326 | 5052 | 0.002 | 0.41 | 0.268 | 0.095 | 0.613 | 0.006 | 0.01 | 0.065 | 0.007 | 0.018 | 0.442 | 0.002 | 0.003 | 0.004 | 0.759 | 0.0003 | 0.417 | 0.095 | 0.795 | 0.005 | 0.013 | 0.066 | 0.007 | 0.016 | 0.557 | 0.004 | 0.037 | 4.6 | 46.8 | 0.4 | 9.2 | 0.08 | 2.2 | 21.1 | 4.9 | 57.8 | 0.4 | 8.5 | 0.1 | 2.2 | 26.6
3634 | Э76ХФ | Р65 | 39 | 41.85 | 20.9833333 | 41.85 | 3.9418041 | 0.4335312 | 0.125132 | 0.17017 | 0.132744 | 0.0406597 | 1554 | 1580 | 13.132497 | 13808.1 | 119.2 | 1 | 18.028 | 0.16 | 0.05 | 0.463 | 0.03 | 0.02 | 0.051468 | 0.128 | 0.266 | 0.218 | 4829 | 0.002 | 0.448 | 0.319 | 0.102 | 0.65 | 0.006 | 0.008 | 0.067 | 0.008 | 0.019 | 0.451 | 0.002 | 0.003 | 0.004 | 0.756 | 0.0004 | 0.414 | 0.103 | 0.786 | 0.005 | 0.011 | 0.067 | 0.009 | 0.015 | 0.558 | 0.004 | 0.037 | 4.4 | 41.7 | 0.4 | 9.3 | 0.11 | 2.2 | 18.6 | 5.1 | 42.6 | 0.4 | 7.6 | 0.07 | 2.4 | 17.9
3635 | Э76ХФ | Р65 | 35 | 51.2166667 | 23.3333333 | 51.2166667 | 3.5065068 | 0.4736418 | 0.158998 | 0.2078 | 0.126969 | 0.0403169 | 1548 | 1573 | 14.4058575 | 13682.57 | 118.5 | 1 | 12.297 | 0.127 | 0.146 | 0.422 | 0.086 | 0.02 | 0.051034 | 0.103 | 0.326 | 0.277 | 5321 | 0.002 | 0.466 | 0.283 | 0.114 | 0.611 | 0.008 | 0.009 | 0.074 | 0.007 | 0.021 | 0.448 | 0.002 | 0.003 | 0.003 | 0.761 | 0.0001 | 0.41 | 0.113 | 0.787 | 0.007 | 0.012 | 0.074 | 0.008 | 0.016 | 0.56 | 0.003 | 0.037 | 4.2 | 43.4 | 0.6 | 9.6 | 0.15 | 2.3 | 19.1 | 5.4 | 57.2 | 0.8 | 11.1 | 0.16 | 2.3 | 25.4
3636 | Э76ХФ | Р65 | 42 | 44.2166667 | 17.6833333 | 44.2166667 | 3 | 0.3978828 | 0.110208 | 0.135834 | 0.115731 | 0.0393744 | 1572 | 1579 | 12.1946132 | 13168.33 | 111.3 | 1 | 17.733 | 0.126 | 0.05 | 0.423 | 0.033 | 0.02 | 0.049841 | 0.117 | 0.212 | 0.192 | 3881 | 0.002 | 0.47 | 0.325 | 0.12 | 0.671 | 0.01 | 0.011 | 0.074 | 0.008 | 0.02 | 0.461 | 0.002 | 0.003 | 0.003 | 0.767 | 0.0002 | 0.417 | 0.119 | 0.788 | 0.009 | 0.013 | 0.074 | 0.009 | 0.017 | 0.561 | 0.003 | 0.038 | 4.1 | 52.7 | 0.6 | 19 | 0.22 | 2.2 | 23.9 | 4.4 | 52.2 | 0.8 | 19.3 | 0.12 | 2.3 | 22.5
3637 | Э76ХФ | Р65 | 24 | 50.3833333 | 21.85 | 50.3833333 | 3.3686869 | 0.4746892 | 0.165312 | 0.212463 | 0.19881 | 0.03906 | 1584 | 1583 | 12.923186 | 13414.19 | 115.3 | 1 | 21.273 | 0.16 | 0.05 | 0.505 | 0.026 | 0.02 | 0.049443 | 0.21 | 0.331 | 0.288 | 4885 | 0.002 | 0.408 | 0.279 | 0.121 | 0.597 | 0.01 | 0.009 | 0.101 | 0.007 | 0.024 | 0.403 | 0.001 | 0.003 | 0.003 | 0.752 | 0.0001 | 0.414 | 0.122 | 0.785 | 0.009 | 0.013 | 0.101 | 0.009 | 0.016 | 0.558 | 0.003 | 0.037 | 4.6 | 50.4 | 1 | 17.8 | 0.25 | 2.1 | 24.4 | 4.6 | 55 | 0.4 | 10.9 | 0.14 | 2.2 | 25.3
3638 | Э76ХФ | Р65 | 9 | 193.15 | 53.2 | 193.15 | 3.2442769 | 0.4353324 | 0.164164 | 0.176959 | 0.186078 | 0.0386602 | 1575 | 1620 | 7.8282497 | 13645.49 | 112.5 | 1 | 50.203 | 0.245 | 0.05 | 0.458 | 0.04 | 0.02 | 0.048937 | 0.206 | 0.275 | 0.286 | 12099 | 0.002 | 0.424 | 0.279 | 0.112 | 0.632 | 0.007 | 0.011 | 0.071 | 0.007 | 0.02 | 0.441 | 0.002 | 0.003 | 0.003 | 0.757 | 0.0001 | 0.418 | 0.11 | 0.79 | 0.006 | 0.011 | 0.072 | 0.008 | 0.009 | 0.548 | 0.003 | 0.038 | 4.3 | 49.3 | 0.5 | 16.4 | 0.28 | 2.1 | 24 | 4.3 | 53.3 | 0.5 | 11.6 | 0.26 | 2.1 | 25.6
3639 | Э76ХФ | Р65 | 71 | 87.0333333 | 27.8 | 87.0333333 | 2.9049105 | 0.1399614 | 0.040754 | 0.041041 | 0.066369 | 0.0385741 | 1583 | 1596 | 8.7898015 | 12125.18 | 110.9 | 1 | 25.09 | 0.164 | 0.03 | 0.138 | 0.03 | 0.02 | 0.048828 | 0.083 | 0.063 | 0.071 | 5618 | 0.002 | 0.445 | 0.313 | 0.106 | 0.666 | 0.01 | 0.01 | 0.08 | 0.009 | 0.022 | 0.475 | 0.002 | 0.003 | 0.003 | 0.781 | 0.0003 | 0.422 | 0.106 | 0.792 | 0.009 | 0.012 | 0.081 | 0.01 | 0.012 | 0.564 | 0.003 | 0.038 | 4.2 | 53.5 | 0.3 | 14.3 | 0.08 | 2.2 | 24.1 | 4.7 | 53.3 | 0.5 | 11.4 | 0.28 | 2.1 | 25.2
3640 | Э76ХФ | Р65 | 7 | 43.6833333 | 15.3333333 | 43.6833333 | 2.8999221 | 0.0851934 | 0.057974 | 0.048231 | 0.049302 | 0.0371458 | 1593 | 1602 | 6.8139048 | 13171.3 | 109.6 | 1 | 9.583 | 0.08 | 0.03 | 0.067 | 0.03 | 0.01 | 0.04702 | 0.054 | 0.075 | 0.101 | 3366 | 0.002 | 0.411 | 0.321 | 0.116 | 0.676 | 0.013 | 0.01 | 0.074 | 0.009 | 0.023 | 0.468 | 0.001 | 0.003 | 0.003 | 0.769 | 0.0002 | 0.418 | 0.116 | 0.788 | 0.012 | 0.012 | 0.074 | 0.01 | 0.015 | 0.552 | 0.003 | 0.038 | 4.5 | 48.9 | 0.9 | 19 | 0.4 | 2.3 | 21.5 | 4.9 | 54 | 0.5 | 14.5 | 0.16 | 2.2 | 24.2
3641 | Э76ХФ | Р65 | 24 | 52.55 | 27.7833333 | 52.55 | 2.5351682 | 0.4525606 | 0.148666 | 0.171716 | 0.146364 | 0.0405744 | 1570 | 1586 | 7.923882 | 12702.58 | 117.7 | 1 | 6.94 | 0.17 | 0.608 | 0.373 | 0.088 | 0.02 | 0.05136 | 0.148 | 0.268 | 0.259 | 5882 | 0.002 | 0.36 | 0.297 | 0.11 | 0.636 | 0.01 | 0.008 | 0.072 | 0.007 | 0.022 | 0.434 | 0.002 | 0.003 | 0.002 | 0.787 | 0.0001 | 0.415 | 0.108 | 0.787 | 0.009 | 0.011 | 0.072 | 0.008 | 0.017 | 0.562 | 0.003 | 0.037 | 4 | 49.4 | 0.8 | 11.9 | 0.22 | 2.3 | 21.4 | 4.8 | 52.1 | 0.5 | 13.2 | 0.16 | 2.1 | 24.6
3642 | Э76ХФ | Р65 | 32 | 42.3666667 | 23.7333333 | 42.3666667 | 4.2844532 | 0.3941788 | 0.104468 | 0.122384 | 0.134313 | 0.0398602 | 1537 | 1585 | 13.3370613 | 14384.83 | 114.5 | 1 | 18.683 | 0.102 | 0.05 | 0.42 | 0.076 | 0.02 | 0.050456 | 0.151 | 0.19 | 0.182 | 5690 | 0.002 | 0.467 | 0.328 | 0.114 | 0.674 | 0.012 | 0.012 | 0.08 | 0.008 | 0.022 | 0.46 | 0.002 | 0.003 | 0.003 | 0.756 | 0.0002 | 0.415 | 0.113 | 0.782 | 0.012 | 0.012 | 0.081 | 0.009 | 0.014 | 0.555 | 0.003 | 0.038 | 4 | 56.6 | 0.7 | 12.5 | 0.39 | 2.7 | 21.2 | 5.2 | 57.1 | 0.5 | 12.6 | 0.15 | 2.5 | 23.1
3643 | Э76ХФ | Р65 | 28 | 41.1833333 | 21.2333333 | 41.1833333 | 4.4003919 | 0.456734 | 0.12054 | 0.130686 | 0.110313 | 0.0396027 | 1548 | 1578 | 14.8726751 | 14298.27 | 115.7 | 1 | 20.169 | 0.165 | 0.05 | 0.494 | 0.034 | 0.02 | 0.05013 | 0.111 | 0.204 | 0.21 | 5060 | 0.002 | 0.419 | 0.319 | 0.101 | 0.676 | 0.009 | 0.011 | 0.081 | 0.007 | 0.02 | 0.472 | 0.002 | 0.003 | 0.003 | 0.768 | 0.0002 | 0.416 | 0.102 | 0.78 | 0.008 | 0.012 | 0.081 | 0.008 | 0.012 | 0.562 | 0.003 | 0.037 | 4.1 | 50.6 | 0.5 | 16.1 | 0.36 | 2.1 | 23.9 | 4.5 | 50.8 | 0.4 | 10.3 | 0.07 | 2.3 | 21.7
3644 | Э76ХФ | Р65 | 23 | 42.8666667 | 20.7833333 | 42.8666667 | 3.8084706 | 0.4391396 | 0.140056 | 0.124597 | 0.090129 | 0.03906 | 1555 | 1575 | 12.0649811 | 13854.37 | 113.4 | 1 | 16.834 | 0.145 | 0.05 | 0.469 | 0.036 | 0.02 | 0.049443 | 0.083 | 0.195 | 0.244 | 4799 | 0.002 | 0.424 | 0.299 | 0.105 | 0.662 | 0.006 | 0.01 | 0.067 | 0.007 | 0.02 | 0.479 | 0.002 | 0.003 | 0.003 | 0.77 | 0.0002 | 0.413 | 0.103 | 0.772 | 0.005 | 0.011 | 0.067 | 0.007 | 0.015 | 0.55 | 0.003 | 0.037 | 3.4 | 44.7 | 0.4 | 12.9 | 0.21 | 2.2 | 20.2 | 4.2 | 51.3 | 0.4 | 11 | 0.08 | 2.4 | 21.6
3645 | Э76ХФ | Р65 | 13 | 42.6833333 | 17.3166667 | 42.6833333 | 2.99082745 | 0.434218 | 0.15498 | 0.131137 | 0.101874 | 0.0393744 | 1578 | 1573 | 13.789223 | 13097.21 | 114.7 | 1 | 19.619 | 0.16 | 0.05 | 0.46 | 0.056 | 0.02 | 0.049841 | 0.098 | 0.205 | 0.27 | 3780 | 0.002 | 0.442 | 0.294 | 0.104 | 0.673 | 0.006 | 0.009 | 0.072 | 0.007 | 0.022 | 0.471 | 0.002 | 0.003 | 0.003 | 0.765 | 0.0002 | 0.422 | 0.101 | 0.789 | 0.006 | 0.012 | 0.072 | 0.008 | 0.016 | 0.569 | 0.003 | 0.038 | 3.9 | 50.6 | 1 | 17.2 | 0.14 | 2.2 | 23.3 | 4.2 | 54.9 | 0.5 | 13.2 | 0.07 | 2.2 | 24.5
3647 | Э76ХФ | Р65 | 25 | 43.5333333 | 18.05 | 43.5333333 | 2.8911679 | 0.4372302 | 0.116522 | 0.096515 | 0.130911 | 0.0395743 | 1589 | 1587 | 18.6889619 | 13020.5 | 115.4 | 1 | 26.855 | 0.14 | 0.05 | 0.472 | 0.036 | 0.02 | 0.050094 | 0.157 | 0.149 | 0.203 | 3917 | 0.002 | 0.43 | 0.323 | 0.101 | 0.692 | 0.006 | 0.008 | 0.064 | 0.009 | 0.022 | 0.449 | 0.002 | 0.004 | 0.003 | 0.746 | 0.0002 | 0.416 | 0.099 | 0.774 | 0.005 | 0.012 | 0.065 | 0.01 | 0.014 | 0.557 | 0.003 | 0.038 | 6.3 | 44.8 | 0.4 | 20.4 | 0.26 | 2.1 | 21 | 5.1 | 49.9 | 0.5 | 10.7 | 0.07 | 2.3 | 21.7
3648 | Э76ХФ | Р65 | 28 | 42.0166667 | 20.5 | 42.0166667 | 3.7550077 | 0.454707 | 0.14637 | 0.152603 | 0.105342 | 0.0396311 | 1551 | 1579 | 13.0966014 | 14239.02 | 117 | 1 | 18.197 | 0.121 | 0.05 | 0.486 | 0.034 | 0.02 | 0.050166 | 0.094 | 0.239 | 0.255 | 4865 | 0.002 | 0.414 | 0.304 | 0.106 | 0.655 | 0.005 | 0.011 | 0.074 | 0.007 | 0.021 | 0.472 | 0.002 | 0.003 | 0.003 | 0.767 | 0.0002 | 0.419 | 0.107 | 0.78 | 0.004 | 0.013 | 0.075 | 0.007 | 0.015 | 0.561 | 0.003 | 0.037 | 4.5 | 52.6 | 0.5 | 16.6 | 0.2 | 2.2 | 23.5 | 5.1 | 51.6 | 0.3 | 9 | 0.06 | 2.4 | 21.5
3649 | Э76ХФ | Р65 | 21 | 41.8666667 | 16.8833333 | 41.8666667 | 2.99082745 | 0.4167284 | 0.129724 | 0.104058 | 0.100764 | 0.0388601 | 1575 | 1571 | 12.471686 | 13024.68 | 113 | 1 | 17.301 | 0.14 | 0.05 | 0.444 | 0.032 | 0.02 | 0.04919 | 0.108 | 0.162 | 0.226 | 3665 | 0.002 | 0.431 | 0.317 | 0.1 | 0.691 | 0.008 | 0.011 | 0.079 | 0.007 | 0.021 | 0.481 | 0.002 | 0.003 | 0.003 | 0.754 | 0.0001 | 0.426 | 0.101 | 0.787 | 0.007 | 0.015 | 0.08 | 0.008 | 0.015 | 0.566 | 0.003 | 0.037 | 4.1 | 53.3 | 0.4 | 17.8 | 0.13 | 2.2 | 23.9 | 4 | 56.8 | 0.4 | 13.7 | 0.08 | 2.2 | 25.8
3650 | Э76ХФ | Р65 | 16 | 44.5166667 | 14.1666667 | 42.85 | 2.99082745 | 0.3685536 | 0.117096 | 0.022188 | 0.097254 | 0.0397457 | 1593 | 1578 | 17.154259 | 12523.76 | 115.7 | 1 | 24.502 | 0.11 | 0.05 | 0.39 | 0.044 | 0.02 | 0.050311 | 0.138 | 0.032 | 0.204 | 2957 | 0.002 | 0.456 | 0.324 | 0.099 | 0.764 | 0.005 | 0.011 | 0.082 | 0.012 | 0.019 | 0.482 | 0.002 | 0.003 | 0.003 | 0.756 | 0.0002 | 0.417 | 0.098 | 0.776 | 0.004 | 0.013 | 0.082 | 0.013 | 0.012 | 0.554 | 0.003 | 0.037 | 4.4 | 46.6 | 1.6 | 14 | 0.12 | 2.3 | 20 | 4.6 | 56.9 | 0.3 | 14 | 0.08 | 2.2 | 25.5
3651 | Э76ХФ | Р65 | 14 | 45.3833333 | 13.8 | 45.3833333 | 2.99082745 | 0.4823294 | 0.138334 | 0.116628 | 0.159696 | 0.0394313 | 1617 | 1578 | 21.2828491 | 13034.78 | 115.7 | 1 | 31.54 | 0.271 | 0.05 | 0.523 | 0.036 | 0.02 | 0.049913 | 0.192 | 0.18 | 0.241 | 2998 | 0.002 | 0.396 | 0.3 | 0.093 | 0.672 | 0.005 | 0.01 | 0.071 | 0.008 | 0.022 | 0.431 | 0.001 | 0.003 | 0.003 | 0.771 | 0.0002 | 0.414 | 0.092 | 0.778 | 0.004 | 0.013 | 0.071 | 0.009 | 0.007 | 0.55 | 0.003 | 0.037 | 4.1 | 50.1 | 0.8 | 15 | 0.48 | 2.1 | 23.4 | 4.6 | 49.6 | 0.7 | 12.2 | 0.09 | 2.3 | 21.3
3652 | Э76ХФ | Р65 | 17 | 44.8666667 | 18.45 | 44.8666667 | 2.99082745 | 0.412642 | 0.10332 | 0.070691 | 0.099843 | 0.03906 | 1565 | 1578 | 11.89304 | 13326.83 | 114 | 1 | 17.42 | 0.119 | 0.05 | 0.445 | 0.025 | 0.02 | 0.049443 | 0.121 | 0.109 | 0.18 | 4098 | 0.002 | 0.461 | 0.334 | 0.104 | 0.723 | 0.008 | 0.011 | 0.074 | 0.008 | 0.019 | 0.481 | 0.002 | 0.003 | 0.003 | 0.772 | 0.0001 | 0.418 | 0.103 | 0.782 | 0.007 | 0.013 | 0.074 | 0.009 | 0.016 | 0.56 | 0.003 | 0.037 | 4.4 | 54.4 | 1.1 | 18.3 | 0.14 | 2.4 | 22.6 | 5.3 | 58.2 | 0.4 | 13.2 | 0.07 | 2.6 | 22.4
3653 | Э76ХФ | Р65 | 16 | 41.5166667 | 15.3333333 | 41.5166667 | 2.99082745 | 0.4297676 | 0.094136 | 0.091451 | 0.129471 | 0.0393121 | 1588 | 1577 | 17.6012217 | 12842.61 | 114.6 | 1 | 24.011 | 0.162 | 0.05 | 0.467 | 0.031 | 0.02 | 0.049769 | 0.157 | 0.141 | 0.164 | 3282 | 0.002 | 0.439 | 0.336 | 0.097 | 0.696 | 0.008 | 0.012 | 0.074 | 0.009 | 0.02 | 0.446 | 0.002 | 0.004 | 0.003 | 0.766 | 0.0004 | 0.413 | 0.097 | 0.782 | 0.008 | 0.013 | 0.073 | 0.01 | 0.015 | 0.555 | 0.003 | 0.038 | 3.7 | 49.6 | 0.9 | 20.3 | 0.52 | 2.1 | 23.9 | 4.6 | 49.8 | 0.5 | 11.4 | 0.08 | 2.3 | 21.3
3654 | Э76ХФ | Р65 | 16 | 41.7333333 | 16.4833333 | 41.7333333 | 2.99082745 | 0.4343676 | 0.122836 | 0.130949 | 0.152565 | 0.0399931 | 1596 | 1585 | 18.6052716 | 13038.62 | 116.5 | 1 | 25.882 | 0.148 | 0.05 | 0.466 | 0.045 | 0.02 | 0.050637 | 0.175 | 0.203 | 0.214 | 3582 | 0.002 | 0.446 | 0.32 | 0.106 | 0.679 | 0.007 | 0.01 | 0.074 | 0.01 | 0.022 | 0.448 | 0.002 | 0.003 | 0.003 | 0.773 | 0.0002 | 0.418 | 0.104 | 0.791 | 0.006 | 0.012 | 0.073 | 0.01 | 0.017 | 0.575 | 0.003 | 0.037 | 4.6 | 49.6 | 0.4 | 18.8 | 0.17 | 2.2 | 22.4 | 5.3 | 55.4 | 0.4 | 15 | 0.13 | 2.2 | 25.2
3655 | Э76ХФ | Р65 | 19 | 42.05 | 14.8666667 | 42.05 | 2.5835492 | 0.3891608 | 0.092988 | 0.057835 | 0.086961 | 0.0387642 | 1597 | 1584 | 15.6727705 | 12664.57 | 113.1 | 1 | 21.968 | 0.139 | 0.05 | 0.427 | 0.06 | 0.02 | 0.049081 | 0.107 | 0.089 | 0.162 | 3138 | 0.002 | 0.453 | 0.338 | 0.104 | 0.734 | 0.01 | 0.011 | 0.083 | 0.011 | 0.02 | 0.493 | 0.002 | 0.003 | 0.004 | 0.758 | 0.0006 | 0.415 | 0.103 | 0.783 | 0.009 | 0.012 | 0.083 | 0.013 | 0.009 | 0.561 | 0.003 | 0.038 | 4.5 | 54.8 | 0.9 | 15.3 | 0.11 | 2.3 | 23.8 | 4.3 | 49.6 | 0.5 | 11.7 | 0.07 | 2.4 | 20.7
3656 | Э76ХФ | Р65 | 23 | 44.85 | 25.5333333 | 44.85 | 2.9777778 | 0.3173624 | 0.095284 | 0.060336 | 0.11601 | 0.0396503 | 1585 | 1620 | 13.6639456 | 13208.62 | 114 | 1 | 20.086 | 0.191 | 0.05 | 0.305 | 0.073 | 0.02 | 0.050203 | 0.15 | 0.092 | 0.166 | 5621 | 0.003 | 0.496 | 0.337 | 0.096 | 0.741 | 0.008 | 0.011 | 0.072 | 0.01 | 0.018 | 0.49 | 0.003 | 0.003 | 0.004 | 0.729 | 0.0005 | 0.418 | 0.094 | 0.794 | 0.008 | 0.011 | 0.071 | 0.011 | 0.009 | 0.58 | 0.003 | 0.039 | 4.4 | 48.1 | 0.3 | 11.4 | 0.1 | 2.4 | 20.3 | 4.4 | 47.6 | 0.6 | 10.3 | 0.08 | 2.2 | 21.5
3657 | Э76ХФ | Р65 | 25 | 42.6833333 | 22.7333333 | 42.6833333 | 2.6183533 | 0.4700284 | 0.129724 | 0.150813 | 0.139761 | 0.0386212 | 1585 | 1603 | 13.8153846 | 11829.33 | 113.4 | 1 | 19.307 | 0.225 | 0.05 | 0.508 | 0.049 | 0.02 | 0.0489 | 0.147 | 0.235 | 0.226 | 4482 | 0.002 | 0.399 | 0.308 | 0.095 | 0.644 | 0.01 | 0.011 | 0.072 | 0.007 | 0.021 | 0.443 | 0.002 | 0.003 | 0.003 | 0.762 | 0.0003 | 0.417 | 0.094 | 0.785 | 0.009 | 0.013 | 0.072 | 0.009 | 0.016 | 0.564 | 0.003 | 0.038 | 4.1 | 53.6 | 0.5 | 15.4 | 0.16 | 2.2 | 24.3 | 3.9 | 55.7 | 0.7 | 13.5 | 0.16 | 2.2 | 26.1
3658 | Э76ХФ | Р65 | 25 | 47.3666667 | 20.6833333 | 47.3666667 | 2.4155251 | 0.4620386 | 0.131446 | 0.146088 | 0.124578 | 0.0384498 | 1585 | 1588 | 12.9471314 | 12920.55 | 113.3 | 1 | 20.122 | 0.116 | 0.05 | 0.498 | 0.1 | 0.02 | 0.048683 | 0.126 | 0.228 | 0.229 | 4454 | 0.002 | 0.389 | 0.306 | 0.098 | 0.664 | 0.007 | 0.012 | 0.07 | 0.007 | 0.02 | 0.474 | 0.002 | 0.003 | 0.003 | 0.76 | 0.0003 | 0.417 | 0.098 | 0.796 | 0.006 | 0.012 | 0.071 | 0.009 | 0.013 | 0.574 | 0.003 | 0.037 | 4.2 | 53.9 | 1 | 14.8 | 0.18 | 2.4 | 22.6 | 5 | 55.3 | 0.6 | 14.6 | 0.13 | 2.2 | 26.1
3659 | Э76ХФ | Р65 | 30 | 44.5166667 | 24.0166667 | 44.5166667 | 2.673482 | 0.3817332 | 0.142352 | 0.143346 | 0.113913 | 0.0395927 | 1565 | 1594 | 16.243886 | 12638.72 | 117.9 | 1 | 24.059 | 0.129 | 0.05 | 0.397 | 0.049 | 0.02 | 0.05013 | 0.111 | 0.224 | 0.248 | 5059 | 0.002 | 0.489 | 0.303 | 0.099 | 0.668 | 0.006 | 0.011 | 0.066 | 0.008 | 0.019 | 0.48 | 0.002 | 0.003 | 0.003 | 0.777 | 0.0002 | 0.418 | 0.098 | 0.792 | 0.005 | 0.013 | 0.067 | 0.009 | 0.013 | 0.564 | 0.003 | 0.037 | 5.2 | 50.4 | 0.9 | 11.2 | 0.1 | 2.5 | 19.8 | 5.1 | 46.3 | 0.9 | 9.4 | 0.13 | 2.4 | 19
3661 | Э76ХФ | Р65 | 20 | 40.5333333 | 17 | 40.5333333 | 2.338441 | 0.4257758 | 0.136038 | 0.182029 | 0.128208 | 0.0393644 | 1581 | 1584 | 13.3171875 | 12857.65 | 114.1 | 1 | 17.993 | 0.131 | 0.05 | 0.451 | 0.04 | 0.02 | 0.049841 | 0.116 | 0.285 | 0.237 | 3643 | 0.002 | 0.447 | 0.305 | 0.096 | 0.626 | 0.007 | 0.012 | 0.063 | 0.006 | 0.02 | 0.468 | 0.002 | 0.003 | 0.003 | 0.755 | 0.0005 | 0.417 | 0.096 | 0.785 | 0.006 | 0.013 | 0.064 | 0.007 | 0.015 | 0.565 | 0.003 | 0.037 | 4.6 | 46.7 | 0.4 | 11 | 0.1 | 2.3 | 20.1 | 4.5 | 47.1 | 0.5 | 11.4 | 0.1 | 2.4 | 19.3
3662 | Э76ХФ | Р65 | 21 | 40.3666667 | 17.0333333 | 40.3666667 | 2.99082745 | 0.4148846 | 0.125706 | 0.167411 | 0.151071 | 0.0389932 | 1591 | 1584 | 19.3117258 | 12409.78 | 114.3 | 1 | 25.985 | 0.173 | 0.05 | 0.44 | 0.09 | 0.02 | 0.049371 | 0.157 | 0.261 | 0.219 | 3523 | 0.003 | 0.41 | 0.312 | 0.1 | 0.646 | 0.01 | 0.009 | 0.068 | 0.008 | 0.024 | 0.444 | 0.002 | 0.003 | 0.006 | 0.777 | 0.0002 | 0.421 | 0.102 | 0.801 | 0.009 | 0.01 | 0.068 | 0.009 | 0.016 | 0.563 | 0.003 | 0.037 | 3.8 | 50.7 | 0.8 | 20.1 | 0.3 | 2.1 | 23.8 | 5.2 | 55.2 | 0.4 | 14.4 | 0.13 | 2.2 | 25.1
3663 | Э76ХФ | Р65 | 21 | 48.7 | 17.8 | 48.7 | 2.2280551 | 0.3642004 | 0.118244 | 0.18716 | 0.162618 | 0.039336 | 1585 | 1581 | 16.7989607 | 12566.29 | 113.8 | 1 | 26.939 | 0.14 | 0.05 | 0.378 | 0.049 | 0.02 | 0.049805 | 0.166 | 0.292 | 0.206 | 3728 | 0.001 | 0.499 | 0.32 | 0.108 | 0.625 | 0.007 | 0.01 | 0.074 | 0.006 | 0.018 | 0.436 | 0.001 | 0.003 | 0.003 | 0.758 | 0.0003 | 0.417 | 0.108 | 0.792 | 0.006 | 0.011 | 0.075 | 0.007 | 0.013 | 0.564 | 0.003 | 0.038 | 3.4 | 50.5 | 0.5 | 18.1 | 0.17 | 2.1 | 24.2 | 5 | 55.3 | 0.5 | 14.4 | 0.14 | 2.2 | 25.7
3664 | Э76ХФ | Р65 | 25 | 41.1666667 | 14.35 | 41.1666667 | 2.99082745 | 0.3998042 | 0.130872 | 0.153894 | 0.136683 | 0.0392783 | 1589 | 1578 | 12.577082 | 12434.84 | 116.2 | 1 | 16.738 | 0.087 | 0.05 | 0.386 | 0.05 | 0.02 | 0.049732 | 0.141 | 0.24 | 0.228 | 2974 | 0.002 | 0.436 | 0.307 | 0.096 | 0.649 | 0.01 | 0.009 | 0.068 | 0.008 | 0.021 | 0.444 | 0.002 | 0.003 | 0.003 | 0.761 | 0.0004 | 0.412 | 0.096 | 0.781 | 0.009 | 0.01 | 0.069 | 0.009 | 0.018 | 0.559 | 0.003 | 0.036 | 3.4 | 46 | 1.7 | 13.6 | 0.17 | 2.2 | 21 | 5 | 55.1 | 0.5 | 13.9 | 0.13 | 2.2 | 25.4
3665 | Э76ХФ | Р65 | 21 | 40.35 | 11.7833333 | 40.35 | 2.99082745 | 0.3532457 | 0.116522 | 0.111455 | 0.123297 | 0.0391362 | 1594 | 1581 | 18.005948 | 12541.44 | 114.3 | 1 | 24.218 | 0.087 | 0.05 | 0.331 | 0.097 | 0.02 | 0.049552 | 0.139 | 0.173 | 0.203 | 2463 | 0.002 | 0.479 | 0.317 | 0.101 | 0.683 | 0.007 | 0.011 | 0.071 | 0.009 | 0.019 | 0.461 | 0.003 | 0.004 | 0.003 | 0.756 | 0.0001 | 0.422 | 0.096 | 0.782 | 0.006 | 0.014 | 0.067 | 0.009 | 0.014 | 0.562 | 0.003 | 0.038 | 3.7 | 52.8 | 0.9 | 20.6 | 0.46 | 2.2 | 24.1 | 5 | 52.6 | 0.5 | 13.2 | 0.13 | 2.2 | 23.9
3666 | Э76ХФ | Р65 | 20 | 41.1833333 | 23.2666667 | 41.1833333 | 2.7515723 | 0.3400129 | 0.094136 | 0.084936 | 0.148707 | 0.0387926 | 1534 | 1577 | 19.2150546 | 12795.99 | 114.5 | 1 | 26.378 | 0.139 | 0.05 | 0.307 | 0.066 | 0.02 | 0.049117 | 0.189 | 0.13 | 0.164 | 4962 | 0.002 | 0.502 | 0.337 | 0.11 | 0.71 | 0.007 | 0.009 | 0.081 | 0.008 | 0.02 | 0.457 | 0.003 | 0.004 | 0.003 | 0.772 | 0.0003 | 0.416 | 0.111 | 0.784 | 0.006 | 0.01 | 0.081 | 0.008 | 0.01 | 0.558 | 0.003 | 0.038 | 3.4 | 48.5 | 0.4 | 10.5 | 0.09 | 2.4 | 20.3 | 4 | 54.3 | 1 | 12 | 0.15 | 2.2 | 24.4
3667 | Э76ХФ | Р65 | 19 | 42.7 | 16.3166667 | 42.7 | 2.99082745 | 0.2636006 | 0.119966 | 0.147819 | 0.117162 | 0.0384498 | 1576 | 1578 | 17.76 | 12377.53 | 111.7 | 1 | 24.642 | 0.149 | 0.05 | 0.255 | 0.072 | 0.02 | 0.048683 | 0.114 | 0.231 | 0.209 | 3366 | 0.002 | 0.564 | 0.317 | 0.102 | 0.658 | 0.008 | 0.008 | 0.075 | 0.007 | 0.018 | 0.471 | 0.002 | 0.003 | 0.003 | 0.773 | 0.0002 | 0.419 | 0.103 | 0.794 | 0.007 | 0.008 | 0.075 | 0.008 | 0.014 | 0.577 | 0.003 | 0.037 | 3.1 | 56.1 | 0.5 | 13.8 | 0.09 | 2.3 | 24.7 | 3.4 | 52 | 0.4 | 9.7 | 0.08 | 2.4 | 21.6
3668 | Э76ХФ | Р65 | 18 | 42.7166667 | 16.8666667 | 42.7166667 | 2.3195109 | 0.3321344 | 0.123984 | 0.171769 | 0.178671 | 0.0391646 | 1582 | 1594 | 20.1118221 | 12863.24 | 113.1000001 | 1 | 28.637 | 0.207 | 0.05 | 0.338 | 0.049 | 0.02 | 0.049588 | 0.197 | 0.267 | 0.216 | 3616 | 0.001 | 0.515 | 0.315 | 0.099 | 0.634 | 0.006 | 0.009 | 0.069 | 0.007 | 0.019 | 0.415 | 0.002 | 0.003 | 0.003 | 0.751 | 0.0002 | 0.414 | 0.098 | 0.787 | 0.006 | 0.009 | 0.069 | 0.007 | 0.013 | 0.566 | 0.003 | 0.038 | 3 | 50.2 | 2.2 | 17.7 | 0.25 | 2 | 25.4 | 4.9 | 54.2 | 0.6 | 14.2 | 0.14 | 2.1 | 26
3669 | Э76ХФ | Р65 | 24 | 46.2166667 | 20.5 | 46.2166667 | 3.4112236 | 0.3697762 | 0.139482 | 0.189017 | 0.161169 | 0.0396503 | 1566 | 1578 | 16.0844403 | 13080 | 115 | 1 | 24.149 | 0.207 | 0.05 | 0.381 | 0.02 | 0.02 | 0.050203 | 0.163 | 0.295 | 0.243 | 4469 | 0.001 | 0.515 | 0.304 | 0.1 | 0.629 | 0.007 | 0.009 | 0.074 | 0.007 | 0.019 | 0.42 | 0.002 | 0.003 | 0.002 | 0.763 | 0.0002 | 0.417 | 0.101 | 0.796 | 0.006 | 0.01 | 0.075 | 0.008 | 0.016 | 0.554 | 0.003 | 0.038 | 3.6 | 49.3 | 0.5 | 19.9 | 0.13 | 1.9 | 25.9 | 5 | 54.3 | 0.6 | 13.9 | 0.13 | 2.1 | 25.4
3672 | Э76ХФ | Р65 | 8 | 44.6833333 | 19.6833333 | 44.6833333 | 3.0552721 | 0.2745552 | 0.102172 | 0.115085 | 0.116421 | 0.0385928 | 1570 | 1565 | 9.9378595 | 13241.66 | 111.1 | 1 | 14.109 | 0.094 | 0.05 | 0.273 | 0.053 | 0.02 | 0.048864 | 0.127 | 0.179 | 0.178 | 4344 | 0.002 | 0.555 | 0.328 | 0.103 | 0.68 | 0.008 | 0.009 | 0.069 | 0.009 | 0.021 | 0.454 | 0.002 | 0.004 | 0.003 | 0.757 | 0.0003 | 0.412 | 0.103 | 0.783 | 0.007 | 0.01 | 0.07 | 0.009 | 0.016 | 0.544 | 0.003 | 0.038 | 3.3 | 55.6 | 0.6 | 14.5 | 0.11 | 2.4 | 22.9 | 3.3 | 56.1 | 0.8 | 13.4 | 0.17 | 2.2 | 26
3673 | Э76ХФ | Р65 | 9 | 43.3333333 | 21.5166667 | 43.3333333 | 3.3708313 | 0.2742196 | 0.111356 | 0.140065 | 0.142033 | 0.039886 | 1557 | 1573 | 14.1689764 | 13184.2 | 114.4 | 1 | 19.994 | 0.174 | 0.05 | 0.27 | 0.054 | 0.02 | 0.050528 | 0.156 | 0.217 | 0.194 | 4728 | 0.002 | 0.55 | 0.322 | 0.099 | 0.663 | 0.007 | 0.007 | 0.071 | 0.008 | 0.019 | 0.441 | 0.002 | 0.004 | 0.003 | 0.754 | 0.0002 | 0.414 | 0.098 | 0.791 | 0.006 | 0.011 | 0.072 | 0.008 | 0.014 | 0.557 | 0.003 | 0.038 | 2.9 | 56.5 | 0.4 | 14 | 0.12 | 2.2 | 26.1 | 3.2 | 57.2 | 0.6 | 13 | 0.15 | 2.2 | 26.2
3674 | Э76ХФ | Р65 | 10 | 44.0333333 | 21.35 | 44.0333333 | 2.99082745 | 0.3575482 | 0.156702 | 0.213006 | 0.187355 | 0.0402797 | 1567 | 1567 | 15.3558193 | 13126.93 | 117.4 | 1 | 22.283 | 0.172 | 0.05 | 0.362 | 0.031 | 0.02 | 0.051071 | 0.197 | 0.328 | 0.273 | 4671 | 0.002 | 0.524 | 0.29 | 0.092 | 0.613 | 0.006 | 0.01 | 0.069 | 0.006 | 0.021 | 0.425 | 0.003 | 0.003 | 0.003 | 0.765 | 0.0003 | 0.417 | 0.094 | 0.791 | 0.005 | 0.01 | 0.069 | 0.007 | 0.015 | 0.562 | 0.003 | 0.037 | 3.6 | 51.2 | 0.5 | 18.9 | 0.14 | 2 | 25.7 | 3.4 | 55.5 | 0.6 | 13.6 | 0.16 | 2.2 | 25.6
3676 | Э76ХФ | Р65 | 6 | 44.3833333 | 17.3833333 | 44.3833333 | 2.1557377 | 0.3380608 | 0.121688 | 0.166714 | 0.168269 | 0.0391101 | 1629 | 1606 | 8.9172258 | 12415.34 | 113.7 | 1 | 13.143 | 0.149 | 0.05 | 0.346 | 0.058 | 0.02 | 0.049588 | 0.187 | 0.256 | 0.212 | 3597 | 0.002 | 0.514 | 0.311 | 0.107 | 0.641 | 0.007 | 0.008 | 0.072 | 0.009 | 0.018 | 0.419 | 0.002 | 0.004 | 0.003 | 0.749 | 0.0002 | 0.415 | 0.107 | 0.789 | 0.007 | 0.009 | 0.072 | 0.01 | 0.017 | 0.563 | 0.003 | 0.038 | 4 | 49.7 | 1.5 | 22.4 | 0.25 | 2.1 | 23.2 | 3.2 | 54.5 | 0.6 | 13 | 0.15 | 2.2 | 25.3
3677 | Э76ХФ | Р65 | 3 | 40.2 | 22.3666667 | 40.2 | 4.0198675 | 0.375092 | 0.13202 | 0.188925 | 0.163716 | 0.0393948 | 1598 | 1626 | 12.0607334 | 13879.58 | 115.5 | 1 | 15.622 | 0.162 | 0.05 | 0.389 | 0.026 | 0.02 | 0.049949 | 0.171 | 0.291 | 0.23 | 5174 | 0.002 | 0.505 | 0.308 | 0.096 | 0.618 | 0.008 | 0.008 | 0.068 | 0.007 | 0.019 | 0.415 | 0.002 | 0.003 | 0.003 | 0.746 | 0.0003 | 0.419 | 0.098 | 0.793 | 0.007 | 0.01 | 0.069 | 0.008 | 0.012 | 0.563 | 0.003 | 0.038 | 3.7 | 55.9 | 0.8 | 13.8 | 0.11 | 2.2 | 25.3 | 3.5 | 55.3 | 0.5 | 14.6 | 0.16 | 2.2 | 25.6
3678 | Э76ХФ | Р65 | 7 | 40.7166667 | 25.7 | 40.7166667 | 4.1008403 | 0.3325124 | 0.106764 | 0.162731 | 0.190926 | 0.0388245 | 1538 | 1590 | 11.3268113 | 13930.74 | 112.2 | 1 | 15.373 | 0.168 | 0.05 | 0.342 | 0.03 | 0.02 | 0.049226 | 0.223 | 0.249 | 0.186 | 5967 | 0.002 | 0.512 | 0.323 | 0.098 | 0.637 | 0.008 | 0.008 | 0.074 | 0.007 | 0.02 | 0.395 | 0.002 | 0.005 | 0.002 | 0.749 | 0.0003 | 0.414 | 0.098 | 0.795 | 0.007 | 0.009 | 0.075 | 0.009 | 0.015 | 0.541 | 0.003 | 0.04 | 3.3 | 49.8 | 0.5 | 15.8 | 0.28 | 2 | 24.5 | 3.6 | 55.7 | 0.5 | 13.7 | 0.13 | 2.2 | 25.5
3679 | Э76ХФ | Р65 | 6 | 43.35 | 27.05 | 43.35 | 3.4018969 | 0.302623 | 0.14063 | 0.162462 | 0.148004 | 0.0400794 | 1547 | 1591 | 12.4883097 | 13288.72 | 117.5 | 1 | 17.834 | 0.146 | 0.05 | 0.299 | 0.057 | 0.02 | 0.050817 | 0.158 | 0.25 | 0.245 | 5991 | 0.002 | 0.549 | 0.305 | 0.079 | 0.657 | 0.006 | 0.007 | 0.06 | 0.01 | 0.019 | 0.44 | 0.003 | 0.004 | 0.003 | 0.756 | 0.0002 | 0.419 | 0.08 | 0.795 | 0.005 | 0.008 | 0.061 | 0.01 | 0.015 | 0.56 | 0.003 | 0.038 | 3.4 | 55 | 0.5 | 13.5 | 0.11 | 2.3 | 24.4 | 4.1 | 57.9 | 0.7 | 9.3 | 0.1 | 2.3 | 24.9
3680 | Э76ХФ | Р65 | 10 | 42.1833333 | 14.8333333 | 42.1833333 | 3.7272727 | 0.3321388 | 0.133168 | 0.157323 | 0.176282 | 0.0393664 | 1615 | 1594 | 17.192483 | 13530.34 | 114.1 | 1 | 23.888 | 0.218 | 0.05 | 0.337 | 0.029 | 0.02 | 0.049913 | 0.203 | 0.241 | 0.232 | 3345 | 0.002 | 0.529 | 0.305 | 0.098 | 0.652 | 0.007 | 0.008 | 0.068 | 0.01 | 0.017 | 0.411 | 0.002 | 0.004 | 0.003 | 0.759 | 0.0003 | 0.416 | 0.099 | 0.793 | 0.006 | 0.009 | 0.069 | 0.01 | 0.013 | 0.555 | 0.003 | 0.038 | 3.8 | 50.8 | 0.6 | 19.2 | 0.25 | 2 | 26 | 3.9 | 53.8 | 0.2 | 15.8 | 0.08 | 2.1 | 26.8
3681 | Э76ХФ | Р65 | 4 | 43.8333333 | 19.1 | 43.8333333 | 2.99082745 | 0.2831026 | 0.137186 | 0.175587 | 0.135725 | 0.0391668 | 1578 | 1574 | 12.5127692 | 12910.99 | 114.3 | 1 | 18.074 | 0.13 | 0.05 | 0.275 | 0.056 | 0.02 | 0.04966 | 0.134 | 0.271 | 0.239 | 4110 | 0.002 | 0.539 | 0.302 | 0.092 | 0.636 | 0.007 | 0.008 | 0.081 | 0.009 | 0.02 | 0.441 | 0.002 | 0.004 | 0.003 | 0.77 | 0.0002 | 0.42 | 0.092 | 0.795 | 0.006 | 0.008 | 0.082 | 0.01 | 0.014 | 0.56 | 0.003 | 0.038 | 3.4 | 53.4 | 0.7 | 15.6 | 0.11 | 2.3 | 23.6 | 3.3 | 53.2 | 0.6 | 14.3 | 0.1 | 2 | 27
3682 | Э76ХФ | Р65 | 11 | 44.3333333 | 15.9666667 | 44.3333333 | 3 | 0.3221514 | 0.126854 | 0.203892 | 0.178303 | 0.0395091 | 1591 | 1589 | 13.0956117 | 13283.92 | 116.5 | 1 | 18.734 | 0.17 | 0.05 | 0.324 | 0.063 | 0.02 | 0.050094 | 0.187 | 0.314 | 0.221 | 3535 | 0.002 | 0.514 | 0.312 | 0.11 | 0.615 | 0.006 | 0.009 | 0.073 | 0.008 | 0.019 | 0.417 | 0.002 | 0.004 | 0.003 | 0.755 | 0.0002 | 0.411 | 0.108 | 0.784 | 0.005 | 0.01 | 0.073 | 0.009 | 0.012 | 0.554 | 0.003 | 0.037 | 3.5 | 48.1 | 0.7 | 14.1 | 0.17 | 2 | 23.7 | 4.7 | 56.3 | 0.5 | 12.1 | 0.13 | 2.2 | 25.5
3683 | Э76ХФ | Р65 | 7 | 43.2 | 23.7 | 43.2 | 2.6083333 | 0.2984878 | 0.124558 | 0.157113 | 0.166337 | 0.0380256 | 1542 | 1576 | 12.2588796 | 12653.16 | 112.2 | 1 | 17.142 | 0.202 | 0.05 | 0.297 | 0.086 | 0.02 | 0.048213 | 0.188 | 0.241 | 0.217 | 4998 | 0.002 | 0.541 | 0.311 | 0.107 | 0.641 | 0.008 | 0.008 | 0.078 | 0.008 | 0.021 | 0.425 | 0.002 | 0.003 | 0.003 | 0.763 | 0.0005 | 0.417 | 0.108 | 0.789 | 0.008 | 0.009 | 0.078 | 0.009 | 0.014 | 0.571 | 0.003 | 0.038 | 2.8 | 53.5 | 0.5 | 14.4 | 0.22 | 2 | 26.9 | 3.5 | 54.4 | 0.6 | 13 | 0.12 | 2 | 27.5
3684 | Э76ХФ | Р65 | 6 | 44.5333333 | 18.1166667 | 44.5333333 | 1.5406488 | 0.3434224 | 0.135464 | 0.171372 | 0.207761 | 0.0399942 | 1595 | 1576 | 20.3965338 | 11988.96 | 116.8 | 1 | 29.422 | 0.279 | 0.05 | 0.35 | 0.045 | 0.02 | 0.050709 | 0.245 | 0.262 | 0.236 | 3620 | 0.002 | 0.49 | 0.307 | 0.116 | 0.634 | 0.007 | 0.007 | 0.069 | 0.009 | 0.022 | 0.403 | 0.002 | 0.004 | 0.003 | 0.753 | 0.0003 | 0.415 | 0.115 | 0.785 | 0.006 | 0.009 | 0.069 | 0.01 | 0.008 | 0.567 | 0.003 | 0.038 | 3.9 | 48.7 | 1.7 | 15.8 | 0.26 | 2 | 24.4 | 4.4 | 49.5 | 0.5 | 15.5 | 0.12 | 2.1 | 24
3685 | Э76ХФ | Р65 | 7 | 42.5 | 13.6833333 | 42.5 | 3 | 0.3227566 | 0.142926 | 0.174308 | 0.165704 | 0.0388813 | 1600 | 1577 | 22.598664 | 12909.14 | 114.4 | 1 | 31.952 | 0.224 | 0.05 | 0.323 | 0.036 | 0.02 | 0.049298 | 0.18 | 0.268 | 0.249 | 2944 | 0.002 | 0.515 | 0.297 | 0.111 | 0.632 | 0.006 | 0.009 | 0.077 | 0.009 | 0.02 | 0.434 | 0.002 | 0.004 | 0.003 | 0.763 | 0.0003 | 0.417 | 0.112 | 0.79 | 0.005 | 0.009 | 0.078 | 0.01 | 0.015 | 0.566 | 0.003 | 0.038 | 3.4 | 47.4 | 0.3 | 15.3 | 0.19 | 2 | 23.3 | 3.9 | 50.4 | 0.6 | 20.1 | 0.13 | 2 | 25.2
3686 | Э76ХФ | Р65 | 4 | 42.1833333 | 19.1 | 42.1833333 | 2 | 0.237682 | 0.10332 | 0.124324 | 0.152873 | 0.0391384 | 1567 | 1579 | 16.5555907 | 13008.38 | 115.7 | 1 | 23.279 | 0.148 | 0.05 | 0.227 | 0.072 | 0.02 | 0.049624 | 0.181 | 0.19 | 0.18 | 4141 | 0.002 | 0.55 | 0.332 | 0.112 | 0.674 | 0.006 | 0.008 | 0.074 | 0.01 | 0.024 | 0.432 | 0.003 | 0.004 | 0.003 | 0.768 | 0.0005 | 0.421 | 0.11 | 0.799 | 0.005 | 0.009 | 0.074 | 0.01 | 0.019 | 0.579 | 0.003 | 0.038 | 3.1 | 47.1 | 0.7 | 21.4 | 0.17 | 2.1 | 22 | 3.2 | 53.8 | 0.5 | 11.8 | 0.13 | 2.3 | 23.7
3687 | Э76ХФ | Р65 | 6 | 42 | 13.55 | 42 | 2.4838509 | 0.2811608 | 0.121688 | 0.108285 | 0.147885 | 0.0390241 | 1596 | 1579 | 18.5607678 | 12712.92 | 115.3 | 1 | 25.784 | 0.086 | 0.05 | 0.278 | 0.087 | 0.02 | 0.049479 | 0.18 | 0.165 | 0.212 | 2871 | 0.002 | 0.542 | 0.317 | 0.101 | 0.692 | 0.006 | 0.007 | 0.069 | 0.011 | 0.022 | 0.446 | 0.002 | 0.005 | 0.003 | 0.757 | 0.0002 | 0.417 | 0.1 | 0.788 | 0.005 | 0.008 | 0.069 | 0.011 | 0.016 | 0.57 | 0.003 | 0.038 | 3.6 | 52.7 | 0.8 | 18.3 | 0.26 | 2.1 | 25.3 | 3.8 | 48.7 | 0.4 | 15.5 | 0.11 | 2.1 | 22.9
3688 | Э76ХФ | Р65 | 5 | 41.8666667 | 18.1833333 | 41.8666667 | 2.4050857 | 0.2789626 | 0.137186 | 0.147288 | 0.153797 | 0.0389389 | 1572 | 1577 | 14.0989144 | 12958.02 | 113.6 | 1 | 19.48 | 0.166 | 0.05 | 0.271 | 0.09 | 0.02 | 0.049371 | 0.173 | 0.226 | 0.239 | 3927 | 0.002 | 0.554 | 0.306 | 0.115 | 0.664 | 0.007 | 0.009 | 0.069 | 0.007 | 0.019 | 0.449 | 0.002 | 0.003 | 0.003 | 0.762 | 0.0002 | 0.418 | 0.115 | 0.797 | 0.006 | 0.01 | 0.07 | 0.008 | 0.012 | 0.57 | 0.003 | 0.038 | 3.2 | 52.1 | 0.6 | 21.5 | 0.24 | 2.1 | 24.6 | 3.7 | 52.8 | 0.5 | 14.4 | 0.11 | 2 | 27.6
3689 | Э76ХФ | Р65 | 7 | 46.0166667 | 21.8 | 46.0166667 | 3 | 0.301543 | 0.11193 | 0.132198 | 0.163568 | 0.0397087 | 1565 | 1582 | 18.408113 | 11507.34 | 117 | 1 | 28.236 | 0.171 | 0.05 | 0.304 | 0.055 | 0.02 | 0.050347 | 0.194 | 0.202 | 0.195 | 4181 | 0.002 | 0.508 | 0.32 | 0.119 | 0.661 | 0.008 | 0.01 | 0.075 | 0.01 | 0.024 | 0.412 | 0.002 | 0.003 | 0.003 | 0.767 | 0.0002 | 0.414 | 0.117 | 0.787 | 0.006 | 0.012 | 0.072 | 0.01 | 0.017 | 0.561 | 0.003 | 0.038 | 5.7 | 47.4 | 0.6 | 20 | 0.38 | 2 | 24 | 5.3 | 48.3 | 0.7 | 15.1 | 0.14 | 2.2 | 21.8
3690 | Э76ХФ | Р65 | 10 | 46.5166667 | 22.6666667 | 46.5166667 | 3 | 0.269474 | 0.09184 | 0.106502 | 0.153996 | 0.0390817 | 1558 | 1576 | 13.3948567 | 13245.88 | 114.5 | 1 | 20.256 | 0.138 | 0.05 | 0.269 | 0.08 | 0.02 | 0.049552 | 0.19 | 0.162 | 0.16 | 5004 | 0.002 | 0.54 | 0.343 | 0.114 | 0.69 | 0.016 | 0.011 | 0.078 | 0.01 | 0.021 | 0.434 | 0.002 | 0.004 | 0.003 | 0.761 | 0.0002 | 0.42 | 0.114 | 0.789 | 0.015 | 0.012 | 0.078 | 0.01 | 0.011 | 0.565 | 0.003 | 0.039 | 3.3 | 46.7 | 0.8 | 14.2 | 0.26 | 2.1 | 22 | 3.2 | 52.6 | 0.4 | 17.9 | 0.13 | 2.2 | 24.2
3691 | Э76ХФ | Р65 | 13 | 45.2166667 | 17.7 | 45.2166667 | 2.99082745 | 0.3013366 | 0.114226 | 0.115101 | 0.168842 | 0.0392528 | 1577 | 1576 | 11.083854 | 12898.31 | 116.4 | 1 | 16.361 | 0.086 | 0.05 | 0.304 | 0.049 | 0.02 | 0.049769 | 0.209 | 0.175 | 0.199 | 3805 | 0.002 | 0.541 | 0.326 | 0.129 | 0.684 | 0.008 | 0.011 | 0.07 | 0.009 | 0.023 | 0.425 | 0.002 | 0.005 | 0.003 | 0.761 | 0.0003 | 0.417 | 0.126 | 0.786 | 0.007 | 0.012 | 0.07 | 0.01 | 0.016 | 0.565 | 0.003 | 0.038 | 3.2 | 53.2 | 0.2 | 14.8 | 0.3 | 2 | 27 | 3.7 | 53.3 | 0.5 | 12.1 | 0.11 | 2 | 26.4
3692 | Э76ХФ | Р65 | 12 | 49.4 | 21.65 | 49.4 | 2.99082745 | 0.282155 | 0.12915 | 0.131039 | 0.138864 | 0.0391101 | 1553 | 1566 | 11.6785047 | 13416.17 | 115.5 | 1 | 18.744 | 0.087 | 0.05 | 0.277 | 0.048 | 0.02 | 0.049588 | 0.157 | 0.201 | 0.225 | 4841 | 0.002 | 0.549 | 0.311 | 0.108 | 0.669 | 0.006 | 0.01 | 0.065 | 0.008 | 0.021 | 0.443 | 0.002 | 0.003 | 0.003 | 0.761 | 0.0001 | 0.416 | 0.107 | 0.786 | 0.005 | 0.014 | 0.065 | 0.008 | 0.015 | 0.567 | 0.003 | 0.037 | 3.5 | 51.1 | 0.7 | 18.1 | 0.15 | 2.1 | 24.9 | 3.4 | 55.8 | 0.9 | 13.2 | 0.12 | 2.2 | 26
3693 | Э76ХФ | Р65 | 16 | 41.0333333 | 17.3166667 | 41.0333333 | 3 | 0.3542498 | 0.141778 | 0.151305 | 0.193116 | 0.0389389 | 1584 | 1578 | 14.1448416 | 13138.79 | 114.6 | 1 | 19.347 | 0.237 | 0.05 | 0.363 | 0.049 | 0.02 | 0.049371 | 0.231 | 0.231 | 0.247 | 3792 | 0.002 | 0.503 | 0.303 | 0.138 | 0.657 | 0.007 | 0.012 | 0.076 | 0.008 | 0.022 | 0.403 | 0.002 | 0.003 | 0.003 | 0.757 | 0.0005 | 0.418 | 0.139 | 0.791 | 0.007 | 0.013 | 0.077 | 0.009 | 0.014 | 0.559 | 0.003 | 0.037 | 3.3 | 50.5 | 1.2 | 21.3 | 0.28 | 2 | 25.4 | 3.4 | 54.9 | 0.8 | 14.9 | 0.1 | 2.1 | 26.5
3694 | Э76ХФ | Р65 | 20 | 43.8833333 | 21.65 | 43.8833333 | 2.9247428 | 0.2874508 | 0.121688 | 0.128254 | 0.157889 | 0.0391101 | 1551 | 1572 | 15.161419 | 13019.86 | 116 | 1 | 21.963 | 0.078 | 0.05 | 0.285 | 0.075 | 0.02 | 0.049588 | 0.187 | 0.196 | 0.212 | 4698 | 0.002 | 0.498 | 0.312 | 0.106 | 0.671 | 0.007 | 0.011 | 0.072 | 0.007 | 0.02 | 0.414 | 0.002 | 0.003 | 0.004 | 0.765 | 0.0004 | 0.419 | 0.108 | 0.805 | 0.006 | 0.012 | 0.073 | 0.009 | 0.01 | 0.577 | 0.003 | 0.04 | 4.2 | 47.6 | 0.6 | 14.6 | 0.25 | 2.2 | 21.6 | 3.7 | 54.9 | 0.4 | 12.9 | 0.11 | 2 | 27.1
3695 | Э76ХФ | Р65 | 22 | 41.35 | 17.6333333 | 41.35 | 2 | 0.2783828 | 0.110208 | 0.098502 | 0.137334 | 0.0389389 | 1568 | 1571 | 11.8591663 | 13239.7 | 115 | 1 | 16.28 | 0.085 | 0.05 | 0.277 | 0.049 | 0.02 | 0.049371 | 0.168 | 0.15 | 0.192 | 3891 | 0.002 | 0.557 | 0.327 | 0.106 | 0.702 | 0.007 | 0.011 | 0.069 | 0.01 | 0.019 | 0.447 | 0.002 | 0.004 | 0.003 | 0.744 | 0.0003 | 0.418 | 0.106 | 0.793 | 0.007 | 0.011 | 0.071 | 0.01 | 0.013 | 0.564 | 0.003 | 0.037 | 3.2 | 49.5 | 0.4 | 14.9 | 0.22 | 2.2 | 22.6 | 3.1 | 53.1 | 0.5 | 17.5 | 0.22 | 2.1 | 24.7
3697 | Э76ХФ | Р65 | 9 | 52.4166667 | 28.3166667 | 47.2 | 3.6450631 | 0.3236238 | 0.147518 | 0.191719 | 0.235666 | 0.0409635 | 1584 | 1644 | 21.5644068 | 13868.16 | 111.1 | 1 | 16.964 | 0.69 | 0.119 | 0.263 | 0.019 | 0.02 | 0.051938 | 0.279 | 0.293 | 0.257 | 6545 | 0.001 | 0.513 | 0.291 | 0.122 | 0.598 | 0.006 | 0.014 | 0.075 | 0.008 | 0.027 | 0.363 | 0.001 | 0.003 | 0.003 | 0.762 | 0.0003 | 0.418 | 0.123 | 0.787 | 0.006 | 0.014 | 0.076 | 0.01 | 0.019 | 0.553 | 0.002 | 0.038 | 4.9 | 42.4 | 2.3 | 14.7 | 1.1 | 1.7 | 25 | 3.5 | 52.1 | 0.5 | 14 | 0.33 | 2.1 | 26.2
3700 | Э76ХФ | Р65 | 29 | 47.4333333 | 31.6333333 | 47.4333333 | 3.5609244 | 0.3667064 | 0.112504 | 0.192673 | 0.160113 | 0.0395091 | 1538 | 1590 | 7.353091 | 10253.74 | 114.8 | 1 | 10.903 | 0.168 | 0.05 | 0.382 | 0.037 | 0.02 | 0.050094 | 0.164 | 0.297 | 0.196 | 5406 | 0.002 | 0.504 | 0.324 | 0.116 | 0.626 | 0.009 | 0.009 | 0.073 | 0.007 | 0.023 | 0.429 | 0.002 | 0.003 | 0.003 | 0.756 | 0.0005 | 0.418 | 0.116 | 0.798 | 0.008 | 0.011 | 0.073 | 0.008 | 0.017 | 0.563 | 0.003 | 0.038 | 3.3 | 53.1 | 0.9 | 15.8 | 0.15 | 2.2 | 24.1 | 3.8 | 57 | 0.8 | 12.4 | 0.12 | 2.2 | 25.8
3701 | Э76ХФ | Р65 | 37 | 43.7166667 | 18.8333333 | 43.7166667 | 3.5370872 | 0.3525236 | 0.132594 | 0.216225 | 0.188883 | 0.040536 | 1580 | 1585 | 13.5444202 | 13087.43 | 115.5 | 1 | 18.981 | 0.275 | 0.05 | 0.357 | 0.03 | 0.02 | 0.051396 | 0.198 | 0.333 | 0.231 | 4108 | 0.001 | 0.528 | 0.307 | 0.11 | 0.604 | 0.008 | 0.01 | 0.074 | 0.008 | 0.023 | 0.4 | 0.001 | 0.002 | 0.002 | 0.761 | 0.0004 | 0.414 | 0.106 | 0.787 | 0.007 | 0.012 | 0.073 | 0.009 | 0.015 | 0.561 | 0.003 | 0.037 | 3.2 | 50.5 | 0.8 | 17.1 | 0.15 | 1.9 | 26.1 | 3.4 | 53.5 | 0.6 | 13 | 0.31 | 2.1 | 26.5
3702 | Э76ХФ | Р65 | 23 | 71.85 | 30.1833333 | 71.85 | 2.7893353 | 0.3102308 | 0.121688 | 0.18254 | 0.132987 | 0.0348881 | 1579 | 1630 | 11.9091938 | 12372.39 | 112.7 | 1 | 28.066 | 0.111 | 0.05 | 0.311 | 0.05 | 0.02 | 0.044235 | 0.127 | 0.282 | 0.212 | 6224 | 0.001 | 0.543 | 0.323 | 0.095 | 0.625 | 0.006 | 0.006 | 0.07 | 0.007 | 0.017 | 0.467 | 0.003 | 0.003 | 0.004 | 0.773 | 0.0004 | 0.427 | 0.096 | 0.794 | 0.005 | 0.009 | 0.071 | 0.009 | 0.009 | 0.575 | 0.004 | 0.034 | 3.7 | 55.1 | 0.8 | 19.1 | 0.14 | 2.4 | 23.4 | 4.4 | 51.5 | 0.6 | 9.3 | 0.14 | 2.5 | 20.6
3703 | Э76ХФ | Р65 | 29 | 47.7333333 | 28.25 | 47.7333333 | 3.2317728 | 0.2539008 | 0.144074 | 0.162266 | 0.138722 | 0.0394251 | 1535 | 1598 | 22.3802015 | 13051.33 | 115.9 | 1 | 35.168 | 0.085 | 0.05 | 0.213 | 0.048 | 0.02 | 0.049913 | 0.144 | 0.25 | 0.251 | 6145 | 0.002 | 0.557 | 0.294 | 0.104 | 0.635 | 0.006 | 0.013 | 0.068 | 0.008 | 0.017 | 0.441 | 0.002 | 0.003 | 0.003 | 0.765 | 0.0004 | 0.413 | 0.102 | 0.776 | 0.006 | 0.012 | 0.069 | 0.009 | 0.008 | 0.543 | 0.003 | 0.037 | 2.9 | 76.8 | 0.3 | 8.3 | 0.11 | 5 | 15.5 | 3.7 | 55.5 | 0.8 | 12.8 | 0.16 | 2.3 | 24
3704 | Э76ХФ | Р65 | 38 | 46.3833333 | 26.65 | 46.3833333 | 2.7352941 | 0.294881 | 0.15211 | 0.198666 | 0.172278 | 0.0392314 | 1553 | 1590 | 11.5664391 | 12495.31 | 115.2 | 1 | 17.883 | 0.17 | 0.05 | 0.286 | 0.038 | 0.02 | 0.04966 | 0.18 | 0.306 | 0.265 | 5550 | 0.002 | 0.518 | 0.294 | 0.115 | 0.616 | 0.008 | 0.01 | 0.075 | 0.006 | 0.022 | 0.425 | 0.002 | 0.002 | 0.003 | 0.765 | 0.0004 | 0.421 | 0.115 | 0.789 | 0.007 | 0.012 | 0.075 | 0.007 | 0.015 | 0.558 | 0.003 | 0.036 | 3.5 | 53.8 | 0.6 | 15.2 | 0.15 | 2.1 | 25.1 | 3.2 | 53.8 | 0.9 | 12.6 | 0.21 | 2.1 | 25.8
3706 | Э76ХФ | Р65 | 53 | 40.7166667 | 21.1833333 | 40.7166667 | 3.6971522 | 0.3053896 | 0.168756 | 0.172749 | 0.182423 | 0.0391461 | 1544 | 1578 | 12.8401965 | 13227.38 | 115.6 | 1 | 17.427 | 0.268 | 0.05 | 0.297 | 0.039 | 0.02 | 0.049552 | 0.206 | 0.265 | 0.294 | 4670 | 0.001 | 0.504 | 0.278 | 0.085 | 0.631 | 0.006 | 0.011 | 0.062 | 0.007 | 0.02 | 0.41 | 0.002 | 0.002 | 0.003 | 0.761 | 0.0002 | 0.419 | 0.087 | 0.79 | 0.005 | 0.012 | 0.064 | 0.008 | 0.015 | 0.557 | 0.003 | 0.036 | 3.5 | 51.2 | 0.6 | 14.4 | 0.37 | 1.9 | 26.4 | 3.1 | 55.1 | 0.8 | 11.8 | 0.2 | 2.1 | 27.2
3707 | Э76ХФ | Р65 | 21 | 43.7166667 | 22.8166667 | 43.7166667 | 3.504645 | 0.3429228 | 0.167608 | 0.186879 | 0.187555 | 0.0400032 | 1554 | 1574 | 11.5656484 | 12935.28 | 115.5 | 1 | 16.722 | 0.186 | 0.05 | 0.343 | 0.061 | 0.02 | 0.050637 | 0.208 | 0.287 | 0.292 | 4919 | 0.002 | 0.439 | 0.273 | 0.095 | 0.612 | 0.006 | 0.01 | 0.065 | 0.007 | 0.023 | 0.384 | 0.001 | 0.002 | 0.003 | 0.796 | 0.0002 | 0.424 | 0.094 | 0.805 | 0.005 | 0.012 | 0.066 | 0.008 | 0.013 | 0.59 | 0.003 | 0.037 | 3.5 | 48.3 | 1.2 | 14 | 0.58 | 2 | 24.6 | 4.3 | 51.8 | 0.3 | 15.8 | 0.15 | 2.1 | 25.6
3708 | Э76ХФ | Р65 | 11 | 48.7 | 19.3166667 | 48.7 | 2.8195876 | 0.2669954 | 0.161294 | 0.14478 | 0.155757 | 0.0406597 | 1579 | 1577 | 17.6217659 | 13017.77 | 118 | 1 | 28.606 | 0.085 | 0.05 | 0.252 | 0.04 | 0.02 | 0.051468 | 0.177 | 0.222 | 0.281 | 4191 | 0.002 | 0.583 | 0.284 | 0.081 | 0.662 | 0.006 | 0.009 | 0.06 | 0.007 | 0.018 | 0.446 | 0.002 | 0.003 | 0.003 | 0.765 | 0.0002 | 0.415 | 0.081 | 0.789 | 0.005 | 0.011 | 0.061 | 0.008 | 0.014 | 0.558 | 0.003 | 0.037 | 3.9 | 55.1 | 0.3 | 15.1 | 0.1 | 2.2 | 25.6 | 3.9 | 54.9 | 0.5 | 14.7 | 0.12 | 2.1 | 26.1
3709 | Э76ХФ | Р65 | 14 | 49.2166667 | 22.85 | 49.2166667 | 2.8060942 | 0.2817312 | 0.153832 | 0.132811 | 0.162415 | 0.0396604 | 1561 | 1577 | 11.0741335 | 13160.61 | 114.6 | 1 | 18.017 | 0.201 | 0.05 | 0.272 | 0.067 | 0.02 | 0.050203 | 0.192 | 0.203 | 0.268 | 5012 | 0.002 | 0.554 | 0.289 | 0.097 | 0.663 | 0.006 | 0.011 | 0.073 | 0.007 | 0.019 | 0.428 | 0.002 | 0.003 | 0.003 | 0.776 | 0.0001 | 0.418 | 0.097 | 0.781 | 0.006 | 0.012 | 0.074 | 0.008 | 0.014 | 0.558 | 0.003 | 0.037 | 3.6 | 50.2 | 0.4 | 15.4 | 0.18 | 2 | 25.5 | 3.5 | 55.1 | 0.5 | 13 | 0.15 | 2.1 | 26.2
3710 | Э76ХФ | Р65 | 5 | 71.0333333 | 21.2833333 | 71.0333333 | 2.5602985 | 0.5743744 | 0.123984 | 0.149967 | 0.190118 | 0.0376601 | 1632 | 1599 | 11.3279212 | 12708.54 | 108.7 | 1 | 26.822 | 0.29 | 0.05 | 0.638 | 0.04 | 0.02 | 0.047671 | 0.227 | 0.229 | 0.216 | 4508 | 0.001 | 0.28 | 0.308 | 0.134 | 0.642 | 0.009 | 0.006 | 0.094 | 0.006 | 0.018 | 0.393 | 0.002 | 0.004 | 0.003 | 0.767 | 0.0002 | 0.419 | 0.135 | 0.797 | 0.009 | 0.009 | 0.094 | 0.008 | 0.012 | 0.563 | 0.003 | 0.039 | 4.1 | 48.8 | 0.6 | 20.3 | 0.4 | 1.9 | 25.3 | 3.7 | 51.5 | 0.4 | 11.6 | 0.13 | 2.1 | 25
3711 | Э76ХФ | Р65 | 1 | 51.2166667 | 13.1333333 | 51.2166667 | 2.9138344 | 0.4217968 | 0.144648 | 0.163492 | 0.136416 | 0.0388024 | 1607 | 1595 | 16.0260332 | 13225.89 | 112.6 | 1 | 27.36 | 0.111 | 0.04 | 0.454 | 0.027 | 0.01 | 0.049117 | 0.14 | 0.252 | 0.252 | 2895 | 0.002 | 0.411 | 0.294 | 0.113 | 0.638 | 0.009 | 0.005 | 0.087 | 0.006 | 0.016 | 0.452 | 0.003 | 0.003 | 0.004 | 0.76 | 0.0002 | 0.419 | 0.112 | 0.785 | 0.008 | 0.008 | 0.087 | 0.008 | 0.012 | 0.563 | 0.003 | 0.038 | 3.7 | 59.7 | 0.3 | 10.5 | 0.13 | 2.4 | 24.6 | 3.3 | 56.4 | 1 | 10.8 | 0.18 | 2.2 | 26.1
3712 | Э76ХФ | Р65 | 22 | 41 | 17.4833333 | 41 | 2.7573565 | 0.3269164 | 0.141204 | 0.186168 | 0.184067 | 0.0398602 | 1577 | 1574 | 15.7770732 | 13089.04 | 115.6 | 1 | 21.562 | 0.203 | 0.05 | 0.328 | 0.027 | 0.02 | 0.050456 | 0.203 | 0.286 | 0.246 | 3814 | 0.002 | 0.523 | 0.301 | 0.109 | 0.622 | 0.012 | 0.01 | 0.083 | 0.007 | 0.022 | 0.413 | 0.002 | 0.004 | 0.003 | 0.769 | 0.0002 | 0.416 | 0.107 | 0.784 | 0.011 | 0.012 | 0.083 | 0.008 | 0.016 | 0.566 | 0.003 | 0.038 | 3.7 | 49.7 | 0.8 | 16 | 0.3 | 2 | 25.4 | 3.5 | 53.7 | 0.6 | 12.6 | 0.2 | 2.1 | 26.3
3714 | Э76ХФ | Р65 | 9 | 47.05 | 20.8333333 | 47.05 | 2.7637762 | 0.1004854 | 0.132594 | 0.132945 | 0.108395 | 0.0396311 | 1561 | 1576 | 9.0344315 | 12890.88 | 114.9 | 1 | 14.169 | 0.112 | 0.05 | 0.052 | 0.089 | 0.02 | 0.050166 | 0.11 | 0.205 | 0.231 | 4476 | 0.002 | 0.69 | 0.304 | 0.087 | 0.672 | 0.007 | 0.007 | 0.065 | 0.009 | 0.021 | 0.474 | 0.003 | 0.003 | 0.003 | 0.765 | 0.0003 | 0.416 | 0.087 | 0.79 | 0.006 | 0.008 | 0.066 | 0.009 | 0.016 | 0.56 | 0.003 | 0.037 | 3.2 | 60.2 | 0.3 | 10.2 | 0.09 | 2.5 | 24.6 | 3 | 57.5 | 1 | 9.8 | 0.17 | 2.2 | 26.1
3715 | Э76ХФ | Р65 | 6 | 41.05 | 20.8666667 | 41.05 | 3 | 0.2797576 | 0.094136 | 0.138924 | 0.119897 | 0.0385172 | 1551 | 1579 | 12.5890378 | 13983.07 | 113.5 | 1 | 17.226 | 0.196 | 0.05 | 0.28 | 0.11 | 0.02 | 0.048756 | 0.125 | 0.214 | 0.164 | 4863 | 0.002 | 0.552 | 0.339 | 0.143 | 0.657 | 0.007 | 0.008 | 0.07 | 0.011 | 0.03 | 0.452 | 0.002 | 0.004 | 0.003 | 0.764 | 0.0002 | 0.419 | 0.143 | 0.789 | 0.006 | 0.011 | 0.071 | 0.012 | 0.019 | 0.556 | 0.003 | 0.037 | 2.9 | 52.3 | 0.7 | 11.1 | 0.12 | 2.4 | 22.1 | 3.5 | 56.1 | 0.6 | 12.7 | 0.09 | 2.2 | 25.1
3716 | Э76ХФ | Р65 | 6 | 41.9 | 16.3666667 | 41.9 | 2.968829 | 0.168298 | 0.09758 | 0.08136 | 0.110294 | 0.0400032 | 1573 | 1578 | 11.7422434 | 13351.53 | 115.7 | 1 | 16.4 | 0.106 | 0.05 | 0.144 | 0.082 | 0.02 | 0.050637 | 0.134 | 0.124 | 0.17 | 3642 | 0.002 | 0.637 | 0.339 | 0.111 | 0.718 | 0.006 | 0.009 | 0.066 | 0.011 | 0.02 | 0.47 | 0.003 | 0.003 | 0.003 | 0.772 | 0.0003 | 0.421 | 0.11 | 0.788 | 0.005 | 0.008 | 0.066 | 0.011 | 0.016 | 0.553 | 0.003 | 0.037 | 3.3 | 55.7 | 0.6 | 13.4 | 0.11 | 2.4 | 23.3 | 3 | 56.4 | 0.5 | 9.8 | 0.07 | 2.2 | 25.9
3717 | Э76ХФ | Р65 | 8 | 41.0166667 | 17.4833333 | 41.0166667 | 2.9715808 | 0.2903616 | 0.128576 | 0.163145 | 0.150166 | 0.0400317 | 1576 | 1575 | 10.662737 | 13593.52 | 116.2 | 1 | 14.371 | 0.171 | 0.05 | 0.286 | 0.049 | 0.02 | 0.050673 | 0.161 | 0.251 | 0.224 | 3961 | 0.002 | 0.537 | 0.31 | 0.103 | 0.636 | 0.007 | 0.009 | 0.07 | 0.008 | 0.021 | 0.439 | 0.002 | 0.003 | 0.002 | 0.771 | 0.0001 | 0.419 | 0.105 | 0.789 | 0.007 | 0.011 | 0.071 | 0.009 | 0.016 | 0.556 | 0.003 | 0.037 | 3.3 | 52.6 | 0.6 | 14.9 | 0.12 | 2.1 | 24.7 | 3.6 | 53.9 | 0.6 | 12.7 | 0.17 | 2.1 | 25.2
3718 | Э76ХФ | Р65 | 11 | 42.7166667 | 17.7166667 | 42.7166667 | 3.4460432 | 0.3007953 | 0.090692 | 0.187531 | 0.158066 | 0.0395174 | 1586 | 1580 | 11.6148328 | 13265.48 | 116.7 | 1 | 15.922 | 0.125 | 0.05 | 0.289 | 0.027 | 0.02 | 0.050022 | 0.163 | 0.289 | 0.158 | 3917 | 0.002 | 0.519 | 0.343 | 0.116 | 0.626 | 0.006 | 0.009 | 0.069 | 0.011 | 0.023 | 0.435 | 0.002 | 0.003 | 0.003 | 0.777 | 0.0001 | 0.415 | 0.116 | 0.782 | 0.005 | 0.009 | 0.069 | 0.011 | 0.019 | 0.556 | 0.003 | 0.036 | 3.8 | 51.3 | 0.5 | 11.8 | 0.08 | 2.2 | 22.9 | 3.4 | 55.1 | 0.7 | 12.8 | 0.18 | 2 | 27.3
3719 | Э76ХФ | Р65 | 15 | 40.7 | 18.35 | 40.7 | 3.2225645 | 0.2720514 | 0.130298 | 0.191808 | 0.149332 | 0.0388885 | 1573 | 1582 | 12.1142506 | 12958.04 | 114.1 | 1 | 16.435 | 0.149 | 0.05 | 0.228 | 0.027 | 0.02 | 0.049226 | 0.148 | 0.296 | 0.227 | 3963 | 0.002 | 0.55 | 0.311 | 0.098 | 0.629 | 0.006 | 0.008 | 0.06 | 0.008 | 0.019 | 0.443 | 0.002 | 0.003 | 0.003 | 0.776 | 0.0002 | 0.42 | 0.1 | 0.797 | 0.005 | 0.009 | 0.061 | 0.009 | 0.014 | 0.563 | 0.003 | 0.036 | 3.3 | 56.1 | 0.5 | 12.8 | 0.11 | 2.2 | 25.5 | 4 | 57.1 | 0.5 | 6.1 | 0.58 | 2.2 | 25.5
3720 | Э76ХФ | Р65 | 6 | 41.3833333 | 23.15 | 41.3833333 | 3.4300434 | 0.2919719 | 0.137186 | 0.155271 | 0.139471 | 0.0388024 | 1563 | 1591 | 12.6340717 | 12992.66 | 115 | 1 | 17.428 | 0.162 | 0.05 | 0.273 | 0.051 | 0.02 | 0.049117 | 0.148 | 0.239 | 0.239 | 5013 | 0.002 | 0.525 | 0.307 | 0.098 | 0.659 | 0.006 | 0.009 | 0.067 | 0.008 | 0.021 | 0.444 | 0.003 | 0.003 | 0.003 | 0.784 | 0.0002 | 0.416 | 0.097 | 0.788 | 0.005 | 0.009 | 0.067 | 0.009 | 0.013 | 0.548 | 0.003 | 0.035 | 2.9 | 54.6 | 0.3 | 14.1 | 0.11 | 2.2 | 25 | 4 | 57.1 | 0.6 | 7.5 | 0.48 | 2.3 | 24.9
3721 | Э76ХФ | Р65 | 8 | 40.85 | 18.7333333 | 40.85 | 3.7131024 | 0.2877294 | 0.138334 | 0.162557 | 0.12232 | 0.0394889 | 1573 | 1579 | 11.9380502 | 13496.8 | 115.3 | 1 | 16.123 | 0.158 | 0.05 | 0.281 | 0.03 | 0.02 | 0.049986 | 0.119 | 0.251 | 0.241 | 4214 | 0.002 | 0.561 | 0.298 | 0.1 | 0.638 | 0.007 | 0.009 | 0.067 | 0.008 | 0.022 | 0.456 | 0.002 | 0.003 | 0.003 | 0.765 | 0.0002 | 0.428 | 0.1 | 0.777 | 0.005 | 0.008 | 0.064 | 0.008 | 0.014 | 0.554 | 0.003 | 0.033 | 3.4 | 54.6 | 0.5 | 11 | 0.13 | 2.3 | 23.3 | 3.4 | 54.1 | 0.5 | 8.8 | 0.11 | 2.5 | 21.8
3722 | Э76ХФ | Р65 | 6 | 42.5333333 | 26.75 | 42.5333333 | 5.7891543 | 0.2343354 | 0.10619 | 0.106776 | 0.106606 | 0.0461455 | 1555 | 1629 | 13.9789185 | 15126.73 | 114.3 | 1 | 19.819 | 0.169 | 0.05 | 0.217 | 0.028 | 0.02 | 0.058412 | 0.118 | 0.164 | 0.185 | 6744 | 0.002 | 0.571 | 0.326 | 0.103 | 0.694 | 0.006 | 0.008 | 0.068 | 0.01 | 0.021 | 0.463 | 0.002 | 0.004 | 0.003 | 0.766 | 0.0002 | 0.418 | 0.103 | 0.793 | 0.005 | 0.009 | 0.068 | 0.011 | 0.015 | 0.532 | 0.003 | 0.037 | 3.2 | 57.2 | 0.2 | 14.5 | 0.09 | 2.2 | 25.9 | 3.8 | 57.2 | 1 | 10.4 | 0.16 | 2.3 | 25.1
3723 | Э76ХФ | Р65 | 6 | 47.6666667 | 21.6666667 | 47.6666667 | 3.6154987 | 0.3202582 | 0.134316 | 0.154563 | 0.166308 | 0.0412886 | 1589 | 1597 | 11.5263604 | 13591.38 | 119.1 | 1 | 18.122 | 0.115 | 0.05 | 0.289 | 0.03 | 0.02 | 0.052264 | 0.189 | 0.237 | 0.234 | 4908 | 0.002 | 0.52 | 0.31 | 0.099 | 0.662 | 0.007 | 0.008 | 0.064 | 0.009 | 0.021 | 0.425 | 0.002 | 0.003 | 0.003 | 0.778 | 0.0003 | 0.417 | 0.099 | 0.794 | 0.006 | 0.009 | 0.065 | 0.01 | 0.015 | 0.558 | 0.003 | 0.036 | 3.3 | 50 | 0.8 | 12.1 | 0.11 | 2.2 | 22.5 | 3.5 | 55.6 | 0.6 | 12.6 | 0.16 | 2.2 | 25.4
3724 | Э76ХФ | Р65 | 23 | 41.5333333 | 25.2166667 | 41.5333333 | 3.8153913 | 0.1848684 | 0.109634 | 0.083689 | 0.13004 | 0.039907 | 1528 | 1595 | 11.5439807 | 13938.4 | 115.1 | 1 | 15.982 | 0.08 | 0.05 | 0.123 | 0.041 | 0.02 | 0.050528 | 0.163 | 0.127 | 0.191 | 5858 | 0.002 | 0.634 | 0.329 | 0.109 | 0.725 | 0.007 | 0.008 | 0.072 | 0.012 | 0.019 | 0.475 | 0.002 | 0.004 | 0.003 | 0.767 | 0.0002 | 0.417 | 0.109 | 0.787 | 0.006 | 0.007 | 0.073 | 0.012 | 0.014 | 0.558 | 0.003 | 0.036 | 3.3 | 59.3 | 1 | 14.9 | 0.15 | 2.5 | 23.7 | 3.6 | 57 | 0.6 | 12.5 | 0.15 | 2.2 | 25.8
3725 | Э76ХФ | Р65 | 15 | 47.8833333 | 19.5 | 47.8833333 | 2 | 0.302759 | 0.12054 | 0.124559 | 0.133819 | 0.0405073 | 1596 | 1595 | 11.4371737 | 12726.15 | 115.3 | 1 | 18.255 | 0.105 | 0.05 | 0.275 | 0.03 | 0.02 | 0.051288 | 0.152 | 0.191 | 0.21 | 4136 | 0.002 | 0.522 | 0.327 | 0.107 | 0.688 | 0.006 | 0.007 | 0.067 | 0.01 | 0.018 | 0.451 | 0.003 | 0.003 | 0.003 | 0.754 | 0.0003 | 0.428 | 0.107 | 0.799 | 0.005 | 0.013 | 0.068 | 0.01 | 0.015 | 0.562 | 0.003 | 0.035 | 2.9 | 52.3 | 0.6 | 14.8 | 0.09 | 2.4 | 21.4 | 4.2 | 60.3 | 0.5 | 8 | 0.1 | 2.3 | 26.2
3726 | Э76ХФ | Р65 | 23 | 46.8666667 | 20.35 | 46.8666667 | 3.3513514 | 0.320196 | 0.13776 | 0.193885 | 0.157144 | 0.0405926 | 1573 | 1589 | 12.5792582 | 13556.76 | 115.1 | 1 | 19.407 | 0.165 | 0.05 | 0.32 | 0.039 | 0.02 | 0.051396 | 0.159 | 0.299 | 0.24 | 4598 | 0.002 | 0.538 | 0.306 | 0.106 | 0.627 | 0.007 | 0.011 | 0.07 | 0.006 | 0.017 | 0.451 | 0.003 | 0.003 | 0.003 | 0.777 | 0.0002 | 0.422 | 0.111 | 0.792 | 0.006 | 0.011 | 0.073 | 0.007 | 0.014 | 0.56 | 0.003 | 0.036 | 3.4 | 56.4 | 0.4 | 13.1 | 0.08 | 2.2 | 25.6 | 4.1 | 59.6 | 0.5 | 7.6 | 0.09 | 2.3 | 26.2
3727 | Э76ХФ | Р65 | 31 | 47.5333333 | 19.35 | 47.5333333 | 3.4252593 | 0.3675396 | 0.140056 | 0.220989 | 0.173029 | 0.0415071 | 1578 | 1577 | 10.5733529 | 13122.48 | 116.4 | 1 | 16.048 | 0.215 | 0.05 | 0.377 | 0.035 | 0.02 | 0.052554 | 0.172 | 0.341 | 0.244 | 4232 | 0.002 | 0.499 | 0.301 | 0.098 | 0.607 | 0.006 | 0.01 | 0.066 | 0.006 | 0.018 | 0.426 | 0.002 | 0.003 | 0.003 | 0.793 | 0.0001 | 0.416 | 0.1 | 0.796 | 0.005 | 0.011 | 0.066 | 0.007 | 0.016 | 0.557 | 0.003 | 0.038 | 3.6 | 52.6 | 1.1 | 12.4 | 0.11 | 2.1 | 25.2 | 3.8 | 58.4 | 0.6 | 6.8 | 0.11 | 2.2 | 26.2
3728 | Э76ХФ | Р65 | 29 | 40.6833333 | 18.5 | 40.6833333 | 3.6759709 | 0.3617614 | 0.126854 | 0.201762 | 0.198164 | 0.0419352 | 1576 | 1584 | 12.5809806 | 12934.05 | 118.6 | 1 | 16.537 | 0.192 | 0.05 | 0.373 | 0.028 | 0.02 | 0.053096 | 0.218 | 0.31 | 0.221 | 3988 | 0.002 | 0.497 | 0.318 | 0.105 | 0.625 | 0.007 | 0.008 | 0.072 | 0.009 | 0.021 | 0.399 | 0.002 | 0.003 | 0.003 | 0.778 | 0.0006 | 0.42 | 0.105 | 0.795 | 0.006 | 0.011 | 0.073 | 0.009 | 0.016 | 0.573 | 0.003 | 0.037 | 3.7 | 51.2 | 0.8 | 13.3 | 0.15 | 2 | 25.3 | 4 | 59.7 | 0.5 | 7.2 | 0.1 | 2.2 | 26.9
3729 | Э76ХФ | Р65 | 29 | 41.6833333 | 19.6833333 | 41.6833333 | 3.8065163 | 0.3154546 | 0.124558 | 0.175128 | 0.144171 | 0.040478 | 1557 | 1576 | 17.053987 | 13988.48 | 115.6 | 1 | 22.516 | 0.145 | 0.05 | 0.291 | 0.046 | 0.02 | 0.051251 | 0.147 | 0.27 | 0.217 | 4589 | 0.002 | 0.507 | 0.317 | 0.1 | 0.643 | 0.006 | 0.009 | 0.066 | 0.008 | 0.019 | 0.448 | 0.002 | 0.003 | 0.003 | 0.779 | 0.0001 | 0.419 | 0.1 | 0.796 | 0.006 | 0.011 | 0.067 | 0.009 | 0.014 | 0.565 | 0.003 | 0.037 | 3.2 | 55.9 | 0.5 | 13.1 | 0.11 | 2.3 | 24.1 | 3.8 | 60.2 | 0.6 | 6.8 | 0.11 | 2.2 | 26.8
3730 | Э76ХФ | Р65 | 19 | 46.8833333 | 23.15 | 46.8833333 | 3.4879204 | 0.3168364 | 0.112504 | 0.17758 | 0.139559 | 0.0402782 | 1556 | 1577 | 12.5970679 | 13321.81 | 115.9 | 1 | 19.333 | 0.157 | 0.05 | 0.321 | 0.025 | 0.02 | 0.050998 | 0.139 | 0.274 | 0.196 | 5140 | 0.002 | 0.518 | 0.329 | 0.102 | 0.636 | 0.007 | 0.01 | 0.067 | 0.008 | 0.02 | 0.445 | 0.002 | 0.003 | 0.002 | 0.778 | 0.0001 | 0.419 | 0.101 | 0.789 | 0.006 | 0.012 | 0.067 | 0.009 | 0.017 | 0.563 | 0.003 | 0.037 | 3 | 57.2 | 0.3 | 13.5 | 0.09 | 2.1 | 26.8 | 4.3 | 55.1 | 0.7 | 11.2 | 0.12 | 2.2 | 25.5
3732 | Э76ХФ | Р65 | 12 | 39.8666667 | 16.8333333 | 39.8666667 | 2 | 0.3141522 | 0.047642 | 0.13409 | 0.132436 | 0.039193 | 1569 | 1585 | 14.4812709 | 12154.46 | 115.6 | 1 | 19.244 | 0.143 | 0.05 | 0.331 | 0.062 | 0.02 | 0.049624 | 0.146 | 0.206 | 0.083 | 3410 | 0.002 | 0.547 | 0.378 | 0.103 | 0.665 | 0.007 | 0.01 | 0.07 | 0.01 | 0.02 | 0.444 | 0.002 | 0.003 | 0.003 | 0.752 | 0.0006 | 0.418 | 0.106 | 0.78 | 0.006 | 0.011 | 0.071 | 0.011 | 0.013 | 0.548 | 0.003 | 0.036 | 2.7 | 45.1 | 1.1 | 15.6 | 0.2 | 2.2 | 20.1 | 3.7 | 55.4 | 0.4 | 11.8 | 0.11 | 2.2 | 25.1
3733 | Э76ХФ | Р65 | 15 | 42.05 | 19.5 | 42.05 | 2 | 0.3064588 | 0.104468 | 0.220544 | 0.182138 | 0.0397925 | 1574 | 1578 | 13.4517431 | 11990.77 | 117.4 | 1 | 18.328 | 0.235 | 0.05 | 0.308 | 0.06 | 0.02 | 0.050383 | 0.186 | 0.34 | 0.182 | 3897 | 0.001 | 0.549 | 0.334 | 0.097 | 0.602 | 0.006 | 0.01 | 0.066 | 0.007 | 0.019 | 0.428 | 0.002 | 0.003 | 0.003 | 0.764 | 0.0001 | 0.419 | 0.097 | 0.787 | 0.005 | 0.009 | 0.065 | 0.008 | 0.012 | 0.555 | 0.002 | 0.036 | 3.6 | 53 | 0.7 | 15.7 | 0.12 | 2.1 | 25.4 | 4 | 59.9 | 0.5 | 7.2 | 0.1 | 2.2 | 27.1
3734 | Э76ХФ | Р65 | 15 | 40.9 | 15.75 | 40.9 | 2.99082745 | 0.3227061 | 0.09471 | 0.177166 | 0.180319 | 0.0393076 | 1581 | 1577 | 11.20489 | 12361.9 | 115.6 | 1 | 15.276 | 0.21 | 0.05 | 0.315 | 0.063 | 0.02 | 0.049769 | 0.201 | 0.272 | 0.165 | 3245 | 0.002 | 0.536 | 0.34 | 0.103 | 0.641 | 0.008 | 0.008 | 0.069 | 0.009 | 0.021 | 0.436 | 0.002 | 0.003 | 0.002 | 0.77 | 0.0001 | 0.417 | 0.104 | 0.794 | 0.007 | 0.009 | 0.07 | 0.011 | 0.015 | 0.571 | 0.003 | 0.036 | 2.9 | 45.7 | 1 | 10.7 | 0.12 | 2.2 | 20.6 | 3.3 | 56.8 | 0.5 | 11.1 | 0.11 | 2.2 | 26.8
3735 | Э76ХФ | Р65 | 13 | 39.85 | 15.6833333 | 39.85 | 2.99082745 | 0.2959402 | 0.122262 | 0.215523 | 0.168806 | 0.0399931 | 1585 | 1581 | 17.0966123 | 12399.15 | 116.3 | 1 | 22.71 | 0.167 | 0.05 | 0.252 | 0.049 | 0.02 | 0.050637 | 0.167 | 0.334 | 0.213 | 3241 | 0.001 | 0.547 | 0.318 | 0.124 | 0.602 | 0.009 | 0.01 | 0.071 | 0.007 | 0.02 | 0.433 | 0.002 | 0.003 | 0.002 | 0.758 | 0.0001 | 0.416 | 0.123 | 0.785 | 0.008 | 0.011 | 0.071 | 0.008 | 0.014 | 0.56 | 0.003 | 0.036 | 2.8 | 48.9 | 0.5 | 13.8 | 0.12 | 2.2 | 22.6 | 3.7 | 59.8 | 0.6 | 7.7 | 0.13 | 2.3 | 26.6
3736 | Э76ХФ | Р65 | 11 | 40.65 | 15.65 | 40.65 | 2 | 0.3179905 | 0.114226 | 0.166684 | 0.187466 | 0.0393644 | 1601 | 1582 | 14.5726937 | 11091.37 | 116.2 | 1 | 19.746 | 0.162 | 0.05 | 0.304 | 0.039 | 0.02 | 0.049841 | 0.214 | 0.259 | 0.199 | 2893 | 0.001 | 0.541 | 0.322 | 0.115 | 0.642 | 0.007 | 0.009 | 0.082 | 0.009 | 0.021 | 0.417 | 0.002 | 0.003 | 0.003 | 0.76 | 0.0001 | 0.416 | 0.115 | 0.792 | 0.006 | 0.01 | 0.082 | 0.01 | 0.013 | 0.567 | 0.003 | 0.036 | 3.3 | 51.5 | 1 | 18.1 | 0.17 | 2 | 26.2 | 4 | 58.7 | 0.5 | 8.8 | 0.11 | 2.2 | 26.5
3737 | Э76ХФ | Р65 | 10 | 40.5166667 | 14.3166667 | 40.5166667 | 2 | 0.3389835 | 0.122262 | 0.172028 | 0.165892 | 0.0397641 | 1607 | 1586 | 23.9457014 | 11839.35 | 116.7 | 1 | 32.34 | 0.241 | 0.05 | 0.333 | 0.061 | 0.02 | 0.050347 | 0.18 | 0.268 | 0.213 | 2825 | 0.002 | 0.525 | 0.317 | 0.11 | 0.63 | 0.006 | 0.008 | 0.067 | 0.009 | 0.021 | 0.431 | 0.002 | 0.003 | 0.003 | 0.763 | 0.0001 | 0.416 | 0.11 | 0.78 | 0.005 | 0.01 | 0.067 | 0.009 | 0.012 | 0.557 | 0.003 | 0.036 | 3.6 | 52.3 | 0.6 | 16 | 0.14 | 2 | 25.7 | 4 | 58.7 | 0.5 | 8.8 | 0.12 | 2.2 | 26.9
3738 | Э76ХФ | Р65 | 16 | 41.0166667 | 20.15 | 41.0166667 | 2.99082745 | 0.3135225 | 0.140056 | 0.181763 | 0.160787 | 0.0395642 | 1566 | 1579 | 13.1524164 | 12002.98 | 116.5 | 1 | 17.69 | 0.127 | 0.05 | 0.304 | 0.038 | 0.02 | 0.050094 | 0.171 | 0.283 | 0.244 | 4031 | 0.001 | 0.539 | 0.303 | 0.122 | 0.631 | 0.008 | 0.008 | 0.07 | 0.007 | 0.025 | 0.439 | 0.002 | 0.003 | 0.003 | 0.764 | 0.0007 | 0.42 | 0.123 | 0.796 | 0.007 | 0.009 | 0.071 | 0.008 | 0.019 | 0.573 | 0.003 | 0.035 | 3.3 | 51.7 | 0.5 | 11.7 | 0.09 | 2.3 | 22.7 | 3.5 | 58.5 | 0.8 | 11.3 | 0.14 | 2.2 | 26.3
3739 | Э76ХФ | Р65 | 17 | 41.2 | 16.5333333 | 41.2 | 2.99082745 | 0.3289472 | 0.137186 | 0.164186 | 0.160402 | 0.0395074 | 1591 | 1586 | 15.013835 | 12509.27 | 115.4 | 1 | 20.619 | 0.087 | 0.05 | 0.323 | 0.048 | 0.02 | 0.050022 | 0.178 | 0.255 | 0.239 | 3447 | 0.002 | 0.519 | 0.304 | 0.111 | 0.643 | 0.006 | 0.01 | 0.07 | 0.009 | 0.027 | 0.437 | 0.002 | 0.003 | 0.003 | 0.754 | 0.0001 | 0.416 | 0.109 | 0.785 | 0.005 | 0.011 | 0.069 | 0.01 | 0.017 | 0.566 | 0.003 | 0.036 | 3.3 | 49.9 | 0.9 | 11.5 | 0.1 | 2.1 | 23.9 | 3.7 | 56 | 0.8 | 11 | 0.15 | 2.2 | 26.7
3740 | Э76ХФ | Р65 | 26 | 40.0333333 | 21.7333333 | 40.0333333 | 2.4043813 | 0.3128315 | 0.138908 | 0.171872 | 0.166408 | 0.0397641 | 1542 | 1585 | 16.5057452 | 13201.84 | 117.2 | 1 | 22.026 | 0.143 | 0.05 | 0.301 | 0.086 | 0.02 | 0.050347 | 0.184 | 0.267 | 0.242 | 4782 | 0.002 | 0.538 | 0.305 | 0.124 | 0.636 | 0.007 | 0.009 | 0.073 | 0.009 | 0.026 | 0.435 | 0.002 | 0.004 | 0.003 | 0.769 | 0.0002 | 0.421 | 0.123 | 0.795 | 0.006 | 0.01 | 0.074 | 0.01 | 0.014 | 0.568 | 0.004 | 0.036 | 3.3 | 48.6 | 0.5 | 10.7 | 0.16 | 2.2 | 22.4 | 3.5 | 55.5 | 0.6 | 14 | 0.19 | 2.2 | 25.7
3741 | Э76ХФ | Р65 | 26 | 40.55 | 16.7 | 40.55 | 2 | 0.2951859 | 0.13776 | 0.182599 | 0.168751 | 0.0399931 | 1575 | 1583 | 15.3132743 | 12161.68 | 115.7 | 1 | 20.188 | 0.136 | 0.05 | 0.281 | 0.049 | 0.02 | 0.050637 | 0.183 | 0.284 | 0.24 | 3385 | 0.002 | 0.554 | 0.305 | 0.118 | 0.634 | 0.006 | 0.009 | 0.069 | 0.008 | 0.023 | 0.451 | 0.002 | 0.003 | 0.002 | 0.759 | 0.0006 | 0.419 | 0.118 | 0.792 | 0.005 | 0.009 | 0.069 | 0.009 | 0.017 | 0.566 | 0.003 | 0.035 | 3.1 | 46.7 | 0.9 | 11.2 | 0.12 | 2.2 | 21.6 | 3.4 | 57.3 | 0.8 | 10.3 | 0.15 | 2.2 | 26.4
3742 | Э76ХФ | Р65 | 28 | 45.2 | 22.3666667 | 45.2 | 2.7840173 | 0.3315674 | 0.149814 | 0.188698 | 0.162074 | 0.039336 | 1537 | 1575 | 25.5610718 | 13619.37 | 114.8 | 1 | 38.157 | 0.17 | 0.05 | 0.332 | 0.05 | 0.02 | 0.049805 | 0.17 | 0.294 | 0.261 | 5077 | 0.002 | 0.474 | 0.283 | 0.121 | 0.619 | 0.006 | 0.008 | 0.069 | 0.01 | 0.036 | 0.425 | 0.003 | 0.004 | 0.003 | 0.772 | 0.0003 | 0.42 | 0.119 | 0.791 | 0.005 | 0.009 | 0.069 | 0.011 | 0.019 | 0.581 | 0.004 | 0.036 | 3.9 | 54.3 | 1 | 12.5 | 0.38 | 2.1 | 25.3 | 4.5 | 42 | 0.8 | 7.6 | 0.1 | 2.2 | 20.5
3743 | Э76ХФ | Р65 | 25 | 42.8666667 | 25.8166667 | 42.8666667 | 2.8562061 | 0.3093017 | 0.148092 | 0.188389 | 0.174229 | 0.0397383 | 1569 | 1617 | 10.4402125 | 13082.25 | 115.8 | 1 | 14.741 | 0.086 | 0.05 | 0.296 | 0.061 | 0.02 | 0.050311 | 0.189 | 0.293 | 0.258 | 5629 | 0.002 | 0.543 | 0.295 | 0.096 | 0.626 | 0.005 | 0.005 | 0.063 | 0.009 | 0.021 | 0.441 | 0.002 | 0.003 | 0.003 | 0.765 | 0.0002 | 0.419 | 0.096 | 0.795 | 0.005 | 0.009 | 0.063 | 0.01 | 0.018 | 0.57 | 0.003 | 0.035 | 3.1 | 63.7 | 0.4 | 8.6 | 0.08 | 3.2 | 19.6 | 3.7 | 55.6 | 0.6 | 8.3 | 0.14 | 2.2 | 25.3
3744 | Э76ХФ | Р65 | 25 | 53.0333333 | 25.0166667 | 53.0333333 | 2.0818767 | 0.3438216 | 0.157276 | 0.2095 | 0.189772 | 0.0405744 | 1579 | 1597 | 9.7586402 | 12553.23 | 116.3 | 1 | 17.224 | 0.254 | 0.05 | 0.345 | 0.049 | 0.02 | 0.05136 | 0.204 | 0.326 | 0.274 | 5234 | 0.001 | 0.499 | 0.287 | 0.105 | 0.607 | 0.006 | 0.008 | 0.064 | 0.008 | 0.025 | 0.425 | 0.002 | 0.003 | 0.003 | 0.775 | 0.0002 | 0.412 | 0.105 | 0.783 | 0.005 | 0.009 | 0.065 | 0.008 | 0.016 | 0.563 | 0.003 | 0.036 | 3.1 | 46.9 | 0.9 | 10.1 | 0.13 | 2.2 | 21.6 | 3.5 | 57.4 | 0.7 | 9.7 | 0.14 | 2.1 | 26.9
3745 | Э76ХФ | Р65 | 6 | 49.6666667 | 19.1333333 | 49.6666667 | 3.6050319 | 0.372866 | 0.16646 | 0.241148 | 0.224356 | 0.0418605 | 1596 | 1590 | 14.8469178 | 12719.16 | 118.3 | 1 | 24.085 | 0.262 | 0.05 | 0.378 | 0.031 | 0.02 | 0.052988 | 0.244 | 0.375 | 0.29 | 4056 | 0.001 | 0.475 | 0.282 | 0.107 | 0.586 | 0.005 | 0.009 | 0.072 | 0.007 | 0.023 | 0.382 | 0.001 | 0.003 | 0.003 | 0.761 | 0.0002 | 0.412 | 0.104 | 0.786 | 0.004 | 0.011 | 0.072 | 0.007 | 0.016 | 0.552 | 0.003 | 0.036 | 2.8 | 49 | 1 | 16.1 | 0.41 | 1.8 | 27.2 | 3.5 | 56.7 | 0.7 | 9.8 | 0.15 | 2.2 | 26.1
3746 | Э76ХФ | Р65 | 12 | 47.3833333 | 25.2 | 47.3833333 | 3.7635507 | 0.302607 | 0.14637 | 0.210614 | 0.160446 | 0.0408888 | 1540 | 1594 | 13.8614581 | 13771.43 | 116.5 | 1 | 21.389 | 0.238 | 0.05 | 0.296 | 0.026 | 0.02 | 0.051758 | 0.158 | 0.329 | 0.255 | 5784 | 0.001 | 0.543 | 0.298 | 0.112 | 0.612 | 0.006 | 0.008 | 0.069 | 0.008 | 0.025 | 0.439 | 0.002 | 0.003 | 0.002 | 0.759 | 0.0003 | 0.416 | 0.112 | 0.795 | 0.005 | 0.01 | 0.069 | 0.008 | 0.017 | 0.559 | 0.003 | 0.036 | 3.2 | 53.7 | 0.4 | 15.2 | 0.14 | 2.1 | 25.9 | 3.4 | 56 | 1 | 9.7 | 0.16 | 2.1 | 26.5
3747 | Э76ХФ | Р65 | 15 | 45.3666667 | 17.7 | 45.3666667 | 2.8811791 | 0.3056076 | 0.122836 | 0.106793 | 0.148929 | 0.0414884 | 1580 | 1580 | 21.3430478 | 13108.47 | 116.2 | 1 | 31.979 | 0.163 | 0.05 | 0.308 | 0.027 | 0.02 | 0.052517 | 0.185 | 0.164 | 0.214 | 3867 | 0.002 | 0.538 | 0.314 | 0.102 | 0.699 | 0.005 | 0.007 | 0.07 | 0.011 | 0.016 | 0.44 | 0.003 | 0.003 | 0.003 | 0.758 | 0.0001 | 0.415 | 0.099 | 0.793 | 0.005 | 0.009 | 0.07 | 0.012 | 0.012 | 0.578 | 0.003 | 0.037 | 4.3 | 54.2 | 0.5 | 13.5 | 0.13 | 2.1 | 25.2 | 3.4 | 55.5 | 0.6 | 12.9 | 0.14 | 2.1 | 26.6
3748 | Э76ХФ | Р65 | 24 | 42.5333333 | 21.8666667 | 42.5333333 | 3.8249784 | 0.278517 | 0.14637 | 0.141023 | 0.162327 | 0.0413462 | 1554 | 1579 | 11.5257951 | 13829.27 | 119.2 | 1 | 16.309 | 0.13 | 0.05 | 0.269 | 0.044 | 0.02 | 0.052337 | 0.191 | 0.218 | 0.255 | 5040 | 0.002 | 0.566 | 0.301 | 0.109 | 0.675 | 0.008 | 0.01 | 0.081 | 0.009 | 0.019 | 0.438 | 0.002 | 0.004 | 0.003 | 0.752 | 0.0005 | 0.418 | 0.11 | 0.795 | 0.007 | 0.01 | 0.082 | 0.01 | 0.015 | 0.559 | 0.003 | 0.038 | 4 | 54.2 | 0.4 | 15.1 | 0.14 | 2.2 | 25.1 | 3.6 | 57 | 0.7 | 10.1 | 0.16 | 2.1 | 26.6
3749 | Э76ХФ | Р65 | 14 | 58.3833333 | 29.9833333 | 58.3833333 | 3.3573538 | 0.2848276 | 0.122836 | 0.219453 | 0.234421 | 0.0392314 | 1570 | 1581 | 15.8096009 | 13273.37 | 113.4 | 1 | 30.372 | 0.295 | 0.05 | 0.278 | 0.025 | 0.02 | 0.04966 | 0.269 | 0.34 | 0.214 | 6633 | 0.002 | 0.552 | 0.314 | 0.118 | 0.589 | 0.007 | 0.009 | 0.079 | 0.006 | 0.025 | 0.366 | 0.001 | 0.002 | 0.003 | 0.766 | 0.0005 | 0.416 | 0.116 | 0.787 | 0.006 | 0.01 | 0.079 | 0.007 | 0.017 | 0.563 | 0.002 | 0.036 | 3.8 | 51.2 | 1.6 | 12.9 | 0.61 | 2 | 26.2 | 3.3 | 53.6 | 0.4 | 11.1 | 0.14 | 2.1 | 27.5
3750 | Э76ХФ | Р65 | 7 | 45.8666667 | 24.8 | 45.8666667 | 3.1203038 | 0.3082094 | 0.167034 | 0.242874 | 0.218394 | 0.0416314 | 1557 | 1579 | 13.4159239 | 13074.19 | 117.1 | 1 | 19.986 | 0.232 | 0.05 | 0.298 | 0.027 | 0.02 | 0.052698 | 0.234 | 0.378 | 0.291 | 5404 | 0.002 | 0.542 | 0.282 | 0.094 | 0.577 | 0.005 | 0.008 | 0.064 | 0.007 | 0.022 | 0.386 | 0.001 | 0.003 | 0.002 | 0.755 | 0.0003 | 0.414 | 0.093 | 0.785 | 0.004 | 0.009 | 0.065 | 0.008 | 0.016 | 0.552 | 0.003 | 0.038 | 3.1 | 48.5 | 1 | 15 | 0.53 | 1.8 | 26.8 | 3.1 | 53.5 | 0.5 | 12.9 | 0.14 | 2.1 | 28.5
3752 | Э76ХФ | Р65 | 15 | 42.2166667 | 19.3666667 | 42.2166667 | 3.5137014 | 0.3094734 | 0.115374 | 0.134723 | 0.137379 | 0.0408888 | 1571 | 1575 | 13.6952762 | 13718.42 | 116.4 | 1 | 19.006 | 0.149 | 0.05 | 0.313 | 0.026 | 0.02 | 0.051758 | 0.155 | 0.209 | 0.201 | 4428 | 0.002 | 0.537 | 0.323 | 0.108 | 0.671 | 0.006 | 0.008 | 0.069 | 0.01 | 0.02 | 0.429 | 0.002 | 0.004 | 0.003 | 0.768 | 0.0004 | 0.417 | 0.107 | 0.79 | 0.005 | 0.008 | 0.07 | 0.011 | 0.015 | 0.546 | 0.003 | 0.037 | 4.1 | 52.3 | 0.6 | 12.2 | 0.12 | 2.1 | 24.5 | 3.7 | 55.1 | 0.5 | 11.7 | 0.14 | 2.1 | 26.4
3753 | Э76ХФ | Р65 | 10 | 43.3833333 | 19.0333333 | 43.3833333 | 2.7141601 | 0.3993588 | 0.161868 | 0.178492 | 0.227524 | 0.0410887 | 1589 | 1580 | 12.8806827 | 13116.99 | 119.2 | 1 | 18.448 | 0.151 | 0.05 | 0.414 | 0.052 | 0.02 | 0.052011 | 0.276 | 0.275 | 0.282 | 4161 | 0.002 | 0.482 | 0.289 | 0.09 | 0.633 | 0.006 | 0.006 | 0.055 | 0.011 | 0.02 | 0.378 | 0.001 | 0.003 | 0.003 | 0.759 | 0.0003 | 0.417 | 0.089 | 0.789 | 0.005 | 0.01 | 0.056 | 0.012 | 0.017 | 0.562 | 0.003 | 0.037 | 4 | 54.4 | 0.4 | 11.4 | 0.15 | 2.1 | 26.2 | 3.2 | 50.6 | 0.7 | 11.1 | 0.16 | 2.1 | 25.7
3754 | Э76ХФ | Р65 | 7 | 40.5666667 | 21.0833333 | 40.5666667 | 2.8278055 | 0.3283002 | 0.087822 | 0.114003 | 0.136763 | 0.0390884 | 1560 | 1575 | 13.4770748 | 12860.4 | 112.8 | 1 | 18.224 | 0.09 | 0.05 | 0.342 | 0.027 | 0.02 | 0.049479 | 0.163 | 0.176 | 0.153 | 4519 | 0.002 | 0.505 | 0.344 | 0.11 | 0.697 | 0.009 | 0.007 | 0.081 | 0.014 | 0.024 | 0.45 | 0.002 | 0.003 | 0.003 | 0.753 | 0.0003 | 0.416 | 0.108 | 0.795 | 0.008 | 0.009 | 0.081 | 0.014 | 0.02 | 0.565 | 0.003 | 0.037 | 3.2 | 58.2 | 0.4 | 13.5 | 0.1 | 2.4 | 24.6 | 3.7 | 59.8 | 0.5 | 7.7 | 0.11 | 2.3 | 25.9
3755 | Э76ХФ | Р65 | 7 | 42.5333333 | 16.3 | 42.5333333 | 2.6685472 | 0.3145785 | 0.138334 | 0.179487 | 0.193655 | 0.0406597 | 1591 | 1577 | 12.1309561 | 12658.9 | 117.4 | 1 | 17.199 | 0.13 | 0.05 | 0.287 | 0.069 | 0.02 | 0.051468 | 0.223 | 0.278 | 0.241 | 3439 | 0.002 | 0.524 | 0.307 | 0.102 | 0.649 | 0.006 | 0.008 | 0.07 | 0.012 | 0.022 | 0.425 | 0.002 | 0.004 | 0.003 | 0.752 | 0.0012 | 0.42 | 0.104 | 0.792 | 0.005 | 0.008 | 0.071 | 0.012 | 0.016 | 0.536 | 0.003 | 0.037 | 3.6 | 53 | 0.5 | 13.2 | 0.14 | 1.9 | 27.2 | 3.7 | 59.3 | 0.5 | 6.3 | 0.09 | 2.3 | 26.1
3756 | Э76ХФ | Р65 | 9 | 41.2 | 17.8666667 | 41.2 | 2.6924059 | 0.3661102 | 0.145222 | 0.201488 | 0.195272 | 0.0402884 | 1583 | 1578 | 13.2946602 | 12636.94 | 115.6 | 1 | 18.258 | 0.083 | 0.05 | 0.375 | 0.031 | 0.02 | 0.050998 | 0.216 | 0.313 | 0.253 | 3763 | 0.001 | 0.495 | 0.299 | 0.107 | 0.614 | 0.007 | 0.007 | 0.079 | 0.01 | 0.023 | 0.409 | 0.001 | 0.003 | 0.002 | 0.748 | 0.0002 | 0.413 | 0.105 | 0.785 | 0.005 | 0.008 | 0.079 | 0.01 | 0.019 | 0.564 | 0.003 | 0.036 | 2.9 | 45.7 | 0.5 | 11.2 | 0.15 | 2.1 | 21.9 | 3.6 | 55.1 | 0.4 | 13.6 | 0.14 | 2.1 | 26
3757 | Э76ХФ | Р65 | 7 | 40 | 21.85 | 40 | 2.5898723 | 0.3430513 | 0.121114 | 0.187026 | 0.146146 | 0.038917 | 1560 | 1578 | 20.8114861 | 13018.76 | 114.6 | 1 | 27.581 | 0.142 | 0.06 | 0.32 | 0.048 | 0.03 | 0.049262 | 0.146 | 0.292 | 0.211 | 4741 | 0.002 | 0.486 | 0.316 | 0.111 | 0.609 | 0.006 | 0.008 | 0.068 | 0.009 | 0.022 | 0.433 | 0.002 | 0.003 | 0.003 | 0.775 | 0.0001 | 0.419 | 0.11 | 0.787 | 0.005 | 0.008 | 0.068 | 0.011 | 0.018 | 0.564 | 0.003 | 0.037 | 3.3 | 51.2 | 0.3 | 11.2 | 0.1 | 2.3 | 22.7 | 3.7 | 58.1 | 1 | 6.9 | 0.1 | 2.1 | 27.4
3758 | Э76ХФ | Р65 | 6 | 40.5666667 | 14.5166667 | 40.5666667 | 2.99082745 | 0.3137593 | 0.121688 | 0.178158 | 0.16687 | 0.0415177 | 1595 | 1580 | 18.8785538 | 12647.53 | 117.6 | 1 | 25.528 | 0.175 | 0.05 | 0.288 | 0.06 | 0.02 | 0.052554 | 0.182 | 0.277 | 0.212 | 3060 | 0.002 | 0.509 | 0.316 | 0.106 | 0.626 | 0.006 | 0.009 | 0.068 | 0.01 | 0.024 | 0.431 | 0.002 | 0.003 | 0.003 | 0.767 | 0.0002 | 0.416 | 0.107 | 0.785 | 0.005 | 0.008 | 0.068 | 0.011 | 0.017 | 0.57 | 0.003 | 0.038 | 3.3 | 53.9 | 0.5 | 14 | 0.13 | 2.1 | 25.5 | 3.9 | 59.9 | 0.4 | 7.6 | 0.1 | 2.3 | 26.4
3759 | Э76ХФ | Р65 | 3 | 41.8666667 | 17.3 | 41.8666667 | 2.99082745 | 0.3069361 | 0.117096 | 0.162837 | 0.156805 | 0.0393175 | 1592 | 1590 | 21.7848726 | 12589.6 | 114.1 | 1 | 30.402 | 0.167 | 0.05 | 0.271 | 0.06 | 0.02 | 0.049769 | 0.173 | 0.253 | 0.204 | 3630 | 0.002 | 0.515 | 0.32 | 0.106 | 0.64 | 0.006 | 0.007 | 0.066 | 0.01 | 0.022 | 0.438 | 0.002 | 0.003 | 0.003 | 0.781 | 0.0001 | 0.413 | 0.105 | 0.782 | 0.005 | 0.009 | 0.066 | 0.011 | 0.013 | 0.557 | 0.003 | 0.036 | 3 | 51.7 | 1 | 16.1 | 0.17 | 2.1 | 24.7 | 3.7 | 57.2 | 0.5 | 8.6 | 0.12 | 2.1 | 27.1
3761 | Э76ХФ | Р65 | 4 | 44.3666667 | 16.85 | 44.3666667 | 2.99082745 | 0.2924087 | 0.098728 | 0.165761 | 0.173141 | 0.0406028 | 1580 | 1572 | 23.3749812 | 12014.24 | 116.2 | 1 | 34.569 | 0.172 | 0.05 | 0.271 | 0.075 | 0.02 | 0.051396 | 0.197 | 0.257 | 0.172 | 3374 | 0.001 | 0.55 | 0.339 | 0.099 | 0.645 | 0.005 | 0.011 | 0.067 | 0.01 | 0.021 | 0.436 | 0.002 | 0.003 | 0.003 | 0.764 | 0.0003 | 0.417 | 0.099 | 0.79 | 0.005 | 0.012 | 0.067 | 0.011 | 0.014 | 0.569 | 0.003 | 0.037 | 3.4 | 53.2 | 0.6 | 16.4 | 0.16 | 2 | 26 | 3.2 | 55.3 | 0.6 | 13.3 | 0.13 | 2 | 27.2
3762 | Э76ХФ | Р65 | 4 | 40.6833333 | 19.8666667 | 40.6833333 | 2.4164916 | 0.2894748 | 0.094136 | 0.138302 | 0.152539 | 0.038003 | 1616 | 1617 | 19.6591561 | 13046.98 | 113.1 | 1 | 26.66 | 0.157 | 0.05 | 0.254 | 0.05 | 0.02 | 0.048105 | 0.173 | 0.215 | 0.164 | 4320 | 0.002 | 0.529 | 0.338 | 0.097 | 0.66 | 0.006 | 0.009 | 0.069 | 0.009 | 0.021 | 0.45 | 0.002 | 0.003 | 0.003 | 0.78 | 0.0004 | 0.42 | 0.097 | 0.794 | 0.005 | 0.011 | 0.069 | 0.01 | 0.014 | 0.567 | 0.003 | 0.036 | 3.5 | 54.8 | 0.9 | 15.1 | 0.19 | 2.2 | 24.7 | 3.4 | 55.1 | 0.5 | 12.5 | 0.16 | 2 | 27.2
3764 | Э76ХФ | Р65 | 16 | 40.7166667 | 22.2166667 | 40.7166667 | 2.6133995 | 0.2771387 | 0.098154 | 0.12944 | 0.149412 | 0.0390402 | 1563 | 1602 | 16.4416701 | 13109.08 | 112.8 | 1 | 22.315 | 0.088 | 0.06 | 0.234 | 0.06 | 0.03 | 0.049443 | 0.172 | 0.201 | 0.171 | 4854 | 0.002 | 0.543 | 0.336 | 0.092 | 0.678 | 0.006 | 0.009 | 0.065 | 0.008 | 0.019 | 0.447 | 0.002 | 0.003 | 0.003 | 0.764 | 0.0004 | 0.418 | 0.092 | 0.793 | 0.005 | 0.011 | 0.066 | 0.009 | 0.012 | 0.576 | 0.003 | 0.037 | 3 | 51.4 | 0.5 | 15.2 | 0.12 | 2.2 | 23.6 | 3.2 | 52.1 | 0.5 | 12.7 | 0.09 | 2.3 | 23.2
3765 | Э76ХФ | Р65 | 11 | 45.3333333 | 18.8333333 | 45.3333333 | 2.272997 | 0.3409296 | 0.123984 | 0.18824 | 0.226424 | 0.040268 | 1564 | 1593 | 14.2438235 | 12660.53 | 116.8 | 1 | 21.524 | 0.161 | 0.05 | 0.336 | 0.049 | 0.02 | 0.050998 | 0.264 | 0.292 | 0.216 | 3974 | 0.001 | 0.502 | 0.319 | 0.11 | 0.628 | 0.009 | 0.011 | 0.085 | 0.009 | 0.023 | 0.404 | 0.001 | 0.004 | 0.003 | 0.761 | 0.0005 | 0.42 | 0.108 | 0.798 | 0.008 | 0.013 | 0.084 | 0.01 | 0.017 | 0.585 | 0.003 | 0.038 | 3.4 | 52.4 | 0.4 | 17.6 | 0.39 | 2 | 26.7 | 3.7 | 58.7 | 0.5 | 6.9 | 0.11 | 2.2 | 26.9
3767 | Э76ХФ | Р65 | 13 | 41.8833333 | 16.1833333 | 41.8833333 | 2 | 0.3170007 | 0.10332 | 0.15365 | 0.195041 | 0.0391547 | 1601 | 1581 | 17.9480065 | 11674.97 | 115.9 | 1 | 24.509 | 0.086 | 0.05 | 0.309 | 0.049 | 0.02 | 0.049588 | 0.231 | 0.238 | 0.18 | 3149 | 0.002 | 0.522 | 0.334 | 0.116 | 0.658 | 0.007 | 0.01 | 0.071 | 0.011 | 0.019 | 0.416 | 0.003 | 0.004 | 0.003 | 0.785 | 0.0004 | 0.42 | 0.116 | 0.792 | 0.006 | 0.012 | 0.072 | 0.012 | 0.013 | 0.57 | 0.003 | 0.038 | 3.6 | 52.8 | 0.5 | 14 | 0.15 | 2.1 | 25.4 | 3.5 | 54.1 | 0.5 | 12.6 | 0.12 | 2.1 | 25.6
3768 | Э76ХФ | Р65 | 11 | 42.7 | 21.1666667 | 42.7 | 2 | 0.3275184 | 0.129724 | 0.179028 | 0.206722 | 0.039754 | 1577 | 1573 | 13.0545667 | 12180.47 | 118.8 | 1 | 18.581 | 0.086 | 0.05 | 0.331 | 0.06 | 0.02 | 0.050347 | 0.238 | 0.278 | 0.226 | 4297 | 0.002 | 0.54 | 0.316 | 0.109 | 0.64 | 0.006 | 0.01 | 0.069 | 0.008 | 0.021 | 0.417 | 0.002 | 0.003 | 0.003 | 0.755 | 0.0003 | 0.42 | 0.108 | 0.792 | 0.005 | 0.011 | 0.068 | 0.009 | 0.014 | 0.571 | 0.003 | 0.036 | 3.6 | 51.8 | 0.9 | 17.7 | 0.21 | 2 | 25.5 | 3.4 | 55.6 | 0.5 | 12.6 | 0.17 | 2.1 | 27.1
3769 | Э76ХФ | Р65 | 9 | 44.0333333 | 20 | 44.0333333 | 2.99082745 | 0.3150152 | 0.130872 | 0.213788 | 0.216402 | 0.0384117 | 1582 | 1577 | 21.0604088 | 12504 | 112.2 | 1 | 30.912 | 0.373 | 0.05 | 0.314 | 0.03 | 0.02 | 0.048647 | 0.238 | 0.333 | 0.228 | 4168 | 0.001 | 0.529 | 0.307 | 0.099 | 0.592 | 0.006 | 0.011 | 0.075 | 0.008 | 0.022 | 0.392 | 0.001 | 0.003 | 0.002 | 0.768 | 0.0002 | 0.419 | 0.101 | 0.796 | 0.005 | 0.012 | 0.076 | 0.009 | 0.011 | 0.569 | 0.003 | 0.037 | 3.1 | 49.2 | 0.6 | 18.7 | 0.35 | 1.8 | 26.6 | 3.4 | 55.9 | 0.4 | 12.5 | 0.15 | 2.1 | 27.1
3770 | Э76ХФ | Р65 | 7 | 45.3833333 | 18.7 | 45.3833333 | 2.5919492 | 0.2991206 | 0.119966 | 0.144496 | 0.148332 | 0.039754 | 1580 | 1568 | 18.6627502 | 13289.84 | 114.1 | 1 | 27.709 | 0.252 | 0.05 | 0.299 | 0.072 | 0.02 | 0.050347 | 0.164 | 0.225 | 0.209 | 4142 | 0.002 | 0.51 | 0.321 | 0.089 | 0.658 | 0.005 | 0.011 | 0.066 | 0.008 | 0.023 | 0.453 | 0.002 | 0.003 | 0.002 | 0.761 | 0.0001 | 0.418 | 0.089 | 0.786 | 0.004 | 0.012 | 0.066 | 0.009 | 0.019 | 0.559 | 0.003 | 0.037 | 3 | 52.4 | 0.5 | 14.8 | 0.16 | 2 | 25.6 | 3.5 | 55.4 | 0.5 | 13.1 | 0.15 | 2.1 | 26.4
3771 | Э76ХФ | Р65 | 6 | 42.0333333 | 17.4833333 | 42.0333333 | 3 | 0.296017 | 0.08897 | 0.13781 | 0.158993 | 0.0399253 | 1578 | 1574 | 15.444885 | 13353.29 | 115 | 1 | 21.64 | 0.154 | 0.05 | 0.301 | 0.058 | 0.02 | 0.050564 | 0.183 | 0.214 | 0.155 | 3891 | 0.002 | 0.523 | 0.346 | 0.109 | 0.663 | 0.006 | 0.011 | 0.071 | 0.01 | 0.024 | 0.424 | 0.002 | 0.004 | 0.004 | 0.754 | 0.0004 | 0.418 | 0.105 | 0.784 | 0.005 | 0.015 | 0.07 | 0.01 | 0.017 | 0.56 | 0.003 | 0.038 | 3 | 47.9 | 0.3 | 13.1 | 0.12 | 2.1 | 23.1 | 3.2 | 57 | 0.4 | 12 | 0.12 | 2.1 | 27.2
3772 | Э76ХФ | Р65 | 10 | 40.5333333 | 16.9666667 | 40.5333333 | 2.7393939 | 0.2506118 | 0.101598 | 0.077716 | 0.109962 | 0.038298 | 1566 | 1581 | 12.8805099 | 13077.41 | 111.3 | 1 | 17.403 | 0.148 | 0.05 | 0.245 | 0.076 | 0.02 | 0.048503 | 0.134 | 0.12 | 0.177 | 3698 | 0.002 | 0.551 | 0.331 | 0.084 | 0.711 | 0.005 | 0.011 | 0.061 | 0.007 | 0.02 | 0.453 | 0.002 | 0.002 | 0.003 | 0.768 | 0.0003 | 0.418 | 0.083 | 0.783 | 0.005 | 0.01 | 0.061 | 0.008 | 0.015 | 0.553 | 0.003 | 0.036 | 3.2 | 49.8 | 0.8 | 11.7 | 0.12 | 2.2 | 22.5 | 3.7 | 54.6 | 0.4 | 9.5 | 0.07 | 2.4 | 22.8
3773 | Э76ХФ | Р65 | 5 | 40.7 | 19.4 | 40.7 | 3.6892816 | 0.32425 | 0.1435 | 0.242412 | 0.203282 | 0.0416964 | 1558 | 1579 | 12.25 | 14025.77 | 120 | 1 | 16.415 | 0.141 | 0.05 | 0.322 | 0.085 | 0.02 | 0.052807 | 0.206 | 0.379 | 0.25 | 4535 | 0.002 | 0.493 | 0.303 | 0.101 | 0.579 | 0.006 | 0.01 | 0.063 | 0.007 | 0.021 | 0.393 | 0.003 | 0.003 | 0.003 | 0.778 | 0.0004 | 0.41 | 0.101 | 0.792 | 0.006 | 0.01 | 0.066 | 0.008 | 0.016 | 0.581 | 0.003 | 0.039 | 3.4 | 53.2 | 0.6 | 16.8 | 0.17 | 2.2 | 24.3 | 3.5 | 54.3 | 0.4 | 14.3 | 0.09 | 2.1 | 26
3774 | Э76ХФ | Р65 | 7 | 41.55 | 19.8333333 | 41.55 | 2.3953488 | 0.2969172 | 0.119392 | 0.18014 | 0.170122 | 0.0392976 | 1571 | 1579 | 16.2238267 | 13177.82 | 112.7 | 1 | 22.47 | 0.337 | 0.05 | 0.295 | 0.094 | 0.02 | 0.049769 | 0.182 | 0.281 | 0.208 | 4356 | 0.002 | 0.548 | 0.319 | 0.097 | 0.621 | 0.005 | 0.011 | 0.061 | 0.007 | 0.022 | 0.422 | 0.002 | 0.003 | 0.003 | 0.785 | 0.0001 | 0.42 | 0.098 | 0.785 | 0.004 | 0.01 | 0.061 | 0.008 | 0.016 | 0.567 | 0.003 | 0.038 | 3.1 | 49.7 | 1 | 17.9 | 0.3 | 1.9 | 25.8 | 3.6 | 54.1 | 0.4 | 12.4 | 0.15 | 2.1 | 26.1
3775 | Э76ХФ | Р65 | 6 | 45.7166667 | 19.3333333 | 45.7166667 | 2.7903226 | 0.3163024 | 0.135464 | 0.232302 | 0.170807 | 0.0394689 | 1581 | 1574 | 15.0785272 | 13428.62 | 116.4 | 1 | 22.978 | 0.206 | 0.05 | 0.314 | 0.11 | 0.02 | 0.049986 | 0.161 | 0.364 | 0.236 | 4327 | 0.002 | 0.531 | 0.308 | 0.104 | 0.583 | 0.009 | 0.01 | 0.082 | 0.006 | 0.023 | 0.423 | 0.002 | 0.002 | 0.003 | 0.745 | 0.0001 | 0.418 | 0.103 | 0.782 | 0.008 | 0.011 | 0.082 | 0.007 | 0.015 | 0.561 | 0.003 | 0.036 | 3 | 50.6 | 0.4 | 16.8 | 0.14 | 2 | 25.4 | 3.4 | 55.7 | 0.3 | 12 | 0.08 | 2.1 | 26.3
3776 | Э76ХФ | Р65 | 5 | 40.5166667 | 16.4666667 | 40.5166667 | 2.6103896 | 0.3159638 | 0.147518 | 0.243242 | 0.183081 | 0.0398685 | 1589 | 1576 | 18.4140148 | 13281.38 | 115 | 1 | 24.818 | 0.32 | 0.05 | 0.311 | 0.04 | 0.02 | 0.050492 | 0.175 | 0.381 | 0.257 | 3645 | 0.002 | 0.503 | 0.295 | 0.114 | 0.565 | 0.007 | 0.01 | 0.071 | 0.008 | 0.026 | 0.409 | 0.002 | 0.002 | 0.003 | 0.763 | 0.0001 | 0.42 | 0.114 | 0.786 | 0.006 | 0.009 | 0.07 | 0.009 | 0.016 | 0.561 | 0.003 | 0.037 | 3.2 | 48.4 | 0.9 | 12.4 | 0.18 | 2 | 24.1 | 3.4 | 54.6 | 0.3 | 11.5 | 0.11 | 2.1 | 26.3
3777 | Э76ХФ | Р65 | 5 | 42.6666667 | 19.7333333 | 42.6666667 | 2.7138554 | 0.3055832 | 0.113652 | 0.172936 | 0.156252 | 0.0405823 | 1572 | 1580 | 12.6161719 | 12958.78 | 119.3 | 1 | 17.943 | 0.161 | 0.05 | 0.307 | 0.075 | 0.02 | 0.051396 | 0.164 | 0.27 | 0.198 | 4262 | 0.002 | 0.521 | 0.325 | 0.096 | 0.637 | 0.006 | 0.01 | 0.059 | 0.008 | 0.021 | 0.431 | 0.002 | 0.003 | 0.003 | 0.769 | 0.0001 | 0.419 | 0.097 | 0.787 | 0.005 | 0.011 | 0.06 | 0.009 | 0.015 | 0.554 | 0.003 | 0.037 | 3.2 | 50.1 | 0.7 | 13.5 | 0.12 | 2.2 | 22.6 | 3.3 | 51.2 | 0.5 | 14.9 | 0.11 | 2.2 | 23.4
3778 | Э76ХФ | Р65 | 9 | 43.5166667 | 20.9833333 | 43.5166667 | 2.8807767 | 0.268195 | 0.12915 | 0.199762 | 0.147245 | 0.0397256 | 1556 | 1581 | 13.5647059 | 13184.75 | 113.2 | 1 | 19.601 | 0.223 | 0.05 | 0.257 | 0.076 | 0.02 | 0.050311 | 0.139 | 0.313 | 0.225 | 4611 | 0.002 | 0.55 | 0.309 | 0.11 | 0.608 | 0.01 | 0.012 | 0.084 | 0.007 | 0.022 | 0.44 | 0.002 | 0.003 | 0.003 | 0.756 | 0.0003 | 0.416 | 0.111 | 0.784 | 0.009 | 0.011 | 0.084 | 0.008 | 0.014 | 0.564 | 0.003 | 0.037 | 2.6 | 48.2 | 0.6 | 16.5 | 0.19 | 2 | 24.5 | 3.5 | 54.9 | 0.5 | 12.1 | 0.16 | 2.1 | 26.4
3779 | Э76ХФ | Р65 | 8 | 54.8333333 | 24.5833333 | 54.8333333 | 2.2245439 | 0.3207486 | 0.131446 | 0.179326 | 0.161327 | 0.0386407 | 1585 | 1577 | 7.9440729 | 12466.98 | 113.9 | 1 | 7.26 | 0.36 | 0.151 | 0.235 | 0.117 | 0.02 | 0.048937 | 0.169 | 0.28 | 0.229 | 5108 | 0.001 | 0.503 | 0.303 | 0.101 | 0.617 | 0.006 | 0.011 | 0.065 | 0.007 | 0.026 | 0.412 | 0.002 | 0.003 | 0.002 | 0.757 | 0.0002 | 0.416 | 0.1 | 0.781 | 0.005 | 0.009 | 0.065 | 0.008 | 0.018 | 0.55 | 0.003 | 0.038 | 2.8 | 50.5 | 0.5 | 16.9 | 0.13 | 2 | 25.6 | 3.3 | 55.7 | 0.3 | 11.6 | 0.11 | 2.1 | 26.3
3780 | Э76ХФ | Р65 | 22 | 41.8333333 | 21 | 41.8333333 | 2 | 0.3251444 | 0.152684 | 0.228186 | 0.184161 | 0.0396971 | 1559 | 1572 | 14.596494 | 13217.14 | 116.9 | 1 | 20.354 | 0.191 | 0.05 | 0.322 | 0.075 | 0.02 | 0.050275 | 0.183 | 0.357 | 0.266 | 4626 | 0.001 | 0.532 | 0.296 | 0.109 | 0.59 | 0.007 | 0.011 | 0.074 | 0.006 | 0.023 | 0.413 | 0.002 | 0.003 | 0.003 | 0.768 | 0.0001 | 0.42 | 0.11 | 0.791 | 0.006 | 0.011 | 0.074 | 0.007 | 0.014 | 0.568 | 0.003 | 0.037 | 2.7 | 48.7 | 0.8 | 15.1 | 0.32 | 1.9 | 25.6 | 3.4 | 54.1 | 0.3 | 11.9 | 0.1 | 2.1 | 25.5
3781 | Э76ХФ | Р65 | 16 | 42.3666667 | 16.0333333 | 42.3666667 | 2.9642715 | 0.2919856 | 0.134316 | 0.159806 | 0.129527 | 0.0394974 | 1585 | 1582 | 12.8200672 | 13138.88 | 112.9 | 1 | 18.03 | 0.161 | 0.05 | 0.287 | 0.075 | 0.02 | 0.050022 | 0.129 | 0.25 | 0.234 | 3511 | 0.002 | 0.528 | 0.299 | 0.084 | 0.627 | 0.005 | 0.01 | 0.054 | 0.007 | 0.017 | 0.43 | 0.002 | 0.003 | 0.003 | 0.776 | 0.0001 | 0.423 | 0.084 | 0.787 | 0.004 | 0.01 | 0.055 | 0.008 | 0.012 | 0.566 | 0.003 | 0.038 | 3.4 | 52.3 | 1.1 | 15 | 0.12 | 2.1 | 24.7 | 3.5 | 51.5 | 0.4 | 9.8 | 0.08 | 2.4 | 21.6
3782 | Э76ХФ | Р65 | 9 | 43.0333333 | 28.85 | 43.0333333 | 5.6679552 | 0.2836744 | 0.152684 | 0.17213 | 0.152306 | 0.0381116 | 1546 | 1626 | 9.525639 | 14801.39 | 112.6 | 1 | 13.664 | 0.097 | 0.05 | 0.273 | 0.031 | 0.02 | 0.048322 | 0.162 | 0.268 | 0.266 | 7117 | 0.002 | 0.553 | 0.288 | 0.087 | 0.644 | 0.005 | 0.008 | 0.055 | 0.006 | 0.019 | 0.433 | 0.002 | 0.003 | 0.003 | 0.769 | 0.0003 | 0.415 | 0.087 | 0.794 | 0.005 | 0.009 | 0.056 | 0.007 | 0.012 | 0.547 | 0.003 | 0.036 | 2.5 | 49.9 | 0.8 | 13.6 | 0.14 | 2.4 | 21.1 | 3.2 | 56.5 | 0.6 | 11.5 | 0.13 | 2.2 | 26.2
3783 | Э76ХФ | Р65 | 6 | 43.6833333 | 16.6666667 | 43.6833333 | 2.3723404 | 0.3588744 | 0.181384 | 0.242293 | 0.220165 | 0.0399942 | 1644 | 1612 | 18.3413201 | 12783.6 | 118 | 1 | 26.707 | 0.268 | 0.05 | 0.358 | 0.027 | 0.02 | 0.050709 | 0.237 | 0.377 | 0.316 | 3551 | 0.002 | 0.497 | 0.27 | 0.094 | 0.588 | 0.006 | 0.005 | 0.059 | 0.008 | 0.019 | 0.391 | 0.001 | 0.003 | 0.003 | 0.753 | 0.0005 | 0.416 | 0.093 | 0.797 | 0.005 | 0.01 | 0.06 | 0.008 | 0.014 | 0.564 | 0.002 | 0.037 | 3.1 | 49.9 | 0.9 | 20.6 | 0.27 | 2 | 24.8 | 3.4 | 55.4 | 0.5 | 12.4 | 0.16 | 2.1 | 26.1
3784 | Э76ХФ | Р65 | 9 | 46.85 | 24.6833333 | 46.85 | 2.99082745 | 0.2734602 | 0.163016 | 0.196503 | 0.172623 | 0.0384539 | 1568 | 1600 | 14.9186766 | 12652.26 | 110.9 | 1 | 23.298 | 0.173 | 0.05 | 0.253 | 0.038 | 0.02 | 0.048756 | 0.183 | 0.306 | 0.284 | 5205 | 0.001 | 0.565 | 0.284 | 0.101 | 0.613 | 0.004 | 0.013 | 0.058 | 0.007 | 0.021 | 0.423 | 0.001 | 0.003 | 0.002 | 0.769 | 0.0003 | 0.416 | 0.104 | 0.792 | 0.005 | 0.009 | 0.061 | 0.008 | 0.013 | 0.547 | 0.002 | 0.039 | 2.8 | 48.2 | 0.6 | 20.9 | 0.28 | 2 | 24.7 | 3.2 | 54.5 | 0.5 | 11 | 0.13 | 2.2 | 25.9
3785 | Э76ХФ | Р65 | 1 | 71.3666667 | 27.3666667 | 71.3666667 | 2.6412729 | 0.3209212 | 0.150388 | 0.202378 | 0.181346 | 0.0389389 | 1597 | 1603 | 10.5494629 | 12133.01 | 113.3 | 1 | 25.096 | 0.135 | 0.05 | 0.298 | 0.064 | 0.02 | 0.049371 | 0.194 | 0.315 | 0.262 | 5534 | 0.002 | 0.536 | 0.292 | 0.115 | 0.609 | 0.006 | 0.007 | 0.067 | 0.008 | 0.021 | 0.423 | 0.001 | 0.003 | 0.002 | 0.781 | 0.0003 | 0.42 | 0.113 | 0.783 | 0.006 | 0.008 | 0.068 | 0.008 | 0.016 | 0.553 | 0.002 | 0.038 | 2.8 | 48.7 | 0.7 | 29.6 | 0.15 | 2.1 | 23.7 | 4.4 | 54.7 | 0.4 | 12.4 | 0.18 | 2.2 | 25
3786 | Э76ХФ | Р65 | 37 | 42.0333333 | 19.7166667 | 39.7 | 3.189257 | 0.2640192 | 0.16359 | 0.194502 | 0.192038 | 0.0399374 | 1535 | 1580 | 11.1113762 | 13252.75 | 117.1 | 1 | 14.488 | 0.086 | 0.05 | 0.226 | 0.03 | 0.02 | 0.050637 | 0.214 | 0.302 | 0.285 | 4355 | 0.002 | 0.548 | 0.285 | 0.098 | 0.62 | 0.009 | 0.008 | 0.083 | 0.007 | 0.018 | 0.429 | 0.001 | 0.003 | 0.002 | 0.748 | 0.0003 | 0.417 | 0.1 | 0.79 | 0.009 | 0.009 | 0.084 | 0.008 | 0.014 | 0.552 | 0.002 | 0.038 | 3 | 49.3 | 1.2 | 22.8 | 0.62 | 2.1 | 23.3 | 3.9 | 54.6 | 0.4 | 12.7 | 0.17 | 2.2 | 25.8
3787 | Э76ХФ | Р65 | 36 | 39.6666667 | 21.8 | 39.6666667 | 2.7973422 | 0.2774372 | 0.119392 | 0.128842 | 0.17633 | 0.0395951 | 1547 | 1581 | 13.1224576 | 12613.76 | 114.4 | 1 | 17.205 | 0.15 | 0.05 | 0.273 | 0.049 | 0.02 | 0.050203 | 0.218 | 0.198 | 0.208 | 4583 | 0.002 | 0.538 | 0.318 | 0.101 | 0.676 | 0.008 | 0.007 | 0.07 | 0.009 | 0.019 | 0.427 | 0.002 | 0.004 | 0.002 | 0.762 | 0.0006 | 0.417 | 0.101 | 0.79 | 0.008 | 0.009 | 0.071 | 0.01 | 0.014 | 0.57 | 0.003 | 0.039 | 3.5 | 46.7 | 2.5 | 19.8 | 0.53 | 1.9 | 24.5 | 3.9 | 52.7 | 0.9 | 17.1 | 0.16 | 2.2 | 24.5
3794 | Э76ХФ | Р65 | 11 | 44.3666667 | 16.9666667 | 44.3666667 | 2 | 0.2662185 | 0.118244 | 0.143792 | 0.1745 | 0.0387962 | 1583 | 1571 | 12.1535666 | 12200.39 | 114.1 | 1 | 17.464 | 0.087 | 0.05 | 0.243 | 0.038 | 0.02 | 0.04919 | 0.204 | 0.223 | 0.206 | 3450 | 0.002 | 0.581 | 0.315 | 0.097 | 0.662 | 0.01 | 0.009 | 0.081 | 0.008 | 0.016 | 0.445 | 0.002 | 0.004 | 0.003 | 0.783 | 0.0004 | 0.417 | 0.1 | 0.789 | 0.01 | 0.011 | 0.082 | 0.009 | 0.012 | 0.559 | 0.003 | 0.038 | 2.8 | 55.7 | 0.3 | 13.6 | 0.09 | 2.2 | 25.8 | 3.4 | 52 | 0.7 | 15.5 | 0.21 | 2.2 | 25.5
3795 | Э76ХФ | Р65 | 11 | 40.85 | 15.6666667 | 40.85 | 2 | 0.2861532 | 0.113652 | 0.14774 | 0.15319 | 0.0388813 | 1587 | 1581 | 13.3093377 | 12228.51 | 115.1 | 1 | 17.975 | 0.076 | 0.05 | 0.284 | 0.06 | 0.02 | 0.049298 | 0.17 | 0.23 | 0.198 | 3193 | 0.002 | 0.54 | 0.322 | 0.107 | 0.655 | 0.007 | 0.009 | 0.075 | 0.009 | 0.02 | 0.444 | 0.002 | 0.004 | 0.003 | 0.755 | 0.0003 | 0.4 | 0.108 | 0.802 | 0.008 | 0.011 | 0.079 | 0.01 | 0.014 | 0.559 | 0.003 | 0.038 | 2.7 | 47.2 | 0.6 | 13.9 | 0.13 | 2.2 | 21.6 | 3.2 | 53.9 | 0.7 | 14.6 | 0.14 | 2.2 | 25.4
3796 | Э76ХФ | Р65 | 8 | 44.0166667 | 12.7166667 | 42 | 1.7122852 | 0.3028954 | 0.132594 | 0.154734 | 0.157115 | 0.0385681 | 1602 | 1582 | 15.4003578 | 12088.07 | 113.7 | 1 | 21.522 | 0.088 | 0.05 | 0.301 | 0.05 | 0.02 | 0.0489 | 0.173 | 0.241 | 0.231 | 2562 | 0.002 | 0.539 | 0.304 | 0.111 | 0.647 | 0.007 | 0.01 | 0.067 | 0.011 | 0.02 | 0.443 | 0.002 | 0.004 | 0.003 | 0.775 | 0.0003 | 0.417 | 0.112 | 0.78 | 0.007 | 0.011 | 0.068 | 0.012 | 0.012 | 0.556 | 0.003 | 0.036 | 3.2 | 49.4 | 0.7 | 21.1 | 0.13 | 1.8 | 27.4 | 3.1 | 56.8 | 0.6 | 12.3 | 0.16 | 2.2 | 26.2
3797 | Э76ХФ | Р65 | 6 | 44.05 | 14.8333333 | 44.05 | 1.1693735 | 0.32352 | 0.1435 | 0.19386 | 0.195034 | 0.0392314 | 1612 | 1575 | 14.3754824 | 11580.67 | 115.9 | 1 | 21.108 | 0.218 | 0.05 | 0.323 | 0.038 | 0.02 | 0.04966 | 0.214 | 0.302 | 0.25 | 2863 | 0.002 | 0.526 | 0.302 | 0.119 | 0.614 | 0.006 | 0.009 | 0.072 | 0.009 | 0.023 | 0.413 | 0.001 | 0.003 | 0.003 | 0.745 | 0.0003 | 0.414 | 0.118 | 0.789 | 0.007 | 0.011 | 0.073 | 0.01 | 0.014 | 0.567 | 0.002 | 0.038 | 3.5 | 48.7 | 0.5 | 20.3 | 0.18 | 1.9 | 25.2 | 3.7 | 51.5 | 0.5 | 19.8 | 0.17 | 2.1 | 25.9
3798 | Э76ХФ | Р65 | 9 | 44.6833333 | 16 | 44.6833333 | 3.0607547 | 0.3672462 | 0.139482 | 0.18608 | 0.18364 | 0.0402884 | 1586 | 1580 | 14.7295964 | 13353.75 | 117.7 | 1 | 21.898 | 0.16 | 0.05 | 0.378 | 0.077 | 0.02 | 0.050998 | 0.2 | 0.29 | 0.243 | 3561 | 0.002 | 0.487 | 0.304 | 0.128 | 0.636 | 0.012 | 0.01 | 0.099 | 0.01 | 0.028 | 0.43 | 0.004 | 0.003 | 0.003 | 0.759 | 0.0004 | 0.418 | 0.127 | 0.781 | 0.012 | 0.011 | 0.098 | 0.01 | 0.015 | 0.559 | 0.003 | 0.038 | 3.4 | 50.7 | 0.9 | 19.1 | 0.14 | 2.1 | 24.2 | 3.1 | 57 | 0.7 | 12.5 | 0.17 | 2.1 | 26.5
3799 | Э76ХФ | Р65 | 11 | 41.5333333 | 17.5166667 | 41.5333333 | 2 | 0.2784482 | 0.099302 | 0.12329 | 0.125949 | 0.0384311 | 1572 | 1578 | 11.2030498 | 12560.61 | 111.5 | 1 | 15.51 | 0.153 | 0.05 | 0.278 | 0.082 | 0.02 | 0.048647 | 0.139 | 0.192 | 0.173 | 3667 | 0.002 | 0.559 | 0.332 | 0.116 | 0.667 | 0.008 | 0.009 | 0.079 | 0.009 | 0.021 | 0.452 | 0.001 | 0.003 | 0.002 | 0.761 | 0.0003 | 0.419 | 0.114 | 0.776 | 0.007 | 0.01 | 0.079 | 0.009 | 0.014 | 0.549 | 0.002 | 0.038 | 3 | 53.5 | 0.5 | 18.1 | 0.12 | 2.1 | 24.9 | 3.1 | 56.1 | 0.6 | 12 | 0.16 | 2.1 | 26.1
3800 | Э76ХФ | Р65 | 10 | 43.2 | 20.65 | 43.2 | 2.9509116 | 0.3304506 | 0.177366 | 0.211742 | 0.149263 | 0.0391745 | 1570 | 1587 | 7.2182918 | 13054.72 | 115.4 | 1 | 8.287 | 0.164 | 0.155 | 0.234 | 0.113 | 0.02 | 0.049588 | 0.137 | 0.332 | 0.309 | 4493 | 0.002 | 0.524 | 0.271 | 0.1 | 0.603 | 0.005 | 0.011 | 0.06 | 0.007 | 0.024 | 0.445 | 0.002 | 0.003 | 0.002 | 0.767 | 0.0003 | 0.419 | 0.1 | 0.781 | 0.005 | 0.011 | 0.061 | 0.007 | 0.016 | 0.555 | 0.003 | 0.037 | 2.7 | 55.6 | 0.3 | 13.9 | 0.16 | 2.1 | 26.1 | 2.8 | 57 | 0.5 | 11 | 0.08 | 2.2 | 26
3801 | Э76ХФ | Р65 | 8 | 44.0333333 | 17.5 | 44.0333333 | 2.3180147 | 0.3251644 | 0.152684 | 0.177738 | 0.175385 | 0.0396604 | 1593 | 1578 | 14.7004542 | 13062.86 | 115.1 | 1 | 21.577 | 0.321 | 0.05 | 0.324 | 0.077 | 0.02 | 0.050203 | 0.191 | 0.277 | 0.266 | 3810 | 0.002 | 0.518 | 0.286 | 0.102 | 0.625 | 0.006 | 0.009 | 0.069 | 0.007 | 0.021 | 0.423 | 0.001 | 0.003 | 0.003 | 0.778 | 0.0003 | 0.398 | 0.103 | 0.791 | 0.006 | 0.012 | 0.072 | 0.008 | 0.012 | 0.561 | 0.003 | 0.039 | 3.2 | 49.3 | 0.5 | 20.1 | 0.29 | 1.9 | 26.3 | 3.3 | 54.9 | 0.5 | 12.2 | 0.14 | 2.1 | 26.5
3802 | Э76ХФ | Р65 | 7 | 43.5333333 | 25.6166667 | 43.5333333 | 2 | 0.2750832 | 0.142352 | 0.178057 | 0.1559 | 0.0388885 | 1569 | 1618 | 15.5682941 | 14048.67 | 112.9 | 1 | 22.587 | 0.303 | 0.05 | 0.264 | 0.061 | 0.02 | 0.049226 | 0.162 | 0.278 | 0.248 | 5998 | 0.001 | 0.547 | 0.294 | 0.113 | 0.623 | 0.01 | 0.009 | 0.088 | 0.007 | 0.021 | 0.437 | 0.002 | 0.003 | 0.003 | 0.771 | 0.0005 | 0.41 | 0.112 | 0.785 | 0.01 | 0.011 | 0.088 | 0.007 | 0.011 | 0.559 | 0.003 | 0.038 | 3.1 | 50.8 | 1.1 | 18.8 | 0.2 | 2 | 25.8 | 2.9 | 55.4 | 0.6 | 13 | 0.14 | 2.1 | 27
3803 | Э76ХФ | Р65 | 8 | 50.85 | 21.7333333 | 50.85 | 2.8086081 | 0.3309158 | 0.164738 | 0.202123 | 0.171611 | 0.0402031 | 1597 | 1588 | 10.2530973 | 12892.64 | 116.3 | 1 | 17.379 | 0.19 | 0.05 | 0.328 | 0.087 | 0.02 | 0.05089 | 0.179 | 0.315 | 0.287 | 4670 | 0.001 | 0.52 | 0.278 | 0.102 | 0.606 | 0.007 | 0.009 | 0.069 | 0.007 | 0.02 | 0.425 | 0.001 | 0.003 | 0.002 | 0.775 | 0.0002 | 0.414 | 0.102 | 0.787 | 0.007 | 0.011 | 0.07 | 0.007 | 0.012 | 0.559 | 0.003 | 0.038 | 3 | 55.1 | 0.3 | 13.5 | 0.11 | 2.1 | 26.3 | 2.9 | 53.4 | 0.6 | 12.8 | 0.15 | 2.1 | 26.6
3804 | Э76ХФ | Р65 | 14 | 54.2166667 | 26.3666667 | 54.2166667 | 2 | 0.3193616 | 0.185976 | 0.200125 | 0.167189 | 0.0394889 | 1552 | 1593 | 8.9131263 | 13337.29 | 115.1 | 1 | 16.108 | 0.168 | 0.05 | 0.31 | 0.061 | 0.02 | 0.049986 | 0.173 | 0.312 | 0.324 | 5861 | 0.002 | 0.509 | 0.263 | 0.102 | 0.615 | 0.006 | 0.009 | 0.061 | 0.005 | 0.017 | 0.426 | 0.002 | 0.003 | 0.002 | 0.775 | 0.0002 | 0.416 | 0.105 | 0.777 | 0.006 | 0.011 | 0.064 | 0.006 | 0.011 | 0.548 | 0.003 | 0.036 | 2.8 | 50 | 0.5 | 14.3 | 0.13 | 2.1 | 24.1 | 3.3 | 56.2 | 0.9 | 14.1 | 0.13 | 2.3 | 24.5
3805 | Э76ХФ | Р65 | 18 | 52.0333333 | 21.6333333 | 52.0333333 | 2.7561416 | 0.33832 | 0.1722 | 0.248548 | 0.195492 | 0.0395174 | 1578 | 1588 | 7.3266586 | 13265.64 | 116.7 | 1 | 10.123 | 0.189 | 0.05 | 0.334 | 0.05 | 0.02 | 0.050022 | 0.196 | 0.388 | 0.3 | 4783 | 0.001 | 0.506 | 0.276 | 0.105 | 0.575 | 0.007 | 0.009 | 0.068 | 0.007 | 0.021 | 0.406 | 0.002 | 0.002 | 0.002 | 0.745 | 0.0002 | 0.418 | 0.104 | 0.799 | 0.007 | 0.01 | 0.069 | 0.007 | 0.016 | 0.565 | 0.003 | 0.037 | 2.7 | 51.1 | 1.1 | 17.2 | 0.15 | 2 | 26 | 2.7 | 54.8 | 0.7 | 12.2 | 0.14 | 2.1 | 27.1
3806 | Э76ХФ | Р65 | 20 | 43.1833333 | 20.3833333 | 43.1833333 | 3.2457067 | 0.3064694 | 0.167034 | 0.186938 | 0.166738 | 0.0398602 | 1557 | 1571 | 11.3891162 | 13837.78 | 115 | 1 | 16.394 | 0.207 | 0.05 | 0.298 | 0.076 | 0.02 | 0.050456 | 0.178 | 0.291 | 0.291 | 4701 | 0.001 | 0.541 | 0.279 | 0.108 | 0.619 | 0.012 | 0.01 | 0.081 | 0.006 | 0.02 | 0.428 | 0.002 | 0.003 | 0.002 | 0.771 | 0.0003 | 0.419 | 0.107 | 0.785 | 0.012 | 0.01 | 0.082 | 0.007 | 0.013 | 0.568 | 0.003 | 0.038 | 2.9 | 50.8 | 1.1 | 18 | 0.24 | 1.9 | 26.2 | 2.9 | 54.5 | 0.7 | 13 | 0.14 | 2.1 | 27
3807 | Э76ХФ | Р65 | 19 | 40.55 | 17.55 | 40.55 | 2.654485 | 0.3543082 | 0.185402 | 0.258555 | 0.218251 | 0.0404883 | 1579 | 1578 | 10.774106 | 13360.68 | 116.4 | 1 | 14.563 | 0.256 | 0.05 | 0.351 | 0.05 | 0.02 | 0.051251 | 0.227 | 0.403 | 0.323 | 3908 | 0.001 | 0.504 | 0.269 | 0.115 | 0.561 | 0.009 | 0.009 | 0.105 | 0.006 | 0.022 | 0.388 | 0.001 | 0.002 | 0.003 | 0.763 | 0.0003 | 0.421 | 0.112 | 0.786 | 0.009 | 0.01 | 0.104 | 0.007 | 0.015 | 0.563 | 0.003 | 0.038 | 2.7 | 48.7 | 0.4 | 16.5 | 0.27 | 1.8 | 27.1 | 3.3 | 51.5 | 0.5 | 15.3 | 0.15 | 2 | 26.1
3808 | Э76ХФ | Р65 | 12 | 42.2 | 21.6333333 | 42.2 | 3.2489646 | 0.3600648 | 0.184828 | 0.238127 | 0.204831 | 0.0416314 | 1556 | 1575 | 12.628436 | 13448.69 | 117.3 | 1 | 17.764 | 0.279 | 0.05 | 0.359 | 0.078 | 0.02 | 0.052698 | 0.215 | 0.371 | 0.322 | 4849 | 0.001 | 0.469 | 0.259 | 0.112 | 0.576 | 0.007 | 0.01 | 0.087 | 0.006 | 0.023 | 0.386 | 0.002 | 0.003 | 0.002 | 0.762 | 0.0002 | 0.42 | 0.111 | 0.787 | 0.007 | 0.011 | 0.087 | 0.006 | 0.015 | 0.564 | 0.003 | 0.039 | 2.9 | 47.8 | 0.8 | 15.4 | 0.31 | 1.9 | 25.2 | 3 | 54.1 | 0.4 | 12.6 | 0.12 | 2.1 | 26.4
3809 | Э76ХФ | Р65 | 13 | 42.1833333 | 19.8333333 | 42.1833333 | 2.9463647 | 0.4041552 | 0.159572 | 0.264271 | 0.268807 | 0.038917 | 1571 | 1577 | 12.2017384 | 12705.88 | 112.2 | 1 | 17.157 | 0.171 | 0.05 | 0.417 | 0.083 | 0.02 | 0.049262 | 0.303 | 0.41 | 0.278 | 4200 | 0.001 | 0.453 | 0.282 | 0.119 | 0.55 | 0.007 | 0.008 | 0.079 | 0.007 | 0.019 | 0.335 | 0.001 | 0.003 | 0.003 | 0.754 | 0.0003 | 0.42 | 0.119 | 0.785 | 0.007 | 0.011 | 0.079 | 0.008 | 0.011 | 0.559 | 0.003 | 0.038 | 3.9 | 51.5 | 1.6 | 18 | 0.19 | 2.1 | 24.9 | 2.9 | 55.1 | 0.6 | 13.3 | 0.15 | 2 | 27.2
3810 | Э76ХФ | Р65 | 14 | 44.5 | 20.1833333 | 44.5 | 2.7739757 | 0.3387676 | 0.180236 | 0.225388 | 0.17358 | 0.0404883 | 1573 | 1574 | 8.339858 | 12874.98 | 117.3 | 1 | 10.77 | 0.173 | 0.05 | 0.334 | 0.077 | 0.02 | 0.051251 | 0.172 | 0.352 | 0.314 | 4331 | 0.001 | 0.517 | 0.27 | 0.117 | 0.591 | 0.01 | 0.01 | 0.088 | 0.006 | 0.02 | 0.42 | 0.002 | 0.003 | 0.003 | 0.758 | 0.0003 | 0.422 | 0.116 | 0.784 | 0.009 | 0.01 | 0.088 | 0.007 | 0.014 | 0.56 | 0.003 | 0.038 | 2.9 | 52 | 0.5 | 15.4 | 0.15 | 2 | 25.6 | 2.9 | 54.1 | 0.8 | 14 | 0.13 | 2.1 | 25.2
3811 | Э76ХФ | Р65 | 17 | 40.35 | 21.45 | 40.35 | 3.2292994 | 0.2713008 | 0.150388 | 0.201508 | 0.172084 | 0.0395743 | 1536 | 1579 | 8.5391016 | 13127.27 | 115.8 | 1 | 11.459 | 0.151 | 0.05 | 0.257 | 0.04 | 0.02 | 0.050094 | 0.18 | 0.314 | 0.262 | 4693 | 0.001 | 0.562 | 0.291 | 0.106 | 0.619 | 0.007 | 0.009 | 0.072 | 0.007 | 0.019 | 0.439 | 0.002 | 0.003 | 0.002 | 0.746 | 0.0003 | 0.419 | 0.105 | 0.795 | 0.007 | 0.011 | 0.072 | 0.008 | 0.014 | 0.572 | 0.003 | 0.038 | 2.6 | 48.2 | 0.5 | 15 | 0.2 | 2.2 | 21.8 | 2.9 | 50.7 | 0.8 | 13.8 | 0.09 | 2.3 | 22.2
3812 | Э76ХФ | Р65 | 13 | 41.5333333 | 17.85 | 41.5333333 | 3.2989899 | 0.30692 | 0.1722 | 0.229058 | 0.19393 | 0.0403745 | 1550 | 1576 | 12.5077387 | 13374.79 | 117.5 | 1 | 17.285 | 0.075 | 0.05 | 0.296 | 0.049 | 0.02 | 0.051107 | 0.202 | 0.357 | 0.3 | 3979 | 0.001 | 0.535 | 0.283 | 0.115 | 0.597 | 0.007 | 0.008 | 0.076 | 0.007 | 0.021 | 0.413 | 0.001 | 0.002 | 0.003 | 0.764 | 0.0003 | 0.423 | 0.114 | 0.791 | 0.007 | 0.01 | 0.077 | 0.008 | 0.013 | 0.566 | 0.003 | 0.037 | 2.9 | 46.3 | 0.7 | 14.7 | 0.19 | 2.1 | 22.4 | 3 | 56.5 | 0.5 | 12.4 | 0.15 | 2.1 | 26.6
3813 | Э76ХФ | Р65 | 13 | 42.7333333 | 18.3666667 | 42.7333333 | 2.661157 | 0.3364468 | 0.173348 | 0.235684 | 0.207372 | 0.0402884 | 1556 | 1576 | 13.9184087 | 12956.08 | 118.5 | 1 | 19.826 | 0.098 | 0.05 | 0.332 | 0.031 | 0.02 | 0.050998 | 0.22 | 0.367 | 0.302 | 3966 | 0.002 | 0.521 | 0.278 | 0.109 | 0.594 | 0.006 | 0.009 | 0.071 | 0.007 | 0.02 | 0.412 | 0.002 | 0.003 | 0.002 | 0.759 | 0.0003 | 0.418 | 0.109 | 0.789 | 0.007 | 0.011 | 0.072 | 0.008 | 0.014 | 0.568 | 0.003 | 0.037 | 3.4 | 51.9 | 1.2 | 18.2 | 0.35 | 2.1 | 24.7 | 3.1 | 56.4 | 0.6 | 12.4 | 0.18 | 2.1 | 26.8
3814 | Э76ХФ | Р65 | 13 | 41.7 | 16.5 | 41.7 | 2.3321555 | 0.3148586 | 0.160146 | 0.151322 | 0.172282 | 0.03906 | 1595 | 1576 | 10.3974162 | 12345.45 | 112.9 | 1 | 14.308 | 0.086 | 0.05 | 0.311 | 0.031 | 0.02 | 0.049443 | 0.202 | 0.234 | 0.279 | 3395 | 0.002 | 0.532 | 0.285 | 0.122 | 0.661 | 0.009 | 0.009 | 0.078 | 0.01 | 0.023 | 0.445 | 0.003 | 0.003 | 0.002 | 0.761 | 0.0003 | 0.422 | 0.122 | 0.782 | 0.009 | 0.011 | 0.078 | 0.01 | 0.016 | 0.569 | 0.003 | 0.037 | 2.9 | 51.1 | 1.6 | 17.2 | 0.45 | 2 | 26.1 | 4.6 | 56.2 | 0.4 | 12.7 | 0.18 | 2.2 | 25.8
3815 | Э76ХФ | Р65 | 8 | 45.7166667 | 19.2 | 45.7166667 | 2.1721992 | 0.3191136 | 0.174496 | 0.245813 | 0.210837 | 0.042803 | 1554 | 1577 | 12.3753846 | 12562.5 | 115.7 | 1 | 18.099 | 0.175 | 0.05 | 0.31 | 0.03 | 0.02 | 0.054181 | 0.221 | 0.383 | 0.304 | 4020 | 0.001 | 0.524 | 0.278 | 0.111 | 0.569 | 0.008 | 0.01 | 0.071 | 0.008 | 0.023 | 0.401 | 0.001 | 0.003 | 0.003 | 0.757 | 0.0004 | 0.422 | 0.108 | 0.79 | 0.008 | 0.011 | 0.07 | 0.008 | 0.014 | 0.569 | 0.002 | 0.037 | 2.6 | 48.1 | 2.3 | 18.7 | 0.67 | 1.8 | 26.9 | 3.1 | 55.4 | 0.6 | 12.1 | 0.15 | 2.1 | 26.2
3816 | Э76ХФ | Р65 | 8 | 41.3666667 | 17.6833333 | 41.3666667 | 2.3617166 | 0.3174688 | 0.161868 | 0.226238 | 0.20603 | 0.0404407 | 1563 | 1581 | 9.0630943 | 12845.99 | 116.5 | 1 | 12.497 | 0.151 | 0.05 | 0.311 | 0.029 | 0.02 | 0.051107 | 0.222 | 0.352 | 0.282 | 3786 | 0.001 | 0.537 | 0.282 | 0.083 | 0.597 | 0.005 | 0.009 | 0.06 | 0.007 | 0.02 | 0.412 | 0.001 | 0.003 | 0.003 | 0.767 | 0.0003 | 0.418 | 0.079 | 0.792 | 0.005 | 0.011 | 0.059 | 0.006 | 0.011 | 0.586 | 0.003 | 0.038 | 3 | 50.3 | 2 | 17.1 | 0.54 | 2 | 25.2 | 2.9 | 48.3 | 0.7 | 13.4 | 0.16 | 2.1 | 23.2
3817 | Э76ХФ | Р65 | 9 | 42.2166667 | 14.2166667 | 42.2166667 | 1.5314228 | 0.3107868 | 0.115948 | 0.148998 | 0.179366 | 0.0406078 | 1579 | 1580 | 11.4651402 | 11897.3 | 115.9 | 1 | 16.134 | 0.043 | 0.05 | 0.314 | 0.047 | 0.02 | 0.051034 | 0.214 | 0.23 | 0.202 | 2819 | 0.002 | 0.533 | 0.327 | 0.117 | 0.664 | 0.007 | 0.008 | 0.073 | 0.011 | 0.023 | 0.43 | 0.002 | 0.004 | 0.003 | 0.775 | 0.0004 | 0.422 | 0.119 | 0.792 | 0.007 | 0.009 | 0.075 | 0.012 | 0.015 | 0.571 | 0.003 | 0.037 | 3 | 45.8 | 1.4 | 15.8 | 0.47 | 2.1 | 22.1 | 3.8 | 51.4 | 0.5 | 17.9 | 0.17 | 2.1 | 25.1
3818 | Э76ХФ | Р65 | 13 | 47.5333333 | 23.15 | 47.5333333 | 3.2688427 | 0.320201 | 0.121688 | 0.164577 | 0.175329 | 0.0413565 | 1541 | 1584 | 16.9100623 | 13568.03 | 117.9 | 1 | 26.375 | 0.141 | 0.05 | 0.291 | 0.05 | 0.02 | 0.051975 | 0.201 | 0.255 | 0.212 | 5235 | 0.002 | 0.48 | 0.315 | 0.114 | 0.654 | 0.007 | 0.007 | 0.079 | 0.01 | 0.024 | 0.417 | 0.002 | 0.003 | 0.003 | 0.765 | 0.0004 | 0.419 | 0.113 | 0.801 | 0.007 | 0.009 | 0.079 | 0.01 | 0.015 | 0.569 | 0.003 | 0.038 | 3.3 | 53.4 | 0.4 | 15.1 | 0.12 | 2.2 | 24.5 | 3.1 | 53 | 0.7 | 11.4 | 0.16 | 2 | 26.2
3819 | Э76ХФ | Р65 | 3 | 46.7 | 20.8666667 | 46.7 | 2.8736142 | 0.333974 | 0.17794 | 0.238691 | 0.202411 | 0.0400611 | 1570 | 1580 | 14.5326733 | 13405.11 | 116.1 | 1 | 22.017 | 0.14 | 0.05 | 0.328 | 0.031 | 0.02 | 0.050347 | 0.211 | 0.372 | 0.31 | 4662 | 0.002 | 0.481 | 0.267 | 0.115 | 0.567 | 0.007 | 0.008 | 0.075 | 0.007 | 0.025 | 0.39 | 0.001 | 0.003 | 0.002 | 0.774 | 0.0003 | 0.422 | 0.113 | 0.784 | 0.007 | 0.01 | 0.075 | 0.007 | 0.016 | 0.576 | 0.003 | 0.035 | 4 | 57.9 | 0.8 | 5.8 | 1.2 | 2.3 | 25.1 | 4.7 | 55.4 | 0.4 | 12.7 | 0.17 | 2.2 | 25.5
3820 | Э76ХФ | Р65 | 9 | 40.5333333 | 19.1833333 | 40.3833333 | 1.49064 | 0.3132186 | 0.160146 | 0.202009 | 0.200533 | 0.0399465 | 1606 | 1579 | 13.1935497 | 11719.55 | 115.3 | 1 | 17.727 | 0.141 | 0.05 | 0.307 | 0.03 | 0.02 | 0.050203 | 0.226 | 0.314 | 0.279 | 3747 | 0.002 | 0.527 | 0.284 | 0.114 | 0.618 | 0.007 | 0.008 | 0.077 | 0.008 | 0.024 | 0.413 | 0.001 | 0.003 | 0.002 | 0.755 | 0.0003 | 0.419 | 0.116 | 0.788 | 0.008 | 0.011 | 0.078 | 0.009 | 0.014 | 0.559 | 0.002 | 0.037 | 3.1 | 49.7 | 0.5 | 20.4 | 0.29 | 1.9 | 26.8 | 3.2 | 54.1 | 0.5 | 11.9 | 0.17 | 2.1 | 25.7
3821 | Э76ХФ | Р65 | 11 | 40.55 | 26.0166667 | 40.55 | 3.1145833 | 0.3061211 | 0.10619 | 0.129838 | 0.173086 | 0.0391691 | 1586 | 1631 | 15.7226006 | 13180.01 | 113.1 | 1 | 21.16 | 0.175 | 0.05 | 0.285 | 0.037 | 0.02 | 0.049226 | 0.214 | 0.2 | 0.185 | 5715 | 0.002 | 0.492 | 0.328 | 0.112 | 0.68 | 0.007 | 0.008 | 0.078 | 0.009 | 0.023 | 0.434 | 0.002 | 0.003 | 0.003 | 0.772 | 0.0005 | 0.422 | 0.114 | 0.798 | 0.008 | 0.01 | 0.078 | 0.011 | 0.015 | 0.576 | 0.003 | 0.038 | 2.6 | 43.1 | 0.7 | 13.3 | 0.17 | 2.1 | 20.2 | 3.6 | 53.2 | 0.4 | 15.4 | 0.1 | 2.1 | 25.3
3823 | Э76ХФ | Р65 | 13 | 43.8166667 | 27.1666667 | 43.8166667 | 3 | 0.3684647 | 0.187124 | 0.199331 | 0.218983 | 0.0394572 | 1563 | 1602 | 20.4641308 | 12480.74 | 116.8 | 1 | 29.889 | 0.364 | 0.05 | 0.356 | 0.039 | 0.02 | 0.049588 | 0.256 | 0.309 | 0.326 | 5651 | 0.001 | 0.453 | 0.264 | 0.073 | 0.613 | 0.005 | 0.011 | 0.056 | 0.008 | 0.022 | 0.396 | 0.002 | 0.003 | 0.003 | 0.779 | 0.0004 | 0.418 | 0.072 | 0.783 | 0.005 | 0.011 | 0.056 | 0.008 | 0.011 | 0.541 | 0.003 | 0.036 | 2.8 | 46.2 | 0.6 | 9.1 | 0.12 | 2.3 | 20.1 | 3.3 | 48.4 | 0.8 | 12.9 | 0.15 | 2.2 | 28.6
3825 | Э76ХФ | Р65 | 11 | 49.6833333 | 20.3166667 | 49.6833333 | 2.99082745 | 0.3307429 | 0.145796 | 0.162276 | 0.1677 | 0.0393704 | 1600 | 1590 | 16.6492452 | 12126 | 116.3 | 1 | 27.573 | 0.224 | 0.05 | 0.319 | 0.049 | 0.02 | 0.049479 | 0.192 | 0.252 | 0.254 | 4106 | 0.002 | 0.543 | 0.295 | 0.11 | 0.638 | 0.006 | 0.009 | 0.071 | 0.008 | 0.019 | 0.44 | 0.001 | 0.003 | 0.002 | 0.768 | 0.0003 | 0.417 | 0.109 | 0.777 | 0.007 | 0.01 | 0.072 | 0.009 | 0.011 | 0.56 | 0.002 | 0.037 | 3.1 | 50.1 | 0.7 | 18.7 | 0.2 | 1.9 | 25.8 | 4.7 | 56.3 | 0.4 | 12.7 | 0.18 | 2.2 | 26
3826 | Э76ХФ | Р65 | 20 | 53.2333333 | 21.5333333 | 53.2333333 | 2.99082745 | 0.2960154 | 0.132594 | 0.160277 | 0.210977 | 0.0392845 | 1592 | 1585 | 17.0440069 | 12404.95 | 114.9 | 1 | 30.059 | 0.264 | 0.05 | 0.301 | 0.039 | 0.02 | 0.049371 | 0.26 | 0.247 | 0.231 | 4452 | 0.002 | 0.557 | 0.303 | 0.129 | 0.651 | 0.006 | 0.009 | 0.071 | 0.01 | 0.024 | 0.406 | 0.001 | 0.003 | 0.003 | 0.772 | 0.0003 | 0.412 | 0.129 | 0.792 | 0.006 | 0.011 | 0.072 | 0.011 | 0.013 | 0.565 | 0.002 | 0.038 | 3 | 50.9 | 0.9 | 15.8 | 0.3 | 2.1 | 24.1 | 4.8 | 54.9 | 0.4 | 12.4 | 0.17 | 2.2 | 25.3
3827 | Э76ХФ | Р65 | 26 | 49.7 | 25.75 | 49.7 | 2.3977424 | 0.3399556 | 0.134316 | 0.167492 | 0.1994 | 0.0399171 | 1572 | 1601 | 14.7018109 | 13120.78 | 116.5 | 1 | 24.356 | 0.096 | 0.05 | 0.346 | 0.048 | 0.02 | 0.050166 | 0.239 | 0.259 | 0.234 | 5631 | 0.002 | 0.512 | 0.309 | 0.11 | 0.647 | 0.007 | 0.008 | 0.078 | 0.012 | 0.024 | 0.408 | 0.002 | 0.004 | 0.003 | 0.757 | 0.0004 | 0.419 | 0.109 | 0.794 | 0.007 | 0.01 | 0.078 | 0.012 | 0.013 | 0.564 | 0.003 | 0.037 | 3.1 | 54.3 | 0.6 | 13.5 | 0.15 | 2.5 | 21.8 | 3.8 | 51.4 | 0.9 | 16.6 | 0.22 | 2.2 | 26.1
3828 | Э76ХФ | Р65 | 2 | 48.8666667 | 15.3166667 | 48.8666667 | 2 | 0.3515989 | 0.179088 | 0.266574 | 0.250738 | 0.0359171 | 1615 | 1597 | 14.7642023 | 12202.39 | 114.6 | 1 | 23.188 | 0.399 | 0.05 | 0.337 | 0.068 | 0.05 | 0.045139 | 0.277 | 0.415 | 0.312 | 3115 | 0.001 | 0.5 | 0.268 | 0.139 | 0.555 | 0.007 | 0.01 | 0.077 | 0.009 | 0.029 | 0.359 | 0.001 | 0.003 | 0.003 | 0.755 | 0.0006 | 0.421 | 0.138 | 0.79 | 0.007 | 0.011 | 0.077 | 0.01 | 0.018 | 0.568 | 0.002 | 0.035 | 2.8 | 48.4 | 0.7 | 17.8 | 0.67 | 1.8 | 27.6 | 3.1 | 51.8 | 0.3 | 14.6 | 0.13 | 2.2 | 26.8
3829 | Э76ХФ | Р65 | 7 | 41.1666667 | 23.5 | 41.1666667 | 1.8813273 | 0.3017066 | 0.142926 | 0.198226 | 0.176798 | 0.0394858 | 1574 | 1589 | 14.3387705 | 12217.02 | 115.4 | 1 | 19.437 | 0.168 | 0.05 | 0.296 | 0.066 | 0.02 | 0.049624 | 0.191 | 0.309 | 0.249 | 4785 | 0.002 | 0.541 | 0.296 | 0.111 | 0.619 | 0.006 | 0.01 | 0.066 | 0.009 | 0.026 | 0.427 | 0.001 | 0.003 | 0.003 | 0.768 | 0.0003 | 0.418 | 0.112 | 0.795 | 0.006 | 0.011 | 0.066 | 0.01 | 0.017 | 0.566 | 0.002 | 0.038 | 3.1 | 43.7 | 0.6 | 13.9 | 0.12 | 2 | 21.7 | 3.2 | 47.3 | 0.7 | 16.4 | 0.19 | 2.2 | 23.1
3830 | Э76ХФ | Р65 | 8 | 42.8833333 | 21.3833333 | 42.8833333 | 2.6688103 | 0.3018312 | 0.125132 | 0.104787 | 0.149543 | 0.0395718 | 1578 | 1596 | 15.064486 | 12789.4 | 116.2 | 1 | 21.492 | 0.164 | 0.05 | 0.303 | 0.089 | 0.02 | 0.049732 | 0.188 | 0.161 | 0.218 | 4558 | 0.002 | 0.542 | 0.313 | 0.112 | 0.694 | 0.006 | 0.008 | 0.069 | 0.012 | 0.024 | 0.447 | 0.002 | 0.004 | 0.003 | 0.76 | 0.0004 | 0.419 | 0.112 | 0.783 | 0.006 | 0.009 | 0.07 | 0.013 | 0.015 | 0.564 | 0.003 | 0.038 | 2.8 | 49.6 | 0.4 | 15.7 | 0.13 | 2.1 | 23.2 | 3.2 | 54.6 | 0.3 | 14.5 | 0.09 | 2.2 | 25.8
3831 | Э76ХФ | Р65 | 12 | 52.55 | 23.1666667 | 52.55 | 2.99082745 | 0.339254 | 0.14924 | 0.204381 | 0.196509 | 0.0396012 | 1578 | 1593 | 25.1246432 | 12737.27 | 116.7 | 1 | 44.01 | 0.175 | 0.05 | 0.341 | 0.029 | 0.02 | 0.049769 | 0.219 | 0.318 | 0.26 | 4918 | 0.002 | 0.514 | 0.295 | 0.123 | 0.611 | 0.007 | 0.01 | 0.075 | 0.008 | 0.024 | 0.419 | 0.001 | 0.003 | 0.003 | 0.762 | 0.0003 | 0.421 | 0.124 | 0.791 | 0.007 | 0.011 | 0.076 | 0.009 | 0.009 | 0.559 | 0.002 | 0.037 | 3.3 | 48.8 | 1.1 | 18.6 | 0.19 | 1.9 | 25.3 | 3.3 | 52.7 | 0.3 | 15.2 | 0.1 | 2.2 | 24.8
3832 | Э76ХФ | Р65 | 25 | 40.6833333 | 14.35 | 40.6833333 | 2.99082745 | 0.299214 | 0.12054 | 0.119897 | 0.152349 | 0.0384785 | 1589 | 1581 | 15.130217 | 12627.18 | 114.1 | 1 | 20.14 | 0.089 | 0.05 | 0.3 | 0.086 | 0.02 | 0.048358 | 0.186 | 0.185 | 0.21 | 3020 | 0.002 | 0.547 | 0.317 | 0.12 | 0.675 | 0.008 | 0.01 | 0.074 | 0.009 | 0.022 | 0.444 | 0.002 | 0.004 | 0.003 | 0.767 | 0.0004 | 0.415 | 0.119 | 0.777 | 0.008 | 0.01 | 0.075 | 0.01 | 0.018 | 0.559 | 0.003 | 0.038 | 2.8 | 55 | 0.3 | 12.9 | 0.08 | 2.1 | 26.5 | 3.3 | 52.6 | 0.7 | 12.6 | 0.15 | 2.2 | 25
3833 | Э76ХФ | Р65 | 25 | 41 | 14.7833333 | 41 | 1 | 0.307452 | 0.13202 | 0.148564 | 0.170428 | 0.0389392 | 1585 | 1572 | 12.9935537 | 12390.98 | 115.5 | 1 | 17.581 | 0.086 | 0.05 | 0.307 | 0.059 | 0.02 | 0.048937 | 0.202 | 0.23 | 0.23 | 3053 | 0.002 | 0.548 | 0.31 | 0.119 | 0.653 | 0.007 | 0.009 | 0.088 | 0.009 | 0.021 | 0.438 | 0.002 | 0.003 | 0.003 | 0.761 | 0.0004 | 0.425 | 0.12 | 0.779 | 0.007 | 0.01 | 0.088 | 0.009 | 0.015 | 0.564 | 0.002 | 0.037 | 3.1 | 52.6 | 0.4 | 17.3 | 0.14 | 2.1 | 24.8 | 3.5 | 52.3 | 0.8 | 17.1 | 0.22 | 2.2 | 25.8
3834 | Э76ХФ | Р65 | 25 | 46.2333333 | 21.1666667 | 46.2333333 | 2.99082745 | 0.3094054 | 0.103894 | 0.135039 | 0.180295 | 0.0384785 | 1588 | 1595 | 14.039144 | 12512.13 | 112.5000001 | 1 | 21.32 | 0.13 | 0.05 | 0.315 | 0.06 | 0.02 | 0.048358 | 0.223 | 0.208 | 0.181 | 4414 | 0.002 | 0.544 | 0.332 | 0.108 | 0.662 | 0.009 | 0.008 | 0.082 | 0.01 | 0.023 | 0.419 | 0.001 | 0.004 | 0.003 | 0.757 | 0.0005 | 0.416 | 0.107 | 0.78 | 0.009 | 0.01 | 0.083 | 0.011 | 0.015 | 0.557 | 0.002 | 0.038 | 4.4 | 48 | 0.6 | 23.9 | 0.32 | 1.9 | 24.6 | 3.4 | 55.4 | 0.3 | 15.9 | 0.1 | 2.1 | 25.9
3835 | Э76ХФ | Р65 | 28 | 46.7 | 17.8833333 | 46.7 | 2.7346939 | 0.3889968 | 0.092414 | 0.086484 | 0.192268 | 0.0375578 | 1581 | 1584 | 14.9280514 | 12306.43 | 107.4 | 1 | 23.238 | 0.189 | 0.05 | 0.412 | 0.054 | 0.02 | 0.047201 | 0.262 | 0.13 | 0.161 | 3668 | 0.002 | 0.443 | 0.324 | 0.118 | 0.69 | 0.007 | 0.008 | 0.076 | 0.014 | 0.024 | 0.396 | 0.001 | 0.005 | 0.003 | 0.783 | 0.0004 | 0.411 | 0.116 | 0.793 | 0.007 | 0.011 | 0.076 | 0.016 | 0.019 | 0.566 | 0.003 | 0.044 | 4 | 47.6 | 1.6 | 25.8 | 1.3 | 1.9 | 24.5 | 3.3 | 53.7 | 0.3 | 15 | 0.1 | 2.1 | 25.2
3837 | Э76ХФ | Р65 | 26 | 49.05 | 30.5166667 | 49.05 | 3.1003202 | 0.3735439 | 0.18081 | 0.254398 | 0.24035 | 0.0399507 | 1567 | 1599 | 10.9201021 | 12691.43 | 116.1 | 1 | 17.821 | 0.408 | 0.05 | 0.368 | 0.03 | 0.02 | 0.050492 | 0.266 | 0.396 | 0.315 | 6455 | 0.001 | 0.491 | 0.266 | 0.099 | 0.567 | 0.006 | 0.01 | 0.073 | 0.008 | 0.025 | 0.367 | 0.001 | 0.004 | 0.002 | 0.754 | 0.0003 | 0.418 | 0.1 | 0.781 | 0.006 | 0.01 | 0.074 | 0.008 | 0.021 | 0.549 | 0.002 | 0.036 | 3.1 | 42.9 | 1.4 | 25.7 | 0.75 | 1.6 | 27.5 | 2.9 | 51.5 | 0.7 | 10 | 0.34 | 2.1 | 27.7
3839 | Э76ХФ | Р65 | 31 | 58.6833333 | 31.65 | 58.6833333 | 2.99082745 | 0.4875174 | 0.207214 | 0.298235 | 0.359199 | 0.0387995 | 1552 | 1597 | 15.6416464 | 12369.67 | 114.3 | 1 | 30.297 | 0.507 | 0.248 | 0.339 | 0.03 | 0.02 | 0.049045 | 0.432 | 0.461 | 0.361 | 6525 | 0.001 | 0.375 | 0.246 | 0.095 | 0.527 | 0.005 | 0.008 | 0.059 | 0.007 | 0.026 | 0.302 | 0.001 | 0.002 | 0.003 | 0.755 | 0.0003 | 0.422 | 0.095 | 0.782 | 0.005 | 0.011 | 0.059 | 0.009 | 0.013 | 0.556 | 0.002 | 0.036 | 3.2 | 47.4 | 0.7 | 20.6 | 0.2 | 1.8 | 26.7 | 4.2 | 57.9 | 0.2 | 12.3 | 0.15 | 2.3 | 25.6
3840 | Э76ХФ | Р65 | 38 | 47.2 | 29.15 | 47.2 | 2.5016181 | 0.3446576 | 0.151536 | 0.186301 | 0.223829 | 0.039801 | 1549 | 1589 | 12.000213 | 12047.34 | 113.9 | 1 | 18.777 | 0.437 | 0.05 | 0.348 | 0.038 | 0.02 | 0.050311 | 0.269 | 0.288 | 0.264 | 5853 | 0.001 | 0.521 | 0.294 | 0.09 | 0.624 | 0.012 | 0.009 | 0.089 | 0.008 | 0.023 | 0.395 | 0.001 | 0.003 | 0.002 | 0.766 | 0.0003 | 0.424 | 0.09 | 0.793 | 0.012 | 0.011 | 0.089 | 0.008 | 0.016 | 0.553 | 0.002 | 0.037 | 3 | 52.4 | 0.8 | 13.5 | 0.68 | 2.1 | 25.2 | 4.6 | 55.4 | 0.4 | 12.8 | 0.17 | 2.2 | 25.5
3841 | Э76ХФ | Р65 | 39 | 40.7166667 | 24.0333333 | 40.7166667 | 3.3751793 | 0.3449092 | 0.136612 | 0.159665 | 0.187613 | 0.0391144 | 1520 | 1582 | 9.9024149 | 13111.79 | 114.1 | 1 | 13.327 | 0.085 | 0.05 | 0.352 | 0.031 | 0.02 | 0.049443 | 0.224 | 0.247 | 0.238 | 5252 | 0.001 | 0.506 | 0.306 | 0.099 | 0.648 | 0.007 | 0.01 | 0.081 | 0.007 | 0.021 | 0.415 | 0.001 | 0.002 | 0.003 | 0.773 | 0.0003 | 0.42 | 0.097 | 0.795 | 0.008 | 0.012 | 0.081 | 0.008 | 0.017 | 0.58 | 0.003 | 0.038 | 3.5 | 49.5 | 0.9 | 15.3 | 0.29 | 2.1 | 24 | 4.2 | 53 | 0.3 | 11 | 0.08 | 2.2 | 24.2
3842 | Э76ХФ | Р65 | 37 | 41.6666667 | 26.6833333 | 41.6666667 | 3.5861263 | 0.3311841 | 0.139416 | 0.198377 | 0.206481 | 0.0402013 | 1515 | 1580 | 10.6526613 | 13102.56 | 117.9 | 1 | 14.677 | 0.052 | 0.05 | 0.308 | 0.037 | 0.02 | 0.050817 | 0.237 | 0.308 | 0.243 | 5827 | 0.002 | 0.488 | 0.3 | 0.098 | 0.624 | 0.01 | 0.01 | 0.081 | 0.007 | 0.025 | 0.401 | 0.002 | 0.003 | 0.003 | 0.779 | 0.0004 | 0.428 | 0.1 | 0.799 | 0.011 | 0.01 | 0.08 | 0.008 | 0.016 | 0.561 | 0.003 | 0.036 | 3 | 49.7 | 1.7 | 14.9 | 0.34 | 1.9 | 25.6 | 3.1 | 51.5 | 0.7 | 14 | 0.32 | 2 | 27.4
3843 | Э76ХФ | Р65 | 29 | 45 | 19.1666667 | 45 | 2.8365217 | 0.3478767 | 0.149292 | 0.20791 | 0.211642 | 0.0392575 | 1546 | 1576 | 12.9806667 | 12778.43 | 114.5 | 1 | 19.471 | 0.231 | 0.05 | 0.351 | 0.031 | 0.02 | 0.049624 | 0.241 | 0.323 | 0.261 | 4082 | 0.002 | 0.495 | 0.288 | 0.1 | 0.609 | 0.006 | 0.009 | 0.061 | 0.007 | 0.024 | 0.4 | 0.001 | 0.003 | 0.003 | 0.773 | 0.0004 | 0.418 | 0.101 | 0.798 | 0.006 | 0.01 | 0.061 | 0.008 | 0.013 | 0.566 | 0.002 | 0.038 | 2.7 | 47.1 | 0.6 | 19 | 0.51 | 1.7 | 27.3 | 5 | 55 | 0.5 | 13.6 | 0.17 | 2.1 | 25.8
3844 | Э76ХФ | Р65 | 28 | 41.6833333 | 22.2833333 | 41.6833333 | 3 | 0.3285048 | 0.105248 | 0.134714 | 0.191806 | 0.0396294 | 1556 | 1576 | 13.7055288 | 12682.12 | 115.8 | 1 | 19.005 | 0.103 | 0.05 | 0.338 | 0.037 | 0.02 | 0.050094 | 0.241 | 0.207 | 0.184 | 4710 | 0.002 | 0.508 | 0.332 | 0.096 | 0.676 | 0.01 | 0.008 | 0.077 | 0.01 | 0.023 | 0.415 | 0.002 | 0.003 | 0.003 | 0.776 | 0.0003 | 0.419 | 0.096 | 0.794 | 0.01 | 0.01 | 0.078 | 0.011 | 0.015 | 0.575 | 0.003 | 0.038 | 3.4 | 53.8 | 0.2 | 14.3 | 0.12 | 2.1 | 25.8 | 4 | 53.2 | 0.4 | 15.5 | 0.12 | 2.1 | 25.6
3845 | Э76ХФ | Р65 | 23 | 44.3833333 | 23.7166667 | 44.3833333 | 3.1632141 | 0.3006588 | 0.116688 | 0.121892 | 0.156756 | 0.0384846 | 1527 | 1573 | 9.6312845 | 12555.73 | 111.9 | 1 | 14.059 | 0.134 | 0.05 | 0.302 | 0.038 | 0.02 | 0.048647 | 0.192 | 0.188 | 0.204 | 4963 | 0.002 | 0.556 | 0.318 | 0.117 | 0.684 | 0.008 | 0.01 | 0.077 | 0.01 | 0.023 | 0.452 | 0.002 | 0.003 | 0.003 | 0.782 | 0.0003 | 0.409 | 0.115 | 0.798 | 0.008 | 0.012 | 0.078 | 0.01 | 0.015 | 0.583 | 0.003 | 0.038 | 3.6 | 52.2 | 0.4 | 16.9 | 0.2 | 2 | 26 | 3.4 | 54.3 | 0.6 | 14.5 | 0.21 | 2.1 | 25.8
3846 | Э76ХФ | Р65 | 21 | 43.8666667 | 22.4833333 | 43.8666667 | 2.1664656 | 0.3276053 | 0.113828 | 0.164985 | 0.199365 | 0.0391144 | 1554 | 1578 | 12.7129349 | 11600.59 | 114.2 | 1 | 11.876 | 0.192 | 0.373 | 0.055 | 0.052 | 0.02 | 0.049443 | 0.24 | 0.255 | 0.199 | 4347 | 0.002 | 0.5 | 0.321 | 0.106 | 0.637 | 0.007 | 0.008 | 0.075 | 0.008 | 0.025 | 0.417 | 0.001 | 0.003 | 0.003 | 0.783 | 0.0006 | 0.417 | 0.107 | 0.787 | 0.007 | 0.01 | 0.076 | 0.01 | 0.017 | 0.571 | 0.003 | 0.037 | 3.3 | 52 | 0.7 | 16.4 | 0.25 | 2 | 25.5 | 5 | 55.2 | 0.5 | 13.3 | 0.17 | 2.1 | 25.7
3847 | Э76ХФ | Р65 | 11 | 41.8666667 | 25.3666667 | 41.8666667 | 2.7929752 | 0.3326512 | 0.112112 | 0.156646 | 0.19195 | 0.0400589 | 1543 | 1574 | 12.7148783 | 11836.01 | 117 | 1 | 17.709 | 0.094 | 0.05 | 0.341 | 0.066 | 0.02 | 0.050637 | 0.232 | 0.242 | 0.196 | 5004 | 0.002 | 0.52 | 0.326 | 0.101 | 0.667 | 0.006 | 0.009 | 0.073 | 0.009 | 0.021 | 0.431 | 0.003 | 0.004 | 0.003 | 0.783 | 0.0003 | 0.423 | 0.101 | 0.791 | 0.007 | 0.01 | 0.073 | 0.009 | 0.015 | 0.567 | 0.003 | 0.038 | 3.1 | 49.1 | 1.3 | 19.6 | 0.35 | 1.9 | 25.7 | 3.6 | 52.3 | 0.6 | 19.8 | 0.1 | 2 | 25.7
3848 | Э76ХФ | Р65 | 9 | 44.8333333 | 19.4666667 | 44.8333333 | 2.756447 | 0.3384593 | 0.125268 | 0.12564 | 0.204168 | 0.0392575 | 1579 | 1578 | 11.0499531 | 12017.47 | 115.2 | 1 | 16.357 | 0.196 | 0.05 | 0.347 | 0.039 | 0.02 | 0.049624 | 0.264 | 0.192 | 0.219 | 3899 | 0.002 | 0.511 | 0.313 | 0.1 | 0.673 | 0.007 | 0.009 | 0.068 | 0.009 | 0.019 | 0.41 | 0.001 | 0.003 | 0.002 | 0.768 | 0.0003 | 0.419 | 0.099 | 0.794 | 0.007 | 0.009 | 0.069 | 0.01 | 0.013 | 0.575 | 0.002 | 0.037 | 3.1 | 51.2 | 1.2 | 19.1 | 0.33 | 1.9 | 26.4 | 3.5 | 52.5 | 0.7 | 18.5 | 0.11 | 2.1 | 25.5
3849 | Э76ХФ | Р65 | 8 | 41.2166667 | 18.6166667 | 41.2166667 | 2.99082745 | 0.3630146 | 0.124696 | 0.136231 | 0.201883 | 0.0396294 | 1580 | 1573 | 11.6467585 | 11863.56 | 116.7 | 1 | 15.969 | 0.146 | 0.05 | 0.377 | 0.038 | 0.02 | 0.050094 | 0.256 | 0.209 | 0.218 | 3681 | 0.002 | 0.495 | 0.314 | 0.126 | 0.675 | 0.009 | 0.008 | 0.081 | 0.01 | 0.023 | 0.421 | 0.001 | 0.003 | 0.003 | 0.773 | 0.0005 | 0.418 | 0.126 | 0.803 | 0.009 | 0.01 | 0.081 | 0.011 | 0.018 | 0.592 | 0.003 | 0.037 | 3.4 | 54.6 | 0.5 | 18.2 | 0.11 | 2.2 | 25.2 | 3.6 | 53.2 | 0.5 | 17.3 | 0.11 | 2.2 | 24.7
3850 | Э76ХФ | Р65 | 6 | 41.2 | 19.65 | 41.2 | 2.99082745 | 0.3475594 | 0.115544 | 0.150899 | 0.187815 | 0.0398295 | 1577 | 1574 | 10.6686664 | 11887.02 | 115.1 | 1 | 14.622 | 0.129 | 0.05 | 0.359 | 0.037 | 0.02 | 0.050347 | 0.228 | 0.233 | 0.202 | 3893 | 0.002 | 0.513 | 0.321 | 0.098 | 0.659 | 0.007 | 0.008 | 0.068 | 0.009 | 0.022 | 0.423 | 0.001 | 0.003 | 0.003 | 0.769 | 0.0005 | 0.416 | 0.097 | 0.797 | 0.007 | 0.01 | 0.068 | 0.01 | 0.017 | 0.584 | 0.003 | 0.038 | 3.4 | 53.8 | 0.4 | 16.9 | 0.15 | 2.1 | 25.7 | 3.1 | 54.7 | 0.4 | 13.2 | 0.09 | 2 | 27.1
3851 | Э76ХФ | Р65 | 8 | 41.3666667 | 24.1833333 | 41.3666667 | 2.99082745 | 0.3781056 | 0.130988 | 0.148188 | 0.179992 | 0.0387995 | 1544 | 1579 | 19.0464 | 11747.76 | 113.9 | 1 | 25.792 | 0.086 | 0.49 | 0.373 | 0.029 | 0.02 | 0.049045 | 0.217 | 0.229 | 0.229 | 4735 | 0.002 | 0.487 | 0.307 | 0.113 | 0.654 | 0.008 | 0.009 | 0.089 | 0.009 | 0.024 | 0.427 | 0.002 | 0.004 | 0.003 | 0.775 | 0.0005 | 0.427 | 0.112 | 0.79 | 0.008 | 0.01 | 0.089 | 0.01 | 0.017 | 0.567 | 0.003 | 0.038 | 3.3 | 54.3 | 0.4 | 15.9 | 0.14 | 2.1 | 26 | 3.2 | 53.6 | 0.4 | 13 | 0.11 | 2.1 | 26.1
3852 | Э76ХФ | Р65 | 9 | 46.35 | 21.5666667 | 46.35 | 2.6938073 | 0.3525618 | 0.110968 | 0.12622 | 0.202392 | 0.0399442 | 1563 | 1573 | 13.210785 | 12783.62 | 116.2 | 1 | 20.007 | 0.311 | 0.05 | 0.367 | 0.076 | 0.02 | 0.050492 | 0.261 | 0.193 | 0.194 | 4595 | 0.002 | 0.514 | 0.324 | 0.09 | 0.678 | 0.008 | 0.009 | 0.067 | 0.009 | 0.022 | 0.405 | 0.002 | 0.003 | 0.003 | 0.759 | 0.0003 | 0.416 | 0.089 | 0.789 | 0.008 | 0.011 | 0.067 | 0.01 | 0.014 | 0.551 | 0.002 | 0.039 | 3.1 | 52.9 | 0.6 | 16.2 | 0.3 | 2 | 25.9 | 3.1 | 54.6 | 0.4 | 13.4 | 0.1 | 2 | 27
3853 | Э76ХФ | Р65 | 12 | 45.1666667 | 22.9 | 45.1666667 | 3.4732965 | 0.3032064 | 0.121264 | 0.101793 | 0.059161 | 0.0394007 | 1547 | 1579 | 13.6181679 | 12495.2 | 116.3 | 1 | 19.822 | 0.249 | 0.05 | 0.305 | 0.106 | 0.02 | 0.049805 | 0.049 | 0.16 | 0.212 | 4769 | 0.002 | 0.549 | 0.319 | 0.104 | 0.682 | 0.006 | 0.011 | 0.072 | 0.008 | 0.021 | 0.475 | 0.001 | 0.003 | 0.002 | 0.778 | 0.0003 | 0.423 | 0.105 | 0.774 | 0.006 | 0.011 | 0.072 | 0.009 | 0.014 | 0.514 | 0.002 | 0.037 | 2.8 | 47.8 | 1.5 | 18.7 | 0.58 | 1.8 | 26.3 | 2.6 | 52 | 0.6 | 14.4 | 0.17 | 2 | 27.8
3854 | Э76ХФ | Р65 | 13 | 44.1666667 | 23.45 | 44.1666667 | 2.8723051 | 0.3211658 | 0.122408 | 0.12953 | 0.185246 | 0.0391428 | 1546 | 1578 | 13.1548668 | 12936.46 | 115.2 | 1 | 19.334 | 0.162 | 0.05 | 0.326 | 0.049 | 0.02 | 0.049479 | 0.233 | 0.199 | 0.214 | 5056 | 0.002 | 0.518 | 0.312 | 0.1 | 0.674 | 0.007 | 0.01 | 0.074 | 0.008 | 0.023 | 0.422 | 0.001 | 0.003 | 0.003 | 0.768 | 0.0003 | 0.418 | 0.1 | 0.787 | 0.007 | 0.011 | 0.074 | 0.009 | 0.013 | 0.556 | 0.002 | 0.038 | 3.2 | 50 | 0.7 | 17.8 | 0.53 | 1.9 | 26.6 | 3.9 | 53.1 | 0.5 | 14.6 | 0.12 | 2 | 26
3855 | Э76ХФ | Р65 | 14 | 41.4 | 24.8666667 | 41.4 | 3 | 0.3090658 | 0.065208 | 0.091738 | 0.177582 | 0.0389996 | 1533 | 1576 | 12.0978261 | 12698.93 | 112.7 | 1 | 16.695 | 0.167 | 0.05 | 0.323 | 0.083 | 0.02 | 0.049298 | 0.237 | 0.139 | 0.114 | 5263 | 0.001 | 0.535 | 0.36 | 0.097 | 0.702 | 0.005 | 0.009 | 0.066 | 0.008 | 0.024 | 0.425 | 0.001 | 0.003 | 0.003 | 0.764 | 0.0003 | 0.418 | 0.098 | 0.79 | 0.005 | 0.011 | 0.066 | 0.009 | 0.013 | 0.562 | 0.002 | 0.038 | 3.3 | 55.5 | 0.2 | 11.5 | 0.22 | 2.1 | 26.4 | 3.8 | 56.4 | 0.7 | 10.8 | 0.13 | 2.2 | 25.9
3856 | Э76ХФ | Р65 | 11 | 42.7166667 | 29.2 | 42.7166667 | 3.7918835 | 0.048431 | 0.07436 | 0.077881 | 0.079101 | 0.0380559 | 1551 | 1620 | 5.8287437 | 12764.38 | 112 | 1 | 8.055 | 0.098 | 0.05 | 0.373 | 0.075 | 0.02 | 0.048105 | 0.09 | 0.121 | 0.13 | 6212 | 0.002 | 0.752 | 0.349 | 0.093 | 0.723 | 0.006 | 0.008 | 0.063 | 0.011 | 0.017 | 0.512 | 0.002 | 0.004 | 0.003 | 0.764 | 0.0003 | 0.417 | 0.09 | 0.785 | 0.006 | 0.007 | 0.063 | 0.011 | 0.013 | 0.548 | 0.002 | 0.037 | 3.1 | 52.8 | 0.4 | 9.2 | 0.11 | 2.5 | 21.3 | 3.4 | 56.7 | 1 | 9.9 | 0.16 | 2.2 | 25.3
3857 | Э76ХФ | Р65 | 11 | 47.2 | 27.2166667 | 47.2 | 3.6730266 | 0.3519353 | 0.113828 | 0.219493 | 0.175473 | 0.0400027 | 1550 | 1588 | 10.5794492 | 13024.37 | 117.3 | 1 | 16.645 | 0.176 | 0.05 | 0.362 | 0.049 | 0.02 | 0.050311 | 0.18 | 0.343 | 0.199 | 5908 | 0.001 | 0.521 | 0.32 | 0.103 | 0.589 | 0.011 | 0.01 | 0.064 | 0.007 | 0.02 | 0.417 | 0.001 | 0.003 | 0.003 | 0.755 | 0.0003 | 0.421 | 0.102 | 0.779 | 0.011 | 0.011 | 0.064 | 0.008 | 0.011 | 0.558 | 0.002 | 0.037 | 3.3 | 54.6 | 1 | 12.4 | 0.19 | 2.1 | 25.6 | 3.4 | 54.6 | 0.9 | 11 | 0.15 | 2.1 | 25.8
3858 | Э76ХФ | Р65 | 17 | 53.05 | 26.65 | 53.05 | 3.2623064 | 0.3524615 | 0.14014 | 0.190635 | 0.197939 | 0.0393418 | 1568 | 1588 | 13.381262 | 12200.38 | 115.6 | 1 | 23.328 | 0.451 | 0.05 | 0.359 | 0.038 | 0.02 | 0.049443 | 0.227 | 0.296 | 0.245 | 5419 | 0.001 | 0.525 | 0.296 | 0.114 | 0.612 | 0.006 | 0.009 | 0.064 | 0.007 | 0.025 | 0.408 | 0.001 | 0.002 | 0.002 | 0.75 | 0.0004 | 0.419 | 0.113 | 0.789 | 0.006 | 0.011 | 0.064 | 0.008 | 0.013 | 0.564 | 0.002 | 0.038 | 3 | 47 | 0.9 | 14.4 | 0.66 | 1.8 | 26.4 | 4.2 | 53.3 | 0.4 | 12.4 | 0.16 | 2.1 | 25
3860 | Э76ХФ | Р65 | 36 | 43.5166667 | 19.0166667 | 43.5166667 | 3.1306358 | 0.3236266 | 0.101816 | 0.174624 | 0.160736 | 0.0388811 | 1568 | 1577 | 14.0845619 | 12749.87 | 113.9 | 1 | 19.691 | 0.253 | 0.05 | 0.331 | 0.022 | 0.02 | 0.048864 | 0.176 | 0.272 | 0.178 | 4041 | 0.001 | 0.523 | 0.33 | 0.11 | 0.631 | 0.008 | 0.01 | 0.085 | 0.009 | 0.024 | 0.442 | 0.001 | 0.003 | 0.002 | 0.763 | 0.0003 | 0.419 | 0.111 | 0.787 | 0.008 | 0.011 | 0.085 | 0.01 | 0.019 | 0.56 | 0.002 | 0.037 | 3.4 | 47.9 | 0.6 | 15.5 | 0.34 | 1.8 | 27.4 | 3.4 | 52.5 | 0.6 | 13 | 0.16 | 2 | 26.3
3861 | Э76ХФ | Р65 | 34 | 41.35 | 24.8333333 | 41.35 | 4.4205607 | 0.2808509 | 0.084084 | 0.108524 | 0.12478 | 0.0380464 | 1520 | 1577 | 15.8619548 | 13706.58 | 112.3 | 1 | 21.819 | 0.301 | 0.05 | 0.284 | 0.05 | 0.02 | 0.047815 | 0.148 | 0.168 | 0.147 | 5673 | 0.001 | 0.508 | 0.345 | 0.121 | 0.674 | 0.008 | 0.009 | 0.084 | 0.012 | 0.026 | 0.432 | 0.001 | 0.003 | 0.002 | 0.764 | 0.0003 | 0.431 | 0.12 | 0.785 | 0.008 | 0.011 | 0.084 | 0.013 | 0.016 | 0.555 | 0.002 | 0.038 | 3.2 | 45.8 | 1 | 19.7 | 0.54 | 1.7 | 26.7 | 3.5 | 52.7 | 0.6 | 14.7 | 0.16 | 2 | 26.3
3862 | Э76ХФ | Р65 | 33 | 49.3833333 | 27.8833333 | 49.3833333 | 4.439206 | 0.30439 | 0.128926 | 0.146023 | 0.169095 | 0.0389965 | 1520 | 1576 | 15.2456294 | 13171.31 | 115.2 | 1 | 25.096 | 0.384 | 0.05 | 0.327 | 0.049 | 0.02 | 0.049009 | 0.201 | 0.226 | 0.227 | 6121 | 0.002 | 0.525 | 0.446 | 0.1 | 0.662 | 0.009 | 0.009 | 0.087 | 0.011 | 0.022 | 0.443 | 0.002 | 0.003 | 0.003 | 0.769 | 0.0004 | 0.443 | 0.099 | 0.785 | 0.009 | 0.011 | 0.086 | 0.012 | 0.011 | 0.563 | 0.002 | 0.038 | 3.3 | 50.3 | 0.7 | 16.2 | 0.23 | 1.9 | 26.4 | 3.4 | 50.6 | 0.8 | 12.2 | 0.14 | 2.1 | 24.7
3863 | Э76ХФ | Р65 | 40 | 43.8666667 | 25.5166667 | 43.8666667 | 4.4626263 | 0.3045428 | 0.070928 | 0.151141 | 0.149217 | 0.0388524 | 1522 | 1574 | 19.2979218 | 13158.46 | 115.5 | 1 | 28.116 | 0.239 | 0.05 | 0.314 | 0.037 | 0.02 | 0.048828 | 0.168 | 0.235 | 0.124 | 5596 | 0.002 | 0.53 | 0.356 | 0.111 | 0.652 | 0.01 | 0.01 | 0.077 | 0.009 | 0.023 | 0.443 | 0.002 | 0.003 | 0.002 | 0.776 | 0.0003 | 0.417 | 0.111 | 0.787 | 0.01 | 0.012 | 0.077 | 0.01 | 0.016 | 0.566 | 0.002 | 0.038 | 3 | 48.5 | 1.7 | 16.3 | 0.33 | 1.8 | 26.8 | 3.1 | 54.5 | 0.7 | 13.6 | 0.1 | 2.1 | 26.6
3864 | Э76ХФ | Р65 | 44 | 43.8666667 | 26.1 | 43.8666667 | 5.5359661 | 0.2960683 | 0.050908 | 0.105503 | 0.152959 | 0.0397158 | 1501 | 1577 | 18.3378419 | 14468.97 | 116.5 | 1 | 26.814 | 0.256 | 0.05 | 0.309 | 0.06 | 0.02 | 0.049913 | 0.193 | 0.162 | 0.089 | 6294 | 0.002 | 0.552 | 0.377 | 0.102 | 0.696 | 0.01 | 0.009 | 0.084 | 0.012 | 0.023 | 0.45 | 0.002 | 0.003 | 0.003 | 0.769 | 0.0003 | 0.41 | 0.103 | 0.794 | 0.01 | 0.01 | 0.085 | 0.012 | 0.017 | 0.553 | 0.002 | 0.038 | 3.4 | 51.1 | 0.9 | 14.4 | 0.3 | 2 | 25.9 | 2.7 | 53.6 | 0.6 | 10.9 | 0.1 | 2.1 | 26.6
3865 | Э76ХФ | Р65 | 46 | 41.8666667 | 22.4833333 | 41.8666667 | 4.6496314 | 0.2909723 | 0.08008 | 0.103302 | 0.164606 | 0.0396012 | 1545 | 1574 | 12.1155537 | 13404.6 | 114.7 | 1 | 16.531 | 0.174 | 0.05 | 0.263 | 0.039 | 0.02 | 0.049769 | 0.212 | 0.158 | 0.14 | 5023 | 0.002 | 0.529 | 0.35 | 0.116 | 0.7 | 0.009 | 0.009 | 0.086 | 0.012 | 0.025 | 0.433 | 0.002 | 0.004 | 0.003 | 0.78 | 0.0004 | 0.417 | 0.116 | 0.792 | 0.009 | 0.01 | 0.086 | 0.013 | 0.018 | 0.567 | 0.003 | 0.039 | 3.3 | 51.2 | 1.4 | 14 | 0.28 | 2 | 25.5 | 2.7 | 55.4 | 0.6 | 12 | 0.1 | 2.1 | 28.4
3866 | Э76ХФ | Р65 | 40 | 41.35 | 23.2 | 41.35 | 3.7482482 | 0.2303731 | 0.063492 | 0.068229 | 0.069397 | 0.0387084 | 1541 | 1570 | 13.9929867 | 12455.17 | 112.1 | 1 | 19.287 | 0.293 | 0.05 | 0.196 | 0.027 | 0.02 | 0.048647 | 0.079 | 0.106 | 0.111 | 4816 | 0.002 | 0.578 | 0.362 | 0.106 | 0.735 | 0.007 | 0.009 | 0.071 | 0.012 | 0.023 | 0.513 | 0.002 | 0.004 | 0.002 | 0.76 | 0.0004 | 0.406 | 0.105 | 0.798 | 0.007 | 0.011 | 0.073 | 0.013 | 0.016 | 0.563 | 0.002 | 0.038 | 3.5 | 49.4 | 0.8 | 17 | 0.22 | 1.8 | 26.9 | 3.7 | 52 | 0.5 | 14.3 | 0.16 | 2.1 | 25.2
3867 | Э76ХФ | Р65 | 43 | 42.0166667 | 20.35 | 42.0166667 | 4.9530166 | 0.4120685 | 0.140712 | 0.216453 | 0.226845 | 0.0416446 | 1556 | 1575 | 14.6515347 | 13403.44 | 118.9 | 1 | 20.154 | 0.286 | 0.05 | 0.427 | 0.035 | 0.02 | 0.052337 | 0.261 | 0.336 | 0.246 | 4546 | 0.002 | 0.466 | 0.307 | 0.116 | 0.598 | 0.008 | 0.008 | 0.081 | 0.009 | 0.024 | 0.379 | 0.001 | 0.003 | 0.003 | 0.754 | 0.0005 | 0.399 | 0.115 | 0.789 | 0.009 | 0.012 | 0.085 | 0.01 | 0.019 | 0.54 | 0.002 | 0.038 | 3.4 | 51.7 | 1.3 | 14.8 | 0.39 | 1.9 | 26.8 | 3.1 | 52.2 | 0.5 | 12.4 | 0.17 | 2.1 | 25.5
3868 | Э76ХФ | Р65 | 41 | 40.2 | 22.15 | 40.2 | 3.81721 | 0.3401696 | 0.096668 | 0.14024 | 0.187504 | 0.0393418 | 1544 | 1569 | 14.4604478 | 13151.24 | 114.8 | 1 | 19.377 | 0.293 | 0.05 | 0.35 | 0.027 | 0.02 | 0.049443 | 0.232 | 0.216 | 0.169 | 4855 | 0.002 | 0.523 | 0.335 | 0.121 | 0.669 | 0.008 | 0.008 | 0.07 | 0.012 | 0.027 | 0.419 | 0.001 | 0.003 | 0.003 | 0.766 | 0.0005 | 0.413 | 0.118 | 0.795 | 0.008 | 0.009 | 0.07 | 0.012 | 0.019 | 0.569 | 0.002 | 0.038 | 3 | 49.8 | 1 | 15.3 | 0.42 | 1.8 | 27 | 2.9 | 53.5 | 0.5 | 10.6 | 0.12 | 2.1 | 26.4
3869 | Э76ХФ | Р65 | 23 | 44.2166667 | 25.85 | 44.2166667 | 4.5189681 | 0.3308542 | 0.106392 | 0.151991 | 0.181667 | 0.0400898 | 1535 | 1567 | 12.707228 | 12998.07 | 115.7 | 1 | 17.776 | 0.286 | 0.05 | 0.34 | 0.02 | 0.02 | 0.050383 | 0.218 | 0.235 | 0.186 | 5600 | 0.002 | 0.521 | 0.326 | 0.115 | 0.654 | 0.007 | 0.009 | 0.075 | 0.01 | 0.025 | 0.421 | 0.001 | 0.003 | 0.003 | 0.763 | 0.0005 | 0.418 | 0.117 | 0.79 | 0.007 | 0.009 | 0.076 | 0.011 | 0.021 | 0.555 | 0.002 | 0.039 | 3.6 | 49.1 | 0.6 | 17 | 0.26 | 1.9 | 25.7 | 3 | 53.9 | 0.5 | 11 | 0.15 | 2.1 | 27
3870 | Э76ХФ | Р65 | 16 | 58.05 | 24.25 | 46.7 | 3.4239835 | 0.3159235 | 0.11726 | 0.187782 | 0.25645 | 0.0398598 | 1575 | 1571 | 13.3295991 | 12776.91 | 114.8 | 1 | 19.302 | 0.6 | 0.085 | 0.288 | 0.038 | 0.02 | 0.050094 | 0.319 | 0.289 | 0.205 | 5164 | 0.001 | 0.497 | 0.315 | 0.125 | 0.582 | 0.007 | 0.009 | 0.075 | 0.01 | 0.032 | 0.348 | 0.001 | 0.003 | 0.002 | 0.758 | 0.0003 | 0.418 | 0.125 | 0.778 | 0.007 | 0.01 | 0.076 | 0.011 | 0.022 | 0.546 | 0.002 | 0.038 | 2.8 | 43.6 | 3.3 | 13.6 | 1.9 | 1.5 | 29.1 | 2.9 | 54.2 | 0.4 | 11.2 | 0.13 | 2.1 | 27
3871 | Э76ХФ | Р65 | 35 | 41.3666667 | 22.7 | 41.3666667 | 4.7616251 | 0.2904249 | 0.092092 | 0.086233 | 0.134849 | 0.0391691 | 1522 | 1564 | 15.3516759 | 14114.54 | 113.7 | 1 | 14.631 | 0.262 | 0.05 | 0.288 | 0.027 | 0.02 | 0.049226 | 0.173 | 0.132 | 0.161 | 5340 | 0.001 | 0.554 | 0.349 | 0.116 | 0.71 | 0.007 | 0.009 | 0.07 | 0.011 | 0.026 | 0.451 | 0.001 | 0.002 | 0.003 | 0.762 | 0.0003 | 0.403 | 0.105 | 0.773 | 0.007 | 0.011 | 0.074 | 0.011 | 0.019 | 0.553 | 0.002 | 0.038 | 3.3 | 48.1 | 0.6 | 12.7 | 0.22 | 2 | 24.1 | 3.1 | 53.8 | 0.5 | 11.8 | 0.15 | 2.1 | 26.8
3872 | Э76ХФ | Р65 | 26 | 44.2 | 19.5 | 44.2 | 3.4990958 | 0.3898642 | 0.106392 | 0.149242 | 0.22023 | 0.0398598 | 1577 | 1573 | 14.9673478 | 11683.08 | 114.6 | 1 | 20.551 | 0.298 | 0.05 | 0.413 | 0.033 | 0.02 | 0.050094 | 0.279 | 0.229 | 0.186 | 3797 | 0.001 | 0.492 | 0.326 | 0.11 | 0.653 | 0.008 | 0.009 | 0.076 | 0.011 | 0.027 | 0.395 | 0.001 | 0.003 | 0.003 | 0.774 | 0.0003 | 0.415 | 0.11 | 0.796 | 0.008 | 0.012 | 0.076 | 0.012 | 0.019 | 0.582 | 0.002 | 0.039 | 3.5 | 50.6 | 0.7 | 14.2 | 0.48 | 1.9 | 26.8 | 3.2 | 53.4 | 0.3 | 12.2 | 0.13 | 2.1 | 25.9
3873 | Э76ХФ | Р65 | 23 | 41.2333333 | 24.7333333 | 41.2333333 | 3.5575255 | 0.3589937 | 0.149292 | 0.200323 | 0.185099 | 0.0396012 | 1542 | 1565 | 13.2106195 | 12340.43 | 117.2 | 1 | 17.416 | 0.274 | 0.05 | 0.36 | 0.063 | 0.02 | 0.049769 | 0.203 | 0.312 | 0.261 | 5087 | 0.001 | 0.504 | 0.299 | 0.099 | 0.612 | 0.007 | 0.01 | 0.069 | 0.006 | 0.023 | 0.419 | 0.001 | 0.003 | 0.002 | 0.737 | 0.0004 | 0.426 | 0.099 | 0.783 | 0.007 | 0.011 | 0.069 | 0.007 | 0.018 | 0.56 | 0.002 | 0.037 | 3.3 | 51.9 | 0.5 | 15.1 | 0.23 | 1.9 | 27.2 | 2.9 | 54 | 0.5 | 11.2 | 0.14 | 2.1 | 27.2
3874 | Э76ХФ | Р65 | 15 | 42.5166667 | 22.6333333 | 42.5166667 | 3.627636 | 0.3791674 | 0.129272 | 0.208849 | 0.199653 | 0.0406658 | 1556 | 1571 | 13.7369176 | 12167.89 | 118.5 | 1 | 19.163 | 0.278 | 0.05 | 0.381 | 0.058 | 0.02 | 0.051107 | 0.222 | 0.325 | 0.226 | 4590 | 0.002 | 0.499 | 0.308 | 0.103 | 0.624 | 0.006 | 0.009 | 0.068 | 0.008 | 0.023 | 0.417 | 0.001 | 0.003 | 0.002 | 0.762 | 0.0007 | 0.407 | 0.103 | 0.803 | 0.006 | 0.012 | 0.069 | 0.009 | 0.017 | 0.571 | 0.002 | 0.037 | 3 | 44.4 | 0.3 | 10.1 | 0.12 | 2.1 | 21.5 | 2.8 | 55.8 | 0.5 | 11.5 | 0.11 | 2.1 | 27.8
3875 | Э76ХФ | Р65 | 14 | 45.85 | 17.3333333 | 45.85 | 3.1359045 | 0.3525683 | 0.098956 | 0.150047 | 0.179207 | 0.0392845 | 1598 | 1580 | 12.1747816 | 12471.92 | 114.8 | 1 | 17.809 | 0.227 | 0.05 | 0.356 | 0.059 | 0.02 | 0.049371 | 0.215 | 0.232 | 0.173 | 3603 | 0.002 | 0.512 | 0.333 | 0.09 | 0.669 | 0.006 | 0.009 | 0.068 | 0.008 | 0.018 | 0.427 | 0.001 | 0.003 | 0.003 | 0.764 | 0.0003 | 0.409 | 0.09 | 0.792 | 0.006 | 0.011 | 0.069 | 0.009 | 0.016 | 0.567 | 0.002 | 0.038 | 3.1 | 52.6 | 0.9 | 16.1 | 0.34 | 2 | 26.5 | 3 | 54.5 | 0.6 | 11.5 | 0.15 | 2.1 | 28
3876 | Э76ХФ | Р65 | 13 | 46.2333333 | 24.0333333 | 46.2333333 | 3.3741246 | 0.3072506 | 0.113256 | 0.141334 | 0.157514 | 0.0405791 | 1558 | 1571 | 13.0757403 | 12312.9 | 112.7 | 1 | 19.748 | 0.256 | 0.05 | 0.31 | 0.03 | 0.02 | 0.050998 | 0.185 | 0.219 | 0.198 | 4932 | 0.002 | 0.56 | 0.324 | 0.106 | 0.658 | 0.007 | 0.009 | 0.063 | 0.007 | 0.017 | 0.443 | 0.001 | 0.003 | 0.003 | 0.775 | 0.0004 | 0.42 | 0.107 | 0.785 | 0.007 | 0.011 | 0.064 | 0.008 | 0.015 | 0.567 | 0.002 | 0.04 | 3.2 | 42.1 | 0.9 | 10.4 | 0.21 | 2.1 | 20.1 | 3 | 53.1 | 0.6 | 12 | 0.14 | 2.1 | 27.5
3877 | Э76ХФ | Р65 | 18 | 48.3666667 | 29.75 | 48.3666667 | 5.6776151 | 0.4368119 | 0.149864 | 0.155214 | 0.185118 | 0.0404224 | 1567 | 1621 | 15.5864912 | 14176.13 | 116.1 | 1 | 24.999 | 0.375 | 0.05 | 0.451 | 0.038 | 0.02 | 0.051034 | 0.222 | 0.24 | 0.262 | 7029 | 0.002 | 0.442 | 0.289 | 0.09 | 0.654 | 0.005 | 0.009 | 0.058 | 0.007 | 0.021 | 0.423 | 0.001 | 0.003 | 0.003 | 0.757 | 0.0004 | 0.417 | 0.09 | 0.796 | 0.005 | 0.011 | 0.058 | 0.008 | 0.013 | 0.557 | 0.002 | 0.039 | 3.2 | 50.8 | 1.3 | 18.2 | 0.44 | 2 | 25.6 | 3 | 54.7 | 0.4 | 12.8 | 0.15 | 2.1 | 27.5
3878 | Э76ХФ | Р65 | 17 | 44.85 | 22.6333333 | 44.85 | 3.8190789 | 0.3485056 | 0.084656 | 0.171773 | 0.195405 | 0.0400539 | 1581 | 1595 | 10.1230769 | 12289.84 | 116.2 | 1 | 15.134 | 0.193 | 0.05 | 0.365 | 0.027 | 0.02 | 0.050637 | 0.231 | 0.266 | 0.148 | 4636 | 0.002 | 0.52 | 0.353 | 0.102 | 0.644 | 0.006 | 0.008 | 0.065 | 0.009 | 0.022 | 0.423 | 0.001 | 0.003 | 0.003 | 0.78 | 0.0004 | 0.423 | 0.105 | 0.796 | 0.007 | 0.01 | 0.066 | 0.01 | 0.017 | 0.566 | 0.002 | 0.038 | 3.1 | 51.1 | 0.9 | 15.3 | 0.39 | 2 | 25.5 | 3.1 | 53.6 | 0.6 | 12.1 | 0.2 | 2 | 26.4
3881 | Э76ХФ | Р65 | 29 | 44.7 | 21.8333333 | 44.7 | 2.3114187 | 0.380386 | 0.10296 | 0.145258 | 0.13989 | 0.0375076 | 1570 | 1574 | 12.5864253 | 11377.1 | 111 | 1 | 18.544 | 0.142 | 0.05 | 0.402 | 0.031 | 0.02 | 0.047418 | 0.156 | 0.226 | 0.18 | 4140 | 0.001 | 0.474 | 0.326 | 0.116 | 0.661 | 0.009 | 0.01 | 0.081 | 0.008 | 0.019 | 0.449 | 0.001 | 0.003 | 0.003 | 0.787 | 0.0004 | 0.42 | 0.115 | 0.786 | 0.009 | 0.013 | 0.08 | 0.009 | 0.016 | 0.578 | 0.002 | 0.037 | 3.8 | 53.6 | 0.5 | 18.7 | 0.24 | 2.2 | 24.5 | 4.5 | 51.5 | 0.8 | 16.9 | 0.21 | 2.1 | 25
3882 | Э76ХФ | Р65 | 23 | 43.55 | 22.0333333 | 43.55 | 2.99082745 | 0.4525315 | 0.1144 | 0.152095 | 0.161719 | 0.0395389 | 1585 | 1571 | 13.0505166 | 10917.1 | 117.7 | 1 | 18.945 | 0.063 | 0.05 | 0.462 | 0.026 | 0.02 | 0.049986 | 0.187 | 0.236 | 0.2 | 4009 | 0.002 | 0.451 | 0.325 | 0.108 | 0.657 | 0.007 | 0.01 | 0.075 | 0.009 | 0.024 | 0.443 | 0.001 | 0.003 | 0.003 | 0.77 | 0.0003 | 0.423 | 0.108 | 0.782 | 0.007 | 0.01 | 0.074 | 0.01 | 0.016 | 0.558 | 0.002 | 0.036 | 4.1 | 53.2 | 0.5 | 16.9 | 0.2 | 2.1 | 24.8 | 4.9 | 52.5 | 0.6 | 13.7 | 0.14 | 2.1 | 25.6
3883 | Э76ХФ | Р65 | 25 | 44.2333333 | 24.85 | 44.2333333 | 3.2527473 | 0.4087803 | 0.142428 | 0.167205 | 0.164525 | 0.0394812 | 1548 | 1580 | 10.6079268 | 12415.29 | 117.8 | 1 | 15.464 | 0.152 | 0.05 | 0.429 | 0.03 | 0.02 | 0.049913 | 0.185 | 0.26 | 0.249 | 5142 | 0.001 | 0.467 | 0.304 | 0.131 | 0.639 | 0.01 | 0.008 | 0.094 | 0.008 | 0.022 | 0.435 | 0.001 | 0.003 | 0.003 | 0.774 | 0.0004 | 0.413 | 0.13 | 0.785 | 0.011 | 0.011 | 0.098 | 0.009 | 0.016 | 0.57 | 0.002 | 0.037 | 4.1 | 50.4 | 0.5 | 14.3 | 0.2 | 1.9 | 26.1 | 4 | 53.4 | 0.8 | 13.7 | 0.18 | 2.1 | 25.4
3884 | Э76ХФ | Р65 | 30 | 40.5166667 | 19.1333333 | 40.5166667 | 2 | 0.3782937 | 0.097812 | 0.130365 | 0.193205 | 0.0399961 | 1578 | 1582 | 9.6765286 | 12327.18 | 115.2 | 1 | 12.265 | 0.226 | 0.05 | 0.401 | 0.071 | 0.02 | 0.050564 | 0.245 | 0.2 | 0.171 | 3931 | 0.002 | 0.457 | 0.334 | 0.115 | 0.677 | 0.008 | 0.008 | 0.081 | 0.009 | 0.023 | 0.422 | 0.001 | 0.003 | 0.002 | 0.772 | 0.0003 | 0.428 | 0.116 | 0.786 | 0.008 | 0.01 | 0.081 | 0.01 | 0.019 | 0.573 | 0.003 | 0.038 | 3.4 | 53.3 | 0.5 | 15.5 | 0.16 | 2.1 | 24.9 | 3.5 | 53.9 | 1 | 13.5 | 0.3 | 2.1 | 25.9
3886 | Э76ХФ | Р65 | 29 | 42.3833333 | 18.5333333 | 42.3833333 | 3 | 0.3865442 | 0.106392 | 0.094434 | 0.160914 | 0.0382797 | 1578 | 1580 | 10.5531348 | 12059.35 | 112.5 | 1 | 7.481 | 0.124 | 0.05 | 0.411 | 0.055 | 0.02 | 0.048394 | 0.21 | 0.144 | 0.186 | 3725 | 0.002 | 0.472 | 0.324 | 0.099 | 0.703 | 0.007 | 0.009 | 0.075 | 0.01 | 0.021 | 0.433 | 0.001 | 0.003 | 0.003 | 0.773 | 0.0003 | 0.413 | 0.098 | 0.785 | 0.007 | 0.011 | 0.075 | 0.011 | 0.016 | 0.565 | 0.002 | 0.037 | 3.7 | 54.1 | 0.3 | 14.7 | 0.2 | 2.1 | 25.6 | 3.5 | 54.7 | 0.4 | 10.2 | 0.12 | 2.1 | 26.5
3887 | Э76ХФ | Р65 | 28 | 39.8833333 | 17.0833333 | 39.8833333 | 2 | 0.4268882 | 0.117832 | 0.165918 | 0.258902 | 0.0396813 | 1591 | 1576 | 12.1832846 | 11923.9 | 118.2 | 1 | 16.197 | 0.326 | 0.05 | 0.456 | 0.03 | 0.02 | 0.050166 | 0.332 | 0.254 | 0.206 | 3395 | 0.002 | 0.456 | 0.319 | 0.116 | 0.657 | 0.012 | 0.01 | 0.088 | 0.01 | 0.023 | 0.384 | 0.001 | 0.003 | 0.003 | 0.764 | 0.0003 | 0.417 | 0.117 | 0.802 | 0.012 | 0.012 | 0.088 | 0.01 | 0.017 | 0.576 | 0.002 | 0.037 | 4.1 | 49 | 0.5 | 17.1 | 0.34 | 1.9 | 25.8 | 3.5 | 52.5 | 1 | 12.5 | 0.32 | 2.1 | 25.3
3889 | Э76ХФ | Р65 | 17 | 47.0333333 | 27.8166667 | 47.0333333 | 2.7772455 | 0.4999508 | 0.151008 | 0.244219 | 0.210527 | 0.0387661 | 1551 | 1577 | 11.2748447 | 12178.31 | 116.9 | 1 | 17.642 | 0.162 | 0.05 | 0.537 | 0.042 | 0.02 | 0.049009 | 0.224 | 0.381 | 0.264 | 5646 | 0.001 | 0.407 | 0.288 | 0.111 | 0.582 | 0.008 | 0.009 | 0.075 | 0.006 | 0.025 | 0.399 | 0.001 | 0.002 | 0.002 | 0.785 | 0.0002 | 0.421 | 0.111 | 0.784 | 0.008 | 0.012 | 0.075 | 0.007 | 0.021 | 0.569 | 0.002 | 0.035 | 3.1 | 49.3 | 0.9 | 11.9 | 0.14 | 2.1 | 23.2 | 3.6 | 59.9 | 0.6 | 4.5 | 0.1 | 2.2 | 27.2
3891 | Э76ХФ | Р65 | 8 | 50.8833333 | 27.5333333 | 50.8833333 | 2.4927798 | 0.3920486 | 0.136136 | 0.179689 | 0.162753 | 0.0396244 | 1571 | 1577 | 12.4248935 | 10930.75 | 111 | 1 | 21.074 | 0.135 | 0.05 | 0.409 | 0.031 | 0.02 | 0.050094 | 0.177 | 0.28 | 0.238 | 5016 | 0.001 | 0.482 | 0.299 | 0.124 | 0.622 | 0.006 | 0.01 | 0.069 | 0.008 | 0.025 | 0.434 | 0.001 | 0.002 | 0.002 | 0.798 | 0.0005 | 0.419 | 0.123 | 0.788 | 0.006 | 0.011 | 0.069 | 0.008 | 0.016 | 0.56 | 0.002 | 0.039 | 3.4 | 52.5 | 0.5 | 18.2 | 0.19 | 2.1 | 24.6 | 3.5 | 52.5 | 0.7 | 17.2 | 0.19 | 2.1 | 24.6
3892 | Э76ХФ | Р65 | 17 | 42.8666667 | 22.2166667 | 42.8666667 | 2.8392139 | 0.4310021 | 0.138996 | 0.195069 | 0.199785 | 0.0405111 | 1566 | 1569 | 9.9874806 | 12018 | 119 | 1 | 14.271 | 0.194 | 0.05 | 0.456 | 0.036 | 0.02 | 0.051215 | 0.228 | 0.303 | 0.243 | 4450 | 0.001 | 0.447 | 0.305 | 0.125 | 0.612 | 0.007 | 0.009 | 0.075 | 0.007 | 0.024 | 0.406 | 0.001 | 0.002 | 0.003 | 0.776 | 0.0003 | 0.419 | 0.124 | 0.783 | 0.007 | 0.01 | 0.075 | 0.008 | 0.016 | 0.553 | 0.002 | 0.037 | 3.3 | 49.5 | 1.3 | 16 | 0.47 | 2 | 24.4 | 4.2 | 51.7 | 1 | 15 | 0.17 | 2 | 25.6
3893 | Э76ХФ | Р65 | 18 | 44.6666667 | 22.4666667 | 44.6666667 | 3.4074074 | 0.433174 | 0.12584 | 0.171535 | 0.186319 | 0.0399392 | 1560 | 1573 | 10.7919252 | 12375.67 | 117.1 | 1 | 16.038 | 0.201 | 0.05 | 0.462 | 0.04 | 0.02 | 0.050492 | 0.217 | 0.266 | 0.22 | 4634 | 0.002 | 0.439 | 0.312 | 0.111 | 0.633 | 0.006 | 0.009 | 0.07 | 0.008 | 0.023 | 0.414 | 0.001 | 0.003 | 0.003 | 0.773 | 0.0004 | 0.42 | 0.111 | 0.79 | 0.006 | 0.011 | 0.07 | 0.009 | 0.017 | 0.566 | 0.002 | 0.038 | 3.3 | 49 | 1 | 16.4 | 0.52 | 1.9 | 26 | 4 | 51.4 | 0.7 | 15.9 | 0.17 | 2 | 26.2
3894 | Э76ХФ | Р65 | 20 | 44.5 | 21.8 | 44.5 | 3.6212785 | 0.4144546 | 0.124696 | 0.173787 | 0.176619 | 0.0395097 | 1568 | 1580 | 11.1694737 | 12377.06 | 113.6 | 1 | 16.506 | 0.353 | 0.05 | 0.439 | 0.049 | 0.02 | 0.049949 | 0.201 | 0.27 | 0.218 | 4497 | 0.001 | 0.436 | 0.308 | 0.127 | 0.627 | 0.007 | 0.01 | 0.079 | 0.008 | 0.024 | 0.425 | 0.001 | 0.002 | 0.003 | 0.774 | 0.0004 | 0.419 | 0.126 | 0.788 | 0.007 | 0.011 | 0.078 | 0.008 | 0.016 | 0.552 | 0.002 | 0.038 | 3.4 | 50.9 | 0.8 | 16.9 | 0.53 | 1.9 | 26.3 | 3.7 | 52.1 | 0.8 | 16.4 | 0.27 | 2 | 25.9
3895 | Э76ХФ | Р65 | 19 | 46.6666667 | 18.8333333 | 46.6666667 | 3.1218791 | 0.5110871 | 0.167596 | 0.212495 | 0.243171 | 0.0384228 | 1590 | 1581 | 11.6932379 | 11997.88 | 113.3 | 1 | 18.157 | 0.281 | 0.05 | 0.549 | 0.077 | 0.02 | 0.048575 | 0.288 | 0.329 | 0.293 | 3766 | 0.002 | 0.371 | 0.27 | 0.103 | 0.595 | 0.007 | 0.008 | 0.072 | 0.009 | 0.023 | 0.363 | 0.001 | 0.002 | 0.003 | 0.755 | 0.0004 | 0.415 | 0.102 | 0.791 | 0.007 | 0.01 | 0.072 | 0.01 | 0.015 | 0.56 | 0.002 | 0.038 | 3.3 | 47.5 | 1.8 | 22.8 | 0.55 | 1.9 | 24.7 | 3.4 | 54.6 | 0.5 | 11.6 | 0.16 | 2.1 | 26.7
3896 | Э76ХФ | Р65 | 24 | 42.2 | 21.8666667 | 42.2 | 2.5787879 | 0.361383 | 0.10868 | 0.10692 | 0.1353 | 0.0377647 | 1565 | 1577 | 11.1774882 | 11828.96 | 109.4 | 1 | 15.723 | 0.209 | 0.05 | 0.379 | 0.041 | 0.02 | 0.047743 | 0.165 | 0.165 | 0.19 | 4311 | 0.002 | 0.482 | 0.319 | 0.115 | 0.683 | 0.01 | 0.01 | 0.099 | 0.008 | 0.021 | 0.451 | 0.001 | 0.003 | 0.003 | 0.774 | 0.0003 | 0.421 | 0.115 | 0.781 | 0.01 | 0.011 | 0.099 | 0.009 | 0.015 | 0.546 | 0.002 | 0.038 | 3.3 | 49.2 | 1.2 | 17.3 | 0.48 | 1.9 | 25.7 | 3.8 | 52.7 | 0.9 | 14.9 | 0.23 | 2 | 25.9
3897 | Э76ХФ | Р65 | 22 | 50.5666667 | 29.6166667 | 50.5666667 | 5.1702189 | 0.2020893 | 0.125268 | 0.073375 | 0.122343 | 0.0385352 | 1542 | 1624 | 14.2457482 | 13539 | 113.3 | 1 | 12.006 | 0.23 | 0.259 | 0.373 | 0.05 | 0.02 | 0.048756 | 0.159 | 0.112 | 0.219 | 6683 | 0.002 | 0.591 | 0.312 | 0.098 | 0.722 | 0.006 | 0.008 | 0.073 | 0.01 | 0.018 | 0.472 | 0.002 | 0.003 | 0.003 | 0.767 | 0.0005 | 0.422 | 0.099 | 0.787 | 0.006 | 0.009 | 0.074 | 0.011 | 0.012 | 0.541 | 0.002 | 0.038 | 3.8 | 53.7 | 0.9 | 14 | 0.19 | 2.2 | 24 | 3.4 | 55.9 | 0.9 | 11.8 | 0.19 | 2.1 | 26.5
3898 | Э76ХФ | Р65 | 23 | 46.7166667 | 26.5 | 46.7166667 | 4.1595867 | 0.3223734 | 0.126984 | 0.119404 | 0.133528 | 0.0394597 | 1534 | 1589 | 11.5283237 | 13455.85 | 116.7 | 1 | 17.728 | 0.128 | 0.05 | 0.327 | 0.077 | 0.02 | 0.049949 | 0.157 | 0.185 | 0.222 | 5943 | 0.002 | 0.519 | 0.305 | 0.093 | 0.682 | 0.005 | 0.008 | 0.063 | 0.009 | 0.019 | 0.449 | 0.002 | 0.003 | 0.003 | 0.75 | 0.0002 | 0.416 | 0.09 | 0.787 | 0.005 | 0.01 | 0.063 | 0.009 | 0.013 | 0.561 | 0.003 | 0.038 | 3.4 | 57.9 | 0.3 | 12 | 0.14 | 2.3 | 25.4 | 3.3 | 58.9 | 0.4 | 12.3 | 0.15 | 2.3 | 25.9
3899 | Э76ХФ | Р65 | 6 | 49.3666667 | 23.6166667 | 49.3666667 | 3.4049587 | 0.3190603 | 0.142428 | 0.147219 | 0.142999 | 0.0390884 | 1574 | 1579 | 8.01553 | 12136.34 | 114.4 | 1 | 13.19 | 0.087 | 0.05 | 0.319 | 0.05 | 0.02 | 0.049479 | 0.16 | 0.229 | 0.249 | 4777 | 0.002 | 0.516 | 0.298 | 0.099 | 0.662 | 0.006 | 0.01 | 0.068 | 0.008 | 0.022 | 0.458 | 0.002 | 0.003 | 0.003 | 0.764 | 0.0003 | 0.42 | 0.099 | 0.782 | 0.006 | 0.012 | 0.068 | 0.008 | 0.017 | 0.545 | 0.002 | 0.037 | 3 | 48.4 | 0.7 | 10.3 | 0.11 | 2.5 | 19.5 | 3.7 | 56.4 | 0.5 | 14.7 | 0.1 | 2.5 | 22.8
3900 | Э76ХФ | Р65 | 10 | 48.3333333 | 25.4666667 | 47.85 | 3.9959807 | 0.4739368 | 0.196768 | 0.258456 | 0.25176 | 0.0387456 | 1551 | 1586 | 10.9714286 | 12955.76 | 112.9 | 1 | 17.472 | 0.217 | 0.05 | 0.496 | 0.049 | 0.02 | 0.049045 | 0.282 | 0.402 | 0.344 | 5499 | 0.002 | 0.38 | 0.245 | 0.119 | 0.555 | 0.006 | 0.009 | 0.078 | 0.007 | 0.023 | 0.36 | 0.001 | 0.002 | 0.003 | 0.751 | 0.0003 | 0.415 | 0.117 | 0.78 | 0.006 | 0.011 | 0.079 | 0.008 | 0.016 | 0.551 | 0.002 | 0.037 | 3.6 | 49.6 | 1.1 | 20.8 | 0.34 | 2.1 | 23.7 | 3.5 | 57 | 0.8 | 9.5 | 0.15 | 2.2 | 25.8
3901 | Э76ХФ | Р65 | 19 | 41.1666667 | 19.1666667 | 41.1666667 | 3.6763173 | 0.3304999 | 0.124124 | 0.10842 | 0.144728 | 0.0382313 | 1561 | 1578 | 10.8220859 | 13000.7 | 111.2 | 1 | 14.7 | 0.189 | 0.05 | 0.338 | 0.06 | 0.02 | 0.048394 | 0.179 | 0.167 | 0.217 | 4153 | 0.002 | 0.503 | 0.303 | 0.096 | 0.683 | 0.005 | 0.009 | 0.065 | 0.008 | 0.022 | 0.451 | 0.001 | 0.003 | 0.003 | 0.77 | 0.0003 | 0.413 | 0.096 | 0.79 | 0.005 | 0.01 | 0.065 | 0.009 | 0.013 | 0.553 | 0.002 | 0.038 | 3.4 | 51.9 | 1.2 | 16.3 | 0.35 | 2 | 25.6 | 3.1 | 55 | 0.6 | 12.5 | 0.2 | 2 | 27.5
3902 | Э76ХФ | Р65 | 13 | 41.8666667 | 17.7833333 | 41.8666667 | 2.9551038 | 0.3722041 | 0.116116 | 0.107226 | 0.146982 | 0.0398026 | 1579 | 1581 | 8.8883588 | 11883.04 | 116.9 | 1 | 10.35 | 0.166 | 0.05 | 0.391 | 0.061 | 0.02 | 0.050383 | 0.183 | 0.165 | 0.203 | 3522 | 0.002 | 0.493 | 0.322 | 0.092 | 0.69 | 0.005 | 0.009 | 0.062 | 0.01 | 0.021 | 0.44 | 0.001 | 0.003 | 0.003 | 0.777 | 0.0003 | 0.416 | 0.091 | 0.785 | 0.005 | 0.011 | 0.063 | 0.01 | 0.013 | 0.559 | 0.002 | 0.038 | 3.6 | 50.7 | 0.6 | 13.8 | 0.25 | 2.1 | 24.5 | 3.7 | 55.7 | 0.5 | 11.9 | 0.09 | 2.2 | 25.9
3903 | Э76ХФ | Р65 | 11 | 42.5333333 | 18.55 | 42.5333333 | 3 | 0.3959064 | 0.121264 | 0.167067 | 0.183175 | 0.0402884 | 1591 | 1579 | 11.2198704 | 12245.82 | 116.8 | 1 | 15.873 | 0.174 | 0.05 | 0.417 | 0.05 | 0.02 | 0.050998 | 0.214 | 0.259 | 0.212 | 3786 | 0.002 | 0.468 | 0.311 | 0.094 | 0.639 | 0.006 | 0.009 | 0.062 | 0.009 | 0.024 | 0.421 | 0.001 | 0.003 | 0.003 | 0.767 | 0.0005 | 0.414 | 0.094 | 0.791 | 0.006 | 0.011 | 0.063 | 0.01 | 0.014 | 0.558 | 0.002 | 0.038 | 3.5 | 51.2 | 0.6 | 14 | 0.24 | 2.1 | 24.4 | 3.1 | 56.9 | 0.4 | 11.4 | 0.15 | 2.3 | 25.2
3904 | Э76ХФ | Р65 | 9 | 42.2166667 | 17.15 | 42.2166667 | 3 | 0.3626693 | 0.125268 | 0.147166 | 0.164894 | 0.0396027 | 1594 | 1583 | 11.5947774 | 12279.88 | 114.8 | 1 | 16.281 | 0.173 | 0.05 | 0.376 | 0.061 | 0.02 | 0.05013 | 0.194 | 0.228 | 0.219 | 3510 | 0.002 | 0.489 | 0.309 | 0.096 | 0.661 | 0.006 | 0.009 | 0.07 | 0.008 | 0.021 | 0.435 | 0.001 | 0.003 | 0.003 | 0.755 | 0.0003 | 0.409 | 0.093 | 0.796 | 0.006 | 0.01 | 0.071 | 0.008 | 0.012 | 0.554 | 0.002 | 0.039 | 3.4 | 52 | 1 | 15.6 | 0.32 | 2.1 | 25.3 | 4.3 | 55.4 | 0.9 | 14.4 | 0.09 | 2.2 | 25.3
3905 | Э76ХФ | Р65 | 11 | 44.05 | 17.9 | 44.05 | 1.6503368 | 0.4685461 | 0.150436 | 0.227811 | 0.229923 | 0.0384596 | 1602 | 1581 | 14.1710029 | 10934.08 | 112.8 | 1 | 20.607 | 0.44 | 0.05 | 0.499 | 0.028 | 0.02 | 0.048683 | 0.261 | 0.354 | 0.263 | 3262 | 0.001 | 0.39 | 0.287 | 0.114 | 0.592 | 0.006 | 0.009 | 0.072 | 0.007 | 0.024 | 0.392 | 0.001 | 0.002 | 0.003 | 0.764 | 0.0003 | 0.425 | 0.114 | 0.791 | 0.006 | 0.01 | 0.07 | 0.008 | 0.013 | 0.565 | 0.002 | 0.037 | 3.7 | 48.6 | 0.8 | 20.2 | 0.47 | 1.8 | 26.4 | 3.3 | 58.5 | 0.4 | 12.7 | 0.15 | 2.3 | 25.8
3906 | Э76ХФ | Р65 | 9 | 44.3666667 | 18.6666667 | 44.3666667 | 2.99082745 | 0.3722364 | 0.121264 | 0.109597 | 0.141825 | 0.0382028 | 1583 | 1571 | 9.4498306 | 12365.36 | 112.4 | 1 | 13.949 | 0.171 | 0.05 | 0.39 | 0.031 | 0.02 | 0.048358 | 0.174 | 0.169 | 0.212 | 3847 | 0.002 | 0.48 | 0.31 | 0.098 | 0.684 | 0.006 | 0.009 | 0.08 | 0.007 | 0.019 | 0.447 | 0.001 | 0.002 | 0.004 | 0.768 | 0.0007 | 0.417 | 0.099 | 0.787 | 0.006 | 0.011 | 0.081 | 0.008 | 0.014 | 0.568 | 0.002 | 0.037 | 3.4 | 53.5 | 0.7 | 16.4 | 0.28 | 2 | 26.2 | 3.6 | 50.3 | 0.8 | 10.1 | 0.11 | 2.2 | 22.5
3907 | Э76ХФ | Р65 | 11 | 48.0166667 | 21.8166667 | 48.0166667 | 2.99082745 | 0.4104651 | 0.133276 | 0.161201 | 0.174497 | 0.0407743 | 1572 | 1567 | 7.5586332 | 12070.59 | 119.6 | 1 | 11.613 | 0.148 | 0.05 | 0.433 | 0.038 | 0.02 | 0.051613 | 0.203 | 0.25 | 0.233 | 4389 | 0.002 | 0.47 | 0.302 | 0.096 | 0.647 | 0.006 | 0.009 | 0.066 | 0.008 | 0.02 | 0.445 | 0.001 | 0.002 | 0.003 | 0.785 | 0.0003 | 0.416 | 0.098 | 0.784 | 0.006 | 0.011 | 0.066 | 0.009 | 0.014 | 0.572 | 0.002 | 0.037 | 3.4 | 56.8 | 0.3 | 14.6 | 0.11 | 2.2 | 26.1 | 3.5 | 57.5 | 0.7 | 11.2 | 0.11 | 2.2 | 26.5
3908 | Э76ХФ | Р65 | 15 | 45.5333333 | 16 | 45.5333333 | 2.545809 | 0.3800052 | 0.123552 | 0.113929 | 0.139777 | 0.0402031 | 1597 | 1574 | 16.0543153 | 11666.25 | 117.4 | 1 | 23.252 | 0.224 | 0.05 | 0.399 | 0.031 | 0.02 | 0.05089 | 0.169 | 0.176 | 0.216 | 3111 | 0.002 | 0.478 | 0.31 | 0.108 | 0.687 | 0.006 | 0.01 | 0.073 | 0.01 | 0.023 | 0.459 | 0.001 | 0.003 | 0.003 | 0.755 | 0.0004 | 0.416 | 0.109 | 0.784 | 0.006 | 0.011 | 0.074 | 0.01 | 0.016 | 0.57 | 0.002 | 0.038 | 3.9 | 51.2 | 1.1 | 14.6 | 0.41 | 2 | 25.5 | 3.5 | 57.8 | 0.8 | 10.1 | 0.15 | 2.2 | 26.2
3910 | Э76ХФ | Р65 | 16 | 53.2833333 | 19.8833333 | 53.2833333 | 2.99082745 | 0.3464884 | 0.098384 | 0.119965 | 0.154945 | 0.0387171 | 1583 | 1576 | 8.8781784 | 12185.08 | 114 | 1 | 15.596 | 0.203 | 0.05 | 0.362 | 0.059 | 0.02 | 0.049009 | 0.19 | 0.185 | 0.172 | 4038 | 0.002 | 0.48 | 0.332 | 0.111 | 0.683 | 0.006 | 0.01 | 0.072 | 0.009 | 0.023 | 0.444 | 0.001 | 0.003 | 0.003 | 0.763 | 0.0004 | 0.42 | 0.113 | 0.787 | 0.007 | 0.012 | 0.073 | 0.011 | 0.015 | 0.571 | 0.002 | 0.037 | 4 | 51.3 | 0.6 | 16.2 | 0.5 | 2 | 25.4 | 4.1 | 53.2 | 1 | 14.2 | 0.15 | 2.1 | 25.8
3911 | Э76ХФ | Р65 | 22 | 53.8833333 | 29.0166667 | 44.0666667 | 2.4288046 | 0.3895 | 0.1144 | 0.138113 | 0.130221 | 0.0422318 | 1583 | 1596 | 10.6273201 | 11900.06 | 113.8 | 1 | 14.155 | 0.341 | 0.334 | 0.166 | 0.068 | 0.02 | 0.053458 | 0.144 | 0.215 | 0.2 | 5755 | 0.002 | 0.408 | 0.325 | 0.129 | 0.663 | 0.007 | 0.009 | 0.08 | 0.01 | 0.029 | 0.448 | 0.001 | 0.003 | 0.003 | 0.773 | 0.0003 | 0.414 | 0.126 | 0.802 | 0.007 | 0.013 | 0.081 | 0.01 | 0.014 | 0.566 | 0.003 | 0.037 | 4.3 | 51.4 | 0.8 | 16.2 | 0.14 | 2.1 | 24.9 | 7.2 | 57.8 | 0.5 | 9.8 | 0.08 | 2.7 | 21.7
3912 | Э76ХФ | Р65 | 25 | 44 | 20.8833333 | 44 | 2.99082745 | 0.3661412 | 0.112112 | 0.113638 | 0.152586 | 0.0407743 | 1566 | 1578 | 8.4586814 | 12452.04 | 119 | 1 | 11.868 | 0.216 | 0.05 | 0.384 | 0.045 | 0.02 | 0.051613 | 0.189 | 0.175 | 0.196 | 4334 | 0.002 | 0.485 | 0.321 | 0.106 | 0.684 | 0.006 | 0.01 | 0.067 | 0.01 | 0.023 | 0.446 | 0.001 | 0.003 | 0.003 | 0.767 | 0.0002 | 0.417 | 0.104 | 0.788 | 0.006 | 0.011 | 0.066 | 0.01 | 0.016 | 0.557 | 0.002 | 0.038 | 4.2 | 53.1 | 0.6 | 16.7 | 0.38 | 2.1 | 25 | 3.3 | 55.9 | 0.7 | 11.6 | 0.12 | 2.1 | 27.1
3913 | Э76ХФ | Р65 | 21 | 44.5333333 | 24.3666667 | 44.5333333 | 2.99082745 | 0.3149791 | 0.087516 | 0.095649 | 0.111625 | 0.0384888 | 1547 | 1573 | 8.8868263 | 11644.6 | 112.7 | 1 | 13.192 | 0.172 | 0.05 | 0.326 | 0.039 | 0.02 | 0.04872 | 0.133 | 0.148 | 0.153 | 4729 | 0.002 | 0.495 | 0.345 | 0.101 | 0.697 | 0.006 | 0.01 | 0.077 | 0.009 | 0.025 | 0.472 | 0.002 | 0.003 | 0.003 | 0.764 | 0.0003 | 0.421 | 0.101 | 0.79 | 0.006 | 0.012 | 0.077 | 0.01 | 0.017 | 0.559 | 0.002 | 0.038 | 3.2 | 54.4 | 0.2 | 13.2 | 0.5 | 2 | 26.9 | 4.2 | 49 | 0.7 | 10.5 | 0.15 | 2.2 | 22.6
3914 | Э76ХФ | Р65 | 24 | 49.25 | 12.8833333 | 49 | 2.99082745 | 0.3627951 | 0.076076 | 0.115567 | 0.130555 | 0.0396604 | 1573 | 1578 | 9.7317343 | 38216.82 | 115.6 | 1 | 8.791 | 0.131 | 0.05 | 0.395 | 0.044 | 0.02 | 0.050203 | 0.154 | 0.179 | 0.133 | 8206 | 0.001 | 0.422 | 0.352 | 0.116 | 0.678 | 0.008 | 0.01 | 0.09 | 0.011 | 0.025 | 0.44 | 0.001 | 0.002 | 0.003 | 0.784 | 0.0003 | 0.419 | 0.111 | 0.795 | 0.008 | 0.012 | 0.089 | 0.011 | 0.017 | 0.56 | 0.003 | 0.039 | 3.8 | 54.6 | 1 | 13.9 | 0.2 | 2.2 | 25 | 4.6 | 55.3 | 0.7 | 11.2 | 0.08 | 2.2 | 25.4
3915 | Э90ХАФ | Р65 | 25 | 44.1666667 | 27.6333333 | 43.85 | 4.955663 | 0.4302072 | 0.100672 | 0.091829 | 0.109301 | 0.0929247 | 1550 | 1614 | 11.8506356 | 14345.72 | 114.4 | 1 | 6.215 | 0.201 | 0.05 | 0.466 | 0.039 | 0.02 | 0.102358 | 0.131 | 0.142 | 0.176 | 6607 | 0.002 | 0.529 | 0.217 | 0.116 | 0.72 | 0.006 | 0.008 | 0.074 | 0.011 | 0.023 | 0.462 | 0.001 | 0.004 | 0.003 | 0.854 | 0.0003 | 0.304 | 0.117 | 0.81 | 0.006 | 0.016 | 0.075 | 0.012 | 0.016 | 0.541 | 0.003 | 0.086 | 3.7 | 54.6 | 0.7 | 15.2 | 0.28 | 2.2 | 24.8 | 4.2 | 53.5 | 0.8 | 11.1 | 0.12 | 2.3 | 23.6
3916 | Э90ХАФ | Р65 | 27 | 42.8666667 | 24.4833333 | 42.7 | 2.7728599 | 0.4539695 | 0.10582 | 0.152424 | 0.102524 | 0.0944879 | 1561 | 1593 | 12.3639344 | 12020.42 | 116.7 | 1 | 9.637 | 0.129 | 0.05 | 0.492 | 0.042 | 0.02 | 0.104275 | 0.095 | 0.239 | 0.185 | 4905 | 0.001 | 0.511 | 0.209 | 0.117 | 0.669 | 0.01 | 0.011 | 0.096 | 0.01 | 0.024 | 0.467 | 0.001 | 0.003 | 0.002 | 0.848 | 0.0005 | 0.304 | 0.116 | 0.799 | 0.01 | 0.016 | 0.093 | 0.011 | 0.016 | 0.543 | 0.002 | 0.084 | 3.8 | 55.9 | 0.7 | 12.3 | 0.15 | 2.3 | 24.4 | 5.9 | 56.9 | 0.6 | 9.8 | 0.13 | 2.4 | 23.5
3917 | Э90ХАФ | Р65 | 34 | 48.05 | 28.1833333 | 47.5666667 | 2 | 0.477865 | 0.0858 | 0.115146 | 0.066646 | 0.0929623 | 1544 | 1589 | 17.7254653 | 11674.99 | 114.7 | 1 | 10.847 | 0.161 | 0.296 | 0.314 | 0.041 | 0.02 | 0.102177 | 0.055 | 0.181 | 0.15 | 5484 | 0.002 | 0.439 | 0.229 | 0.123 | 0.687 | 0.01 | 0.01 | 0.085 | 0.008 | 0.023 | 0.473 | 0.002 | 0.003 | 0.003 | 0.861 | 0.0003 | 0.305 | 0.126 | 0.794 | 0.01 | 0.014 | 0.086 | 0.009 | 0.017 | 0.517 | 0.003 | 0.084 | 4.2 | 57 | 1 | 8.9 | 0.16 | 2.4 | 23.8 | 6.4 | 56.7 | 0.7 | 8.3 | 0.12 | 2.5 | 22.9
3918 | Э90ХАФ | Р65 | 41 | 43.0333333 | 23.15 | 42.8666667 | 3 | 0.4241108 | 0.093808 | 0.084684 | 0.099632 | 0.0923361 | 1560 | 1596 | 10.9280504 | 12611.66 | 113.8 | 1 | 13.484 | 0.128 | 0.05 | 0.46 | 0.05 | 0.02 | 0.101671 | 0.119 | 0.131 | 0.164 | 4866 | 0.002 | 0.524 | 0.218 | 0.098 | 0.731 | 0.006 | 0.009 | 0.066 | 0.009 | 0.019 | 0.462 | 0.002 | 0.003 | 0.003 | 0.853 | 0.0003 | 0.301 | 0.098 | 0.816 | 0.006 | 0.013 | 0.065 | 0.01 | 0.016 | 0.538 | 0.003 | 0.086 | 4 | 49 | 0.7 | 10.3 | 0.09 | 2.3 | 21.8 | 5.8 | 56 | 0.9 | 9 | 0.12 | 2.5 | 22
3919 | Э90ХАФ | Р65 | 50 | 41.05 | 22.2 | 40.7 | 3.7282416 | 0.4724967 | 0.097812 | 0.129603 | 0.112321 | 0.0937594 | 1546 | 1584 | 10.723348 | 13208.11 | 115.4 | 1 | 4.057 | 0.13 | 0.05 | 0.507 | 0.051 | 0.02 | 0.103299 | 0.12 | 0.202 | 0.171 | 4887 | 0.001 | 0.506 | 0.217 | 0.112 | 0.69 | 0.008 | 0.008 | 0.075 | 0.007 | 0.02 | 0.457 | 0.002 | 0.003 | 0.003 | 0.846 | 0.0003 | 0.298 | 0.113 | 0.802 | 0.008 | 0.015 | 0.076 | 0.009 | 0.016 | 0.548 | 0.003 | 0.085 | 3.5 | 47.8 | 0.9 | 9.9 | 0.16 | 2.4 | 20.3 | 4.3 | 56.3 | 1 | 7.9 | 0.15 | 2.3 | 24.8
3920 | Э90ХАФ | Р65 | 50 | 42.0166667 | 19.9833333 | 41.7 | 3.5666667 | 0.543276 | 0.10868 | 0.154791 | 0.159567 | 0.0973875 | 1565 | 1578 | 11.5958168 | 13613.34 | 119.4 | 1 | 8.932 | 0.152 | 0.05 | 0.587 | 0.085 | 0.02 | 0.107458 | 0.183 | 0.24 | 0.19 | 4534 | 0.002 | 0.468 | 0.212 | 0.111 | 0.661 | 0.007 | 0.009 | 0.073 | 0.009 | 0.022 | 0.424 | 0.001 | 0.003 | 0.003 | 0.869 | 0.0003 | 0.302 | 0.111 | 0.793 | 0.008 | 0.016 | 0.073 | 0.01 | 0.016 | 0.544 | 0.002 | 0.085 | 4 | 54.3 | 0.8 | 10.4 | 0.1 | 2.3 | 23.2 | 4.4 | 53.3 | 1 | 9.9 | 0.23 | 2.2 | 24.1
3921 | Э90ХАФ | Р65 | 52 | 43.8666667 | 17.55 | 43.6833333 | 3.0403507 | 0.5761109 | 0.141284 | 0.23917 | 0.194508 | 0.0937082 | 1617 | 1592 | 16.05 | 11247.86 | 115.2 | 1 | 11.877 | 0.196 | 0.05 | 0.633 | 0.029 | 0.02 | 0.103335 | 0.202 | 0.373 | 0.247 | 3290 | 0.001 | 0.414 | 0.176 | 0.097 | 0.598 | 0.006 | 0.01 | 0.065 | 0.009 | 0.022 | 0.387 | 0.001 | 0.002 | 0.002 | 0.858 | 0.0003 | 0.294 | 0.096 | 0.8 | 0.006 | 0.016 | 0.065 | 0.01 | 0.021 | 0.558 | 0.003 | 0.085 | 4.1 | 45.1 | 0.8 | 26.3 | 0.17 | 1.9 | 24.3 | 4 | 58.4 | 1 | 8 | 0.16 | 2.3 | 26
3923 | Э90ХАФ | Р65 | 34 | 45.85 | 23.8 | 45.85 | 3.6590258 | 0.442095 | 0.0858 | 0.087309 | 0.098883 | 0.0931004 | 1561 | 1575 | 13.5463588 | 10956.3 | 113.9 | 1 | 8.474 | 0.185 | 0.05 | 0.439 | 0.042 | 0.02 | 0.102431 | 0.117 | 0.135 | 0.15 | 4346 | 0.002 | 0.505 | 0.225 | 0.09 | 0.719 | 0.005 | 0.009 | 0.067 | 0.011 | 0.02 | 0.465 | 0.002 | 0.004 | 0.003 | 0.846 | 0.0004 | 0.298 | 0.09 | 0.79 | 0.005 | 0.015 | 0.067 | 0.012 | 0.017 | 0.522 | 0.002 | 0.084 | 3.9 | 57.5 | 0.5 | 9.6 | 0.1 | 2.5 | 23.2 | 3.7 | 57.7 | 0.7 | 8.6 | 0.1 | 2.5 | 23.1
3924 | Э90ХАФ | Р65 | 43 | 41.5166667 | 19.8333333 | 41.3333333 | 3.6169254 | 0.5112607 | 0.103532 | 0.105416 | 0.095376 | 0.094831 | 1559 | 1582 | 12.6261868 | 13217.14 | 116.8 | 1 | 9.161 | 0.106 | 0.05 | 0.565 | 0.04 | 0.02 | 0.104203 | 0.104 | 0.164 | 0.181 | 4369 | 0.002 | 0.472 | 0.213 | 0.087 | 0.71 | 0.007 | 0.009 | 0.065 | 0.009 | 0.02 | 0.457 | 0.002 | 0.004 | 0.003 | 0.861 | 0.0006 | 0.301 | 0.088 | 0.794 | 0.007 | 0.015 | 0.065 | 0.01 | 0.016 | 0.536 | 0.003 | 0.085 | 3.5 | 50 | 0.6 | 9.3 | 0.12 | 2.4 | 21 | 5.8 | 56.9 | 0.9 | 9.4 | 0.15 | 2.4 | 24.1
3925 | Э90ХАФ | Р65 | 46 | 40.2 | 14.8333333 | 40.0333333 | 2.9140893 | 0.5797347 | 0.114972 | 0.168987 | 0.150497 | 0.0957414 | 1603 | 1582 | 18.2799707 | 12434.16 | 117.7 | 1 | 13.842 | 0.261 | 0.05 | 0.645 | 0.042 | 0.02 | 0.106264 | 0.163 | 0.263 | 0.201 | 3074 | 0.001 | 0.436 | 0.204 | 0.082 | 0.639 | 0.006 | 0.011 | 0.068 | 0.007 | 0.018 | 0.404 | 0.001 | 0.003 | 0.002 | 0.851 | 0.0007 | 0.299 | 0.083 | 0.785 | 0.006 | 0.021 | 0.068 | 0.008 | 0.013 | 0.525 | 0.002 | 0.084 | 4.1 | 50.5 | 1.3 | 15.7 | 0.25 | 2 | 25.4 | 6.3 | 55.5 | 0.7 | 10 | 0.1 | 2.5 | 22.3
3926 | Э90ХАФ | Р65 | 13 | 45.35 | 18.7833333 | 45.0333333 | 3.0403507 | 0.508143 | 0.10868 | 0.137285 | 0.138103 | 0.0938809 | 1600 | 1574 | 16.1840614 | 11240.82 | 115.4 | 1 | 15.231 | 0.148 | 0.05 | 0.559 | 0.108 | 0.02 | 0.104094 | 0.157 | 0.213 | 0.19 | 3519 | 0.002 | 0.469 | 0.21 | 0.09 | 0.673 | 0.007 | 0.009 | 0.067 | 0.007 | 0.018 | 0.433 | 0.001 | 0.004 | 0.002 | 0.852 | 0.0003 | 0.302 | 0.092 | 0.795 | 0.007 | 0.016 | 0.068 | 0.009 | 0.016 | 0.543 | 0.002 | 0.085 | 3.7 | 50.8 | 1.3 | 20.9 | 0.28 | 2.1 | 23.6 | 3.4 | 53.2 | 1 | 11.7 | 0.36 | 2.1 | 27.4
3927 | Э90ХАФ | Р65 | 17 | 42.8333333 | 17.45 | 42.8333333 | 3.3500325 | 0.4748755 | 0.09438 | 0.099334 | 0.102762 | 0.0938048 | 1578 | 1581 | 17.7363905 | 11876.22 | 115.3 | 1 | 19.983 | 0.171 | 0.05 | 0.522 | 0.051 | 0.02 | 0.104058 | 0.118 | 0.154 | 0.165 | 3454 | 0.002 | 0.5 | 0.22 | 0.1 | 0.7 | 0.006 | 0.01 | 0.073 | 0.009 | 0.018 | 0.454 | 0.002 | 0.003 | 0.003 | 0.858 | 0.0003 | 0.302 | 0.1 | 0.786 | 0.006 | 0.015 | 0.073 | 0.01 | 0.015 | 0.539 | 0.002 | 0.085 | 3.7 | 53.2 | 0.5 | 16.6 | 0.18 | 2.1 | 24.8 | 4.4 | 53.3 | 0.6 | 11.8 | 0.15 | 2.2 | 23.7
3928 | Э90ХАФ | Р65 | 21 | 47.3666667 | 25.15 | 47.3666667 | 3.63879 | 0.4268122 | 0.072072 | 0.067255 | 0.099933 | 0.0918834 | 1539 | 1575 | 23.2206844 | 12706.16 | 113.8 | 1 | 16.964 | 0.129 | 0.05 | 0.468 | 0.061 | 0.02 | 0.102214 | 0.127 | 0.103 | 0.126 | 5326 | 0.002 | 0.501 | 0.238 | 0.104 | 0.733 | 0.006 | 0.01 | 0.077 | 0.01 | 0.02 | 0.464 | 0.002 | 0.004 | 0.003 | 0.865 | 0.0003 | 0.297 | 0.105 | 0.8 | 0.007 | 0.016 | 0.078 | 0.012 | 0.014 | 0.52 | 0.003 | 0.085 | 3.3 | 48.9 | 0.6 | 10.1 | 0.14 | 2.4 | 20.5 | 5.4 | 55.8 | 1 | 8.8 | 0.14 | 2.3 | 23.8
3929 | Э90ХАФ | Р65 | 25 | 46.1833333 | 19.85 | 45.4833333 | 3.6267496 | 0.5196884 | 0.098384 | 0.166629 | 0.156307 | 0.0939207 | 1585 | 1582 | 14.6658031 | 12559.19 | 115.9 | 1 | 9.435 | 0.147 | 0.05 | 0.574 | 0.029 | 0.02 | 0.104709 | 0.173 | 0.259 | 0.172 | 4155 | 0.002 | 0.434 | 0.211 | 0.099 | 0.661 | 0.007 | 0.011 | 0.077 | 0.008 | 0.02 | 0.422 | 0.002 | 0.003 | 0.003 | 0.848 | 0.0003 | 0.293 | 0.099 | 0.805 | 0.008 | 0.015 | 0.077 | 0.009 | 0.017 | 0.549 | 0.003 | 0.085 | 4 | 56.9 | 0.7 | 11.7 | 0.14 | 2.3 | 24.8 | 4.7 | 52.3 | 0.6 | 12.4 | 0.14 | 2.2 | 23.6
3930 | Э90ХАФ | Р65 | 32 | 52.5666667 | 34.2166667 | 52.4166667 | 3.8391357 | 0.5259954 | 0.084084 | 0.115304 | 0.113502 | 0.0945019 | 1526 | 1574 | 13.7655031 | 11831.08 | 116.1 | 1 | 11.173 | 0.178 | 0.05 | 0.571 | 0.031 | 0.02 | 0.104637 | 0.128 | 0.179 | 0.147 | 6747 | 0.002 | 0.464 | 0.226 | 0.098 | 0.693 | 0.008 | 0.009 | 0.076 | 0.008 | 0.021 | 0.44 | 0.002 | 0.003 | 0.003 | 0.84 | 0.0007 | 0.295 | 0.097 | 0.792 | 0.008 | 0.016 | 0.076 | 0.009 | 0.016 | 0.536 | 0.003 | 0.084 | 4.1 | 48.5 | 0.5 | 9.4 | 0.11 | 2.4 | 20.2 | 4.7 | 57.7 | 1 | 8.7 | 0.16 | 2.3 | 25
3931 | Э90ХАФ | Р65 | 29 | 50.8666667 | 17.7333333 | 50.6833333 | 3.3509934 | 0.538087 | 0.1144 | 0.175148 | 0.194042 | 0.0956718 | 1610 | 1582 | 11.9348097 | 12677.82 | 116.4 | 1 | 9.581 | 0.224 | 0.05 | 0.577 | 0.06 | 0.02 | 0.106156 | 0.228 | 0.271 | 0.2 | 3747 | 0.001 | 0.452 | 0.201 | 0.1 | 0.651 | 0.006 | 0.008 | 0.065 | 0.008 | 0.02 | 0.392 | 0.001 | 0.003 | 0.003 | 0.849 | 0.0006 | 0.299 | 0.099 | 0.804 | 0.006 | 0.015 | 0.065 | 0.009 | 0.016 | 0.535 | 0.002 | 0.085 | 4.9 | 53.5 | 1.4 | 7.7 | 0.17 | 2.2 | 24.8 | 4.9 | 56.2 | 1 | 9 | 0.14 | 2.4 | 23.8
3933 | Э90ХАФ | Р65 | 13 | 48.2 | 19.9 | 48.0333333 | 3.0403507 | 0.5012234 | 0.126984 | 0.16615 | 0.161978 | 0.0932304 | 1587 | 1568 | 12.0821622 | 12319.6 | 113.2 | 1 | 11.176 | 0.222 | 0.05 | 0.546 | 0.032 | 0.02 | 0.102828 | 0.182 | 0.258 | 0.222 | 4086 | 0.001 | 0.468 | 0.187 | 0.095 | 0.655 | 0.006 | 0.011 | 0.064 | 0.007 | 0.02 | 0.414 | 0.001 | 0.003 | 0.002 | 0.85 | 0.0003 | 0.3 | 0.092 | 0.797 | 0.005 | 0.015 | 0.064 | 0.008 | 0.015 | 0.546 | 0.002 | 0.085 | 3.9 | 51.3 | 0.8 | 16.8 | 0.39 | 2 | 25.5 | 3.4 | 55.3 | 0.8 | 10.5 | 0.15 | 2.1 | 26.5
3935 | Э76ХФ | Р65 | 9 | 45.55 | 30.1666667 | 45.55 | 4.9749373 | 0.3173064 | 0.121264 | 0.090083 | 0.180827 | 0.0397707 | 1569 | 1623 | 12.5427003 | 13095.25 | 115.2 | 1 | 19.044 | 0.211 | 0.05 | 0.323 | 0.025 | 0.02 | 0.049732 | 0.243 | 0.136 | 0.212 | 6584 | 0.002 | 0.538 | 0.311 | 0.082 | 0.717 | 0.004 | 0.008 | 0.056 | 0.012 | 0.02 | 0.431 | 0.002 | 0.004 | 0.004 | 0.77 | 0.0006 | 0.419 | 0.082 | 0.796 | 0.005 | 0.009 | 0.056 | 0.012 | 0.013 | 0.57 | 0.003 | 0.039 | 3.8 | 59.7 | 0.6 | 11.9 | 0.14 | 2.6 | 22.6 | 4.6 | 57.9 | 0.7 | 11.3 | 0.14 | 2.3 | 25.6
3937 | Э76ХФ | Р65 | 16 | 53.8833333 | 31.6833333 | 53.8833333 | 2.960262 | 0.3845449 | 0.095524 | 0.108479 | 0.188353 | 0.0396267 | 1564 | 1590 | 10.6596969 | 11737.4 | 115.4 | 1 | 19.146 | 0.303 | 0.05 | 0.41 | 0.028 | 0.02 | 0.049552 | 0.247 | 0.165 | 0.167 | 6198 | 0.002 | 0.482 | 0.338 | 0.11 | 0.703 | 0.006 | 0.008 | 0.072 | 0.012 | 0.022 | 0.424 | 0.002 | 0.003 | 0.003 | 0.775 | 0.0003 | 0.424 | 0.111 | 0.801 | 0.006 | 0.011 | 0.071 | 0.013 | 0.018 | 0.559 | 0.002 | 0.038 | 4.7 | 52.8 | 0.9 | 15 | 0.2 | 2.1 | 24.9 | 5.2 | 56.9 | 1 | 9.2 | 0.16 | 2.3 | 24.6
3938 | Э76ХФ | Р65 | 24 | 45.5333333 | 24.5166667 | 45.5333333 | 3.4546175 | 0.3925888 | 0.116688 | 0.084055 | 0.166317 | 0.0396555 | 1551 | 1578 | 10.6205377 | 12973.22 | 113.5 | 1 | 15.801 | 0.143 | 0.05 | 0.417 | 0.053 | 0.02 | 0.049588 | 0.223 | 0.127 | 0.204 | 5301 | 0.002 | 0.477 | 0.316 | 0.102 | 0.724 | 0.006 | 0.009 | 0.07 | 0.009 | 0.02 | 0.443 | 0.002 | 0.004 | 0.003 | 0.761 | 0.0003 | 0.431 | 0.103 | 0.797 | 0.006 | 0.01 | 0.069 | 0.01 | 0.015 | 0.557 | 0.003 | 0.038 | 4.2 | 52.6 | 0.5 | 15.6 | 0.11 | 2.2 | 24 | 4.8 | 54.1 | 1 | 12.4 | 0.15 | 2.1 | 25.5
3939 | Э76ХФ | Р65 | 26 | 45.8666667 | 22.5 | 45.8666667 | 3.3162706 | 0.4270557 | 0.132132 | 0.128618 | 0.190548 | 0.0401178 | 1569 | 1584 | 9.1289989 | 12368 | 117.4 | 1 | 13.729 | 0.175 | 0.05 | 0.455 | 0.031 | 0.02 | 0.050166 | 0.242 | 0.197 | 0.231 | 4638 | 0.002 | 0.43 | 0.306 | 0.113 | 0.688 | 0.007 | 0.009 | 0.076 | 0.009 | 0.022 | 0.414 | 0.002 | 0.003 | 0.003 | 0.767 | 0.0003 | 0.419 | 0.112 | 0.796 | 0.007 | 0.011 | 0.075 | 0.009 | 0.017 | 0.559 | 0.002 | 0.038 | 3.5 | 53.5 | 0.6 | 16.2 | 0.15 | 2.1 | 25.3 | 5.2 | 56.5 | 1 | 9.9 | 0.17 | 2.2 | 25.1
3940 | Э76ХФ | Р65 | 14 | 49.0166667 | 29.0166667 | 49.0166667 | 2.7818182 | 0.4356937 | 0.155012 | 0.218036 | 0.2262 | 0.0402337 | 1564 | 1572 | 15.6599692 | 11960.02 | 117.2 | 1 | 25.417 | 0.21 | 0.05 | 0.458 | 0.041 | 0.02 | 0.050311 | 0.26 | 0.338 | 0.271 | 5784 | 0.002 | 0.436 | 0.288 | 0.108 | 0.608 | 0.006 | 0.01 | 0.072 | 0.007 | 0.023 | 0.393 | 0.002 | 0.002 | 0.003 | 0.773 | 0.0004 | 0.417 | 0.104 | 0.787 | 0.006 | 0.011 | 0.072 | 0.008 | 0.016 | 0.56 | 0.002 | 0.038 | 4.5 | 51 | 0.4 | 14.3 | 0.14 | 2.1 | 24.7 | 4.5 | 54.4 | 1 | 10.1 | 0.18 | 2.2 | 25.2
3941 | Э76ХФ | Р65 | 16 | 42.85 | 17.75 | 42.85 | 3 | 0.4402827 | 0.137852 | 0.162825 | 0.250659 | 0.0397707 | 1601 | 1580 | 18.9089982 | 11952.68 | 115.8 | 1 | 26.793 | 0.338 | 0.05 | 0.469 | 0.046 | 0.02 | 0.049732 | 0.321 | 0.249 | 0.241 | 3536 | 0.001 | 0.383 | 0.3 | 0.099 | 0.638 | 0.005 | 0.008 | 0.063 | 0.009 | 0.026 | 0.38 | 0.001 | 0.003 | 0.003 | 0.749 | 0.0005 | 0.418 | 0.098 | 0.797 | 0.005 | 0.011 | 0.063 | 0.01 | 0.013 | 0.569 | 0.003 | 0.039 | 3 | 48 | 0.6 | 19.5 | 0.82 | 1.9 | 25.6 | 4.6 | 56.4 | 0.9 | 9.6 | 0.18 | 2.2 | 25.4
3942 | Э76ХФ | Р65 | 13 | 45.2 | 23.3333333 | 45.2 | 2 | 0.4466533 | 0.136708 | 0.164398 | 0.238838 | 0.0404072 | 1575 | 1578 | 20.5391403 | 12214.29 | 116.9 | 1 | 30.261 | 0.146 | 0.05 | 0.477 | 0.027 | 0.02 | 0.050528 | 0.302 | 0.252 | 0.239 | 4750 | 0.002 | 0.42 | 0.298 | 0.106 | 0.641 | 0.006 | 0.009 | 0.066 | 0.008 | 0.024 | 0.394 | 0.001 | 0.003 | 0.003 | 0.766 | 0.0003 | 0.416 | 0.106 | 0.789 | 0.006 | 0.01 | 0.066 | 0.009 | 0.017 | 0.582 | 0.003 | 0.038 | 3.9 | 46 | 0.7 | 13.2 | 0.28 | 2 | 22.6 | 4.9 | 53 | 0.4 | 13 | 0.12 | 2.1 | 24.8
3943 | Э76ХФ | Р65 | 14 | 45.35 | 24.5666667 | 45.35 | 2.99082745 | 0.4045827 | 0.137852 | 0.158141 | 0.143713 | 0.0383248 | 1560 | 1579 | 11.8533107 | 12245.86 | 112.6 | 1 | 17.454 | 0.139 | 0.05 | 0.425 | 0.027 | 0.02 | 0.047924 | 0.157 | 0.246 | 0.241 | 5014 | 0.002 | 0.438 | 0.298 | 0.099 | 0.652 | 0.005 | 0.009 | 0.064 | 0.007 | 0.021 | 0.448 | 0.001 | 0.003 | 0.003 | 0.774 | 0.0003 | 0.418 | 0.098 | 0.794 | 0.006 | 0.01 | 0.064 | 0.008 | 0.017 | 0.557 | 0.003 | 0.038 | 4 | 53.3 | 0.6 | 14.5 | 0.13 | 2.3 | 23.4 | 4.8 | 57.2 | 0.5 | 14.7 | 0.07 | 2.4 | 23.5
3944 | Э76ХФ | Р65 | 8 | 50.55 | 27.0166667 | 50.55 | 2.99082745 | 0.3523954 | 0.104104 | 0.126385 | 0.153215 | 0.0384696 | 1544 | 1584 | 8.6807777 | 12376.8 | 113.7 | 1 | 14.263 | 0.135 | 0.05 | 0.368 | 0.065 | 0.02 | 0.048105 | 0.185 | 0.195 | 0.182 | 5573 | 0.002 | 0.482 | 0.328 | 0.107 | 0.677 | 0.006 | 0.011 | 0.069 | 0.009 | 0.026 | 0.443 | 0.001 | 0.003 | 0.002 | 0.779 | 0.0003 | 0.419 | 0.106 | 0.793 | 0.006 | 0.011 | 0.069 | 0.009 | 0.019 | 0.561 | 0.003 | 0.037 | 3.4 | 49.9 | 0.6 | 10 | 0.08 | 2.5 | 20 | 3.8 | 51.1 | 0.5 | 7.1 | 0.07 | 2.4 | 21.3
3945 | Э76ХФ | Р65 | 14 | 42.1833333 | 18.8333333 | 42.1833333 | 2.4624886 | 0.4308297 | 0.143572 | 0.194363 | 0.208877 | 0.0396555 | 1596 | 1577 | 12.5481807 | 11895.93 | 117.3 | 1 | 17.435 | 0.09 | 0.05 | 0.455 | 0.039 | 0.02 | 0.049588 | 0.243 | 0.301 | 0.251 | 3734 | 0.001 | 0.43 | 0.296 | 0.102 | 0.619 | 0.006 | 0.01 | 0.07 | 0.007 | 0.024 | 0.398 | 0.001 | 0.003 | 0.003 | 0.765 | 0.0003 | 0.418 | 0.101 | 0.791 | 0.006 | 0.011 | 0.069 | 0.008 | 0.016 | 0.564 | 0.002 | 0.038 | 3.6 | 52.9 | 0.5 | 13.3 | 0.19 | 2 | 26.1 | 4.4 | 54 | 0.4 | 14 | 0.11 | 2.1 | 25.5
3946 | Э76ХФ | Р65 | 5 | 40.5333333 | 21.75 | 40.5333333 | 2.99082745 | 0.3475174 | 0.138424 | 0.170775 | 0.194799 | 0.0398578 | 1569 | 1580 | 14.8810855 | 11558.62 | 116.7 | 1 | 20.106 | 0.085 | 0.05 | 0.354 | 0.08 | 0.02 | 0.049841 | 0.231 | 0.264 | 0.242 | 4190 | 0.002 | 0.498 | 0.303 | 0.098 | 0.635 | 0.007 | 0.01 | 0.064 | 0.006 | 0.024 | 0.417 | 0.001 | 0.002 | 0.003 | 0.77 | 0.0005 | 0.422 | 0.098 | 0.788 | 0.007 | 0.012 | 0.064 | 0.007 | 0.018 | 0.558 | 0.002 | 0.037 | 3.4 | 48.9 | 0.9 | 18.4 | 0.31 | 2.1 | 23.1 | 3.5 | 52.7 | 0.6 | 18.2 | 0.18 | 2 | 25.8
3947 | Э76ХФ | Р65 | 4 | 44.05 | 24.0333333 | 44.05 | 3.0896293 | 0.3720213 | 0.102388 | 0.140136 | 0.151114 | 0.0397707 | 1561 | 1580 | 25.7461975 | 11608.88 | 117 | 1 | 37.804 | 0.14 | 0.05 | 0.392 | 0.072 | 0.02 | 0.049732 | 0.176 | 0.217 | 0.179 | 4650 | 0.002 | 0.445 | 0.325 | 0.101 | 0.661 | 0.006 | 0.009 | 0.065 | 0.008 | 0.025 | 0.426 | 0.001 | 0.003 | 0.003 | 0.79 | 0.0003 | 0.414 | 0.101 | 0.797 | 0.006 | 0.011 | 0.065 | 0.01 | 0.017 | 0.553 | 0.003 | 0.038 | 3.2 | 44.6 | 0.7 | 8.2 | 0.22 | 2.6 | 17.4 | 4.7 | 55.9 | 0.5 | 9.1 | 0.1 | 2.5 | 22.1
3949 | Э76ХФ | Р65 | 5 | 44.05 | 19.85 | 44.05 | 2.0851393 | 0.3020762 | 0.083512 | 0.091642 | 0.144514 | 0.0388454 | 1586 | 1574 | 10.2009098 | 11295.72 | 113.4 | 1 | 14.95 | 0.116 | 0.05 | 0.311 | 0.061 | 0.02 | 0.048575 | 0.186 | 0.14 | 0.146 | 3737 | 0.002 | 0.52 | 0.347 | 0.113 | 0.703 | 0.006 | 0.01 | 0.066 | 0.009 | 0.023 | 0.441 | 0.001 | 0.003 | 0.003 | 0.772 | 0.0005 | 0.415 | 0.113 | 0.792 | 0.006 | 0.011 | 0.066 | 0.009 | 0.016 | 0.555 | 0.003 | 0.038 | 3.4 | 52.1 | 0.4 | 12.5 | 0.15 | 2.3 | 22.8 | 3.9 | 59.5 | 1 | 11.1 | 0.09 | 2.6 | 23
3950 | Э76ХФ | Р65 | 7 | 45.0166667 | 16.85 | 45.0166667 | 3 | 0.3365133 | 0.136708 | 0.11309 | 0.196682 | 0.0399154 | 1586 | 1578 | 14.4081325 | 11732.94 | 116.9 | 1 | 21.26 | 0.136 | 0.05 | 0.343 | 0.05 | 0.02 | 0.049913 | 0.258 | 0.172 | 0.239 | 3295 | 0.002 | 0.494 | 0.306 | 0.097 | 0.687 | 0.006 | 0.009 | 0.064 | 0.008 | 0.022 | 0.412 | 0.001 | 0.003 | 0.003 | 0.759 | 0.0004 | 0.421 | 0.096 | 0.788 | 0.006 | 0.011 | 0.064 | 0.009 | 0.016 | 0.562 | 0.003 | 0.039 | 3.9 | 48.6 | 0.5 | 13.4 | 0.21 | 2.1 | 22.8 | 3.8 | 50.5 | 0.4 | 11.3 | 0.13 | 2.2 | 22.9
3952 | Э76ХФ | Р65 | 8 | 44.85 | 22.9 | 44.85 | 3.4605209 | 0.3590197 | 0.143572 | 0.151169 | 0.165037 | 0.0398578 | 1555 | 1576 | 14.8275568 | 12149.34 | 117 | 1 | 21.224 | 0.086 | 0.05 | 0.368 | 0.049 | 0.02 | 0.049841 | 0.193 | 0.234 | 0.251 | 4637 | 0.002 | 0.456 | 0.298 | 0.1 | 0.66 | 0.007 | 0.011 | 0.079 | 0.005 | 0.021 | 0.437 | 0.002 | 0.002 | 0.003 | 0.768 | 0.0003 | 0.418 | 0.1 | 0.787 | 0.007 | 0.013 | 0.079 | 0.006 | 0.014 | 0.557 | 0.003 | 0.037 | 3.5 | 56.5 | 0.6 | 13.1 | 0.15 | 2.6 | 21.8 | 4.9 | 60.8 | 0.5 | 8 | 0.07 | 2.7 | 22.5
3953 | Э76ХФ | Р65 | 10 | 42.8333333 | 17.0166667 | 42.8333333 | 2.7338869 | 0.3154915 | 0.108424 | 0.113708 | 0.17236 | 0.0386431 | 1591 | 1590 | 18.5203891 | 12291.48 | 113.2 | 1 | 26.443 | 0.086 | 0.05 | 0.322 | 0.05 | 0.02 | 0.048322 | 0.22 | 0.174 | 0.191 | 3486 | 0.002 | 0.495 | 0.327 | 0.101 | 0.685 | 0.006 | 0.01 | 0.07 | 0.009 | 0.022 | 0.426 | 0.001 | 0.003 | 0.003 | 0.761 | 0.0003 | 0.419 | 0.099 | 0.789 | 0.006 | 0.012 | 0.07 | 0.009 | 0.017 | 0.56 | 0.002 | 0.038 | 3.7 | 45 | 0.8 | 14.8 | 0.14 | 2.1 | 21.4 | 4.1 | 54.1 | 0.7 | 18.2 | 0.19 | 2.2 | 24.8
3954 | Э76ХФ | Р65 | 12 | 54.85 | 29.1166667 | 54.85 | 3.7585752 | 0.351265 | 0.13019 | 0.125787 | 0.154343 | 0.0382672 | 1568 | 1622 | 14.7828971 | 13384.09 | 111.8 | 1 | 26.987 | 0.16 | 0.05 | 0.361 | 0.05 | 0.02 | 0.047852 | 0.187 | 0.194 | 0.235 | 6495 | 0.002 | 0.483 | 0.302 | 0.11 | 0.669 | 0.006 | 0.011 | 0.075 | 0.007 | 0.024 | 0.428 | 0.001 | 0.003 | 0.003 | 0.76 | 0.0004 | 0.422 | 0.109 | 0.794 | 0.006 | 0.012 | 0.075 | 0.007 | 0.014 | 0.559 | 0.003 | 0.038 | 3.2 | 57 | 0.2 | 13.6 | 0.33 | 2.2 | 25.7 | 3.5 | 58.3 | 0.6 | 9.5 | 0.15 | 2.2 | 26.4
3955 | Э76ХФ | Р65 | 25 | 43.8666667 | 25.3333333 | 43.8666667 | 3.7065502 | 0.32239 | 0.135176 | 0.146161 | 0.189467 | 0.038903 | 1552 | 1594 | 12.6348784 | 12969.47 | 114.9 | 1 | 18.475 | 0.162 | 0.06 | 0.315 | 0.076 | 0.02 | 0.048647 | 0.233 | 0.225 | 0.244 | 5476 | 0.002 | 0.493 | 0.3 | 0.106 | 0.657 | 0.006 | 0.011 | 0.074 | 0.007 | 0.024 | 0.417 | 0.001 | 0.003 | 0.003 | 0.753 | 0.0004 | 0.421 | 0.109 | 0.793 | 0.006 | 0.012 | 0.074 | 0.008 | 0.015 | 0.549 | 0.002 | 0.037 | 4.4 | 51.2 | 1 | 16.5 | 0.45 | 2.1 | 25 | 3.9 | 56.8 | 0.5 | 10.9 | 0.13 | 2.1 | 26.5
3956 | Э76ХФ | Р65 | 16 | 58.05 | 31.6166667 | 58.05 | 3 | 0.3844 | 0.163984 | 0.216687 | 0.222615 | 0.0405232 | 1550 | 1588 | 21.6320413 | 12378.91 | 118.3 | 1 | 41.858 | 0.184 | 0.05 | 0.392 | 0.075 | 0.02 | 0.050673 | 0.255 | 0.336 | 0.296 | 6523 | 0.001 | 0.447 | 0.281 | 0.085 | 0.598 | 0.005 | 0.01 | 0.071 | 0.006 | 0.022 | 0.39 | 0.001 | 0.003 | 0.003 | 0.776 | 0.0004 | 0.418 | 0.084 | 0.784 | 0.005 | 0.013 | 0.072 | 0.007 | 0.015 | 0.556 | 0.002 | 0.037 | 3.4 | 52.1 | 0.6 | 14.1 | 0.43 | 2 | 25.5 | 3.7 | 53.9 | 0.3 | 12.1 | 0.1 | 2.1 | 25.4
3957 | Э76ХФ | Р65 | 1 | 46.3666667 | 21.0166667 | 46.3666667 | 3.8327474 | 0.122185 | 0.133514 | 0.131013 | 0.162193 | 0.0371677 | 1569 | 1605 | 11.1051516 | 13255.19 | 108.5 | 1 | 16.886 | 0.252 | 0.04 | 0.086 | 0.045 | 0.01 | 0.046477 | 0.197 | 0.202 | 0.241 | 4643 | 0.001 | 0.468 | 0.29 | 0.089 | 0.65 | 0.005 | 0.01 | 0.063 | 0.008 | 0.023 | 0.433 | 0.001 | 0.003 | 0.003 | 0.76 | 0.0003 | 0.418 | 0.087 | 0.796 | 0.005 | 0.011 | 0.062 | 0.009 | 0.015 | 0.558 | 0.002 | 0.039 | 3 | 54.4 | 0.9 | 13.9 | 1 | 2.1 | 25.6 | 3.2 | 55.3 | 0.3 | 12.1 | 0.33 | 2.1 | 26.1
3958 | Э76ХФ | Р65 | 34 | 47.2166667 | 27.2166667 | 47.2166667 | 4.7421561 | 0.397155 | 0.162322 | 0.191634 | 0.176566 | 0.0398578 | 1524 | 1572 | 12.8730245 | 13802.57 | 117.2 | 1 | 19.685 | 0.146 | 0.05 | 0.409 | 0.049 | 0.02 | 0.049841 | 0.194 | 0.298 | 0.293 | 6261 | 0.002 | 0.487 | 0.279 | 0.093 | 0.625 | 0.009 | 0.009 | 0.075 | 0.006 | 0.02 | 0.422 | 0.002 | 0.002 | 0.003 | 0.75 | 0.0002 | 0.421 | 0.092 | 0.786 | 0.009 | 0.011 | 0.075 | 0.007 | 0.016 | 0.555 | 0.003 | 0.037 | 3.9 | 53.7 | 0.4 | 13.2 | 0.29 | 2.2 | 24 | 3.7 | 50.8 | 0.4 | 8.3 | 0.14 | 2.4 | 21
3959 | Э76ХФ | Р65 | 40 | 42.8833333 | 23.4833333 | 42.8833333 | 4.3244223 | 0.378615 | 0.14127 | 0.126487 | 0.157109 | 0.0384696 | 1534 | 1581 | 13.8332068 | 13288.57 | 113.4 | 1 | 19.232 | 0.151 | 0.06 | 0.384 | 0.083 | 0.02 | 0.048105 | 0.191 | 0.195 | 0.255 | 5201 | 0.002 | 0.455 | 0.291 | 0.108 | 0.669 | 0.007 | 0.009 | 0.07 | 0.007 | 0.023 | 0.435 | 0.001 | 0.003 | 0.003 | 0.78 | 0.0003 | 0.417 | 0.108 | 0.789 | 0.007 | 0.011 | 0.07 | 0.008 | 0.013 | 0.562 | 0.003 | 0.038 | 3.9 | 53.4 | 0.5 | 11.7 | 0.24 | 2.2 | 24.8 | 3.6 | 56.3 | 0.3 | 11.7 | 0.28 | 2.2 | 26.1
3960 | Э76ХФ | Р65 | 36 | 44.8666667 | 20.85 | 44.8666667 | 2.9681172 | 0.40199 | 0.162876 | 0.164058 | 0.225858 | 0.039366 | 1563 | 1574 | 16.9843239 | 12215.83 | 115.7 | 1 | 25.401 | 0.346 | 0.05 | 0.416 | 0.05 | 0.02 | 0.049226 | 0.282 | 0.252 | 0.294 | 4245 | 0.001 | 0.451 | 0.276 | 0.086 | 0.632 | 0.006 | 0.011 | 0.069 | 0.007 | 0.022 | 0.379 | 0.001 | 0.003 | 0.003 | 0.747 | 0.0003 | 0.416 | 0.087 | 0.784 | 0.006 | 0.014 | 0.07 | 0.008 | 0.014 | 0.561 | 0.003 | 0.038 | 3.3 | 49.4 | 0.6 | 14.2 | 0.48 | 1.9 | 26.2 | 3.6 | 54.1 | 0.5 | 11.6 | 0.21 | 2.1 | 25.9
3961 | Э76ХФ | Р65 | 34 | 44.05 | 19.1666667 | 44.05 | 3.7889101 | 0.35425 | 0.151796 | 0.141975 | 0.197363 | 0.0395108 | 1571 | 1579 | 25.5370735 | 12415.3 | 116.2 | 1 | 37.426 | 0.227 | 0.05 | 0.36 | 0.059 | 0.02 | 0.049407 | 0.247 | 0.218 | 0.274 | 3966 | 0.002 | 0.466 | 0.29 | 0.098 | 0.661 | 0.007 | 0.01 | 0.074 | 0.008 | 0.023 | 0.41 | 0.001 | 0.003 | 0.003 | 0.784 | 0.0004 | 0.412 | 0.096 | 0.777 | 0.007 | 0.014 | 0.074 | 0.009 | 0.016 | 0.558 | 0.002 | 0.037 | 3.4 | 50.1 | 0.7 | 15.9 | 0.58 | 2 | 25.1 | 3.6 | 53.9 | 0.5 | 13.1 | 0.17 | 2.1 | 25.8
3962 | Э76ХФ | Р65 | 38 | 43.05 | 23.7 | 43.05 | 3.7083906 | 0.28918 | 0.118556 | 0.062709 | 0.118043 | 0.0370517 | 1528 | 1576 | 21.5602787 | 13397.47 | 108.8 | 1 | 30.939 | 0.177 | 0.05 | 0.289 | 0.084 | 0.02 | 0.046332 | 0.157 | 0.095 | 0.214 | 5292 | 0.002 | 0.532 | 0.308 | 0.111 | 0.729 | 0.011 | 0.011 | 0.089 | 0.008 | 0.021 | 0.464 | 0.002 | 0.003 | 0.003 | 0.769 | 0.0003 | 0.416 | 0.108 | 0.79 | 0.011 | 0.012 | 0.088 | 0.008 | 0.014 | 0.56 | 0.003 | 0.038 | 3.4 | 54.5 | 0.5 | 15.2 | 0.17 | 2.2 | 25 | 3.3 | 56.5 | 0.3 | 11.5 | 0.25 | 2.2 | 25.9
3963 | Э76ХФ | Р65 | 41 | 42.0666667 | 22.5 | 42.0666667 | 3 | 0.408725 | 0.167862 | 0.173028 | 0.208938 | 0.0403497 | 1546 | 1579 | 18.7445325 | 13189.33 | 119.1 | 1 | 26.284 | 0.227 | 0.05 | 0.423 | 0.077 | 0.02 | 0.050456 | 0.252 | 0.267 | 0.303 | 4946 | 0.002 | 0.448 | 0.281 | 0.111 | 0.639 | 0.007 | 0.01 | 0.074 | 0.008 | 0.025 | 0.405 | 0.001 | 0.003 | 0.003 | 0.761 | 0.0004 | 0.422 | 0.109 | 0.788 | 0.007 | 0.013 | 0.074 | 0.009 | 0.016 | 0.567 | 0.003 | 0.038 | 4.1 | 53.6 | 0.6 | 13.7 | 0.19 | 2.1 | 25.3 | 4.1 | 55.5 | 0.3 | 11.5 | 0.13 | 2.1 | 26.7
3965 | Э76ХФ | Р65 | 33 | 47.3666667 | 21.3833333 | 47.3666667 | 3.0429907 | 0.41456 | 0.137392 | 0.124426 | 0.299581 | 0.0383536 | 1587 | 1599 | 19.4384923 | 12261.89 | 113.4 | 1 | 28.364 | 0.472 | 0.05 | 0.438 | 0.051 | 0.02 | 0.04796 | 0.417 | 0.185 | 0.248 | 4370 | 0.002 | 0.431 | 0.295 | 0.11 | 0.649 | 0.006 | 0.01 | 0.07 | 0.013 | 0.027 | 0.32 | 0.001 | 0.005 | 0.003 | 0.78 | 0.0005 | 0.416 | 0.109 | 0.79 | 0.006 | 0.013 | 0.071 | 0.015 | 0.017 | 0.537 | 0.002 | 0.04 | 4.1 | 47.7 | 0.8 | 15.8 | 1.2 | 1.7 | 27.3 | 3.7 | 55.9 | 0.4 | 11.8 | 0.17 | 2.1 | 26.8
3966 | Э76ХФ | Р65 | 37 | 44.3666667 | 20.85 | 44.3666667 | 3.2107023 | 0.41162 | 0.159552 | 0.177144 | 0.211018 | 0.0392501 | 1552 | 1572 | 20.1669113 | 13332.37 | 116 | 1 | 29.763 | 0.19 | 0.05 | 0.428 | 0.02 | 0.02 | 0.049081 | 0.256 | 0.273 | 0.288 | 4633 | 0.002 | 0.43 | 0.283 | 0.105 | 0.627 | 0.01 | 0.011 | 0.082 | 0.007 | 0.023 | 0.394 | 0.001 | 0.003 | 0.003 | 0.759 | 0.0003 | 0.419 | 0.106 | 0.786 | 0.01 | 0.014 | 0.083 | 0.008 | 0.015 | 0.554 | 0.002 | 0.037 | 3.6 | 49.3 | 0.9 | 17.5 | 0.73 | 1.9 | 26.1 | 4.7 | 56.2 | 0.4 | 14.5 | 0.1 | 2.3 | 24.1
3967 | Э76ХФ | Р65 | 38 | 47.8666667 | 21.8333333 | 47.8666667 | 2.8423475 | 0.41035 | 0.167308 | 0.20235 | 0.237581 | 0.0396555 | 1586 | 1585 | 16.3713537 | 12179.54 | 115.6 | 1 | 26.035 | 0.392 | 0.05 | 0.424 | 0.044 | 0.02 | 0.049588 | 0.287 | 0.312 | 0.302 | 4432 | 0.002 | 0.449 | 0.277 | 0.119 | 0.611 | 0.007 | 0.011 | 0.07 | 0.008 | 0.025 | 0.378 | 0.001 | 0.003 | 0.003 | 0.755 | 0.0003 | 0.422 | 0.121 | 0.799 | 0.007 | 0.012 | 0.071 | 0.009 | 0.018 | 0.553 | 0.002 | 0.039 | 3 | 47.5 | 1 | 14.7 | 0.78 | 1.9 | 25.3 | 4.7 | 56.2 | 1 | 9.3 | 0.18 | 2.2 | 25.3
3968 | Э76ХФ | Р65 | 7 | 45.5666667 | 18.2166667 | 45.5666667 | 1.9714286 | 0.509715 | 0.227694 | 0.331414 | 0.366745 | 0.0376307 | 1642 | 1581 | 24.3728442 | 10991.03 | 112.7 | 1 | 35.801 | 0.437 | 0.497 | 0.144 | 0.027 | 0.02 | 0.047056 | 0.435 | 0.512 | 0.411 | 3337 | 0.001 | 0.34 | 0.213 | 0.126 | 0.488 | 0.007 | 0.008 | 0.122 | 0.012 | 0.031 | 0.263 | 0.001 | 0.002 | 0.003 | 0.753 | 0.0004 | 0.413 | 0.124 | 0.791 | 0.007 | 0.012 | 0.122 | 0.014 | 0.021 | 0.555 | 0.002 | 0.037 | 3.3 | 48.4 | 0.9 | 14.7 | 0.59 | 1.8 | 27.5 | 3.9 | 57.2 | 0.6 | 10.6 | 0.25 | 2.2 | 26.3
3970 | Э76ХФ | Р65 | 6 | 44.7 | 23.8833333 | 44.7 | 4.1515054 | 0.40388 | 0.117448 | 0.135292 | 0.149984 | 0.0396843 | 1551 | 1581 | 23.3154362 | 12478.16 | 114.2 | 1 | 17.37 | 0.209 | 0.05 | 0.428 | 0.071 | 0.02 | 0.049624 | 0.178 | 0.209 | 0.212 | 4967 | 0.001 | 0.437 | 0.317 | 0.11 | 0.679 | 0.01 | 0.009 | 0.084 | 0.008 | 0.026 | 0.441 | 0.001 | 0.003 | 0.002 | 0.75 | 0.0002 | 0.414 | 0.109 | 0.793 | 0.009 | 0.009 | 0.085 | 0.009 | 0.022 | 0.544 | 0.002 | 0.038 | 3.5 | 46.4 | 1.1 | 18.6 | 0.32 | 1.9 | 24.3 | 3.6 | 55.8 | 0.7 | 10.9 | 0.25 | 2.1 | 26.8
3971 | Э76ХФ | Р65 | 9 | 52.2 | 25.8833333 | 52.2 | 3.0476751 | 0.416525 | 0.132406 | 0.130594 | 0.183819 | 0.0390478 | 1577 | 1584 | 17.0511494 | 12121.31 | 114.5 | 1 | 29.669 | 0.272 | 0.05 | 0.441 | 0.027 | 0.02 | 0.048828 | 0.233 | 0.2 | 0.239 | 5229 | 0.002 | 0.436 | 0.302 | 0.106 | 0.68 | 0.006 | 0.01 | 0.069 | 0.009 | 0.023 | 0.424 | 0.002 | 0.003 | 0.003 | 0.777 | 0.0004 | 0.418 | 0.105 | 0.798 | 0.007 | 0.01 | 0.069 | 0.009 | 0.016 | 0.55 | 0.002 | 0.038 | 3.6 | 49.4 | 1.4 | 16.3 | 0.64 | 2.1 | 24.1 | 3.4 | 56.6 | 0.6 | 9.5 | 0.21 | 2.1 | 26.5
3973 | Э76ХФ | Р65 | 18 | 41.5166667 | 20.05 | 41.5166667 | 3.57246 | 0.398448 | 0.1662 | 0.199844 | 0.192874 | 0.0392789 | 1588 | 1587 | 16.094588 | 12601.5 | 112.5 | 1 | 22.139 | 0.3 | 0.05 | 0.406 | 0.028 | 0.02 | 0.049117 | 0.218 | 0.31 | 0.3 | 4211 | 0.002 | 0.464 | 0.277 | 0.109 | 0.615 | 0.006 | 0.009 | 0.062 | 0.007 | 0.022 | 0.409 | 0.001 | 0.002 | 0.003 | 0.758 | 0.0004 | 0.419 | 0.109 | 0.792 | 0.006 | 0.012 | 0.064 | 0.008 | 0.018 | 0.555 | 0.002 | 0.038 | 3.9 | 49.6 | 0.6 | 17.7 | 0.33 | 1.9 | 26.8 | 3.5 | 56.9 | 0.7 | 9.6 | 0.19 | 2.1 | 27.2
3974 | Э76ХФ | Р65 | 17 | 45.7166667 | 26.55 | 45.7166667 | 3.7197191 | 0.332089 | 0.142932 | 0.156578 | 0.193361 | 0.0384472 | 1606 | 1627 | 15.1120433 | 12047.46 | 111.6 | 1 | 18.613 | 0.239 | 0.05 | 0.303 | 0.02 | 0.02 | 0.048286 | 0.237 | 0.241 | 0.258 | 5331 | 0.002 | 0.491 | 0.289 | 0.1 | 0.655 | 0.006 | 0.008 | 0.059 | 0.011 | 0.022 | 0.417 | 0.001 | 0.003 | 0.003 | 0.751 | 0.0003 | 0.413 | 0.101 | 0.799 | 0.006 | 0.01 | 0.06 | 0.012 | 0.016 | 0.559 | 0.002 | 0.038 | 3.2 | 48.7 | 0.6 | 18.8 | 0.33 | 1.9 | 26.3 | 3.5 | 53.1 | 0.5 | 12.2 | 0.17 | 2.1 | 26
3975 | Э76ХФ | Р65 | 12 | 49.05 | 21.8833333 | 49.05 | 3.42877 | 0.421334 | 0.190022 | 0.236712 | 0.25512 | 0.0397726 | 1606 | 1604 | 16.7975533 | 12653.47 | 116.4 | 1 | 25.173 | 0.269 | 0.05 | 0.419 | 0.021 | 0.02 | 0.050275 | 0.3 | 0.366 | 0.343 | 4615 | 0.001 | 0.459 | 0.258 | 0.092 | 0.58 | 0.006 | 0.01 | 0.058 | 0.008 | 0.023 | 0.362 | 0.001 | 0.003 | 0.003 | 0.753 | 0.0003 | 0.413 | 0.091 | 0.799 | 0.006 | 0.012 | 0.059 | 0.009 | 0.019 | 0.563 | 0.002 | 0.039 | 2.9 | 46.4 | 1.2 | 17.1 | 0.77 | 1.9 | 24.6 | 3.8 | 53 | 0.6 | 12.6 | 0.2 | 2.1 | 26.4
3977 | Э76ХФ | Р65 | 6 | 44.8666667 | 19.1666667 | 44.8666667 | 2.6416569 | 0.493595 | 0.155674 | 0.201772 | 0.23934 | 0.0400012 | 1619 | 1588 | 18.8119092 | 11623.3 | 116.4 | 1 | 28.082 | 0.204 | 0.05 | 0.529 | 0.084 | 0.02 | 0.050564 | 0.29 | 0.311 | 0.281 | 3713 | 0.002 | 0.384 | 0.284 | 0.096 | 0.606 | 0.006 | 0.009 | 0.063 | 0.007 | 0.032 | 0.37 | 0.001 | 0.003 | 0.003 | 0.769 | 0.0004 | 0.413 | 0.097 | 0.779 | 0.006 | 0.013 | 0.064 | 0.008 | 0.022 | 0.56 | 0.002 | 0.038 | 3.7 | 49.8 | 0.9 | 14.9 | 0.51 | 1.9 | 26 | 4.3 | 54.5 | 1 | 9.4 | 0.24 | 2.1 | 26
3978 | Э76ХФ | Р65 | 13 | 42.5666667 | 16.9 | 42.5666667 | 3.8100775 | 0.344475 | 0.098058 | 0.067702 | 0.155415 | 0.038256 | 1598 | 1578 | 18.4414422 | 12415.38 | 112.3 | 1 | 25.859 | 0.076 | 0.05 | 0.361 | 0.05 | 0.02 | 0.048358 | 0.215 | 0.101 | 0.177 | 3497 | 0.002 | 0.49 | 0.33 | 0.1 | 0.731 | 0.007 | 0.009 | 0.07 | 0.011 | 0.023 | 0.442 | 0.002 | 0.004 | 0.003 | 0.755 | 0.0006 | 0.414 | 0.098 | 0.797 | 0.007 | 0.009 | 0.069 | 0.011 | 0.017 | 0.566 | 0.003 | 0.04 | 3.7 | 52.7 | 3.7 | 13 | 0.42 | 2.1 | 25 | 3.7 | 54.8 | 0.7 | 12 | 0.21 | 2.1 | 26.3
3979 | Э76ХФ | Р65 | 10 | 43.2 | 13.15 | 43.2 | 2.4210526 | 0.337145 | 0.129082 | 0.069436 | 0.150138 | 0.0378264 | 1628 | 1584 | 17.2832388 | 11867.68 | 111 | 1 | 24.547 | 0.174 | 0.05 | 0.346 | 0.048 | 0.02 | 0.047815 | 0.206 | 0.104 | 0.233 | 2601 | 0.002 | 0.496 | 0.306 | 0.094 | 0.723 | 0.007 | 0.009 | 0.066 | 0.01 | 0.02 | 0.44 | 0.001 | 0.003 | 0.002 | 0.766 | 0.0003 | 0.418 | 0.096 | 0.788 | 0.007 | 0.01 | 0.067 | 0.011 | 0.016 | 0.548 | 0.002 | 0.038 | 3.3 | 53.1 | 0.7 | 15.5 | 0.16 | 2.1 | 25.8 | 3.6 | 55.3 | 0.6 | 10.6 | 0.17 | 2.1 | 27
3981 | Э76ХФ | Р65 | 15 | 41.2333333 | 24.7 | 41.2333333 | 3.1113886 | 0.3731535 | 0.145702 | 0.12523 | 0.193863 | 0.0384277 | 1555 | 1591 | 15.9575149 | 12541.7 | 112.1 | 1 | 21.618 | 0.208 | 0.05 | 0.368 | 0.056 | 0.02 | 0.048575 | 0.251 | 0.191 | 0.263 | 5163 | 0.001 | 0.455 | 0.288 | 0.104 | 0.671 | 0.007 | 0.009 | 0.067 | 0.006 | 0.022 | 0.415 | 0.001 | 0.003 | 0.002 | 0.757 | 0.0003 | 0.414 | 0.103 | 0.781 | 0.007 | 0.012 | 0.067 | 0.007 | 0.016 | 0.549 | 0.002 | 0.038 | 3.5 | 50.9 | 0.5 | 17.3 | 0.27 | 2 | 25 | 3.9 | 55.7 | 0.6 | 11.1 | 0.2 | 2.1 | 26
3982 | Э76ХФ | Р65 | 18 | 41.8833333 | 24.1833333 | 41.8833333 | 3.7757848 | 0.37571 | 0.125204 | 0.079274 | 0.187883 | 0.0396578 | 1539 | 1573 | 26.633267 | 12313.44 | 116.5 | 1 | 37.183 | 0.174 | 0.05 | 0.394 | 0.073 | 0.02 | 0.05013 | 0.261 | 0.118 | 0.226 | 4963 | 0.002 | 0.468 | 0.312 | 0.104 | 0.717 | 0.007 | 0.008 | 0.075 | 0.01 | 0.025 | 0.429 | 0.002 | 0.003 | 0.003 | 0.773 | 0.0004 | 0.419 | 0.106 | 0.791 | 0.008 | 0.011 | 0.075 | 0.011 | 0.018 | 0.543 | 0.003 | 0.038 | 3.6 | 49.4 | 1.1 | 14.2 | 0.28 | 2 | 24.9 | 3.7 | 55.6 | 0.6 | 10.7 | 0.22 | 2.2 | 25.8
3986 | Э76ХФ | Р65 | 12 | 43.0333333 | 19.9166667 | 43.0333333 | 2.5796101 | 0.39156 | 0.154012 | 0.158834 | 0.206731 | 0.0390859 | 1574 | 1577 | 13.8818928 | 11815.23 | 115.1 | 1 | 19.72 | 0.172 | 0.05 | 0.405 | 0.076 | 0.02 | 0.049407 | 0.257 | 0.244 | 0.278 | 3922 | 0.001 | 0.477 | 0.287 | 0.122 | 0.644 | 0.008 | 0.009 | 0.086 | 0.008 | 0.023 | 0.411 | 0.001 | 0.003 | 0.003 | 0.784 | 0.0003 | 0.411 | 0.122 | 0.782 | 0.008 | 0.011 | 0.087 | 0.009 | 0.017 | 0.566 | 0.002 | 0.038 | 3.2 | 42.7 | 0.7 | 16.8 | 0.34 | 2 | 21.6 | 3.5 | 53.9 | 0.5 | 12.5 | 0.19 | 2.2 | 25
3989 | Э76ХФ | Р65 | 16 | 48.85 | 22.9666667 | 48.85 | 2 | 0.396065 | 0.154566 | 0.195942 | 0.210331 | 0.038828 | 1572 | 1589 | 19.9273411 | 11829.32 | 113.8 | 1 | 32.393 | 0.086 | 0.05 | 0.409 | 0.083 | 0.02 | 0.049081 | 0.247 | 0.303 | 0.279 | 4528 | 0.002 | 0.465 | 0.285 | 0.106 | 0.614 | 0.006 | 0.009 | 0.068 | 0.007 | 0.024 | 0.407 | 0.001 | 0.003 | 0.003 | 0.773 | 0.0003 | 0.42 | 0.105 | 0.788 | 0.006 | 0.012 | 0.068 | 0.008 | 0.015 | 0.548 | 0.002 | 0.038 | 3.3 | 51.4 | 1.3 | 14.3 | 0.65 | 2 | 25.1 | 3.8 | 55.4 | 0.9 | 10 | 0.24 | 2.1 | 26.4
3991 | Э90ХАФ | Р65 | 30 | 51.35 | 28.0833333 | 51.1666667 | 4.0726479 | 0.56907 | 0.140716 | 0.225722 | 0.176223 | 0.0926316 | 1555 | 1583 | 21.3065321 | 13752.64 | 114.3 | 1 | 22.289 | 0.376 | 0.05 | 0.624 | 0.065 | 0.02 | 0.102575 | 0.181 | 0.352 | 0.254 | 6437 | 0.002 | 0.404 | 0.173 | 0.113 | 0.574 | 0.006 | 0.009 | 0.075 | 0.007 | 0.028 | 0.392 | 0.001 | 0.003 | 0.003 | 0.848 | 0.0003 | 0.294 | 0.115 | 0.79 | 0.007 | 0.015 | 0.075 | 0.009 | 0.021 | 0.545 | 0.003 | 0.086 | 3.3 | 48.4 | 1.1 | 14.8 | 1.7 | 1.8 | 27.2 | 3.5 | 50 | 0.4 | 7.3 | 0.12 | 2.1 | 24.3
3992 | Э90ХАФ | Р65 | 35 | 50.7 | 19.8833333 | 50.5333333 | 3 | 0.556535 | 0.137946 | 0.22767 | 0.200997 | 0.0939969 | 1602 | 1584 | 18.4159664 | 12142.83 | 116.5 | 1 | 21.915 | 0.262 | 0.05 | 0.609 | 0.049 | 0.02 | 0.103696 | 0.219 | 0.354 | 0.249 | 4024 | 0.002 | 0.431 | 0.175 | 0.13 | 0.591 | 0.008 | 0.009 | 0.079 | 0.008 | 0.031 | 0.385 | 0.001 | 0.002 | 0.003 | 0.849 | 0.0003 | 0.29 | 0.129 | 0.795 | 0.008 | 0.016 | 0.079 | 0.009 | 0.02 | 0.549 | 0.002 | 0.085 | 3.3 | 48.1 | 1.4 | 15.1 | 0.97 | 1.8 | 27.3 | 3.4 | 56.1 | 0.4 | 7.9 | 0.11 | 2 | 28
3993 | Э90ХАФ | Р65 | 30 | 45.8666667 | 21.8166667 | 45.7 | 3.0553435 | 0.5701 | 0.130744 | 0.205008 | 0.198092 | 0.0928752 | 1600 | 1591 | 19.0051888 | 12788.39 | 115.8 | 1 | 20.552 | 0.346 | 0.05 | 0.628 | 0.039 | 0.02 | 0.102033 | 0.224 | 0.318 | 0.236 | 4650 | 0.002 | 0.408 | 0.178 | 0.108 | 0.607 | 0.008 | 0.009 | 0.094 | 0.008 | 0.023 | 0.376 | 0.001 | 0.003 | 0.003 | 0.862 | 0.0004 | 0.289 | 0.111 | 0.79 | 0.008 | 0.015 | 0.094 | 0.01 | 0.017 | 0.545 | 0.002 | 0.084 | 5.1 | 42.2 | 1.3 | 22.1 | 0.92 | 1.7 | 25 | 3.6 | 55.6 | 0.7 | 11.2 | 0.24 | 2.1 | 26.5
3994 | Э90ХАФ | Р65 | 32 | 45.2166667 | 18.3333333 | 45.05 | 3.2901316 | 0.57297 | 0.139608 | 0.227326 | 0.211115 | 0.0931393 | 1590 | 1575 | 19.2796813 | 12914.18 | 116.8 | 1 | 24.196 | 0.543 | 0.05 | 0.629 | 0.032 | 0.02 | 0.102648 | 0.235 | 0.353 | 0.252 | 3946 | 0.002 | 0.412 | 0.175 | 0.128 | 0.585 | 0.008 | 0.009 | 0.084 | 0.007 | 0.032 | 0.369 | 0.001 | 0.002 | 0.003 | 0.841 | 0.0004 | 0.292 | 0.127 | 0.791 | 0.008 | 0.013 | 0.084 | 0.009 | 0.022 | 0.534 | 0.002 | 0.081 | 3.3 | 46.5 | 1 | 17.9 | 0.9 | 1.7 | 27.1 | 3.1 | 53 | 0.9 | 11 | 0.26 | 2 | 28.6
3995 | Э90ХАФ | Р65 | 37 | 49.8833333 | 20.6833333 | 49.5666667 | 4.2913907 | 0.544255 | 0.11357 | 0.161404 | 0.141692 | 0.0888993 | 1563 | 1571 | 16.0997773 | 13515.23 | 111.7 | 1 | 20.08 | 0.174 | 0.05 | 0.601 | 0.093 | 0.02 | 0.098126 | 0.154 | 0.251 | 0.205 | 4659 | 0.002 | 0.395 | 0.186 | 0.113 | 0.637 | 0.007 | 0.009 | 0.073 | 0.009 | 0.027 | 0.418 | 0.001 | 0.003 | 0.003 | 0.852 | 0.0003 | 0.289 | 0.113 | 0.796 | 0.007 | 0.013 | 0.073 | 0.01 | 0.021 | 0.546 | 0.003 | 0.084 | 3.7 | 49.2 | 1.1 | 16.2 | 0.67 | 1.9 | 25.9 | 4.1 | 54.7 | 0.6 | 14.5 | 0.29 | 2.1 | 25.5
3996 | Э90ХАФ | Р65 | 45 | 51.05 | 25.5 | 50.7333333 | 2.9015595 | 0.52901 | 0.124096 | 0.139666 | 0.104575 | 0.0893334 | 1548 | 1572 | 15.6200585 | 12797.65 | 112.1 | 1 | 20.766 | 0.087 | 0.05 | 0.581 | 0.049 | 0.02 | 0.098452 | 0.105 | 0.218 | 0.224 | 5439 | 0.002 | 0.432 | 0.182 | 0.113 | 0.662 | 0.012 | 0.009 | 0.094 | 0.007 | 0.023 | 0.432 | 0.002 | 0.002 | 0.003 | 0.847 | 0.0003 | 0.291 | 0.111 | 0.788 | 0.012 | 0.013 | 0.093 | 0.007 | 0.019 | 0.54 | 0.003 | 0.082 | 2.9 | 48.8 | 0.5 | 9.3 | 0.15 | 2.2 | 22.2 | 3.9 | 54.2 | 0.2 | 4.4 | 0.09 | 2.4 | 23
3997 | Э90ХАФ | Р65 | 53 | 50.4 | 26.3 | 49.8833333 | 4.2281603 | 0.561495 | 0.134622 | 0.168934 | 0.141803 | 0.0920777 | 1544 | 1564 | 17.4302232 | 13044.87 | 115.7 | 1 | 16.917 | 0.086 | 0.05 | 0.618 | 0.06 | 0.02 | 0.10149 | 0.151 | 0.263 | 0.243 | 5718 | 0.002 | 0.413 | 0.177 | 0.109 | 0.655 | 0.007 | 0.009 | 0.074 | 0.007 | 0.024 | 0.419 | 0.002 | 0.002 | 0.003 | 0.864 | 0.0003 | 0.288 | 0.107 | 0.798 | 0.007 | 0.013 | 0.074 | 0.008 | 0.019 | 0.551 | 0.003 | 0.083 | 3.1 | 47.7 | 0.5 | 9.9 | 0.12 | 2.3 | 21 | 4.3 | 53.8 | 0.3 | 9.9 | 0.09 | 2.1 | 25.7
3999 | Э90ХАФ | Р65 | 53 | 43.6833333 | 17.5 | 43.6833333 | 3.7399125 | 0.60519 | 0.12742 | 0.204482 | 0.224115 | 0.0929035 | 1567 | 1578 | 19.3788389 | 14276.57 | 114.4 | 1 | 21.419 | 0.251 | 0.05 | 0.672 | 0.083 | 0.02 | 0.10225 | 0.265 | 0.316 | 0.23 | 4164 | 0.002 | 0.375 | 0.183 | 0.1 | 0.615 | 0.007 | 0.008 | 0.068 | 0.007 | 0.031 | 0.362 | 0.001 | 0.003 | 0.003 | 0.848 | 0.0003 | 0.287 | 0.101 | 0.799 | 0.007 | 0.014 | 0.069 | 0.009 | 0.023 | 0.539 | 0.003 | 0.082 | 3.4 | 48.7 | 1 | 15 | 0.95 | 1.9 | 25.1 | 3.8 | 55.1 | 0.3 | 10 | 0.12 | 2.1 | 26.6
4000 | Э90ХАФ | Р65 | 45 | 45.2166667 | 22.4666667 | 45.0666667 | 3 | 0.552355 | 0.134622 | 0.18692 | 0.134516 | 0.091083 | 1553 | 1575 | 15.5143588 | 13163.5 | 113.5 | 1 | 20.229 | 0.17 | 0.05 | 0.606 | 0.08 | 0.02 | 0.100477 | 0.132 | 0.292 | 0.243 | 4929 | 0.002 | 0.416 | 0.173 | 0.108 | 0.624 | 0.01 | 0.009 | 0.079 | 0.006 | 0.026 | 0.418 | 0.001 | 0.003 | 0.003 | 0.855 | 0.0003 | 0.289 | 0.109 | 0.793 | 0.01 | 0.012 | 0.079 | 0.007 | 0.019 | 0.54 | 0.003 | 0.083 | 3.3 | 52.6 | 1.3 | 15.4 | 0.63 | 2.1 | 24.7 | 3.8 | 56.9 | 0.4 | 9.2 | 0.12 | 2.1 | 26.8
4001 | Э90ХАФ | Р65 | 33 | 47.5333333 | 15.6833333 | 47.3666667 | 2.5271936 | 0.52789 | 0.11634 | 0.118316 | 0.170944 | 0.0917904 | 1610 | 1583 | 11.1528046 | 12380.02 | 113.1 | 1 | 9.61 | 0.168 | 0.05 | 0.582 | 0.095 | 0.02 | 0.101309 | 0.218 | 0.181 | 0.21 | 3236 | 0.002 | 0.431 | 0.197 | 0.102 | 0.683 | 0.007 | 0.01 | 0.071 | 0.009 | 0.022 | 0.403 | 0.001 | 0.003 | 0.003 | 0.849 | 0.0003 | 0.296 | 0.103 | 0.801 | 0.008 | 0.019 | 0.071 | 0.011 | 0.017 | 0.546 | 0.002 | 0.085 | 3.3 | 53.7 | 0.9 | 13 | 0.42 | 2.1 | 25.5 | 2.7 | 53.1 | 0.3 | 9.2 | 0.14 | 2.2 | 23.7
4002 | Э90ХАФ | Р65 | 43 | 74.7 | 33.55 | 74.7 | 3.5339367 | 0.9093 | 0.096396 | 0.092392 | 0.297984 | 0.0885916 | 1545 | 1570 | 22.6529086 | 13867.06 | 112.5 | 1 | 54.518 | 0.098 | 0.449 | 0.713 | 0.113 | 0.02 | 0.097837 | 0.428 | 0.134 | 0.174 | 7754 | 0.002 | 0.152 | 0.208 | 0.107 | 0.693 | 0.011 | 0.007 | 0.085 | 0.01 | 0.023 | 0.366 | 0.001 | 0.005 | 0.003 | 0.872 | 0.0006 | 0.3 | 0.106 | 0.83 | 0.011 | 0.014 | 0.085 | 0.015 | 0.014 | 0.531 | 0.003 | 0.088 | 3 | 51.9 | 1.5 | 9.5 | 1.2 | 2.1 | 24.3 | 3.8 | 45.5 | 1 | 12.5 | 0.62 | 2 | 24
4003 | Э76 | Рельсы трамвайные | 14 | 49.5166667 | 25.4 | 49.5166667 | 2.7436932 | 0.43337 | 0.000572 | 0.227316 | 0.121132 | 0.0408981 | 1625 | 1621 | 21.7437553 | 10629.92 | 112.3 | 1 | 35.545 | 0.084 | 0.05 | 0.483 | 0.049 | 0.02 | 0.051613 | 0.094 | 0.357 | 0.001 | 4500 | 0.001 | 0.414 | 0.073 | 0.124 | 0.621 | 0.007 | 0.008 | 0.081 | 0.007 | 0.024 | 0.16 | 0.001 | 0.001 | 0.002 | 0.76 | 0.0003 | 0.074 | 0.123 | 0.816 | 0.008 | 0.01 | 0.08 | 0.008 | 0.02 | 0.236 | 0.001 | 0.002 | 3.7 | 54.1 | 0.7 | 16.3 | 0.21 | 2.2 | 24.1 | 3.5 | 59.9 | 0.4 | 5.8 | 0.15 | 2.2 | 27.1
4004 | Э76 | Рельсы трамвайные | 24 | 42.6833333 | 23.3666667 | 41.0833333 | 2.7436932 | 0.457655 | 0.000572 | 0.2113 | 0.109166 | 0.0408981 | 1585 | 1609 | 16.186856 | 10956.63 | 113.2 | 1 | 22.167 | 0.062 | 0.05 | 0.498 | 0.05 | 0.02 | 0.051613 | 0.082 | 0.332 | 0.001 | 4267 | 0.002 | 0.406 | 0.071 | 0.103 | 0.644 | 0.006 | 0.009 | 0.068 | 0.008 | 0.023 | 0.197 | 0.001 | 0.002 | 0.002 | 0.75 | 0.0004 | 0.072 | 0.104 | 0.819 | 0.006 | 0.012 | 0.067 | 0.008 | 0.019 | 0.267 | 0.001 | 0.002 | 4.4 | 56.3 | 0.5 | 10.9 | 0.1 | 2.5 | 22.2 | 3.9 | 58.8 | 0.7 | 7.7 | 0.19 | 2.4 | 24.1
4005 | Э76 | Рельсы трамвайные | 31 | 41.45 | 23.6666667 | 41.45 | 2.7436932 | 0.451548 | 0.000572 | 0.20043 | 0.101775 | 0.0408981 | 1576 | 1589 | 18.826538 | 11565.63 | 115.3 | 1 | 26.012 | 0.062 | 0.05 | 0.494 | 0.1 | 0.02 | 0.051613 | 0.075 | 0.315 | 0.001 | 4562 | 0.002 | 0.396 | 0.096 | 0.153 | 0.648 | 0.011 | 0.009 | 0.097 | 0.009 | 0.025 | 0.185 | 0.001 | 0.002 | 0.002 | 0.754 | 0.0003 | 0.096 | 0.153 | 0.813 | 0.011 | 0.011 | 0.097 | 0.01 | 0.017 | 0.249 | 0.001 | 0.002 | 3.7 | 54.1 | 0.4 | 9.7 | 0.15 | 2.6 | 20.8 | 4 | 57.8 | 0.2 | 12.3 | 0.17 | 2.2 | 26
4006 | Э76 | Рельсы трамвайные | 35 | 41.6666667 | 16.6833333 | 41.6666667 | 2.7436932 | 0.429132 | 0.000572 | 0.191598 | 0.122373 | 0.0408981 | 1590 | 1589 | 19.0063422 | 11695.5 | 113.2 | 1 | 26.139 | 0.064 | 0.05 | 0.456 | 0.061 | 0.02 | 0.051613 | 0.111 | 0.3 | 0.001 | 3252 | 0.002 | 0.432 | 0.093 | 0.125 | 0.666 | 0.008 | 0.008 | 0.072 | 0.01 | 0.023 | 0.179 | 0.001 | 0.002 | 0.003 | 0.758 | 0.0003 | 0.094 | 0.125 | 0.82 | 0.008 | 0.012 | 0.072 | 0.011 | 0.016 | 0.275 | 0.001 | 0.002 | 4.1 | 51.6 | 0.5 | 10.3 | 0.21 | 2.3 | 22 | 4.7 | 48.9 | 0.5 | 7.4 | 0.12 | 2.4 | 20.3
4007 | Э76 | Рельсы трамвайные | 37 | 42.35 | 23.5833333 | 42.35 | 2.8052312 | 0.40753 | 0.000572 | 0.230276 | 0.137244 | 0.0408981 | 1561 | 1587 | 18.5415615 | 11929.61 | 113.2 | 1 | 26.123 | 0.148 | 0.05 | 0.451 | 0.056 | 0.02 | 0.051613 | 0.118 | 0.361 | 0.001 | 4689 | 0.002 | 0.436 | 0.068 | 0.125 | 0.634 | 0.006 | 0.008 | 0.079 | 0.008 | 0.027 | 0.176 | 0.001 | 0.002 | 0.002 | 0.764 | 0.0002 | 0.069 | 0.125 | 0.826 | 0.006 | 0.011 | 0.078 | 0.009 | 0.019 | 0.261 | 0.001 | 0.002 | 3.5 | 51.8 | 0.7 | 15.1 | 0.36 | 2 | 25.5 | 4 | 57.5 | 0.2 | 11.5 | 0.16 | 2.2 | 25.9
4008 | Э76 | Рельсы трамвайные | 39 | 45.75 | 23.55 | 45.75 | 2.0333209 | 0.522378 | 0.000572 | 0.211842 | 0.106121 | 0.0408981 | 1577 | 1582 | 21.6203985 | 11207.64 | 114.9 | 1 | 32.857 | 0.138 | 0.05 | 0.581 | 0.061 | 0.02 | 0.051613 | 0.077 | 0.333 | 0.001 | 4399 | 0.002 | 0.345 | 0.088 | 0.151 | 0.641 | 0.007 | 0.01 | 0.083 | 0.01 | 0.031 | 0.173 | 0.001 | 0.002 | 0.002 | 0.735 | 0.0003 | 0.089 | 0.148 | 0.819 | 0.007 | 0.011 | 0.081 | 0.011 | 0.023 | 0.253 | 0.001 | 0.002 | 3.8 | 52.6 | 0.5 | 14.3 | 0.18 | 2.2 | 24.4 | 4 | 57 | 0.2 | 11.9 | 0.16 | 2.3 | 25
4009 | Э76ХФ | Р65 | 36 | 43.8 | 25.9666667 | 43.8 | 4.2582257 | 0.38653 | 0.073128 | 0.083486 | 0.136687 | 0.0379079 | 1586 | 1630 | 17.609589 | 13510.4 | 110.4 | 1 | 25.71 | 0.148 | 0.05 | 0.417 | 0.053 | 0.02 | 0.047924 | 0.179 | 0.127 | 0.132 | 5847 | 0.002 | 0.465 | 0.355 | 0.123 | 0.725 | 0.008 | 0.009 | 0.083 | 0.012 | 0.025 | 0.449 | 0.002 | 0.002 | 0.004 | 0.765 | 0.0005 | 0.42 | 0.123 | 0.799 | 0.008 | 0.01 | 0.083 | 0.013 | 0.019 | 0.571 | 0.003 | 0.037 | 4.3 | 47.2 | 0.4 | 10 | 0.12 | 2.2 | 21.6 | 4.1 | 58.1 | 0.2 | 12.3 | 0.17 | 2.2 | 26.1
4011 | Э76ХФ | Р65 | 28 | 43.45 | 21.7166667 | 43.45 | 3.4535057 | 0.351085 | 0.123542 | 0.152536 | 0.161004 | 0.0389093 | 1579 | 1593 | 18.5977937 | 12598.62 | 113.7 | 1 | 26.693 | 0.127 | 0.05 | 0.361 | 0.038 | 0.02 | 0.04919 | 0.188 | 0.236 | 0.223 | 4560 | 0.002 | 0.491 | 0.309 | 0.131 | 0.662 | 0.008 | 0.009 | 0.078 | 0.008 | 0.021 | 0.448 | 0.001 | 0.002 | 0.004 | 0.75 | 0.0004 | 0.415 | 0.132 | 0.793 | 0.009 | 0.011 | 0.079 | 0.009 | 0.014 | 0.558 | 0.002 | 0.037 | 4.5 | 58.5 | 0.4 | 10.8 | 0.09 | 2.5 | 23.8 | 3.7 | 53.1 | 0.4 | 9.9 | 0.17 | 2.1 | 24.9
4013 | Э76ХФ | Р65 | 43 | 41.3333333 | 18.2666667 | 41.3333333 | 2.6278346 | 0.45194 | 0.115232 | 0.223712 | 0.23886 | 0.0395389 | 1602 | 1589 | 16.1404839 | 12324.09 | 115.9 | 1 | 22.238 | 0.269 | 0.05 | 0.471 | 0.028 | 0.02 | 0.049986 | 0.28 | 0.346 | 0.208 | 3752 | 0.002 | 0.432 | 0.321 | 0.116 | 0.602 | 0.009 | 0.01 | 0.082 | 0.009 | 0.025 | 0.373 | 0.001 | 0.002 | 0.003 | 0.744 | 0.0003 | 0.417 | 0.116 | 0.794 | 0.009 | 0.011 | 0.082 | 0.01 | 0.021 | 0.565 | 0.002 | 0.037 | 4.3 | 51.5 | 1.1 | 13.1 | 0.23 | 2 | 26.2 | 4 | 58.1 | 0.3 | 12.1 | 0.17 | 2.2 | 26.3
4014 | Э76ХФ | Р65 | 46 | 48.3333333 | 26.15 | 48.3333333 | 3.8392857 | 0.40835 | 0.154012 | 0.202354 | 0.192911 | 0.0389947 | 1541 | 1578 | 12.5537027 | 13138.05 | 113.3 | 1 | 20.201 | 0.218 | 0.05 | 0.424 | 0.095 | 0.02 | 0.049298 | 0.217 | 0.314 | 0.278 | 5726 | 0.001 | 0.446 | 0.282 | 0.109 | 0.614 | 0.006 | 0.01 | 0.068 | 0.005 | 0.019 | 0.4 | 0.001 | 0.001 | 0.003 | 0.745 | 0.0003 | 0.412 | 0.108 | 0.781 | 0.007 | 0.012 | 0.069 | 0.007 | 0.019 | 0.534 | 0.002 | 0.037 | 4.7 | 53 | 0.9 | 12.3 | 0.15 | 2.1 | 25.7 | 3.9 | 57.9 | 0.3 | 11.8 | 0.18 | 2.2 | 26.3
4015 | Э76ХФ | Р65 | 48 | 40.7166667 | 23.6166667 | 40.7166667 | 4.4630335 | 0.46099 | 0.148472 | 0.177814 | 0.190139 | 0.0405111 | 1548 | 1584 | 13.8650839 | 13447.28 | 117.5 | 1 | 18.818 | 0.324 | 0.05 | 0.491 | 0.041 | 0.02 | 0.051215 | 0.223 | 0.275 | 0.268 | 5293 | 0.001 | 0.432 | 0.291 | 0.124 | 0.644 | 0.009 | 0.011 | 0.074 | 0.007 | 0.028 | 0.414 | 0.001 | 0.002 | 0.003 | 0.746 | 0.0003 | 0.415 | 0.123 | 0.798 | 0.009 | 0.013 | 0.074 | 0.008 | 0.023 | 0.569 | 0.002 | 0.038 | 4.8 | 50.7 | 0.9 | 13.2 | 0.42 | 2 | 25.7 | 4.9 | 55.5 | 0.3 | 10.4 | 0.12 | 2.1 | 26.7
4016 | Э76ХФ | Р65 | 33 | 40.9166667 | 15.75 | 40.9166667 | 3.537387 | 0.433675 | 0.105814 | 0.1605 | 0.154212 | 0.0390809 | 1590 | 1590 | 16.07389 | 12929.52 | 113.9 | 1 | 21.923 | 0.331 | 0.05 | 0.466 | 0.066 | 0.02 | 0.049407 | 0.174 | 0.249 | 0.191 | 3394 | 0.002 | 0.443 | 0.332 | 0.091 | 0.654 | 0.006 | 0.01 | 0.068 | 0.009 | 0.026 | 0.442 | 0.001 | 0.002 | 0.003 | 0.746 | 0.0003 | 0.419 | 0.089 | 0.794 | 0.006 | 0.012 | 0.068 | 0.01 | 0.017 | 0.564 | 0.002 | 0.037 | 4.9 | 53.2 | 0.5 | 11.7 | 0.15 | 2.1 | 25.3 | 4.8 | 53.3 | 0.4 | 8.8 | 0.1 | 2.1 | 26
4017 | Э76ХФ | Р65 | 27 | 43.5333333 | 18.8 | 43.5333333 | 3.1525242 | 0.407985 | 0.10803 | 0.080758 | 0.151269 | 0.0385083 | 1582 | 1582 | 13.8838438 | 12868.09 | 112.7 | 1 | 20.147 | 0.25 | 0.05 | 0.437 | 0.049 | 0.02 | 0.048683 | 0.203 | 0.122 | 0.195 | 4032 | 0.002 | 0.454 | 0.322 | 0.082 | 0.716 | 0.004 | 0.009 | 0.054 | 0.011 | 0.023 | 0.445 | 0.001 | 0.002 | 0.003 | 0.756 | 0.0003 | 0.415 | 0.085 | 0.79 | 0.005 | 0.011 | 0.055 | 0.013 | 0.012 | 0.56 | 0.002 | 0.037 | 4.2 | 55.5 | 0.3 | 10.7 | 0.14 | 2.1 | 25.8 | 3.7 | 55.7 | 0.5 | 10 | 0.15 | 2.1 | 26.9
4018 | Э76ХФ | Р65 | 28 | 41.7666667 | 14.5166667 | 41.7666667 | 3 | 0.45337 | 0.162876 | 0.200528 | 0.217308 | 0.0396813 | 1620 | 1588 | 16.2718276 | 11965.56 | 116 | 1 | 22.654 | 0.289 | 0.05 | 0.478 | 0.026 | 0.02 | 0.050166 | 0.256 | 0.31 | 0.294 | 2895 | 0.002 | 0.414 | 0.277 | 0.085 | 0.619 | 0.005 | 0.011 | 0.058 | 0.009 | 0.024 | 0.39 | 0.001 | 0.002 | 0.003 | 0.735 | 0.0003 | 0.416 | 0.086 | 0.788 | 0.005 | 0.012 | 0.058 | 0.01 | 0.017 | 0.545 | 0.002 | 0.036 | 3.8 | 48.9 | 0.9 | 14.8 | 0.3 | 1.9 | 25.9 | 4.2 | 50.6 | 1.1 | 16.3 | 0.22 | 1.9 | 26.2
4019 | Э76ХФ | Р65 | 27 | 40.5666667 | 16.15 | 40.5666667 | 2.9487004 | 0.43882 | 0.16066 | 0.237474 | 0.215121 | 0.0390525 | 1598 | 1584 | 14.4501455 | 12156.04 | 114.7 | 1 | 19.307 | 0.288 | 0.05 | 0.459 | 0.021 | 0.02 | 0.049371 | 0.237 | 0.369 | 0.29 | 3272 | 0.002 | 0.423 | 0.283 | 0.096 | 0.59 | 0.004 | 0.01 | 0.058 | 0.009 | 0.026 | 0.396 | 0.001 | 0.002 | 0.003 | 0.747 | 0.0004 | 0.417 | 0.096 | 0.79 | 0.005 | 0.012 | 0.059 | 0.01 | 0.02 | 0.559 | 0.002 | 0.036 | 3.7 | 48.3 | 1.5 | 16.3 | 0.51 | 1.9 | 25.5 | 3.7 | 56.1 | 0.4 | 10.7 | 0.18 | 2.2 | 25.6
4020 | Э76ХФ | Р65 | 23 | 41.35 | 20.6666667 | 41.35 | 2.9978402 | 0.4477555 | 0.125758 | 0.158928 | 0.165276 | 0.0394812 | 1567 | 1579 | 15.235792 | 12629.03 | 116.2 | 1 | 21 | 0.126 | 0.05 | 0.475 | 0.021 | 0.02 | 0.049913 | 0.192 | 0.246 | 0.227 | 4350 | 0.002 | 0.442 | 0.311 | 0.09 | 0.656 | 0.006 | 0.009 | 0.063 | 0.008 | 0.021 | 0.442 | 0.001 | 0.002 | 0.003 | 0.766 | 0.0002 | 0.415 | 0.09 | 0.792 | 0.006 | 0.011 | 0.063 | 0.008 | 0.017 | 0.557 | 0.002 | 0.036 | 4.9 | 54.4 | 0.6 | 12.7 | 0.18 | 2.2 | 24.4 | 3.5 | 55.8 | 0.4 | 10.3 | 0.18 | 2.1 | 26
4021 | Э76ХФ | Р65 | 15 | 42.45 | 16.65 | 42.45 | 2.99082745 | 0.432815 | 0.151242 | 0.142842 | 0.128403 | 0.0391094 | 1601 | 1586 | 13.5300353 | 12800 | 113.5 | 1 | 19.145 | 0.072 | 0.05 | 0.457 | 0.017 | 0.02 | 0.049443 | 0.141 | 0.222 | 0.273 | 3552 | 0.002 | 0.452 | 0.293 | 0.089 | 0.669 | 0.005 | 0.009 | 0.058 | 0.007 | 0.018 | 0.454 | 0.001 | 0.002 | 0.003 | 0.753 | 0.0004 | 0.421 | 0.088 | 0.79 | 0.005 | 0.01 | 0.058 | 0.008 | 0.015 | 0.553 | 0.002 | 0.037 | 5.4 | 56.1 | 0.8 | 9.8 | 0.16 | 2.3 | 24.8 | 4.1 | 54.9 | 0.6 | 9 | 0.17 | 2.1 | 26.1
4022 | Э76ХФ | Р65 | 9 | 46.9 | 16.65 | 46.9 | 2.5054348 | 0.406615 | 0.13573 | 0.106662 | 0.113641 | 0.0383943 | 1614 | 1595 | 12.8249173 | 12219.82 | 112.5000001 | 1 | 19.387 | 0.144 | 0.05 | 0.429 | 0.037 | 0.02 | 0.048539 | 0.133 | 0.165 | 0.245 | 3391 | 0.002 | 0.465 | 0.305 | 0.08 | 0.689 | 0.004 | 0.009 | 0.053 | 0.008 | 0.017 | 0.467 | 0.001 | 0.002 | 0.003 | 0.76 | 0.0003 | 0.422 | 0.08 | 0.788 | 0.005 | 0.012 | 0.053 | 0.009 | 0.014 | 0.572 | 0.003 | 0.038 | 5.4 | 58.1 | 0.5 | 8.1 | 0.12 | 2.3 | 25.2 | 3.5 | 56.9 | 0.4 | 12.1 | 0.16 | 2.3 | 25.1
4024 | Э76ХФ | Р65 | 5 | 52.05 | 21.9 | 52.05 | 2.8882815 | 0.48247 | 0.163984 | 0.166134 | 0.153813 | 0.0399392 | 1593 | 1577 | 12.6338749 | 12219.18 | 115.9 | 1 | 21.818 | 0.146 | 0.05 | 0.515 | 0.045 | 0.02 | 0.050492 | 0.171 | 0.258 | 0.296 | 4460 | 0.002 | 0.41 | 0.277 | 0.081 | 0.635 | 0.006 | 0.011 | 0.056 | 0.006 | 0.022 | 0.44 | 0.001 | 0.002 | 0.003 | 0.754 | 0.0003 | 0.414 | 0.08 | 0.781 | 0.006 | 0.012 | 0.057 | 0.007 | 0.016 | 0.561 | 0.002 | 0.038 | 4.7 | 54 | 0.4 | 13.1 | 0.18 | 2.1 | 26 | 4.8 | 51.4 | 0.8 | 11.5 | 0.12 | 2 | 26.2
4025 | Э76ХФ | Р65 | 7 | 42.9833333 | 18.6333333 | 42.9833333 | 2.99082745 | 0.46073 | 0.152904 | 0.147588 | 0.163502 | 0.039796 | 1594 | 1576 | 10.3824056 | 12236.14 | 116.9 | 1 | 14.818 | 0.169 | 0.05 | 0.491 | 0.038 | 0.02 | 0.050311 | 0.194 | 0.228 | 0.276 | 3800 | 0.002 | 0.433 | 0.285 | 0.08 | 0.655 | 0.005 | 0.01 | 0.056 | 0.007 | 0.021 | 0.441 | 0.001 | 0.002 | 0.003 | 0.758 | 0.0006 | 0.413 | 0.08 | 0.781 | 0.006 | 0.011 | 0.056 | 0.007 | 0.015 | 0.569 | 0.002 | 0.037 | 4.6 | 55.8 | 0.5 | 13 | 0.13 | 2.2 | 25.3 | 5 | 52.4 | 0.5 | 8.5 | 0.09 | 2.3 | 22.6
4026 | Э76ХФ | Р65 | 6 | 41.4833333 | 22.4 | 41.4833333 | 2.99082745 | 0.450745 | 0.161214 | 0.150458 | 0.176399 | 0.0389093 | 1566 | 1582 | 13.0468291 | 12216.96 | 115.3 | 1 | 18.001 | 0.135 | 0.05 | 0.477 | 0.028 | 0.02 | 0.04919 | 0.213 | 0.232 | 0.291 | 4561 | 0.002 | 0.45 | 0.28 | 0.093 | 0.672 | 0.005 | 0.01 | 0.06 | 0.007 | 0.022 | 0.434 | 0.001 | 0.002 | 0.004 | 0.781 | 0.0006 | 0.418 | 0.092 | 0.798 | 0.005 | 0.013 | 0.06 | 0.008 | 0.017 | 0.594 | 0.003 | 0.038 | 5.6 | 56.1 | 0.4 | 10.9 | 0.08 | 2.5 | 22.8 | 6.1 | 58 | 0.5 | 9.5 | 0.09 | 2.4 | 23.8
4027 | Э76ХФ | Р65 | 9 | 40.3666667 | 24.5166667 | 40.3666667 | 3.6518668 | 0.409525 | 0.12465 | 0.124928 | 0.138262 | 0.0383532 | 1594 | 1623 | 11.1964129 | 12566.96 | 111.9 | 1 | 14.913 | 0.221 | 0.05 | 0.434 | 0.039 | 0.02 | 0.048322 | 0.164 | 0.193 | 0.225 | 5135 | 0.002 | 0.455 | 0.31 | 0.108 | 0.684 | 0.006 | 0.01 | 0.072 | 0.008 | 0.024 | 0.463 | 0.001 | 0.002 | 0.003 | 0.757 | 0.0003 | 0.421 | 0.106 | 0.802 | 0.007 | 0.01 | 0.072 | 0.008 | 0.015 | 0.573 | 0.003 | 0.038 | 4.9 | 54.2 | 0.6 | 10.2 | 0.08 | 2.4 | 22.8 | 5 | 57.2 | 0.8 | 8.7 | 0.12 | 2.4 | 23.4
4028 | Э76ХФ | Р65 | 5 | 44.1833333 | 19.65 | 44.1833333 | 2.5756098 | 0.4627 | 0.135176 | 0.1159 | 0.129452 | 0.0390762 | 1618 | 1596 | 17.6380988 | 11618.32 | 115.1 | 1 | 25.977 | 0.198 | 0.05 | 0.498 | 0.035 | 0.02 | 0.048937 | 0.154 | 0.179 | 0.244 | 3805 | 0.002 | 0.416 | 0.305 | 0.092 | 0.693 | 0.006 | 0.01 | 0.068 | 0.008 | 0.023 | 0.468 | 0.001 | 0.002 | 0.004 | 0.762 | 0.001 | 0.418 | 0.091 | 0.795 | 0.006 | 0.01 | 0.069 | 0.009 | 0.012 | 0.552 | 0.003 | 0.037 | 4.8 | 56.2 | 0.5 | 11.3 | 0.1 | 2.5 | 22.7 | 4.6 | 54.5 | 0.9 | 12.4 | 0.15 | 2.2 | 24.9
4029 | Э76ХФ | Р65 | 7 | 48.4 | 20.65 | 48.4 | 3.3045609 | 0.46132 | 0.125204 | 0.145804 | 0.12218 | 0.0391624 | 1585 | 1592 | 13.3190083 | 13118.64 | 114.7 | 1 | 21.488 | 0.086 | 0.05 | 0.497 | 0.038 | 0.02 | 0.049045 | 0.13 | 0.227 | 0.226 | 4515 | 0.002 | 0.441 | 0.309 | 0.098 | 0.666 | 0.008 | 0.01 | 0.077 | 0.007 | 0.023 | 0.465 | 0.002 | 0.002 | 0.003 | 0.76 | 0.0004 | 0.416 | 0.097 | 0.78 | 0.008 | 0.014 | 0.078 | 0.007 | 0.017 | 0.562 | 0.003 | 0.036 | 4.9 | 52.7 | 0.8 | 8.9 | 0.09 | 2.3 | 22.7 | 5 | 57.1 | 0.3 | 5.2 | 0.07 | 2.3 | 25.3
4030 | Э76ХФ | Р65 | 17 | 46.5333333 | 24.1333333 | 46.5333333 | 2.99082745 | 0.458235 | 0.144594 | 0.108748 | 0.142844 | 0.0400871 | 1568 | 1588 | 12.317377 | 12512.98 | 116.9 | 1 | 18.784 | 0.075 | 0.05 | 0.491 | 0.036 | 0.02 | 0.050203 | 0.178 | 0.167 | 0.261 | 5033 | 0.002 | 0.465 | 0.299 | 0.087 | 0.703 | 0.006 | 0.012 | 0.064 | 0.007 | 0.02 | 0.46 | 0.002 | 0.003 | 0.003 | 0.809 | 0.0003 | 0.418 | 0.086 | 0.79 | 0.006 | 0.014 | 0.064 | 0.008 | 0.012 | 0.569 | 0.003 | 0.038 | 4.8 | 54.8 | 0.9 | 9.2 | 0.08 | 2.5 | 22 | 5.1 | 57.7 | 0.6 | 10.3 | 0.13 | 2.3 | 25.3
4031 | Э76ХФ | Р65 | 16 | 43.85 | 20.5333333 | 43.85 | 3.0650842 | 0.422255 | 0.14127 | 0.139104 | 0.129312 | 0.0393357 | 1568 | 1581 | 11.454732 | 13128.9 | 114.8 | 1 | 16.743 | 0.151 | 0.05 | 0.446 | 0.036 | 0.02 | 0.049262 | 0.144 | 0.216 | 0.255 | 4493 | 0.002 | 0.424 | 0.293 | 0.097 | 0.661 | 0.006 | 0.013 | 0.07 | 0.006 | 0.025 | 0.462 | 0.002 | 0.002 | 0.003 | 0.771 | 0.0003 | 0.417 | 0.099 | 0.781 | 0.006 | 0.016 | 0.071 | 0.008 | 0.02 | 0.558 | 0.003 | 0.037 | 5.1 | 55.1 | 0.5 | 8.8 | 0.08 | 2.4 | 23.2 | 5.8 | 59.5 | 0.6 | 5.8 | 0.1 | 2.6 | 23.1
4032 | Э76ХФ | Р65 | 16 | 47.0166667 | 17.7833333 | 47.0166667 | 2.3076923 | 0.401015 | 0.115786 | 0.077386 | 0.098033 | 0.0380653 | 1600 | 1578 | 14.705789 | 11383.69 | 113.2 | 1 | 22.651 | 0.085 | 0.05 | 0.427 | 0.035 | 0.02 | 0.047671 | 0.121 | 0.119 | 0.209 | 3374 | 0.002 | 0.46 | 0.318 | 0.112 | 0.722 | 0.007 | 0.012 | 0.079 | 0.008 | 0.021 | 0.482 | 0.002 | 0.003 | 0.003 | 0.769 | 0.0004 | 0.42 | 0.112 | 0.79 | 0.007 | 0.014 | 0.079 | 0.008 | 0.015 | 0.563 | 0.003 | 0.037 | 5.4 | 56.5 | 0.5 | 7.1 | 0.08 | 2.6 | 22 | 5.5 | 56.8 | 0.5 | 6.4 | 0.07 | 2.4 | 23.6
4033 | Э76ХФ | Р65 | 23 | 45.9 | 22.9 | 45.9 | 2.7052868 | 0.46118 | 0.136284 | 0.140256 | 0.170464 | 0.0394802 | 1563 | 1581 | 15.9899615 | 12057.64 | 115.1 | 1 | 24.247 | 0.087 | 0.05 | 0.495 | 0.036 | 0.02 | 0.049443 | 0.208 | 0.216 | 0.246 | 4602 | 0.002 | 0.411 | 0.303 | 0.096 | 0.676 | 0.006 | 0.011 | 0.065 | 0.007 | 0.023 | 0.428 | 0.002 | 0.002 | 0.003 | 0.781 | 0.0003 | 0.419 | 0.097 | 0.788 | 0.006 | 0.014 | 0.065 | 0.008 | 0.014 | 0.554 | 0.003 | 0.037 | 5 | 57 | 0.3 | 9.3 | 0.06 | 2.5 | 23 | 4.8 | 51.8 | 0.5 | 7 | 0.1 | 2.4 | 21.5
4034 | Э76ХФ | Р65 | 25 | 47.25 | 21.0333333 | 47.25 | 2 | 0.423525 | 0.129082 | 0.135332 | 0.1066 | 0.0392199 | 1570 | 1583 | 10.5773659 | 12437.4 | 115.4 | 1 | 16.486 | 0.117 | 0.05 | 0.45 | 0.035 | 0.02 | 0.049117 | 0.11 | 0.211 | 0.233 | 4360 | 0.002 | 0.451 | 0.308 | 0.117 | 0.671 | 0.007 | 0.013 | 0.082 | 0.007 | 0.027 | 0.474 | 0.002 | 0.002 | 0.003 | 0.745 | 0.0002 | 0.418 | 0.115 | 0.791 | 0.007 | 0.014 | 0.082 | 0.008 | 0.019 | 0.558 | 0.003 | 0.037 | 4.9 | 51.1 | 0.5 | 10 | 0.11 | 2.3 | 22.1 | 5.2 | 51.9 | 0.6 | 5.4 | 0.07 | 2.4 | 21.2
4035 | Э76ХФ | Р65 | 27 | 42.8166667 | 18.65 | 42.8166667 | 3.122102 | 0.47872 | 0.129636 | 0.162632 | 0.140746 | 0.0394802 | 1581 | 1571 | 15.2134683 | 13052.01 | 116.9 | 1 | 21.713 | 0.147 | 0.05 | 0.517 | 0.035 | 0.02 | 0.049443 | 0.152 | 0.253 | 0.234 | 4057 | 0.002 | 0.402 | 0.3 | 0.076 | 0.651 | 0.005 | 0.014 | 0.055 | 0.006 | 0.021 | 0.449 | 0.001 | 0.002 | 0.003 | 0.736 | 0.0003 | 0.418 | 0.077 | 0.79 | 0.006 | 0.014 | 0.055 | 0.007 | 0.017 | 0.553 | 0.003 | 0.037 | 4.9 | 53.6 | 0.8 | 11.7 | 0.11 | 2.1 | 25.6 | 4.5 | 55.6 | 0.5 | 7.7 | 0.09 | 2.2 | 25.8
4036 | Э76ХФ | Р65 | 26 | 40.8 | 16.9666667 | 40.8 | 3 | 0.42546 | 0.103044 | 0.092788 | 0.110472 | 0.0388734 | 1575 | 1585 | 11.2625 | 13650.29 | 114.7 | 1 | 15.317 | 0.235 | 0.05 | 0.459 | 0.06 | 0.02 | 0.048683 | 0.134 | 0.143 | 0.186 | 3860 | 0.002 | 0.438 | 0.328 | 0.103 | 0.701 | 0.007 | 0.012 | 0.064 | 0.008 | 0.024 | 0.473 | 0.002 | 0.002 | 0.003 | 0.764 | 0.0002 | 0.417 | 0.102 | 0.782 | 0.007 | 0.015 | 0.065 | 0.008 | 0.014 | 0.556 | 0.003 | 0.037 | 4.6 | 50.7 | 0.3 | 9.5 | 0.1 | 2.4 | 21.1 | 5.6 | 57.1 | 0.5 | 7.8 | 0.1 | 2.4 | 23.3
4037 | Э76ХФ | Р65 | 19 | 48.9 | 21.1833333 | 48.9 | 3 | 0.40747 | 0.12188 | 0.09817 | 0.101071 | 0.0382961 | 1578 | 1569 | 11.9662577 | 12502.28 | 113 | 1 | 19.505 | 0.235 | 0.05 | 0.433 | 0.06 | 0.02 | 0.04796 | 0.117 | 0.152 | 0.22 | 4414 | 0.002 | 0.462 | 0.314 | 0.106 | 0.702 | 0.007 | 0.012 | 0.077 | 0.007 | 0.022 | 0.482 | 0.002 | 0.003 | 0.003 | 0.767 | 0.0003 | 0.421 | 0.106 | 0.788 | 0.008 | 0.014 | 0.078 | 0.008 | 0.014 | 0.554 | 0.002 | 0.036 | 5.1 | 59.2 | 0.4 | 9.5 | 0.09 | 2.6 | 22.9 | 6.3 | 56 | 0.8 | 8.4 | 0.15 | 2.4 | 23.5
4038 | Э76ХФ | Р65 | 22 | 40.85 | 16.8833333 | 40.85 | 2.8174603 | 0.42012 | 0.124096 | 0.103352 | 0.106932 | 0.0394227 | 1579 | 1581 | 17.0783354 | 12413.43 | 114.8 | 1 | 23.255 | 0.097 | 0.05 | 0.448 | 0.029 | 0.02 | 0.049371 | 0.124 | 0.16 | 0.224 | 3493 | 0.002 | 0.447 | 0.312 | 0.097 | 0.7 | 0.005 | 0.012 | 0.061 | 0.006 | 0.019 | 0.474 | 0.002 | 0.002 | 0.003 | 0.762 | 0.0002 | 0.42 | 0.098 | 0.794 | 0.006 | 0.014 | 0.061 | 0.007 | 0.016 | 0.57 | 0.003 | 0.038 | 5 | 52.6 | 0.3 | 11 | 0.11 | 2.5 | 21.2 | 5.6 | 51.3 | 0.6 | 9.3 | 0.07 | 2.5 | 20.9
4039 | Э76ХФ | Р65 | 16 | 45.4833333 | 24.15 | 45.4833333 | 4.2409772 | 0.435395 | 0.125758 | 0.16798 | 0.107724 | 0.0388734 | 1536 | 1573 | 9.840765 | 13319.25 | 114.8 | 1 | 14.578 | 0.159 | 0.05 | 0.464 | 0.047 | 0.02 | 0.048683 | 0.098 | 0.263 | 0.227 | 5361 | 0.002 | 0.427 | 0.312 | 0.103 | 0.635 | 0.007 | 0.013 | 0.074 | 0.006 | 0.024 | 0.464 | 0.001 | 0.002 | 0.003 | 0.743 | 0.0002 | 0.414 | 0.105 | 0.787 | 0.007 | 0.016 | 0.075 | 0.007 | 0.018 | 0.568 | 0.003 | 0.037 | 4.9 | 56.2 | 0.2 | 11 | 0.14 | 2.2 | 25.4 | 5.4 | 58.6 | 0.6 | 6.1 | 0.1 | 2.3 | 25.4
4040 | Э76ХФ | Р65 | 20 | 40.9166667 | 18.4166667 | 40.9166667 | 3.7296117 | 0.376515 | 0.131298 | 0.098602 | 0.116503 | 0.0400871 | 1560 | 1582 | 11.3220367 | 12963.26 | 117.1 | 1 | 15.442 | 0.105 | 0.05 | 0.393 | 0.038 | 0.02 | 0.050203 | 0.141 | 0.152 | 0.237 | 3979 | 0.002 | 0.489 | 0.305 | 0.098 | 0.701 | 0.007 | 0.012 | 0.066 | 0.008 | 0.019 | 0.476 | 0.002 | 0.003 | 0.003 | 0.757 | 0.0003 | 0.416 | 0.099 | 0.783 | 0.007 | 0.014 | 0.067 | 0.009 | 0.015 | 0.558 | 0.003 | 0.038 | 4.2 | 50.7 | 0.5 | 11.3 | 0.12 | 2.5 | 20.5 | 4.4 | 56.5 | 0.6 | 8.3 | 0.13 | 2.1 | 26.4
4041 | Э76ХФ | Р65 | 18 | 42.4833333 | 18.6166667 | 42.4833333 | 3 | 0.428065 | 0.137946 | 0.083126 | 0.123827 | 0.0389892 | 1572 | 1578 | 9.6990977 | 12472.69 | 114.6 | 1 | 13.735 | 0.12 | 0.05 | 0.456 | 0.084 | 0.02 | 0.048828 | 0.159 | 0.127 | 0.249 | 3870 | 0.002 | 0.43 | 0.301 | 0.11 | 0.709 | 0.008 | 0.013 | 0.073 | 0.009 | 0.023 | 0.45 | 0.002 | 0.003 | 0.003 | 0.771 | 0.0002 | 0.419 | 0.106 | 0.785 | 0.008 | 0.014 | 0.073 | 0.009 | 0.017 | 0.554 | 0.003 | 0.039 | 4.7 | 56.2 | 0.6 | 12.1 | 0.16 | 2.4 | 23.4 | 5.6 | 59.1 | 0.5 | 7.8 | 0.07 | 2.6 | 22.4
4042 | Э76ХФ | Р65 | 23 | 41.4333333 | 16.8 | 41.4333333 | 3.1146552 | 0.42988 | 0.140716 | 0.153006 | 0.155387 | 0.0384406 | 1588 | 1582 | 12.3038616 | 12496.43 | 113.1 | 1 | 16.993 | 0.143 | 0.05 | 0.455 | 0.03 | 0.02 | 0.048141 | 0.179 | 0.237 | 0.254 | 3499 | 0.002 | 0.44 | 0.293 | 0.104 | 0.648 | 0.008 | 0.011 | 0.079 | 0.008 | 0.018 | 0.432 | 0.001 | 0.003 | 0.003 | 0.762 | 0.0003 | 0.416 | 0.105 | 0.786 | 0.008 | 0.014 | 0.08 | 0.009 | 0.015 | 0.56 | 0.003 | 0.039 | 4.4 | 57.2 | 0.3 | 12.9 | 0.28 | 2.2 | 25.8 | 5 | 50.6 | 0.5 | 11.7 | 0.2 | 2.1 | 23.7
4043 | Э76ХФ | Р65 | 18 | 42.3166667 | 20.7333333 | 42.3166667 | 3 | 0.4632452 | 0.160292 | 0.143706 | 0.159267 | 0.0391624 | 1571 | 1575 | 8.3177449 | 13256.91 | 114.9 | 1 | 11.393 | 0.126 | 0.05 | 0.493 | 0.03 | 0.02 | 0.049045 | 0.189 | 0.222 | 0.288 | 4581 | 0.002 | 0.405 | 0.278 | 0.117 | 0.658 | 0.007 | 0.012 | 0.08 | 0.007 | 0.024 | 0.431 | 0.001 | 0.003 | 0.003 | 0.758 | 0.0003 | 0.416 | 0.117 | 0.785 | 0.008 | 0.014 | 0.081 | 0.008 | 0.019 | 0.561 | 0.003 | 0.038 | 4.8 | 53.5 | 0.8 | 12.7 | 0.16 | 2.2 | 24.6 | 4.3 | 57.4 | 0.6 | 8.3 | 0.14 | 2.1 | 27
4044 | Э76ХФ | Р65 | 14 | 41.2833333 | 14.3 | 41.2833333 | 2.7482014 | 0.38939 | 0.121644 | 0.020536 | 0.151024 | 0.0386426 | 1586 | 1577 | 12.4946306 | 12532.87 | 114.1 | 1 | 17.194 | 0.11 | 0.05 | 0.414 | 0.05 | 0.02 | 0.048394 | 0.228 | 0.026 | 0.218 | 2987 | 0.002 | 0.481 | 0.311 | 0.117 | 0.773 | 0.008 | 0.012 | 0.074 | 0.011 | 0.021 | 0.448 | 0.002 | 0.003 | 0.004 | 0.765 | 0.0004 | 0.419 | 0.115 | 0.79 | 0.008 | 0.013 | 0.075 | 0.012 | 0.014 | 0.57 | 0.003 | 0.038 | 5.4 | 54.7 | 0.8 | 10.5 | 0.18 | 2.4 | 22.9 | 6 | 57.4 | 0.6 | 8.4 | 0.08 | 2.5 | 22.8
4045 | Э76ХФ | Р65 | 8 | 48.3833333 | 22.9 | 48.3833333 | 3.7447823 | 0.446525 | 0.117738 | 0.079382 | 0.191741 | 0.0390179 | 1601 | 1617 | 13.1109197 | 13341.48 | 115 | 1 | 21.145 | 0.153 | 0.05 | 0.483 | 0.05 | 0.02 | 0.048864 | 0.267 | 0.118 | 0.211 | 5092 | 0.002 | 0.436 | 0.318 | 0.118 | 0.707 | 0.006 | 0.013 | 0.078 | 0.011 | 0.022 | 0.42 | 0.001 | 0.004 | 0.003 | 0.758 | 0.0004 | 0.421 | 0.118 | 0.789 | 0.006 | 0.014 | 0.078 | 0.012 | 0.014 | 0.562 | 0.003 | 0.039 | 4.8 | 53.5 | 0.5 | 13.1 | 0.68 | 2.2 | 24.3 | 4.9 | 53.8 | 0.9 | 12.6 | 0.2 | 2.2 | 24.9
4046 | Э76ХФ | Р65 | 15 | 41.8666667 | 22.55 | 41.8666667 | 3.778972 | 0.345955 | 0.113274 | 0.069096 | 0.115586 | 0.0387296 | 1556 | 1590 | 9.8534236 | 13112.2 | 114.3 | 1 | 13.751 | 0.148 | 0.05 | 0.36 | 0.076 | 0.02 | 0.048503 | 0.152 | 0.105 | 0.203 | 4928 | 0.002 | 0.508 | 0.324 | 0.121 | 0.729 | 0.009 | 0.012 | 0.078 | 0.009 | 0.018 | 0.474 | 0.002 | 0.004 | 0.003 | 0.748 | 0.0002 | 0.418 | 0.123 | 0.78 | 0.009 | 0.013 | 0.08 | 0.01 | 0.013 | 0.551 | 0.003 | 0.037 | 4.7 | 59.8 | 0.4 | 11.1 | 0.14 | 2.6 | 22.6 | 4.9 | 51.8 | 0.8 | 6.1 | 0.16 | 2.4 | 21.8
4047 | Э76ХФ | Р65 | 18 | 53.45 | 25.05 | 53.45 | 2.9720038 | 0.39323 | 0.104904 | 0.093652 | 0.141336 | 0.0389317 | 1567 | 1588 | 11.323667 | 12546.11 | 114.6 | 1 | 20.175 | 0.199 | 0.05 | 0.419 | 0.06 | 0.02 | 0.048756 | 0.182 | 0.143 | 0.188 | 5238 | 0.002 | 0.472 | 0.332 | 0.114 | 0.705 | 0.009 | 0.012 | 0.078 | 0.011 | 0.023 | 0.445 | 0.002 | 0.003 | 0.003 | 0.772 | 0.0006 | 0.42 | 0.112 | 0.787 | 0.008 | 0.012 | 0.078 | 0.011 | 0.011 | 0.553 | 0.003 | 0.037 | 5 | 54.4 | 0.6 | 9.2 | 0.13 | 2.3 | 23.7 | 5.3 | 56.4 | 1 | 8.8 | 0.14 | 2.3 | 24.2
4048 | Э76ХФ | Р65 | 28 | 44.2833333 | 21.65 | 44.2833333 | 3.3546798 | 0.460275 | 0.185814 | 0.185542 | 0.197323 | 0.0394227 | 1570 | 1588 | 12.7923845 | 13848.5 | 116 | 1 | 18.851 | 0.198 | 0.05 | 0.483 | 0.075 | 0.02 | 0.049371 | 0.231 | 0.287 | 0.333 | 4997 | 0.002 | 0.402 | 0.263 | 0.132 | 0.619 | 0.01 | 0.011 | 0.078 | 0.007 | 0.023 | 0.412 | 0.001 | 0.003 | 0.003 | 0.754 | 0.0004 | 0.424 | 0.132 | 0.787 | 0.01 | 0.013 | 0.078 | 0.009 | 0.013 | 0.552 | 0.003 | 0.038 | 4.5 | 52.2 | 1.7 | 14.7 | 0.94 | 2.2 | 23.9 | 4.6 | 56.7 | 0.5 | 11.3 | 0.18 | 2.6 | 22.2
4049 | Э76ХФ | Р65 | 31 | 42.05 | 22.4166667 | 42.05 | 2.7119205 | 0.340175 | 0.10881 | 0.111732 | 0.092594 | 0.0364475 | 1547 | 1581 | 9.8804107 | 12539.78 | 107.5 | 1 | 13.366 | 0.123 | 0.05 | 0.352 | 0.049 | 0.02 | 0.045645 | 0.098 | 0.174 | 0.195 | 4685 | 0.002 | 0.482 | 0.316 | 0.109 | 0.684 | 0.008 | 0.011 | 0.074 | 0.006 | 0.019 | 0.486 | 0.002 | 0.002 | 0.003 | 0.75 | 0.0003 | 0.413 | 0.109 | 0.782 | 0.008 | 0.012 | 0.075 | 0.007 | 0.015 | 0.561 | 0.003 | 0.037 | 4.9 | 55 | 0.5 | 11.7 | 0.16 | 2.4 | 23.4 | 4.1 | 56.8 | 0.6 | 7.1 | 0.13 | 2.1 | 26.6
4051 | Э76ХФ | Р65 | 7 | 43.1 | 16.7166667 | 43.1 | 3 | 0.336308 | 0.09765 | 0.100714 | 0.124729 | 0.0397693 | 1593 | 1583 | 15.2839907 | 11973.68 | 114.9 | 1 | 21.958 | 0.074 | 0.05 | 0.344 | 0.02 | 0.02 | 0.049805 | 0.153 | 0.155 | 0.175 | 3336 | 0.002 | 0.507 | 0.337 | 0.105 | 0.705 | 0.006 | 0.01 | 0.071 | 0.012 | 0.021 | 0.463 | 0.002 | 0.003 | 0.003 | 0.761 | 0.0004 | 0.416 | 0.106 | 0.79 | 0.006 | 0.013 | 0.072 | 0.013 | 0.019 | 0.561 | 0.003 | 0.039 | 4.9 | 58.8 | 0.5 | 9 | 0.12 | 2.6 | 22.9 | 3.9 | 55.4 | 0.9 | 8 | 0.16 | 2.1 | 27.4
4056 | Э76ХФ | Р65 | 7 | 42.4166667 | 17.1 | 42.4166667 | 2.0372362 | 0.436823 | 0.155682 | 0.203274 | 0.203369 | 0.0393645 | 1603 | 1579 | 16.7453045 | 11508.77 | 115 | 1 | 23.676 | 0.32 | 0.05 | 0.451 | 0.035 | 0.02 | 0.049298 | 0.233 | 0.315 | 0.279 | 3280 | 0.002 | 0.44 | 0.29 | 0.104 | 0.617 | 0.006 | 0.011 | 0.066 | 0.009 | 0.03 | 0.4 | 0.001 | 0.002 | 0.003 | 0.75 | 0.0005 | 0.421 | 0.102 | 0.799 | 0.006 | 0.014 | 0.066 | 0.01 | 0.02 | 0.565 | 0.003 | 0.038 | 4.3 | 47.8 | 0.9 | 13.1 | 0.48 | 1.9 | 25.8 | 3.6 | 56.1 | 0.7 | 9.9 | 0.22 | 2.1 | 27.5
4057 | Э76ХФ | Р65 | 11 | 40.95 | 16.9666667 | 40.95 | 2.99082745 | 0.411495 | 0.14787 | 0.156654 | 0.151263 | 0.0390467 | 1588 | 1574 | 15.178022 | 12596.46 | 115 | 1 | 20.718 | 0.166 | 0.05 | 0.431 | 0.036 | 0.02 | 0.0489 | 0.171 | 0.243 | 0.265 | 3562 | 0.002 | 0.447 | 0.292 | 0.09 | 0.644 | 0.006 | 0.011 | 0.057 | 0.008 | 0.024 | 0.433 | 0.001 | 0.002 | 0.003 | 0.746 | 0.0003 | 0.415 | 0.089 | 0.784 | 0.006 | 0.012 | 0.058 | 0.009 | 0.018 | 0.562 | 0.003 | 0.038 | 4.3 | 61.5 | 0.6 | 10.6 | 0.17 | 2.8 | 22.3 | 5.2 | 54.9 | 0.8 | 9.1 | 0.15 | 2.3 | 23.6
4058 | Э76ХФ | Р65 | 7 | 43.15 | 18.35 | 43.15 | 2.99082745 | 0.427085 | 0.172422 | 0.147552 | 0.162216 | 0.039798 | 1589 | 1573 | 19.7464658 | 12604.9 | 117.8 | 1 | 28.402 | 0.134 | 0.05 | 0.446 | 0.027 | 0.02 | 0.049841 | 0.192 | 0.228 | 0.309 | 3855 | 0.002 | 0.442 | 0.28 | 0.091 | 0.659 | 0.007 | 0.011 | 0.068 | 0.008 | 0.023 | 0.436 | 0.001 | 0.002 | 0.003 | 0.748 | 0.0003 | 0.422 | 0.092 | 0.792 | 0.008 | 0.013 | 0.069 | 0.008 | 0.018 | 0.563 | 0.003 | 0.037 | 5.3 | 54.6 | 0.8 | 10.6 | 0.14 | 2.2 | 24.5 | 5.2 | 54.9 | 0.7 | 12 | 0.15 | 2.2 | 24.9
4059 | Э76ХФ | Р65 | 4 | 43.2333333 | 23.1666667 | 43.2333333 | 3.6748888 | 0.3982 | 0.141732 | 0.124458 | 0.143879 | 0.039307 | 1554 | 1577 | 10.7054461 | 13275.97 | 115.3 | 1 | 15.398 | 0.145 | 0.05 | 0.417 | 0.017 | 0.02 | 0.049226 | 0.173 | 0.192 | 0.254 | 5126 | 0.002 | 0.478 | 0.298 | 0.082 | 0.691 | 0.005 | 0.01 | 0.056 | 0.009 | 0.024 | 0.45 | 0.002 | 0.003 | 0.003 | 0.754 | 0.0003 | 0.419 | 0.085 | 0.81 | 0.006 | 0.013 | 0.057 | 0.01 | 0.02 | 0.574 | 0.003 | 0.039 | 4.6 | 55 | 0.6 | 19.6 | 0.17 | 2.3 | 24.2 | 4 | 57.7 | 0.5 | 9.1 | 0.13 | 2.2 | 26.4
4060 | Э76ХФ | Р65 | 12 | 41.3833333 | 22.45 | 41.3833333 | 3.7716186 | 0.4277615 | 0.163494 | 0.190944 | 0.16623 | 0.0387584 | 1558 | 1577 | 17.6629078 | 12994.21 | 114.2 | 1 | 24.365 | 0.225 | 0.05 | 0.435 | 0.025 | 0.02 | 0.048539 | 0.18 | 0.297 | 0.293 | 4862 | 0.002 | 0.444 | 0.275 | 0.073 | 0.627 | 0.004 | 0.012 | 0.053 | 0.007 | 0.021 | 0.435 | 0.001 | 0.002 | 0.003 | 0.752 | 0.0003 | 0.421 | 0.073 | 0.787 | 0.004 | 0.013 | 0.053 | 0.007 | 0.016 | 0.55 | 0.003 | 0.037 | 4.6 | 53.6 | 0.6 | 16.1 | 0.17 | 2.2 | 24.2 | 3.9 | 55.8 | 0.6 | 9.4 | 0.18 | 2.2 | 25.9
4062 | Э76ХФ | Р65 | 5 | 46.1666667 | 14.65 | 46.1666667 | 1.4079074 | 0.497895 | 0.145486 | 0.237166 | 0.226525 | 0.0391337 | 1613 | 1578 | 20.7833698 | 11529.01 | 115.5 | 1 | 31.66 | 0.512 | 0.05 | 0.535 | 0.066 | 0.02 | 0.049009 | 0.255 | 0.368 | 0.261 | 2815 | 0.002 | 0.379 | 0.293 | 0.1 | 0.583 | 0.008 | 0.01 | 0.071 | 0.007 | 0.045 | 0.396 | 0.001 | 0.002 | 0.004 | 0.764 | 0.0005 | 0.42 | 0.1 | 0.784 | 0.008 | 0.013 | 0.071 | 0.008 | 0.015 | 0.56 | 0.002 | 0.037 | 5 | 53.7 | 0.5 | 11.5 | 0.36 | 2.1 | 25.8 | 4.1 | 55.4 | 0.8 | 9 | 0.21 | 2.1 | 27.2
4063 | Э76ХФ | Р65 | 7 | 43.05 | 20.2333333 | 43.05 | 2.8408104 | 0.40345 | 0.138384 | 0.153132 | 0.159888 | 0.039711 | 1575 | 1573 | 13.6383275 | 12116.64 | 117.9 | 1 | 19.571 | 0.157 | 0.05 | 0.423 | 0.03 | 0.02 | 0.049732 | 0.186 | 0.237 | 0.248 | 4086 | 0.001 | 0.474 | 0.304 | 0.098 | 0.66 | 0.006 | 0.011 | 0.073 | 0.009 | 0.027 | 0.452 | 0.002 | 0.003 | 0.004 | 0.756 | 0.0006 | 0.428 | 0.097 | 0.791 | 0.007 | 0.012 | 0.071 | 0.009 | 0.018 | 0.574 | 0.003 | 0.037 | 5.1 | 52.9 | 0.5 | 12.5 | 0.15 | 2.1 | 24.7 | 3.9 | 56 | 0.7 | 9.6 | 0.24 | 2.1 | 26.8
4064 | Э76ХФ | Р65 | 10 | 40.2333333 | 20.1 | 40.2333333 | 2.494469 | 0.357635 | 0.094302 | 0.04331 | 0.113117 | 0.0391624 | 1570 | 1577 | 15.1608521 | 12017.91 | 114.5 | 1 | 19.966 | 0.135 | 0.05 | 0.379 | 0.048 | 0.02 | 0.049045 | 0.159 | 0.064 | 0.169 | 4026 | 0.002 | 0.489 | 0.338 | 0.113 | 0.743 | 0.009 | 0.011 | 0.084 | 0.01 | 0.022 | 0.472 | 0.002 | 0.003 | 0.003 | 0.764 | 0.0003 | 0.42 | 0.112 | 0.774 | 0.009 | 0.013 | 0.084 | 0.01 | 0.016 | 0.559 | 0.003 | 0.037 | 4.6 | 49.4 | 0.7 | 12.9 | 0.13 | 2.3 | 21.5 | 4.9 | 54.5 | 0.7 | 12.7 | 0.15 | 2.2 | 24.4
4065 | Э76ХФ | Р65 | 7 | 41.9166667 | 25.1833333 | 41.9166667 | 2.8741093 | 0.378762 | 0.105462 | 0.042647 | 0.132796 | 0.0383248 | 1590 | 1625 | 12.8948708 | 12589.28 | 112.7 | 1 | 18.017 | 0.239 | 0.05 | 0.391 | 0.05 | 0.02 | 0.047996 | 0.19 | 0.062 | 0.189 | 5284 | 0.002 | 0.485 | 0.325 | 0.086 | 0.751 | 0.005 | 0.009 | 0.063 | 0.011 | 0.018 | 0.476 | 0.002 | 0.003 | 0.004 | 0.779 | 0.0004 | 0.415 | 0.088 | 0.804 | 0.006 | 0.011 | 0.063 | 0.012 | 0.009 | 0.581 | 0.003 | 0.038 | 5 | 56 | 0.7 | 13.9 | 0.12 | 2.4 | 23.5 | 5.1 | 50.3 | 0.9 | 11 | 0.14 | 2.3 | 22.3
4066 | Э76ХФ | Р65 | 10 | 44.8333333 | 18.3333333 | 44.8333333 | 2.99082745 | 0.415237 | 0.107136 | 0.125382 | 0.12715 | 0.0382961 | 1587 | 1585 | 11.5007892 | 12724.36 | 113.5 | 1 | 17.002 | 0.096 | 0.05 | 0.428 | 0.045 | 0.02 | 0.04796 | 0.146 | 0.194 | 0.192 | 3888 | 0.002 | 0.472 | 0.326 | 0.096 | 0.677 | 0.008 | 0.011 | 0.064 | 0.01 | 0.019 | 0.465 | 0.002 | 0.003 | 0.004 | 0.768 | 0.0003 | 0.415 | 0.095 | 0.789 | 0.008 | 0.013 | 0.065 | 0.011 | 0.014 | 0.565 | 0.003 | 0.037 | 5.2 | 51.4 | 0.7 | 10.8 | 0.11 | 2 | 25.8 | 5.9 | 55.1 | 0.3 | 6.3 | 0.07 | 2.4 | 23.4
4067 | Э76ХФ | Р65 | 14 | 41.05 | 21.2666667 | 41.05 | 2.99082745 | 0.408335 | 0.113832 | 0.101566 | 0.08491 | 0.0388446 | 1587 | 1588 | 16.1186524 | 12360.19 | 114.6 | 1 | 21.796 | 0.168 | 0.05 | 0.42 | 0.05 | 0.02 | 0.048647 | 0.09 | 0.158 | 0.204 | 4381 | 0.003 | 0.465 | 0.321 | 0.103 | 0.703 | 0.006 | 0.011 | 0.067 | 0.013 | 0.026 | 0.513 | 0.003 | 0.003 | 0.004 | 0.756 | 0.0003 | 0.422 | 0.104 | 0.793 | 0.006 | 0.014 | 0.067 | 0.014 | 0.016 | 0.552 | 0.003 | 0.039 | 5.6 | 58 | 0.3 | 8.6 | 0.08 | 2.5 | 23.6 | 5.6 | 57.5 | 0.5 | 8.3 | 0.1 | 2.5 | 23.4
4068 | Э76ХФ | Р65 | 12 | 41 | 18.1166667 | 41 | 2.8067485 | 0.4647015 | 0.138942 | 0.18363 | 0.18889 | 0.0401733 | 1579 | 1580 | 17.7695122 | 12306.9 | 118.8 | 1 | 24.285 | 0.17 | 0.05 | 0.49 | 0.076 | 0.02 | 0.050311 | 0.218 | 0.284 | 0.249 | 3716 | 0.002 | 0.404 | 0.299 | 0.105 | 0.63 | 0.006 | 0.009 | 0.064 | 0.009 | 0.031 | 0.424 | 0.001 | 0.002 | 0.003 | 0.762 | 0.0005 | 0.426 | 0.108 | 0.786 | 0.006 | 0.011 | 0.064 | 0.01 | 0.018 | 0.559 | 0.003 | 0.037 | 3.8 | 45.9 | 0.4 | 7.4 | 0.11 | 1.5 | 30.8 | 4.3 | 52.6 | 0.8 | 6.4 | 0.15 | 2.3 | 22.8
4069 | Э76ХФ | Р65 | 12 | 41.1833333 | 14.6833333 | 41.1833333 | 3 | 0.395135 | 0.143406 | 0.122312 | 0.15064 | 0.0400001 | 1595 | 1578 | 16.3480263 | 12365.04 | 117.5 | 1 | 22.088 | 0.126 | 0.05 | 0.413 | 0.049 | 0.02 | 0.050094 | 0.184 | 0.188 | 0.257 | 3026 | 0.002 | 0.48 | 0.295 | 0.106 | 0.682 | 0.006 | 0.01 | 0.069 | 0.008 | 0.021 | 0.463 | 0.002 | 0.002 | 0.004 | 0.757 | 0.0012 | 0.42 | 0.106 | 0.791 | 0.007 | 0.012 | 0.069 | 0.009 | 0.013 | 0.568 | 0.003 | 0.038 | 4.3 | 38.4 | 0.5 | 7.1 | 0.07 | 2.4 | 16.2 | 5.1 | 52.7 | 0.7 | 11.9 | 0.1 | 2.4 | 22
4070 | Э76ХФ | Р65 | 13 | 53.9833333 | 18.6666667 | 53.9833333 | 2 | 0.448745 | 0.083142 | 0.083727 | 0.117865 | 0.0394802 | 1587 | 1564 | 20.6616485 | 11966.79 | 115.7 | 1 | 36.904 | 0.145 | 0.05 | 0.492 | 0.05 | 0.02 | 0.049443 | 0.149 | 0.128 | 0.149 | 3723 | 0.002 | 0.463 | 0.346 | 0.111 | 0.709 | 0.006 | 0.01 | 0.071 | 0.011 | 0.022 | 0.455 | 0.003 | 0.003 | 0.004 | 0.718 | 0.0004 | 0.419 | 0.109 | 0.779 | 0.007 | 0.014 | 0.07 | 0.012 | 0.013 | 0.618 | 0.003 | 0.038 | 5.4 | 57.4 | 0.5 | 8.3 | 0.08 | 2.5 | 23.3 | 6 | 54.9 | 0.5 | 8.5 | 0.14 | 2.2 | 25
4071 | Э76ХФ | Р65 | 23 | 40.2333333 | 15.3166667 | 40.2333333 | 2.712963 | 0.35971 | 0.081468 | 0.094808 | 0.15348 | 0.0393645 | 1603 | 1579 | 21.8386081 | 12370.84 | 115.5 | 1 | 29.288 | 0.11 | 0.05 | 0.382 | 0.051 | 0.02 | 0.049298 | 0.2 | 0.144 | 0.146 | 3158 | 0.002 | 0.5 | 0.346 | 0.132 | 0.704 | 0.007 | 0.012 | 0.074 | 0.01 | 0.019 | 0.456 | 0.002 | 0.003 | 0.004 | 0.75 | 0.0007 | 0.418 | 0.131 | 0.781 | 0.007 | 0.014 | 0.074 | 0.011 | 0.009 | 0.55 | 0.003 | 0.037 | 5.7 | 56 | 0.3 | 9 | 0.11 | 2.4 | 23.8 | 5.1 | 55.2 | 0.8 | 8.7 | 0.19 | 2.2 | 25.3
4072 | Э76ХФ | Р65 | 28 | 41.5833333 | 17.4333333 | 41.5833333 | 3.3122437 | 0.413876 | 0.138384 | 0.171784 | 0.14859 | 0.0384981 | 1574 | 1578 | 19.2702024 | 13364.05 | 114.3 | 1 | 26.443 | 0.166 | 0.05 | 0.428 | 0.051 | 0.02 | 0.048213 | 0.16 | 0.267 | 0.248 | 3883 | 0.002 | 0.453 | 0.297 | 0.106 | 0.643 | 0.007 | 0.013 | 0.07 | 0.008 | 0.022 | 0.452 | 0.002 | 0.002 | 0.002 | 0.739 | 0.0002 | 0.42 | 0.106 | 0.783 | 0.007 | 0.014 | 0.07 | 0.009 | 0.018 | 0.552 | 0.003 | 0.036 | 4.5 | 57.9 | 0.4 | 8.2 | 0.14 | 2.3 | 24.9 | 4.6 | 55.7 | 0.8 | 11.4 | 0.15 | 2.2 | 25.5
4073 | Э76ХФ | Р65 | 25 | 41.4166667 | 15.2666667 | 40.3 | 2.99082745 | 0.4092475 | 0.123876 | 0.093159 | 0.161355 | 0.0399138 | 1589 | 1575 | 18.3788294 | 11566.38 | 117.8 | 1 | 24.597 | 0.067 | 0.05 | 0.423 | 0.05 | 0.02 | 0.049986 | 0.213 | 0.141 | 0.222 | 2943 | 0.002 | 0.47 | 0.315 | 0.104 | 0.71 | 0.007 | 0.011 | 0.07 | 0.012 | 0.022 | 0.443 | 0.002 | 0.003 | 0.004 | 0.744 | 0.0003 | 0.425 | 0.104 | 0.786 | 0.007 | 0.014 | 0.071 | 0.012 | 0.016 | 0.565 | 0.003 | 0.034 | 4.7 | 57.4 | 0.9 | 8 | 0.16 | 2.3 | 24.4 | 4.7 | 56.7 | 0.8 | 9 | 0.16 | 2.3 | 24.7
4074 | Э76ХФ | Р65 | 19 | 41.7 | 20.9833333 | 40.7166667 | 2.5865895 | 0.457227 | 0.10602 | 0.113008 | 0.13278 | 0.0404911 | 1565 | 1580 | 13.9903293 | 11340.43 | 117.1 | 1 | 18.646 | 0.08 | 0.05 | 0.485 | 0.051 | 0.02 | 0.050709 | 0.16 | 0.174 | 0.19 | 3966 | 0.002 | 0.414 | 0.328 | 0.125 | 0.691 | 0.007 | 0.011 | 0.077 | 0.013 | 0.024 | 0.443 | 0.002 | 0.003 | 0.003 | 0.78 | 0.0002 | 0.416 | 0.123 | 0.792 | 0.007 | 0.014 | 0.077 | 0.014 | 0.021 | 0.575 | 0.003 | 0.038 | 5 | 58.2 | 0.4 | 10.9 | 0.11 | 2.5 | 23.4 | 5.7 | 48.1 | 1 | 4.8 | 0.08 | 2.6 | 18.2
4075 | Э76ХФ | Р65 | 21 | 41.1 | 15.15 | 41.1 | 2.5861472 | 0.4194675 | 0.129456 | 0.144736 | 0.16691 | 0.0390467 | 1602 | 1582 | 25.8467153 | 11742.57 | 114.6 | 1 | 35.41 | 0.287 | 0.05 | 0.437 | 0.051 | 0.02 | 0.0489 | 0.2 | 0.223 | 0.232 | 2965 | 0.002 | 0.456 | 0.304 | 0.117 | 0.67 | 0.006 | 0.012 | 0.063 | 0.01 | 0.023 | 0.443 | 0.001 | 0.003 | 0.004 | 0.746 | 0.0005 | 0.416 | 0.114 | 0.794 | 0.006 | 0.013 | 0.063 | 0.01 | 0.011 | 0.569 | 0.003 | 0.037 | 5.6 | 52.8 | 0.6 | 11.9 | 0.11 | 2.3 | 23.3 | 4.7 | 55.4 | 0.8 | 11.5 | 0.16 | 2.2 | 25.2
4076 | Э76ХФ | Р65 | 22 | 44.15 | 21.0666667 | 44.15 | 2.99082745 | 0.358667 | 0.16182 | 0.141101 | 0.149935 | 0.0395673 | 1574 | 1577 | 17.8015855 | 10911.08 | 114.7 | 1 | 26.198 | 0.113 | 0.05 | 0.325 | 0.04 | 0.02 | 0.049552 | 0.175 | 0.218 | 0.29 | 3831 | 0.002 | 0.477 | 0.278 | 0.11 | 0.666 | 0.006 | 0.012 | 0.074 | 0.009 | 0.021 | 0.451 | 0.002 | 0.003 | 0.003 | 0.757 | 0.0005 | 0.42 | 0.11 | 0.789 | 0.007 | 0.013 | 0.075 | 0.01 | 0.015 | 0.556 | 0.003 | 0.038 | 5 | 51.2 | 0.5 | 12.7 | 0.14 | 2.3 | 22.3 | 4.2 | 53.1 | 0.8 | 11 | 0.15 | 2.1 | 24.9
4077 | Э76ХФ | Р65 | 20 | 42.65 | 14 | 42.65 | 2.2974239 | 0.36775 | 0.1395 | 0.069357 | 0.140875 | 0.0391912 | 1600 | 1579 | 14.1186401 | 11250 | 115.7 | 1 | 20.072 | 0.122 | 0.05 | 0.382 | 0.049 | 0.02 | 0.049081 | 0.191 | 0.104 | 0.25 | 2625 | 0.002 | 0.473 | 0.3 | 0.078 | 0.721 | 0.005 | 0.011 | 0.051 | 0.013 | 0.018 | 0.444 | 0.002 | 0.003 | 0.003 | 0.755 | 0.0003 | 0.419 | 0.078 | 0.784 | 0.006 | 0.013 | 0.052 | 0.013 | 0.015 | 0.554 | 0.003 | 0.038 | 4.6 | 54.2 | 0.7 | 13.4 | 0.17 | 2.4 | 23.1 | 5.1 | 56.2 | 0.8 | 11.3 | 0.1 | 2.5 | 22.2
4078 | Э76ХАФ | Р65 | 18 | 43.5166667 | 16.8 | 43.3666667 | 2.098476 | 0.38507 | 0.137268 | 0.115455 | 0.151995 | 0.0678283 | 1595 | 1569 | 15.4336245 | 11503.57 | 118.5 | 1 | 11.781 | 0.166 | 0.05 | 0.402 | 0.05 | 0.02 | 0.070023 | 0.189 | 0.177 | 0.246 | 3221 | 0.002 | 0.443 | 0.282 | 0.086 | 0.685 | 0.005 | 0.011 | 0.11 | 0.011 | 0.016 | 0.436 | 0.002 | 0.003 | 0.003 | 0.713 | 0.0003 | 0.398 | 0.088 | 0.783 | 0.005 | 0.017 | 0.156 | 0.012 | 0.013 | 0.552 | 0.003 | 0.06 | 4.3 | 55.5 | 0.4 | 11.4 | 0.13 | 2.4 | 23 | 4.9 | 56.1 | 0.6 | 10.7 | 0.11 | 2.5 | 22.5
4079 | Э76ХАФ | Р65 | 21 | 43.05 | 15.9166667 | 43.05 | 3.6574713 | 0.34571 | 0.131688 | 0.100563 | 0.114715 | 0.0666513 | 1588 | 1585 | 19.2881994 | 12794.14 | 116.2 | 1 | 21.067 | 0.08 | 0.05 | 0.355 | 0.049 | 0.02 | 0.068649 | 0.137 | 0.155 | 0.236 | 3394 | 0.002 | 0.457 | 0.284 | 0.1 | 0.693 | 0.005 | 0.01 | 0.119 | 0.009 | 0.018 | 0.454 | 0.002 | 0.003 | 0.003 | 0.734 | 0.0003 | 0.398 | 0.104 | 0.78 | 0.005 | 0.015 | 0.156 | 0.011 | 0.016 | 0.543 | 0.003 | 0.06 | 4.5 | 52.9 | 0.7 | 10.3 | 0.14 | 2.6 | 20.3 | 4.7 | 50.7 | 0.6 | 8.3 | 0.14 | 2.5 | 20.1
4080 | Э76ХАФ | Р65 | 7 | 50.7833333 | 28.65 | 50.4666667 | 4.3505587 | 0.37488 | 0.152892 | 0.152254 | 0.12414 | 0.0651835 | 1563 | 1600 | 16.8864343 | 13886.91 | 114.3 | 1 | 22.337 | 0.159 | 0.05 | 0.385 | 0.092 | 0.02 | 0.06731 | 0.13 | 0.237 | 0.274 | 6631 | 0.002 | 0.418 | 0.266 | 0.089 | 0.638 | 0.005 | 0.011 | 0.117 | 0.008 | 0.016 | 0.447 | 0.002 | 0.004 | 0.003 | 0.739 | 0.0004 | 0.396 | 0.088 | 0.777 | 0.005 | 0.015 | 0.155 | 0.01 | 0.011 | 0.545 | 0.003 | 0.062 | 4.1 | 58.7 | 0.8 | 10.6 | 0.43 | 2.9 | 20.2 | 5.1 | 51.6 | 0.8 | 11 | 0.19 | 2.5 | 20.6
4081 | Э76ХАФ | Р65 | 15 | 45.05 | 23.2333333 | 44.7166667 | 3.7807692 | 0.270935 | 0.117738 | 0.081784 | 0.07319 | 0.0641438 | 1550 | 1593 | 12.0145149 | 13139.74 | 114.2 | 1 | 12.692 | 0.081 | 0.05 | 0.266 | 0.06 | 0.02 | 0.066008 | 0.08 | 0.127 | 0.211 | 5088 | 0.002 | 0.53 | 0.297 | 0.09 | 0.713 | 0.006 | 0.01 | 0.121 | 0.01 | 0.022 | 0.491 | 0.003 | 0.003 | 0.003 | 0.723 | 0.0003 | 0.398 | 0.091 | 0.782 | 0.006 | 0.012 | 0.157 | 0.011 | 0.017 | 0.542 | 0.003 | 0.06 | 4.7 | 59.1 | 0.4 | 9 | 0.09 | 2.8 | 21.4 | 5.6 | 59.6 | 0.8 | 6.3 | 0.1 | 2.7 | 22.2
4082 | Э76ХАФ | Р65 | 14 | 44.25 | 13.1 | 44.1 | 3 | 0.419865 | 0.13671 | 0.19426 | 0.18791 | 0.0651517 | 1637 | 1598 | 18.7897233 | 11716.03 | 114.6 | 1 | 21.128 | 0.259 | 0.05 | 0.442 | 0.049 | 0.02 | 0.06731 | 0.212 | 0.301 | 0.245 | 2558 | 0.002 | 0.418 | 0.277 | 0.1 | 0.614 | 0.005 | 0.011 | 0.119 | 0.01 | 0.02 | 0.398 | 0.001 | 0.003 | 0.004 | 0.719 | 0.0003 | 0.394 | 0.099 | 0.783 | 0.006 | 0.015 | 0.152 | 0.011 | 0.013 | 0.549 | 0.003 | 0.058 | 5 | 53.3 | 1.2 | 10.7 | 0.19 | 2.2 | 24.3 | 4.9 | 52.5 | 0.8 | 12.7 | 0.14 | 2.1 | 24.7
4083 | Э76ХФ | Р65 | 17 | 54.05 | 31.5666667 | 54.05 | 3 | 0.326405 | 0.179118 | 0.163224 | 0.30498 | 0.0389317 | 1553 | 1618 | 17.3084181 | 14086.38 | 114.6 | 1 | 31.184 | 0.428 | 0.05 | 0.32 | 0.05 | 0.02 | 0.048756 | 0.408 | 0.246 | 0.321 | 7411 | 0.002 | 0.525 | 0.285 | 0.102 | 0.643 | 0.007 | 0.012 | 0.072 | 0.007 | 0.02 | 0.312 | 0.003 | 0.003 | 0.004 | 0.751 | 0.0004 | 0.44 | 0.104 | 0.788 | 0.007 | 0.012 | 0.072 | 0.008 | 0.01 | 0.534 | 0.003 | 0.037 | 7.1 | 49.7 | 0.6 | 11.4 | 0.14 | 2.2 | 23.1 | 4.5 | 54.7 | 0.8 | 10.6 | 0.16 | 2.2 | 24.8
4084 | Э76ХФ | Р65 | 29 | 46.1 | 18.5833333 | 46.1 | 3.3908288 | 0.502345 | 0.146754 | 0.173862 | 0.403974 | 0.0399426 | 1595 | 1586 | 22.6118701 | 13089.15 | 117.1 | 1 | 33.654 | 0.306 | 0.05 | 0.543 | 0.028 | 0.02 | 0.050022 | 0.558 | 0.258 | 0.263 | 4054 | 0.002 | 0.39 | 0.297 | 0.108 | 0.636 | 0.008 | 0.011 | 0.071 | 0.009 | 0.022 | 0.239 | 0.002 | 0.004 | 0.004 | 0.748 | 0.0004 | 0.421 | 0.109 | 0.782 | 0.008 | 0.014 | 0.071 | 0.011 | 0.014 | 0.556 | 0.003 | 0.039 | 6.6 | 48 | 0.6 | 12.1 | 0.53 | 2.1 | 22.7 | 4.5 | 55.5 | 0.9 | 11.2 | 0.16 | 2.2 | 25.4
4088 | Э76ХФ | Р65 | 37 | 41.6 | 18.6 | 41.6 | 4.4605332 | 0.43872 | 0.128926 | 0.015568 | 0.166092 | 0.0405279 | 1550 | 1581 | 22.5892413 | 13832.26 | 119.3 | 1 | 31.261 | 0.106 | 0.05 | 0.498 | 0.03 | 0.02 | 0.051107 | 0.253 | 0.017 | 0.227 | 4288 | 0.002 | 0.432 | 0.438 | 0.119 | 0.779 | 0.009 | 0.01 | 0.072 | 0.012 | 0.022 | 0.431 | 0.002 | 0.003 | 0.003 | 0.758 | 0.0003 | 0.432 | 0.117 | 0.788 | 0.009 | 0.013 | 0.072 | 0.012 | 0.017 | 0.552 | 0.003 | 0.038 | 5.6 | 54.9 | 0.3 | 11.8 | 0.14 | 2.4 | 22.5 | 7.2 | 52.9 | 0.6 | 9.4 | 0.12 | 2.4 | 22.5
4089 | Э76ХФ | Р65 | 27 | 44.4666667 | 17.1666667 | 44.4666667 | 3.1167119 | 0.603625 | 0.176886 | 0.280333 | 0.243375 | 0.0394668 | 1592 | 1580 | 19.8874976 | 13005.44 | 117.5 | 1 | 29.207 | 0.251 | 0.05 | 0.658 | 0.061 | 0.02 | 0.049769 | 0.262 | 0.435 | 0.317 | 3721 | 0.002 | 0.296 | 0.269 | 0.104 | 0.55 | 0.006 | 0.01 | 0.064 | 0.007 | 0.033 | 0.37 | 0.001 | 0.002 | 0.004 | 0.748 | 0.0004 | 0.411 | 0.106 | 0.787 | 0.007 | 0.014 | 0.066 | 0.009 | 0.018 | 0.558 | 0.003 | 0.037 | 5.3 | 50.6 | 1 | 12.3 | 0.12 | 2.3 | 22.3 | 5.5 | 51.3 | 0.9 | 12.1 | 0.17 | 2.3 | 22.6
4090 | Э76ХФ | Р65 | 32 | 47.4833333 | 23.1166667 | 47.4833333 | 2 | 0.4405 | 0.149544 | 0.170659 | 0.186873 | 0.0383479 | 1568 | 1572 | 21.1346764 | 12266.47 | 113.4 | 1 | 32.929 | 0.312 | 0.05 | 0.466 | 0.027 | 0.02 | 0.048358 | 0.22 | 0.263 | 0.268 | 4726 | 0.002 | 0.429 | 0.283 | 0.105 | 0.637 | 0.006 | 0.012 | 0.066 | 0.007 | 0.024 | 0.414 | 0.002 | 0.002 | 0.003 | 0.748 | 0.0003 | 0.411 | 0.104 | 0.785 | 0.006 | 0.014 | 0.066 | 0.008 | 0.016 | 0.561 | 0.003 | 0.038 | 5.2 | 49 | 0.4 | 15.7 | 0.28 | 2 | 24.5 | 5.1 | 52.1 | 0.8 | 13.5 | 0.18 | 2.2 | 24.2
4091 | Э76ХФ | Р65 | 33 | 42.7833333 | 21.0333333 | 42.7833333 | 2.99082745 | 0.407415 | 0.148986 | 0.099883 | 0.150477 | 0.0392368 | 1571 | 1586 | 11.2796703 | 12257.69 | 115.1 | 1 | 15.967 | 0.202 | 0.05 | 0.428 | 0.027 | 0.02 | 0.049479 | 0.193 | 0.152 | 0.267 | 4297 | 0.002 | 0.451 | 0.291 | 0.095 | 0.705 | 0.006 | 0.012 | 0.06 | 0.008 | 0.024 | 0.45 | 0.002 | 0.003 | 0.003 | 0.759 | 0.0003 | 0.418 | 0.095 | 0.787 | 0.007 | 0.015 | 0.061 | 0.009 | 0.016 | 0.559 | 0.003 | 0.038 | 5.5 | 53.7 | 0.6 | 13.4 | 0.13 | 2.3 | 22.9 | 5.7 | 55.9 | 1 | 9.8 | 0.16 | 2.5 | 22.8
4092 | Э76ХФ | Р65 | 37 | 46.5166667 | 23.4 | 46.5166667 | 3.4302926 | 0.38527 | 0.108252 | 0.108169 | 0.154635 | 0.0391798 | 1544 | 1574 | 15.1039652 | 12630.77 | 115.1 | 1 | 23.172 | 0.129 | 0.05 | 0.408 | 0.038 | 0.02 | 0.049407 | 0.196 | 0.165 | 0.194 | 4926 | 0.002 | 0.475 | 0.324 | 0.124 | 0.703 | 0.007 | 0.013 | 0.072 | 0.009 | 0.023 | 0.445 | 0.002 | 0.003 | 0.003 | 0.754 | 0.0003 | 0.416 | 0.12 | 0.785 | 0.007 | 0.014 | 0.072 | 0.01 | 0.018 | 0.556 | 0.003 | 0.038 | 5.6 | 54.8 | 1 | 13.3 | 0.4 | 2.3 | 23.8 | 4 | 52.3 | 0.7 | 10.3 | 0.17 | 2.2 | 23.8
4093 | Э76ХФ | Р65 | 39 | 41.0666667 | 17.7166667 | 41.0666667 | 3 | 0.46137 | 0.16182 | 0.157797 | 0.219231 | 0.0403272 | 1590 | 1583 | 19.6254058 | 12933.58 | 118.4 | 1 | 26.865 | 0.314 | 0.05 | 0.49 | 0.036 | 0.02 | 0.050854 | 0.276 | 0.241 | 0.29 | 3819 | 0.002 | 0.413 | 0.281 | 0.128 | 0.656 | 0.007 | 0.011 | 0.073 | 0.008 | 0.026 | 0.405 | 0.001 | 0.003 | 0.004 | 0.749 | 0.0004 | 0.417 | 0.13 | 0.791 | 0.008 | 0.014 | 0.073 | 0.01 | 0.014 | 0.558 | 0.003 | 0.038 | 4.6 | 50.9 | 0.8 | 13.4 | 0.41 | 2.1 | 24.6 | 4.6 | 48.7 | 0.7 | 11.8 | 0.17 | 2.1 | 23.5
4094 | Э76ХФ | Р65 | 36 | 43.45 | 22.35 | 43.45 | 2 | 0.46853 | 0.15066 | 0.164652 | 0.196128 | 0.0397816 | 1564 | 1573 | 19.5993031 | 12120.81 | 117.1 | 1 | 28.125 | 0.17 | 0.06 | 0.492 | 0.036 | 0.02 | 0.050166 | 0.237 | 0.253 | 0.27 | 4515 | 0.002 | 0.416 | 0.289 | 0.122 | 0.642 | 0.009 | 0.013 | 0.076 | 0.009 | 0.029 | 0.412 | 0.001 | 0.003 | 0.004 | 0.768 | 0.0004 | 0.414 | 0.12 | 0.788 | 0.009 | 0.015 | 0.076 | 0.009 | 0.017 | 0.574 | 0.003 | 0.039 | 4.1 | 44.4 | 0.5 | 11.9 | 0.62 | 2 | 21.9 | 4.9 | 50.7 | 0.9 | 12.9 | 0.18 | 2.1 | 24.1
4095 | Э76ХФ | Р65 | 7 | 48.4166667 | 19 | 48.4166667 | 2.99082745 | 0.458495 | 0.157914 | 0.187155 | 0.192609 | 0.0388641 | 1614 | 1576 | 23.6528055 | 12142.11 | 115.3 | 1 | 38.173 | 0.376 | 0.05 | 0.486 | 0.031 | 0.02 | 0.049009 | 0.222 | 0.289 | 0.283 | 3845 | 0.002 | 0.406 | 0.287 | 0.093 | 0.619 | 0.006 | 0.012 | 0.067 | 0.006 | 0.034 | 0.416 | 0.001 | 0.002 | 0.004 | 0.755 | 0.0003 | 0.422 | 0.093 | 0.787 | 0.006 | 0.014 | 0.067 | 0.007 | 0.013 | 0.566 | 0.003 | 0.037 | 3.9 | 44.2 | 0.7 | 13.4 | 0.55 | 1.9 | 22.8 | 4.5 | 49.3 | 1 | 12.8 | 0.2 | 2.1 | 23.6
4096 | Э76ХФ | Р65 | 10 | 45.0833333 | 17.6166667 | 45.0833333 | 2.9100204 | 0.43918 | 0.1674 | 0.195624 | 0.160344 | 0.0396389 | 1597 | 1579 | 15.9949194 | 12322.42 | 116.4 | 1 | 23.437 | 0.158 | 0.05 | 0.46 | 0.016 | 0.02 | 0.049986 | 0.168 | 0.304 | 0.3 | 3618 | 0.002 | 0.428 | 0.28 | 0.079 | 0.63 | 0.006 | 0.013 | 0.055 | 0.005 | 0.024 | 0.449 | 0.002 | 0.002 | 0.003 | 0.764 | 0.0003 | 0.418 | 0.079 | 0.789 | 0.006 | 0.015 | 0.056 | 0.006 | 0.017 | 0.576 | 0.003 | 0.038 | 3.5 | 42.5 | 0.6 | 8.7 | 0.13 | 2.4 | 18.1 | 5 | 54 | 0.5 | 11.2 | 0.11 | 2.2 | 24.4
4097 | Э76ХФ | Р65 | 12 | 47.2833333 | 17.75 | 47.2833333 | 2.7365064 | 0.409815 | 0.13671 | 0.105459 | 0.105273 | 0.0390933 | 1597 | 1582 | 15.0730103 | 11949.3 | 115.3 | 1 | 23.673 | 0.149 | 0.05 | 0.433 | 0.02 | 0.02 | 0.049298 | 0.12 | 0.163 | 0.245 | 3535 | 0.002 | 0.44 | 0.299 | 0.102 | 0.693 | 0.006 | 0.012 | 0.064 | 0.007 | 0.023 | 0.475 | 0.002 | 0.002 | 0.003 | 0.756 | 0.0006 | 0.415 | 0.102 | 0.785 | 0.006 | 0.013 | 0.064 | 0.008 | 0.017 | 0.548 | 0.003 | 0.038 | 4.8 | 53.2 | 0.7 | 9.4 | 0.09 | 2.5 | 21.4 | 5.5 | 58.2 | 0.8 | 8.5 | 0.14 | 2.6 | 22.8
4098 | Э76ХФ | Р65 | 19 | 42.8166667 | 20.8666667 | 42.8166667 | 2.3961424 | 0.422695 | 0.14229 | 0.051452 | 0.126516 | 0.0405279 | 1595 | 1581 | 21.7562476 | 11044.41 | 118.6 | 1 | 31.051 | 0.166 | 0.05 | 0.45 | 0.041 | 0.02 | 0.051107 | 0.176 | 0.076 | 0.255 | 3841 | 0.002 | 0.45 | 0.302 | 0.116 | 0.744 | 0.007 | 0.012 | 0.066 | 0.009 | 0.027 | 0.461 | 0.002 | 0.003 | 0.004 | 0.76 | 0.0004 | 0.419 | 0.117 | 0.789 | 0.007 | 0.014 | 0.067 | 0.01 | 0.016 | 0.555 | 0.003 | 0.038 | 4.9 | 56.7 | 0.5 | 11.8 | 0.13 | 2.4 | 24 | 4 | 48.9 | 0.6 | 9.9 | 0.12 | 2.2 | 22.5
4100 | Э76ХФ | Р65 | 19 | 42.8666667 | 25.35 | 42.8666667 | 2.99082745 | 0.383245 | 0.117738 | 0.125162 | 0.109992 | 0.0390362 | 1551 | 1592 | 15.9816485 | 12731.36 | 114.4 | 1 | 22.836 | 0.085 | 0.05 | 0.403 | 0.079 | 0.02 | 0.049226 | 0.118 | 0.194 | 0.211 | 5379 | 0.002 | 0.465 | 0.318 | 0.132 | 0.683 | 0.007 | 0.014 | 0.081 | 0.007 | 0.029 | 0.483 | 0.002 | 0.003 | 0.004 | 0.768 | 0.0004 | 0.419 | 0.13 | 0.794 | 0.007 | 0.015 | 0.081 | 0.008 | 0.019 | 0.568 | 0.003 | 0.037 | 4.3 | 60.8 | 0.4 | 12 | 0.09 | 2.8 | 21.7 | 4.6 | 59.3 | 0.7 | 6.6 | 0.07 | 2.8 | 21.2
4102 | Э76ХФ | Р65 | 19 | 42.6833333 | 26.2333333 | 42.6833333 | 4.3090482 | 0.38049 | 0.08928 | 0.02077 | 0.063069 | 0.0382908 | 1574 | 1628 | 14.486067 | 13183.23 | 113 | 1 | 20.534 | 0.073 | 0.05 | 0.409 | 0.036 | 0.02 | 0.048286 | 0.089 | 0.03 | 0.16 | 5764 | 0.002 | 0.483 | 0.343 | 0.109 | 0.779 | 0.006 | 0.014 | 0.067 | 0.007 | 0.023 | 0.516 | 0.002 | 0.003 | 0.004 | 0.755 | 0.0003 | 0.42 | 0.107 | 0.802 | 0.006 | 0.015 | 0.067 | 0.007 | 0.012 | 0.56 | 0.003 | 0.038 | 4.7 | 62.5 | 0.4 | 9.8 | 0.09 | 2.8 | 22.7 | 4.9 | 62.1 | 0.5 | 7.9 | 0.09 | 2.8 | 22.5
4103 | Э76ХФ | Р65 | 19 | 51.3666667 | 21.4666667 | 51.3666667 | 2.99082745 | 0.432685 | 0.144522 | 0.125642 | 0.125616 | 0.0399252 | 1597 | 1593 | 11.5444425 | 12161.18 | 118.4 | 1 | 18.609 | 0.075 | 0.05 | 0.459 | 0.039 | 0.02 | 0.050347 | 0.142 | 0.194 | 0.259 | 4351 | 0.002 | 0.439 | 0.301 | 0.108 | 0.687 | 0.006 | 0.01 | 0.067 | 0.007 | 0.022 | 0.468 | 0.002 | 0.003 | 0.004 | 0.772 | 0.0004 | 0.422 | 0.111 | 0.791 | 0.006 | 0.013 | 0.068 | 0.008 | 0.014 | 0.543 | 0.003 | 0.037 | 4.4 | 57.1 | 0.4 | 8.6 | 0.08 | 2.8 | 20.5 | 4 | 53.5 | 0.6 | 9.5 | 0.16 | 2.1 | 26.1
4104 | Э76ХФ | Р65 | 35 | 43.05 | 21.1333333 | 43.05 | 3.6006711 | 0.4138495 | 0.132246 | 0.15486 | 0.136737 | 0.0397816 | 1560 | 1591 | 16.2260521 | 12724.92 | 117.2 | 1 | 20.242 | 0.023 | 0.05 | 0.426 | 0.05 | 0.02 | 0.050166 | 0.147 | 0.24 | 0.237 | 4482 | 0.003 | 0.465 | 0.307 | 0.111 | 0.665 | 0.007 | 0.012 | 0.071 | 0.007 | 0.025 | 0.472 | 0.002 | 0.003 | 0.004 | 0.774 | 0.0008 | 0.419 | 0.111 | 0.794 | 0.008 | 0.014 | 0.071 | 0.008 | 0.017 | 0.579 | 0.003 | 0.038 | 4.4 | 61.7 | 0.7 | 8 | 0.1 | 2.7 | 23 | 5.3 | 58.7 | 0.9 | 5.6 | 0.15 | 2.3 | 25.2
4107 | Э76ХФ | Р65 | 54 | 40.4666667 | 15.7 | 40.4666667 | 2.99082745 | 0.412824 | 0.112158 | 0.14244 | 0.141129 | 0.0390809 | 1581 | 1571 | 12.3381749 | 12699.36 | 115 | 1 | 16.187 | 0.097 | 0.05 | 0.427 | 0.038 | 0.02 | 0.0489 | 0.159 | 0.22 | 0.201 | 3323 | 0.002 | 0.457 | 0.319 | 0.131 | 0.665 | 0.009 | 0.01 | 0.077 | 0.009 | 0.025 | 0.452 | 0.002 | 0.002 | 0.003 | 0.752 | 0.0003 | 0.407 | 0.131 | 0.782 | 0.009 | 0.014 | 0.078 | 0.01 | 0.017 | 0.568 | 0.003 | 0.037 | 4.7 | 55.3 | 0.4 | 9.7 | 0.15 | 2.5 | 22.1 | 5.2 | 57.1 | 0.7 | 8.5 | 0.12 | 2.3 | 24.7
4108 | Э76ХФ | Р65 | 46 | 45.9833333 | 20.75 | 45.9833333 | 3.4634639 | 0.403435 | 0.133362 | 0.151722 | 0.157194 | 0.0400639 | 1562 | 1578 | 12.2911782 | 12798.07 | 117.8 | 1 | 17.532 | 0.013 | 0.05 | 0.424 | 0.069 | 0.02 | 0.05013 | 0.18 | 0.234 | 0.239 | 4426 | 0.002 | 0.466 | 0.3 | 0.13 | 0.66 | 0.007 | 0.009 | 0.072 | 0.008 | 0.02 | 0.448 | 0.003 | 0.003 | 0.005 | 0.777 | 0.0003 | 0.416 | 0.129 | 0.789 | 0.008 | 0.012 | 0.072 | 0.009 | 0.017 | 0.574 | 0.004 | 0.038 | 4.9 | 60.4 | 0.6 | 7 | 0.11 | 2.6 | 23.3 | 6.1 | 57.7 | 0.6 | 5.4 | 0.08 | 2.7 | 21.5
4111 | Э76ХФ | Р65 | 45 | 39.8833333 | 14.05 | 39.8833333 | 2.99082745 | 0.395615 | 0.107136 | 0.125343 | 0.177183 | 0.0398329 | 1592 | 1579 | 14.2578354 | 14716.01 | 115.5 | 1 | 18.955 | 0.017 | 0.05 | 0.378 | 0.061 | 0.02 | 0.049841 | 0.222 | 0.191 | 0.192 | 3446 | 0.002 | 0.508 | 0.332 | 0.11 | 0.683 | 0.007 | 0.012 | 0.074 | 0.01 | 0.022 | 0.432 | 0.002 | 0.003 | 0.004 | 0.761 | 0.0003 | 0.419 | 0.11 | 0.781 | 0.007 | 0.013 | 0.074 | 0.011 | 0.012 | 0.56 | 0.003 | 0.037 | 4.9 | 55.6 | 0.8 | 10.2 | 0.12 | 2.5 | 22.7 | 4 | 49 | 0.6 | 7.9 | 0.11 | 2.6 | 18.6
4112 | Э76ХФ | Р65 | 46 | 41.3166667 | 15.85 | 40.35 | 3.5997001 | 0.438695 | 0.122202 | 0.142807 | 0.173508 | 0.0398042 | 1554 | 1580 | 9.4200251 | 13211.36 | 118 | 1 | 12.492 | 0.053 | 0.05 | 0.47 | 0.049 | 0.02 | 0.049805 | 0.209 | 0.219 | 0.219 | 3490 | 0.002 | 0.432 | 0.317 | 0.116 | 0.67 | 0.007 | 0.012 | 0.072 | 0.009 | 0.024 | 0.435 | 0.002 | 0.003 | 0.003 | 0.767 | 0.0003 | 0.418 | 0.116 | 0.79 | 0.007 | 0.013 | 0.072 | 0.01 | 0.018 | 0.57 | 0.003 | 0.038 | 4.3 | 49.5 | 0.3 | 8.4 | 0.09 | 2.4 | 20.6 | 5.5 | 56.9 | 0.8 | 6.6 | 0.12 | 2.4 | 23.3
4113 | Э76ХФ | Р65 | 51 | 41.4666667 | 16.8166667 | 41.4666667 | 2.99082745 | 0.434725 | 0.167958 | 0.20692 | 0.196638 | 0.0396883 | 1582 | 1573 | 15.54519 | 12469.77 | 117.7 | 1 | 21.366 | 0.062 | 0.05 | 0.454 | 0.038 | 0.02 | 0.04966 | 0.218 | 0.32 | 0.301 | 3495 | 0.002 | 0.437 | 0.279 | 0.101 | 0.609 | 0.006 | 0.01 | 0.063 | 0.007 | 0.025 | 0.411 | 0.002 | 0.002 | 0.003 | 0.743 | 0.0003 | 0.416 | 0.103 | 0.79 | 0.006 | 0.014 | 0.065 | 0.008 | 0.017 | 0.561 | 0.003 | 0.036 | 4.7 | 56.1 | 0.8 | 9.7 | 0.13 | 2.3 | 24.3 | 4.5 | 56.5 | 0.3 | 12.2 | 0.14 | 2.3 | 25.4
4114 | Э76ХФ | Р65 | 55 | 40.2 | 14.3833333 | 39.7 | 3 | 0.3903255 | 0.138384 | 0.078614 | 0.147774 | 0.0391968 | 1585 | 1577 | 14.1116965 | 12564.54 | 114.8 | 1 | 18.6 | 0.063 | 0.05 | 0.385 | 0.065 | 0.02 | 0.049045 | 0.196 | 0.118 | 0.248 | 3012 | 0.002 | 0.495 | 0.304 | 0.1 | 0.718 | 0.006 | 0.01 | 0.065 | 0.011 | 0.02 | 0.46 | 0.002 | 0.003 | 0.004 | 0.769 | 0.0002 | 0.415 | 0.099 | 0.777 | 0.006 | 0.012 | 0.066 | 0.011 | 0.013 | 0.578 | 0.003 | 0.037 | 4.7 | 57.1 | 0.3 | 10 | 0.12 | 2.4 | 23.7 | 4.5 | 52.4 | 0.7 | 6.2 | 0.11 | 2.4 | 22
4116 | Э76ХФ | Р65 | 43 | 40.8166667 | 18.9 | 40.8166667 | 2 | 0.38188 | 0.15066 | 0.130747 | 0.189618 | 0.0386189 | 1569 | 1571 | 15.4267864 | 12225.4 | 114.4 | 1 | 20.989 | 0.151 | 0.05 | 0.395 | 0.05 | 0.02 | 0.048322 | 0.239 | 0.199 | 0.27 | 3851 | 0.002 | 0.468 | 0.287 | 0.111 | 0.667 | 0.007 | 0.01 | 0.071 | 0.008 | 0.015 | 0.415 | 0.002 | 0.003 | 0.003 | 0.749 | 0.0003 | 0.417 | 0.11 | 0.784 | 0.007 | 0.013 | 0.071 | 0.008 | 0.014 | 0.563 | 0.003 | 0.038 | 4.7 | 53.7 | 0.4 | 10.5 | 0.17 | 2.2 | 24.4 | 4.4 | 55.1 | 0.7 | 8.4 | 0.15 | 2.2 | 25
4117 | Э76ХФ | Р65 | 39 | 41.45 | 19.0333333 | 41.45 | 2.99082745 | 0.4202 | 0.171864 | 0.138436 | 0.174264 | 0.0399776 | 1566 | 1576 | 15.1917973 | 12600 | 117.4 | 1 | 20.99 | 0.111 | 0.05 | 0.438 | 0.049 | 0.02 | 0.050022 | 0.212 | 0.212 | 0.308 | 3997 | 0.002 | 0.447 | 0.277 | 0.113 | 0.666 | 0.006 | 0.011 | 0.067 | 0.008 | 0.023 | 0.42 | 0.001 | 0.002 | 0.004 | 0.76 | 0.0005 | 0.418 | 0.114 | 0.787 | 0.006 | 0.013 | 0.068 | 0.01 | 0.018 | 0.57 | 0.003 | 0.038 | 4.3 | 54.5 | 0.4 | 12.4 | 0.23 | 2.2 | 24.6 | 4.9 | 58.8 | 0.2 | 10.2 | 0.08 | 2.3 | 25.1
4118 | Э76ХФ | Р65 | 40 | 41.9 | 20.6 | 41.9 | 3 | 0.419525 | 0.155682 | 0.169433 | 0.181992 | 0.0396883 | 1569 | 1577 | 14.6813842 | 12666.99 | 116.2 | 1 | 20.505 | 0.21 | 0.05 | 0.439 | 0.077 | 0.02 | 0.04966 | 0.211 | 0.261 | 0.279 | 4349 | 0.002 | 0.468 | 0.29 | 0.118 | 0.631 | 0.008 | 0.011 | 0.077 | 0.009 | 0.025 | 0.415 | 0.001 | 0.003 | 0.003 | 0.764 | 0.0004 | 0.419 | 0.119 | 0.788 | 0.008 | 0.014 | 0.077 | 0.011 | 0.016 | 0.562 | 0.003 | 0.039 | 4.6 | 54.5 | 0.3 | 13.4 | 0.27 | 2.2 | 25.2 | 4.6 | 51.4 | 0.4 | 10 | 0.13 | 2.2 | 22.9
4119 | Э76ХФ | Р65 | 7 | 47.1 | 33.6166667 | 47.1 | 3.8554493 | 0.43661 | 0.181908 | 0.198824 | 0.178311 | 0.0388787 | 1568 | 1619 | 15.0968153 | 13268.42 | 113.5 | 1 | 23.702 | 0.232 | 0.05 | 0.454 | 0.048 | 0.02 | 0.048647 | 0.193 | 0.308 | 0.326 | 7434 | 0.002 | 0.425 | 0.262 | 0.108 | 0.602 | 0.006 | 0.011 | 0.072 | 0.006 | 0.025 | 0.41 | 0.001 | 0.002 | 0.004 | 0.738 | 0.0005 | 0.418 | 0.106 | 0.786 | 0.006 | 0.013 | 0.072 | 0.007 | 0.016 | 0.574 | 0.004 | 0.038 | 4.6 | 55.2 | 0.5 | 12.3 | 0.24 | 2.2 | 25.5 | 4.4 | 49.5 | 0.3 | 5.2 | 0.1 | 2.4 | 20.2
4120 | Э76ХФ | Р65 | 11 | 47.7 | 16.6 | 47.7 | 3 | 0.45275 | 0.157356 | 0.162997 | 0.217698 | 0.0390809 | 1617 | 1590 | 17.4987421 | 12715.66 | 114.1 | 1 | 27.823 | 0.261 | 0.05 | 0.48 | 0.05 | 0.02 | 0.0489 | 0.269 | 0.249 | 0.282 | 3518 | 0.002 | 0.448 | 0.285 | 0.101 | 0.641 | 0.007 | 0.011 | 0.065 | 0.008 | 0.021 | 0.405 | 0.001 | 0.002 | 0.003 | 0.757 | 0.0004 | 0.419 | 0.104 | 0.793 | 0.007 | 0.014 | 0.066 | 0.009 | 0.011 | 0.571 | 0.003 | 0.038 | 4.5 | 53.1 | 0.8 | 13 | 0.26 | 2.1 | 25.3 | 4.7 | 52.4 | 0.5 | 11 | 0.15 | 2.2 | 23.6
4121 | Э76ХФ | Р65 | 21 | 43.05 | 19.6333333 | 43.05 | 2 | 0.38005 | 0.136152 | 0.090541 | 0.147768 | 0.0385902 | 1592 | 1589 | 14.0928447 | 11958.23 | 113.8 | 1 | 20.188 | 0.128 | 0.05 | 0.397 | 0.05 | 0.02 | 0.048286 | 0.191 | 0.137 | 0.244 | 3913 | 0.001 | 0.464 | 0.304 | 0.109 | 0.701 | 0.008 | 0.01 | 0.072 | 0.009 | 0.021 | 0.439 | 0.002 | 0.003 | 0.003 | 0.741 | 0.0004 | 0.421 | 0.106 | 0.789 | 0.008 | 0.012 | 0.071 | 0.009 | 0.015 | 0.57 | 0.003 | 0.039 | 4.7 | 56.8 | 0.4 | 13.4 | 0.14 | 2.3 | 24.2 | 5.3 | 59.1 | 0.7 | 8.8 | 0.08 | 2.5 | 23.2
4122 | Э76ХФ | Р65 | 19 | 50.45 | 21.0666667 | 50.45 | 2.99082745 | 0.439755 | 0.14229 | 0.13106 | 0.179373 | 0.0408159 | 1599 | 1581 | 11.8150623 | 12748.1 | 120 | 1 | 19.741 | 0.134 | 0.05 | 0.468 | 0.05 | 0.02 | 0.051071 | 0.223 | 0.2 | 0.255 | 4476 | 0.002 | 0.447 | 0.303 | 0.102 | 0.668 | 0.008 | 0.01 | 0.074 | 0.009 | 0.02 | 0.425 | 0.002 | 0.003 | 0.003 | 0.765 | 0.0004 | 0.421 | 0.105 | 0.775 | 0.008 | 0.012 | 0.075 | 0.011 | 0.014 | 0.559 | 0.003 | 0.038 | 3.6 | 49.2 | 0.4 | 10.2 | 0.11 | 2.3 | 21.1 | 4.3 | 52.8 | 0.4 | 10.2 | 0.09 | 2.3 | 22.7
4123 | Э76ХФ | Р65 | 29 | 45.5 | 25.5333333 | 45.5 | 2.99082745 | 0.4463 | 0.162936 | 0.23831 | 0.196725 | 0.039602 | 1554 | 1574 | 10.7907028 | 12560.05 | 117 | 1 | 16.249 | 0.187 | 0.05 | 0.468 | 0.044 | 0.02 | 0.049552 | 0.205 | 0.37 | 0.292 | 5345 | 0.002 | 0.424 | 0.285 | 0.133 | 0.584 | 0.009 | 0.01 | 0.079 | 0.006 | 0.024 | 0.409 | 0.001 | 0.002 | 0.003 | 0.76 | 0.0005 | 0.42 | 0.131 | 0.786 | 0.009 | 0.012 | 0.078 | 0.007 | 0.016 | 0.571 | 0.003 | 0.037 | 4.5 | 52.2 | 0.5 | 12.3 | 0.16 | 2.1 | 24.6 | 4.7 | 55.9 | 1 | 9.4 | 0.1 | 2.3 | 24.4
4124 | Э76ХФ | Р65 | 23 | 42.0333333 | 17.7 | 42.0333333 | 2.99082745 | 0.4415 | 0.149544 | 0.201669 | 0.16875 | 0.0405554 | 1590 | 1577 | 12.2964422 | 12718.64 | 114.4 | 1 | 16.993 | 0.234 | 0.05 | 0.466 | 0.048 | 0.02 | 0.050745 | 0.177 | 0.313 | 0.268 | 3752 | 0.002 | 0.429 | 0.29 | 0.108 | 0.611 | 0.007 | 0.011 | 0.07 | 0.007 | 0.022 | 0.431 | 0.001 | 0.002 | 0.003 | 0.757 | 0.0003 | 0.418 | 0.109 | 0.791 | 0.007 | 0.013 | 0.07 | 0.008 | 0.017 | 0.574 | 0.003 | 0.039 | 4.5 | 54.8 | 0.7 | 10.7 | 0.13 | 2.2 | 24.7 | 4.5 | 59.5 | 0.4 | 7.4 | 0.09 | 2.3 | 26
4125 | Э76ХФ | Р65 | 29 | 40.8333333 | 21.7 | 40.8333333 | 2.99082745 | 0.429805 | 0.178002 | 0.180413 | 0.130728 | 0.0393363 | 1551 | 1576 | 13.994449 | 12663.59447 | 115.8 | 1 | 19.048 | 0.095 | 0.05 | 0.447 | 0.05 | 0.02 | 0.04919 | 0.127 | 0.281 | 0.319 | 4580 | 0.002 | 0.435 | 0.274 | 0.093 | 0.632 | 0.005 | 0.009 | 0.06 | 0.005 | 0.017 | 0.457 | 0.002 | 0.002 | 0.004 | 0.754 | 0.0004 | 0.423 | 0.092 | 0.793 | 0.006 | 0.011 | 0.061 | 0.006 | 0.016 | 0.585 | 0.004 | 0.038 | 4 | 57.4 | 0.2 | 10.5 | 0.14 | 2.3 | 24.6 | 4 | 58.9 | 0.2 | 11.2 | 0.14 | 2.2 | 26.2
4126 | Э76ХФ | Р65 | 30 | 48.0666667 | 27.5166667 | 48.0666667 | 3.9629069 | 0.47466 | 0.177444 | 0.16862 | 0.175962 | 0.0398851 | 1552 | 1592 | 20.6486298 | 13527.8 | 117.8 | 1 | 32.86 | 0.073 | 0.05 | 0.503 | 0.049 | 0.02 | 0.049732 | 0.202 | 0.26 | 0.318 | 6204 | 0.002 | 0.408 | 0.276 | 0.122 | 0.648 | 0.007 | 0.009 | 0.069 | 0.008 | 0.022 | 0.427 | 0.001 | 0.003 | 0.003 | 0.75 | 0.0003 | 0.423 | 0.123 | 0.788 | 0.008 | 0.013 | 0.07 | 0.01 | 0.019 | 0.561 | 0.003 | 0.038 | 4.4 | 57 | 0.3 | 11.4 | 0.2 | 2.2 | 25.4 | 5.9 | 46.9 | 0.4 | 11.2 | 0.06 | 2.3 | 20.6
4127 | Э76ХФ | Р65 | 35 | 44.2833333 | 19.8666667 | 44.2833333 | 2.99082745 | 0.49937 | 0.18414 | 0.17519 | 0.185484 | 0.0389572 | 1579 | 1570 | 14.7636986 | 12618.12 | 118.5 | 1 | 21.555 | 0.245 | 0.05 | 0.532 | 0.049 | 0.02 | 0.048575 | 0.214 | 0.27 | 0.33 | 4178 | 0.002 | 0.415 | 0.269 | 0.103 | 0.627 | 0.009 | 0.01 | 0.076 | 0.007 | 0.022 | 0.407 | 0.001 | 0.002 | 0.003 | 0.767 | 0.0005 | 0.414 | 0.103 | 0.782 | 0.009 | 0.013 | 0.077 | 0.008 | 0.018 | 0.564 | 0.003 | 0.036 | 5 | 52.3 | 0.6 | 14.7 | 0.43 | 2.1 | 24.9 | 3.9 | 57.1 | 0.7 | 10.3 | 0.17 | 2.2 | 26.5
4128 | Э76ХФ | Р65 | 38 | 41.45 | 20.2 | 41.45 | 3.6656627 | 0.49408 | 0.151776 | 0.163116 | 0.160272 | 0.0398851 | 1556 | 1569 | 12.8460796 | 14114.85 | 117.2 | 1 | 17.749 | 0.159 | 0.05 | 0.532 | 0.049 | 0.02 | 0.049732 | 0.18 | 0.252 | 0.272 | 4752 | 0.002 | 0.402 | 0.292 | 0.126 | 0.638 | 0.009 | 0.01 | 0.088 | 0.008 | 0.026 | 0.424 | 0.001 | 0.002 | 0.003 | 0.764 | 0.0005 | 0.416 | 0.125 | 0.784 | 0.009 | 0.013 | 0.089 | 0.01 | 0.02 | 0.572 | 0.003 | 0.039 | 4.2 | 53.7 | 0.5 | 11.7 | 0.36 | 2.1 | 25.1 | 4.6 | 57 | 0.3 | 8.3 | 0.11 | 2.2 | 26.1
4129 | Э76ХФ | Р65 | 26 | 43.1333333 | 18.35 | 43.1333333 | 3.5101289 | 0.431875 | 0.151309 | 0.165668 | 0.161607 | 0.0386668 | 1595 | 1575 | 24.6018547 | 13392.92 | 113.7 | 1 | 35.372 | 0.471 | 0.05 | 0.455 | 0.087 | 0.02 | 0.048213 | 0.181 | 0.256 | 0.273 | 4096 | 0.002 | 0.43 | 0.288 | 0.101 | 0.629 | 0.008 | 0.011 | 0.078 | 0.007 | 0.032 | 0.43 | 0.001 | 0.002 | 0.004 | 0.747 | 0.0004 | 0.419 | 0.102 | 0.777 | 0.009 | 0.013 | 0.078 | 0.008 | 0.008 | 0.555 | 0.003 | 0.038 | 4.2 | 54.9 | 0.5 | 9.9 | 0.11 | 2.1 | 25.9 | 4.8 | 59 | 0.8 | 6.1 | 0.16 | 2.3 | 26
4130 | Э76ХФ | Р65 | 16 | 46.5666667 | 16.7166667 | 46.5666667 | 3 | 0.495605 | 0.170877 | 0.163276 | 0.16548 | 0.0403206 | 1600 | 1580 | 19.3967072 | 12641.28 | 117.5 | 1 | 30.108 | 0.211 | 0.05 | 0.53 | 0.035 | 0.02 | 0.050275 | 0.188 | 0.252 | 0.309 | 3522 | 0.002 | 0.417 | 0.278 | 0.099 | 0.644 | 0.006 | 0.011 | 0.077 | 0.007 | 0.024 | 0.421 | 0.001 | 0.002 | 0.003 | 0.769 | 0.0003 | 0.418 | 0.098 | 0.785 | 0.006 | 0.013 | 0.077 | 0.008 | 0.016 | 0.56 | 0.003 | 0.038 | 4.2 | 51.8 | 0.5 | 11.3 | 0.24 | 2.1 | 25.1 | 4.4 | 48 | 0.6 | 7.7 | 0.08 | 2.1 | 22.8
4131 | Э76ХФ | Р65 | 22 | 49.4 | 21.8666667 | 49.4 | 2.4142615 | 0.500415 | 0.173089 | 0.227922 | 0.185526 | 0.0397407 | 1591 | 1569 | 15.0487898 | 10750.61 | 117.2 | 1 | 24.007 | 0.16 | 0.05 | 0.533 | 0.025 | 0.02 | 0.049552 | 0.192 | 0.354 | 0.313 | 3918 | 0.002 | 0.414 | 0.273 | 0.112 | 0.596 | 0.007 | 0.01 | 0.072 | 0.007 | 0.024 | 0.417 | 0.001 | 0.002 | 0.003 | 0.774 | 0.0003 | 0.419 | 0.111 | 0.792 | 0.008 | 0.012 | 0.072 | 0.008 | 0.018 | 0.559 | 0.003 | 0.037 | 4.4 | 52.6 | 0.5 | 12 | 0.1 | 2.2 | 23.9 | 4.5 | 54.5 | 0.4 | 14 | 0.12 | 2.2 | 25.3
4132 | Э76ХФ | Р65 | 27 | 51.5833333 | 31.7166667 | 51.5833333 | 2.99082745 | 0.429465 | 0.144333 | 0.096858 | 0.169488 | 0.0408427 | 1580 | 1574 | 15.7170141 | 6891.645 | 119.9 | 1 | 25.968 | 0.154 | 0.05 | 0.456 | 0.053 | 0.02 | 0.050926 | 0.222 | 0.146 | 0.261 | 3643 | 0.002 | 0.438 | 0.298 | 0.114 | 0.71 | 0.008 | 0.009 | 0.075 | 0.011 | 0.024 | 0.441 | 0.002 | 0.003 | 0.004 | 0.769 | 0.0003 | 0.417 | 0.114 | 0.79 | 0.008 | 0.012 | 0.074 | 0.012 | 0.015 | 0.564 | 0.003 | 0.038 | 4.5 | 55 | 0.4 | 11.3 | 0.1 | 2.3 | 23.4 | 3.9 | 55.1 | 1 | 7.2 | 0.1 | 2.1 | 25.9
4133 | Э76ХФ | Р65 | 34 | 41.5833333 | 19.75 | 41.5833333 | 3 | 0.45586 | 0.162582 | 0.150496 | 0.158154 | 0.0404072 | 1565 | 1579 | 15.7613384 | 13051.14 | 119.2 | 1 | 21.72 | 0.153 | 0.05 | 0.483 | 0.052 | 0.02 | 0.050383 | 0.182 | 0.232 | 0.294 | 4296 | 0.002 | 0.417 | 0.289 | 0.108 | 0.656 | 0.008 | 0.011 | 0.086 | 0.008 | 0.023 | 0.435 | 0.001 | 0.002 | 0.003 | 0.758 | 0.0003 | 0.42 | 0.107 | 0.778 | 0.008 | 0.014 | 0.087 | 0.009 | 0.017 | 0.565 | 0.003 | 0.037 | 4.6 | 52.8 | 0.2 | 9.9 | 0.1 | 2.4 | 22.2 | 5.7 | 60.4 | 0.4 | 7.5 | 0.06 | 2.6 | 23.4
4134 | Э76ХФ | Р65 | 31 | 45.3333333 | 15.9333333 | 45.3333333 | 2.5736664 | 0.43381 | 0.148204 | 0.137416 | 0.141063 | 0.0390438 | 1597 | 1578 | 19.4068736 | 13379.5 | 115 | 1 | 29.175 | 0.16 | 0.05 | 0.459 | 0.06 | 0.02 | 0.048683 | 0.161 | 0.212 | 0.268 | 3553 | 0.002 | 0.438 | 0.294 | 0.14 | 0.67 | 0.008 | 0.012 | 0.079 | 0.008 | 0.023 | 0.459 | 0.002 | 0.002 | 0.004 | 0.753 | 0.0003 | 0.419 | 0.139 | 0.787 | 0.008 | 0.014 | 0.079 | 0.009 | 0.012 | 0.562 | 0.003 | 0.037 | 4.5 | 52.2 | 0.3 | 8.7 | 0.12 | 2.4 | 21.9 | 4.2 | 51.7 | 0.6 | 8.2 | 0.11 | 2.2 | 23.7
4135 | Э76ХФ | Р65 | 33 | 48.25 | 22.3833333 | 48.25 | 2 | 0.45968 | 0.16037 | 0.179474 | 0.161463 | 0.0395955 | 1565 | 1570 | 17.3166839 | 12172.45 | 116 | 1 | 27.851 | 0.16 | 0.05 | 0.487 | 0.047 | 0.03 | 0.049371 | 0.175 | 0.278 | 0.29 | 4541 | 0.002 | 0.427 | 0.285 | 0.128 | 0.636 | 0.008 | 0.012 | 0.078 | 0.007 | 0.025 | 0.452 | 0.002 | 0.002 | 0.003 | 0.759 | 0.0003 | 0.419 | 0.129 | 0.791 | 0.009 | 0.015 | 0.079 | 0.008 | 0.014 | 0.566 | 0.003 | 0.038 | 4.3 | 53 | 0.5 | 10 | 0.16 | 2.2 | 24.3 | 4.1 | 59.4 | 0.3 | 8.6 | 0.1 | 2.3 | 26
4136 | Э76ХФ | Р65 | 10 | 45.1666667 | 22.6666667 | 45.1666667 | 3.4053628 | 0.4144 | 0.124978 | 0.097777 | 0.138102 | 0.0391889 | 1568 | 1581 | 16.2342825 | 12412.06 | 115.3 | 1 | 23.914 | 0.064 | 0.05 | 0.441 | 0.088 | 0.02 | 0.048864 | 0.173 | 0.149 | 0.226 | 4689 | 0.002 | 0.451 | 0.315 | 0.122 | 0.711 | 0.009 | 0.011 | 0.084 | 0.009 | 0.025 | 0.462 | 0.002 | 0.002 | 0.003 | 0.763 | 0.0003 | 0.422 | 0.123 | 0.796 | 0.009 | 0.014 | 0.084 | 0.01 | 0.016 | 0.572 | 0.003 | 0.037 | 4.5 | 58.8 | 0.3 | 11.8 | 0.1 | 2.5 | 23.6 | 5.5 | 55.4 | 0.4 | 7.1 | 0.07 | 2.5 | 22.1
4137 | Э76ХФ | Р65 | 12 | 46.5666667 | 25.4833333 | 46.5666667 | 4.275594 | 0.396115 | 0.126637 | 0.125542 | 0.122361 | 0.0395955 | 1586 | 1628 | 15.340274 | 13950.29431 | 115.4 | 1 | 23.33 | 0.042 | 0.05 | 0.417 | 0.028 | 0.02 | 0.049371 | 0.137 | 0.194 | 0.229 | 5925 | 0.002 | 0.485 | 0.309 | 0.122 | 0.693 | 0.009 | 0.011 | 0.086 | 0.008 | 0.02 | 0.472 | 0.002 | 0.002 | 0.004 | 0.76 | 0.0004 | 0.418 | 0.123 | 0.804 | 0.009 | 0.013 | 0.086 | 0.009 | 0.014 | 0.576 | 0.004 | 0.039 | 4.4 | 60.7 | 0.2 | 10.2 | 0.09 | 2.7 | 22.6 | 5 | 53.9 | 1 | 4.8 | 0.1 | 2.5 | 21.8
4139 | Э76ХФ | Р65 | 20 | 53.4333333 | 19.45 | 53.4333333 | 2.99082745 | 0.413355 | 0.133273 | 0.075482 | 0.12756 | 0.0397696 | 1596 | 1597 | 14.3713662 | 12925.45 | 115.9 | 1 | 25.597 | 0.085 | 0.05 | 0.439 | 0.058 | 0.02 | 0.049588 | 0.166 | 0.114 | 0.241 | 4190 | 0.002 | 0.463 | 0.303 | 0.1 | 0.721 | 0.007 | 0.011 | 0.072 | 0.01 | 0.023 | 0.453 | 0.002 | 0.003 | 0.004 | 0.765 | 0.0003 | 0.415 | 0.099 | 0.788 | 0.007 | 0.012 | 0.072 | 0.011 | 0.014 | 0.559 | 0.003 | 0.038 | 4.9 | 58.2 | 0.5 | 8.9 | 0.09 | 2.5 | 22.9 | 5.1 | 55.7 | 0.5 | 5.2 | 0.07 | 2.6 | 21.5
4141 | Э76ХФ | Р65 | 40 | 41.9166667 | 17.8166667 | 41.9166667 | 3 | 0.459755 | 0.146545 | 0.146898 | 0.163638 | 0.0400302 | 1590 | 1578 | 15.6671713 | 11907.95 | 116.9 | 1 | 21.847 | 0.064 | 0.05 | 0.491 | 0.062 | 0.02 | 0.049913 | 0.192 | 0.226 | 0.265 | 3536 | 0.002 | 0.416 | 0.294 | 0.113 | 0.657 | 0.007 | 0.011 | 0.077 | 0.008 | 0.022 | 0.435 | 0.001 | 0.002 | 0.003 | 0.759 | 0.0004 | 0.418 | 0.113 | 0.789 | 0.007 | 0.014 | 0.077 | 0.009 | 0.013 | 0.558 | 0.003 | 0.038 | 4.4 | 55 | 0.8 | 12 | 0.42 | 2.4 | 23.1 | 4.3 | 48.4 | 0.4 | 12.2 | 0.15 | 2.1 | 23.5
4142 | Э76ХФ | Р65 | 37 | 45.9 | 19.5666667 | 45.9 | 2.9201115 | 0.4252 | 0.153734 | 0.146045 | 0.156306 | 0.0405523 | 1579 | 1572 | 14.604878 | 12419.08 | 118.8 | 1 | 21.956 | 0.151 | 0.05 | 0.447 | 0.065 | 0.02 | 0.050564 | 0.181 | 0.225 | 0.278 | 4050 | 0.002 | 0.452 | 0.29 | 0.125 | 0.665 | 0.007 | 0.01 | 0.07 | 0.008 | 0.023 | 0.444 | 0.002 | 0.002 | 0.003 | 0.754 | 0.0004 | 0.418 | 0.124 | 0.79 | 0.007 | 0.013 | 0.07 | 0.008 | 0.015 | 0.562 | 0.003 | 0.038 | 4.3 | 48.3 | 0.3 | 8.9 | 0.11 | 2.4 | 20 | 5 | 53.4 | 0.5 | 6 | 0.09 | 2.5 | 21.6
4144 | Э76ХФ | Р65 | 38 | 44.45 | 17.4166667 | 44.45 | 2.7902439 | 0.413425 | 0.131061 | 0.113935 | 0.132783 | 0.0386668 | 1577 | 1574 | 12.4542182 | 12084.98 | 113.5 | 1 | 18.453 | 0.134 | 0.05 | 0.438 | 0.05 | 0.02 | 0.048213 | 0.158 | 0.175 | 0.237 | 3508 | 0.002 | 0.461 | 0.307 | 0.116 | 0.683 | 0.007 | 0.011 | 0.072 | 0.008 | 0.023 | 0.456 | 0.002 | 0.002 | 0.003 | 0.786 | 0.0017 | 0.418 | 0.115 | 0.782 | 0.007 | 0.013 | 0.072 | 0.009 | 0.017 | 0.553 | 0.003 | 0.037 | 3.9 | 51.7 | 1 | 9.5 | 0.15 | 2.4 | 21.6 | 5 | 59.4 | 0.6 | 7.5 | 0.09 | 2.4 | 24.4
4145 | Э76ХФ | Р65 | 34 | 46.3333333 | 15.6666667 | 46.3333333 | 1.9586207 | 0.440725 | 0.156499 | 0.1806 | 0.157248 | 0.0384928 | 1612 | 1575 | 12.9671351 | 10953.19 | 115.7 | 1 | 19.991 | 0.187 | 0.151 | 0.377 | 0.05 | 0.02 | 0.047996 | 0.168 | 0.28 | 0.283 | 2860 | 0.002 | 0.438 | 0.283 | 0.124 | 0.634 | 0.008 | 0.01 | 0.084 | 0.008 | 0.024 | 0.433 | 0.001 | 0.002 | 0.003 | 0.764 | 0.0003 | 0.418 | 0.123 | 0.786 | 0.008 | 0.013 | 0.084 | 0.009 | 0.018 | 0.556 | 0.003 | 0.036 | 4.7 | 54.1 | 0.5 | 12.7 | 0.34 | 2.2 | 25 | 4.9 | 52.9 | 0.3 | 11.6 | 0.13 | 2.1 | 25.4
4146 | Э76ХФ | Р65 | 39 | 44.9833333 | 19.0666667 | 44.9833333 | 3.6395402 | 0.412085 | 0.137697 | 0.090414 | 0.123201 | 0.0393702 | 1562 | 1571 | 14.4120044 | 13031.12 | 115.9 | 1 | 21.61 | 0.12 | 0.05 | 0.436 | 0.087 | 0.02 | 0.049443 | 0.153 | 0.138 | 0.249 | 4141 | 0.002 | 0.436 | 0.299 | 0.11 | 0.707 | 0.006 | 0.009 | 0.065 | 0.009 | 0.025 | 0.46 | 0.002 | 0.002 | 0.003 | 0.757 | 0.0003 | 0.417 | 0.111 | 0.792 | 0.006 | 0.011 | 0.065 | 0.01 | 0.016 | 0.568 | 0.004 | 0.038 | 4 | 50.5 | 0.4 | 9.4 | 0.16 | 2.5 | 20.3 | 4.5 | 59.1 | 0.4 | 8.3 | 0.09 | 2.6 | 23
4147 | Э76ХФ | Р65 | 48 | 42.1666667 | 21.25 | 42.1666667 | 4.4145674 | 0.451385 | 0.162029 | 0.190548 | 0.154125 | 0.0396161 | 1540 | 1569 | 11.2162055 | 13877.65 | 116.5 | 1 | 15.765 | 0.256 | 0.05 | 0.476 | 0.037 | 0.02 | 0.049769 | 0.159 | 0.296 | 0.293 | 4915 | 0.002 | 0.424 | 0.28 | 0.114 | 0.625 | 0.007 | 0.011 | 0.074 | 0.007 | 0.027 | 0.441 | 0.001 | 0.002 | 0.003 | 0.759 | 0.0005 | 0.413 | 0.112 | 0.788 | 0.007 | 0.013 | 0.074 | 0.008 | 0.015 | 0.57 | 0.003 | 0.037 | 4.4 | 51.5 | 1 | 14.1 | 0.2 | 2.1 | 25 | 4.7 | 57 | 0.9 | 6 | 0.16 | 2.2 | 26.1
4148 | Э76ХФ | Р65 | 5 | 34.3333333 | 23.1166667 | 34.3333333 | 3.6399561 | 0.10552 | 0.126084 | 0.064294 | 0.090321 | 0.0384643 | 1553 | 1602 | 9.1808738 | 13086.66 | 113 | 1 | 10.507 | 0.257 | 0.03 | 0.078 | 0.061 | 0.01 | 0.048322 | 0.113 | 0.098 | 0.228 | 5042 | 0.002 | 0.457 | 0.311 | 0.125 | 0.717 | 0.007 | 0.009 | 0.076 | 0.012 | 0.025 | 0.467 | 0.002 | 0.002 | 0.004 | 0.754 | 0.0004 | 0.417 | 0.123 | 0.781 | 0.007 | 0.012 | 0.077 | 0.013 | 0.016 | 0.548 | 0.003 | 0.038 | 3.5 | 60.5 | 2.4 | 13.8 | 1.5 | 3.2 | 18.8 | 4.1 | 55.7 | 0.9 | 9 | 0.15 | 2.1 | 26.1
4149 | Э76ХФ | Р65 | 37 | 45 | 25 | 45 | 3.9327247 | 0.44142 | 0.155946 | 0.18687 | 0.157005 | 0.0370809 | 1555 | 1567 | 7.0046667 | 10444.8 | 116.8 | 1 | 10.507 | 0.171 | 0.05 | 0.465 | 0.046 | 0.02 | 0.046584 | 0.165 | 0.29 | 0.282 | 4352 | 0.002 | 0.385 | 0.289 | 0.127 | 0.634 | 0.007 | 0.009 | 0.08 | 0.009 | 0.028 | 0.452 | 0.002 | 0.002 | 0.003 | 0.762 | 0.0003 | 0.417 | 0.126 | 0.79 | 0.007 | 0.012 | 0.08 | 0.01 | 0.015 | 0.558 | 0.003 | 0.037 | 5.3 | 55.1 | 0.8 | 10.3 | 0.37 | 2.5 | 21.6 | 5.1 | 53.3 | 0.4 | 10.8 | 0.12 | 2.2 | 24.1
4150 | Э76ХФ | Р65 | 44 | 43 | 26 | 43 | 3.9677024 | 0.410495 | 0.137697 | 0.11694 | 0.12843 | 0.0389148 | 1548 | 1570 | 7.3304651 | 10615.38 | 114.8 | 1 | 10.507 | 0.086 | 0.05 | 0.433 | 0.049 | 0.02 | 0.048888 | 0.15 | 0.18 | 0.249 | 4600 | 0.002 | 0.44 | 0.298 | 0.11 | 0.68 | 0.007 | 0.009 | 0.075 | 0.01 | 0.022 | 0.444 | 0.002 | 0.002 | 0.004 | 0.753 | 0.0003 | 0.418 | 0.11 | 0.785 | 0.007 | 0.011 | 0.075 | 0.01 | 0.013 | 0.551 | 0.003 | 0.037 | 4.7 | 53.4 | 0.4 | 11.5 | 0.23 | 2.2 | 24.7 | 4.5 | 53.6 | 0.5 | 12.9 | 0.35 | 2.1 | 25.2
4151 | Э76ХФ | Р65 | 46 | 55.95 | 39.3666667 | 55.95 | 3.7744286 | 0.31344 | 0.161476 | 0.133111 | 0.103101 | 0.038493 | 1504 | 1561 | 11.772494 | 8042.845 | 171.4 | 1 | 21.923 | 0.166 | 0.05 | 0.308 | 0.075 | 0.02 | 0.048358 | 0.104 | 0.207 | 0.292 | 5277 | 0.002 | 0.452 | 0.294 | 0.123 | 0.671 | 0.007 | 0.01 | 0.073 | 0.008 | 0.025 | 0.471 | 0.002 | 0.002 | 0.003 | 0.787 | 0.0003 | 0.428 | 0.123 | 0.781 | 0.007 | 0.012 | 0.074 | 0.009 | 0.018 | 0.565 | 0.004 | 0.036 | 4.6 | 58 | 0.9 | 9.3 | 0.12 | 2.5 | 23.4 | 5.1 | 57.1 | 0.5 | 9.1 | 0.19 | 2.3 | 24.9
4152 | Э76ХФ | Р65 | 59 | 41.4166667 | 21.65 | 41.4166667 | 3.7353244 | 0.40961 | 0.144886 | 0.130746 | 0.128286 | 0.0400189 | 1524 | 1578 | 12.0063018 | 13327.48 | 117 | 1 | 16.512 | 0.138 | 0.05 | 0.43 | 0.174 | 0.02 | 0.050275 | 0.144 | 0.202 | 0.262 | 4809 | 0.002 | 0.438 | 0.302 | 0.139 | 0.675 | 0.009 | 0.01 | 0.08 | 0.01 | 0.026 | 0.457 | 0.002 | 0.002 | 0.003 | 0.767 | 0.0005 | 0.421 | 0.14 | 0.789 | 0.009 | 0.011 | 0.081 | 0.011 | 0.015 | 0.554 | 0.004 | 0.037 | 4.9 | 50.7 | 0.7 | 10.1 | 0.24 | 2.2 | 23.5 | 4.1 | 54 | 0.6 | 9.1 | 0.25 | 2 | 26.4
4153 | Э76ХФ | Р65 | 52 | 42.05 | 18.1833333 | 42.05 | 3.6926407 | 0.434635 | 0.105623 | 0.191041 | 0.149739 | 0.0384643 | 1568 | 1575 | 15.1583085 | 13773.05 | 113.3 | 1 | 21.209 | 0.166 | 0.05 | 0.466 | 0.114 | 0.02 | 0.048322 | 0.152 | 0.297 | 0.191 | 4174 | 0.001 | 0.417 | 0.334 | 0.122 | 0.619 | 0.009 | 0.01 | 0.077 | 0.007 | 0.035 | 0.446 | 0.001 | 0.003 | 0.003 | 0.758 | 0.0006 | 0.404 | 0.119 | 0.788 | 0.008 | 0.012 | 0.075 | 0.009 | 0.022 | 0.548 | 0.003 | 0.037 | 4.1 | 50.7 | 0.6 | 7.1 | 0.25 | 2.4 | 20.7 | 4.7 | 54.8 | 0.5 | 9.9 | 0.14 | 2.3 | 23.7
4154 | Э76ХФ | Р65 | 53 | 41.1666667 | 23.7666667 | 40.8333333 | 3 | 0.44351 | 0.124978 | 0.202135 | 0.143052 | 0.0397594 | 1524 | 1565 | 10.2639291 | 13884.99 | 117 | 1 | 13.192 | 0.254 | 0.169 | 0.37 | 0.077 | 0.02 | 0.049949 | 0.137 | 0.315 | 0.226 | 5500 | 0.002 | 0.447 | 0.315 | 0.121 | 0.616 | 0.008 | 0.01 | 0.079 | 0.007 | 0.029 | 0.442 | 0.002 | 0.002 | 0.003 | 0.76 | 0.0005 | 0.419 | 0.121 | 0.782 | 0.008 | 0.013 | 0.079 | 0.007 | 0.016 | 0.558 | 0.004 | 0.036 | 4.3 | 48.2 | 0.3 | 9.3 | 0.1 | 2.2 | 22.1 | 4.8 | 53.6 | 0.5 | 5.1 | 0.06 | 2.6 | 20.5
4155 | Э90ХАФ | Р65 | 43 | 42.3833333 | 26.15 | 42.05 | 4.5470532 | 0.55575 | 0.14378 | 0.172004 | 0.122646 | 0.0922581 | 1562 | 1604 | 12.4982754 | 14071.89 | 113.7 | 1 | 13.085 | 0.207 | 0.05 | 0.609 | 0.083 | 0.02 | 0.101635 | 0.118 | 0.268 | 0.26 | 6133 | 0.002 | 0.428 | 0.171 | 0.128 | 0.645 | 0.007 | 0.01 | 0.075 | 0.007 | 0.023 | 0.429 | 0.002 | 0.002 | 0.003 | 0.83 | 0.0002 | 0.29 | 0.125 | 0.799 | 0.007 | 0.014 | 0.075 | 0.009 | 0.013 | 0.548 | 0.003 | 0.084 | 4.3 | 51.8 | 0.4 | 8.8 | 0.13 | 2.4 | 21.4 | 4.5 | 47.6 | 0.5 | 6.6 | 0.09 | 2.5 | 19.2
4156 | Э90ХАФ | Р65 | 46 | 47.0166667 | 20.2166667 | 46.55 | 3.6205689 | 0.58676 | 0.139356 | 0.175349 | 0.12936 | 0.0949818 | 1575 | 1587 | 12.1483549 | 13892.5 | 116.6 | 1 | 10.154 | 0.173 | 0.05 | 0.648 | 0.083 | 0.02 | 0.104275 | 0.127 | 0.273 | 0.252 | 4681 | 0.002 | 0.433 | 0.179 | 0.12 | 0.641 | 0.006 | 0.01 | 0.066 | 0.008 | 0.024 | 0.43 | 0.001 | 0.002 | 0.004 | 0.847 | 0.0003 | 0.297 | 0.12 | 0.8 | 0.007 | 0.017 | 0.066 | 0.01 | 0.012 | 0.541 | 0.003 | 0.086 | 4.7 | 56.4 | 0.4 | 11.5 | 0.22 | 2.4 | 23.2 | 4.3 | 46 | 0.4 | 6 | 0.1 | 2.1 | 22.8
4157 | Э90ХАФ | Р65 | 52 | 42.9833333 | 19.4833333 | 42.8333333 | 3.0403507 | 0.61287 | 0.141568 | 0.197678 | 0.181875 | 0.0957726 | 1601 | 1589 | 18.5205734 | 12638.49 | 117.8 | 1 | 12.203 | 0.246 | 0.05 | 0.679 | 0.05 | 0.02 | 0.105469 | 0.199 | 0.306 | 0.256 | 4104 | 0.002 | 0.404 | 0.183 | 0.125 | 0.63 | 0.008 | 0.009 | 0.078 | 0.01 | 0.027 | 0.393 | 0.001 | 0.002 | 0.003 | 0.847 | 0.0004 | 0.301 | 0.123 | 0.795 | 0.008 | 0.018 | 0.078 | 0.011 | 0.014 | 0.543 | 0.003 | 0.082 | 4.1 | 52.9 | 0.7 | 13.1 | 0.22 | 2.1 | 25.7 | 4 | 54.7 | 0.6 | 8.5 | 0.16 | 2.1 | 27.1
4158 | Э90ХАФ | Р65 | 35 | 59.7666667 | 32.0833333 | 59.6166667 | 3.6659184 | 0.52302 | 0.129402 | 0.180133 | 0.121614 | 0.0922537 | 1557 | 1597 | 13.7367217 | 12814.13 | 112.9 | 1 | 9.009 | 0.159 | 0.05 | 0.571 | 0.073 | 0.02 | 0.100948 | 0.113 | 0.281 | 0.234 | 6852 | 0.002 | 0.447 | 0.188 | 0.116 | 0.645 | 0.009 | 0.01 | 0.074 | 0.008 | 0.026 | 0.445 | 0.002 | 0.002 | 0.004 | 0.845 | 0.0004 | 0.301 | 0.117 | 0.806 | 0.01 | 0.019 | 0.074 | 0.01 | 0.016 | 0.541 | 0.003 | 0.084 | 5.5 | 54.1 | 0.9 | 24.1 | 0.14 | 2.9 | 18.5 | 6.3 | 53.1 | 1 | 21.8 | 0.11 | 2.7 | 19.6
4159 | Э90ХАФ | Р65 | 47 | 47.9333333 | 25.9666667 | 47.7666667 | 3.6328464 | 0.505495 | 0.098987 | 0.105845 | 0.073785 | 0.0902434 | 1543 | 1585 | 13.6616794 | 13207.7 | 111.5 | 1 | 14.914 | 0.137 | 0.05 | 0.558 | 0.05 | 0.02 | 0.099284 | 0.07 | 0.165 | 0.179 | 5716 | 0.002 | 0.452 | 0.209 | 0.13 | 0.7 | 0.006 | 0.009 | 0.068 | 0.011 | 0.024 | 0.479 | 0.002 | 0.002 | 0.003 | 0.84 | 0.0003 | 0.295 | 0.126 | 0.806 | 0.006 | 0.014 | 0.067 | 0.012 | 0.015 | 0.548 | 0.003 | 0.086 | 5.4 | 58 | 0.5 | 16.1 | 0.1 | 2.7 | 21.8 | 4.7 | 59.7 | 0.4 | 9.6 | 0.09 | 2.6 | 23.2
4160 | Э90ХАФ | Р65 | 39 | 50.85 | 27.2333333 | 50.5 | 3.0403507 | 0.60626 | 0.148204 | 0.186577 | 0.167901 | 0.0947765 | 1559 | 1573 | 12.6487008 | 12835.74 | 116.4 | 1 | 13.116 | 0.257 | 0.05 | 0.67 | 0.039 | 0.02 | 0.103877 | 0.182 | 0.289 | 0.268 | 5826 | 0.002 | 0.406 | 0.175 | 0.106 | 0.633 | 0.006 | 0.009 | 0.068 | 0.007 | 0.022 | 0.406 | 0.002 | 0.002 | 0.003 | 0.859 | 0.0004 | 0.3 | 0.107 | 0.795 | 0.006 | 0.016 | 0.068 | 0.009 | 0.016 | 0.54 | 0.003 | 0.082 | 4.5 | 53.5 | 1.4 | 10.4 | 0.29 | 2.3 | 23.4 | 5.1 | 56.2 | 0.5 | 7.1 | 0.08 | 2.3 | 24.9
4161 | Э90ХАФ | Р65 | 47 | 49.1833333 | 24.6833333 | 48.8833333 | 3.0403507 | 0.58497 | 0.136038 | 0.18711 | 0.164817 | 0.0941528 | 1581 | 1571 | 15.7044144 | 12659.55 | 115.6 | 1 | 17.096 | 0.202 | 0.05 | 0.646 | 0.05 | 0.02 | 0.103335 | 0.177 | 0.29 | 0.246 | 5208 | 0.002 | 0.423 | 0.182 | 0.128 | 0.632 | 0.008 | 0.01 | 0.079 | 0.008 | 0.026 | 0.396 | 0.001 | 0.002 | 0.003 | 0.861 | 0.0004 | 0.296 | 0.123 | 0.798 | 0.008 | 0.014 | 0.077 | 0.009 | 0.018 | 0.535 | 0.003 | 0.085 | 4.6 | 57.4 | 0.4 | 8.2 | 0.11 | 2.2 | 25.9 | 3.9 | 57.5 | 0.3 | 9.1 | 0.1 | 2.2 | 26.3
4162 | Э90ХАФ | Р65 | 49 | 45.05 | 27.3166667 | 44.9 | 3.4657407 | 0.601875 | 0.125531 | 0.208785 | 0.155178 | 0.0948416 | 1541 | 1582 | 18.4550742 | 14059.55 | 116.5 | 1 | 17.276 | 0.268 | 0.05 | 0.668 | 0.05 | 0.02 | 0.103479 | 0.153 | 0.325 | 0.227 | 6401 | 0.002 | 0.4 | 0.194 | 0.132 | 0.625 | 0.007 | 0.009 | 0.079 | 0.007 | 0.024 | 0.416 | 0.001 | 0.002 | 0.003 | 0.845 | 0.0003 | 0.298 | 0.134 | 0.805 | 0.007 | 0.015 | 0.08 | 0.008 | 0.016 | 0.536 | 0.003 | 0.085 | 4.5 | 53.7 | 0.8 | 9.4 | 0.17 | 2.1 | 26.1 | 4 | 53.5 | 0.5 | 8.1 | 0.16 | 2.1 | 26
4163 | Э90ХАФ | Р65 | 51 | 48.0166667 | 28.1333333 | 47.7 | 3.0403507 | 0.49253 | 0.079632 | 0.123816 | 0.107046 | 0.0942862 | 1557 | 1584 | 15.7536217 | 12062.56 | 114.1 | 1 | 17.399 | 0.15 | 0.05 | 0.545 | 0.05 | 0.02 | 0.103443 | 0.114 | 0.192 | 0.144 | 5656 | 0.002 | 0.465 | 0.228 | 0.131 | 0.689 | 0.008 | 0.008 | 0.075 | 0.011 | 0.024 | 0.451 | 0.002 | 0.003 | 0.003 | 0.864 | 0.0005 | 0.299 | 0.133 | 0.806 | 0.008 | 0.014 | 0.075 | 0.013 | 0.017 | 0.53 | 0.003 | 0.083 | 4.6 | 57.3 | 0.5 | 15.1 | 0.14 | 2.4 | 23.5 | 3.9 | 54.4 | 0.7 | 8.7 | 0.17 | 2.1 | 27.7
4164 | Э90ХАФ | Р65 | 28 | 49.3333333 | 18.7 | 49.0166667 | 2.4559058 | 0.597755 | 0.110047 | 0.153694 | 0.13965 | 0.0913883 | 1615 | 1589 | 18.8189117 | 12773.26 | 112.4 | 1 | 23.44 | 0.192 | 0.05 | 0.668 | 0.05 | 0.02 | 0.099392 | 0.152 | 0.238 | 0.199 | 3981 | 0.002 | 0.396 | 0.198 | 0.113 | 0.662 | 0.007 | 0.008 | 0.074 | 0.008 | 0.022 | 0.422 | 0.001 | 0.002 | 0.004 | 0.845 | 0.0006 | 0.296 | 0.115 | 0.804 | 0.007 | 0.015 | 0.074 | 0.01 | 0.011 | 0.546 | 0.003 | 0.081 | 4.2 | 53.1 | 0.5 | 13.1 | 0.19 | 2.1 | 24.9 | 4.4 | 53.2 | 0.4 | 9.8 | 0.09 | 2.1 | 25
4165 | Э90ХАФ | Р65 | 37 | 49.7333333 | 26.9166667 | 49.5666667 | 3 | 0.584915 | 0.134379 | 0.1924 | 0.132675 | 0.0924383 | 1556 | 1581 | 12.5502012 | 13062.54 | 114.1 | 1 | 13.861 | 0.213 | 0.05 | 0.646 | 0.051 | 0.02 | 0.100622 | 0.125 | 0.3 | 0.243 | 5860 | 0.002 | 0.4 | 0.185 | 0.093 | 0.631 | 0.006 | 0.008 | 0.062 | 0.006 | 0.02 | 0.425 | 0.001 | 0.002 | 0.003 | 0.855 | 0.0003 | 0.299 | 0.092 | 0.801 | 0.006 | 0.014 | 0.062 | 0.007 | 0.013 | 0.544 | 0.003 | 0.084 | 4.2 | 56.2 | 0.3 | 14 | 0.11 | 2.2 | 25.9 | 4.6 | 55.7 | 0.7 | 10.3 | 0.12 | 2.2 | 25.7
4166 | Э90ХАФ | Р65 | 30 | 50.0333333 | 25.5833333 | 50.0333333 | 3.0403507 | 0.603495 | 0.143227 | 0.122597 | 0.128667 | 0.0931568 | 1560 | 1571 | 15.3723105 | 12746.58 | 115.7 | 1 | 18.814 | 0.1 | 0.05 | 0.67 | 0.05 | 0.02 | 0.101816 | 0.148 | 0.189 | 0.259 | 5435 | 0.002 | 0.408 | 0.18 | 0.086 | 0.692 | 0.006 | 0.009 | 0.06 | 0.006 | 0.019 | 0.437 | 0.002 | 0.002 | 0.004 | 0.842 | 0.0004 | 0.299 | 0.088 | 0.803 | 0.006 | 0.014 | 0.06 | 0.008 | 0.016 | 0.554 | 0.003 | 0.085 | 3.9 | 58 | 0.3 | 10.2 | 0.1 | 2.3 | 25.5 | 3.8 | 54.6 | 0.6 | 8.4 | 0.18 | 2.1 | 27.5
4167 | Э90ХАФ | Р65 | 42 | 46.6666667 | 24.9333333 | 46.1666667 | 3.0403507 | 0.62931 | 0.169218 | 0.198304 | 0.161385 | 0.0926993 | 1587 | 1577 | 15.1582712 | 12515.78 | 114.4 | 1 | 16.952 | 0.161 | 0.05 | 0.694 | 0.05 | 0.02 | 0.101345 | 0.167 | 0.308 | 0.306 | 5201 | 0.002 | 0.394 | 0.156 | 0.086 | 0.625 | 0.006 | 0.01 | 0.057 | 0.007 | 0.019 | 0.404 | 0.001 | 0.002 | 0.003 | 0.855 | 0.0004 | 0.295 | 0.086 | 0.792 | 0.006 | 0.014 | 0.058 | 0.007 | 0.013 | 0.545 | 0.003 | 0.081 | 4.3 | 53.9 | 0.8 | 9.6 | 0.17 | 2.2 | 24.6 | 4.5 | 53 | 0.2 | 9.3 | 0.06 | 2.1 | 25.9
4168 | Э90ХАФ | Р65 | 44 | 49.9666667 | 20.7666667 | 49.8 | 3.0403507 | 0.58544 | 0.140462 | 0.154307 | 0.13917 | 0.0932929 | 1553 | 1580 | 12.5813997 | 14050.4 | 115.6 | 1 | 14.881 | 0.174 | 0.05 | 0.647 | 0.049 | 0.02 | 0.102105 | 0.151 | 0.239 | 0.254 | 4863 | 0.002 | 0.432 | 0.182 | 0.088 | 0.664 | 0.006 | 0.008 | 0.058 | 0.007 | 0.02 | 0.419 | 0.002 | 0.002 | 0.003 | 0.868 | 0.0003 | 0.301 | 0.089 | 0.794 | 0.007 | 0.014 | 0.059 | 0.009 | 0.016 | 0.538 | 0.003 | 0.083 | 4.4 | 54.1 | 0.5 | 15.5 | 0.2 | 2.1 | 25.7 | 4.1 | 55.2 | 0.4 | 10.8 | 0.13 | 2.1 | 26
4170 | Э90ХАФ | Р65 | 13 | 51.8833333 | 30.0666667 | 51.4 | 3.151974 | 0.6164735 | 0.112259 | 0.122877 | 0.137781 | 0.0928939 | 1602 | 1621 | 10.6244122 | 12981.15 | 114.7 | 1 | 11.799 | 0.249 | 0.05 | 0.648 | 0.046 | 0.02 | 0.101707 | 0.162 | 0.189 | 0.203 | 6505 | 0.002 | 0.4 | 0.201 | 0.082 | 0.709 | 0.006 | 0.01 | 0.06 | 0.009 | 0.025 | 0.442 | 0.002 | 0.002 | 0.003 | 0.865 | 0.0003 | 0.296 | 0.082 | 0.798 | 0.006 | 0.017 | 0.06 | 0.01 | 0.016 | 0.541 | 0.002 | 0.083 | 4.4 | 52.5 | 0.7 | 10.7 | 0.36 | 1.9 | 27.1 | 4 | 55.5 | 0.5 | 10 | 0.2 | 2.1 | 27.2
4171 | Э90ХАФ | Р65 | 20 | 49.7 | 21.5333333 | 49.5333333 | 2 | 0.5987379 | 0.105623 | 0.172564 | 0.140874 | 0.0937743 | 1595 | 1587 | 15.660688 | 12814.55 | 115.1 | 1 | 14.795 | 0.17 | 0.05 | 0.644 | 0.039 | 0.02 | 0.102069 | 0.146 | 0.268 | 0.191 | 4599 | 0.003 | 0.774 | 0.296 | 0.105 | 0.789 | 0.007 | 0.015 | 0.067 | 0.009 | 0.016 | 0.534 | 0.003 | 0.082 | 0.003 | 0.845 | 0.0003 | 0.297 | 0.104 | 0.809 | 0.007 | 0.015 | 0.066 | 0.009 | 0.017 | 0.554 | 0.003 | 0.083 | 4.8 | 54.5 | 0.6 | 10.4 | 0.14 | 2.1 | 25.5 | 5.4 | 58.2 | 0.3 | 7.4 | 0.09 | 2.3 | 24.8
4172 | Э90ХАФ | Р65 | 30 | 47.8333333 | 28 | 47.8333333 | 3 | 0.5491598 | 0.10507 | 0.088228 | 0.092913 | 0.0931846 | 1555 | 1596 | 14.2358722 | 13105.71 | 115.5 | 1 | 14.485 | 0.153 | 0.05 | 0.598 | 0.088 | 0.02 | 0.102467 | 0.107 | 0.136 | 0.19 | 6116 | 0.002 | 0.444 | 0.209 | 0.097 | 0.726 | 0.007 | 0.009 | 0.067 | 0.008 | 0.019 | 0.467 | 0.002 | 0.003 | 0.003 | 0.845 | 0.0005 | 0.299 | 0.099 | 0.809 | 0.007 | 0.013 | 0.068 | 0.009 | 0.013 | 0.533 | 0.003 | 0.082 | 5 | 60.3 | 0.2 | 6.5 | 0.07 | 2.6 | 23.7 | 5.4 | 57.5 | 0.4 | 6.3 | 0.1 | 2.3 | 25.5
4173 | Э90ХАФ | Р65 | 15 | 44.1833333 | 24.5333333 | 43.85 | 3.2633663 | 0.59649 | 0.131614 | 0.163076 | 0.15897 | 0.0935511 | 1579 | 1591 | 18.4775288 | 13739.67 | 115.4 | 1 | 16.948 | 0.207 | 0.05 | 0.662 | 0.051 | 0.02 | 0.102069 | 0.178 | 0.252 | 0.238 | 5618 | 0.002 | 0.416 | 0.183 | 0.108 | 0.657 | 0.007 | 0.011 | 0.082 | 0.008 | 0.02 | 0.419 | 0.001 | 0.002 | 0.003 | 0.849 | 0.0005 | 0.295 | 0.108 | 0.809 | 0.007 | 0.017 | 0.082 | 0.009 | 0.014 | 0.563 | 0.003 | 0.084 | 5.2 | 53.7 | 0.6 | 11.6 | 0.25 | 2.1 | 25.5 | 4.9 | 54.7 | 0.4 | 9.7 | 0.1 | 2.1 | 25.6
4174 | Э90ХАФ | Р65 | 17 | 52.5833333 | 35.7666667 | 51.75 | 3.0403507 | 0.54045 | 0.13825 | 0.150182 | 0.107067 | 0.0913655 | 1561 | 1587 | 14.7507692 | 11051.63 | 112.5 | 1 | 19.176 | 0.229 | 0.05 | 0.592 | 0.051 | 0.02 | 0.099682 | 0.103 | 0.234 | 0.25 | 6588 | 0.002 | 0.426 | 0.18 | 0.098 | 0.654 | 0.006 | 0.011 | 0.067 | 0.006 | 0.021 | 0.443 | 0.001 | 0.002 | 0.003 | 0.87 | 0.0003 | 0.3 | 0.097 | 0.8 | 0.006 | 0.016 | 0.067 | 0.007 | 0.011 | 0.541 | 0.003 | 0.083 | 5.3 | 53.7 | 0.3 | 10.7 | 0.21 | 2.1 | 25.3 | 5.3 | 58.1 | 0.4 | 6.3 | 0.1 | 2.3 | 25.5
4175 | Э90ХАФ | Р65 | 28 | 48.0333333 | 28.7166667 | 48.0333333 | 3.4490168 | 0.530785 | 0.128849 | 0.095051 | 0.090237 | 0.0935897 | 1539 | 1592 | 13.2997849 | 13144.28 | 115.6 | 1 | 15.461 | 0.142 | 0.05 | 0.584 | 0.05 | 0.02 | 0.102177 | 0.1 | 0.147 | 0.233 | 6291 | 0.002 | 0.458 | 0.185 | 0.093 | 0.714 | 0.006 | 0.01 | 0.06 | 0.007 | 0.019 | 0.458 | 0.002 | 0.003 | 0.003 | 0.844 | 0.0003 | 0.296 | 0.094 | 0.801 | 0.006 | 0.015 | 0.06 | 0.008 | 0.014 | 0.541 | 0.003 | 0.083 | 5.1 | 58.3 | 0.3 | 10.5 | 0.13 | 2.6 | 22.4 | 5.7 | 57.6 | 0.3 | 6.7 | 0.09 | 2.6 | 22
4176 | Э90ХАФ | Р65 | 22 | 68.0666667 | 31.3833333 | 67.75 | 3.1970203 | 0.610605 | 0.133273 | 0.139188 | 0.117009 | 0.0929026 | 1587 | 1584 | 10.6475149 | 11713.86 | 114.2 | 1 | 17.317 | 0.272 | 0.05 | 0.68 | 0.038 | 0.02 | 0.101201 | 0.123 | 0.216 | 0.241 | 6127 | 0.002 | 0.399 | 0.187 | 0.132 | 0.676 | 0.007 | 0.01 | 0.073 | 0.008 | 0.024 | 0.463 | 0.002 | 0.002 | 0.003 | 0.845 | 0.0004 | 0.299 | 0.132 | 0.799 | 0.007 | 0.016 | 0.074 | 0.009 | 0.019 | 0.54 | 0.003 | 0.084 | 5.5 | 51.1 | 0.7 | 9.3 | 0.09 | 2.5 | 20.1 | 5.2 | 59.1 | 0.4 | 6.2 | 0.1 | 2.3 | 26.2
4177 | Э90ХАФ | Р65 | 50 | 49.3666667 | 28.35 | 49.05 | 3.0403507 | 0.57804 | 0.130508 | 0.147057 | 0.107514 | 0.0940776 | 1549 | 1577 | 12.9909006 | 12977.78 | 115.9 | 1 | 15.387 | 0.154 | 0.05 | 0.64 | 0.05 | 0.02 | 0.102467 | 0.105 | 0.229 | 0.236 | 6132 | 0.002 | 0.411 | 0.189 | 0.113 | 0.673 | 0.006 | 0.01 | 0.074 | 0.008 | 0.022 | 0.452 | 0.002 | 0.002 | 0.003 | 0.877 | 0.0006 | 0.299 | 0.114 | 0.802 | 0.006 | 0.016 | 0.075 | 0.009 | 0.018 | 0.554 | 0.003 | 0.085 | 4.9 | 57.3 | 0.5 | 11 | 0.1 | 2.5 | 23.3 | 5.3 | 58.7 | 0.6 | 8.8 | 0.09 | 2.5 | 23.1
4178 | Э90ХАФ | Р65 | 55 | 44.2 | 19.5 | 43.7 | 3.0403507 | 0.58327 | 0.155946 | 0.138282 | 0.128385 | 0.0917496 | 1592 | 1574 | 13.8500852 | 13012.31 | 113.5 | 1 | 13.55 | 0.123 | 0.05 | 0.642 | 0.051 | 0.02 | 0.100658 | 0.141 | 0.214 | 0.282 | 4229 | 0.002 | 0.412 | 0.167 | 0.098 | 0.678 | 0.006 | 0.01 | 0.063 | 0.008 | 0.02 | 0.435 | 0.001 | 0.002 | 0.003 | 0.846 | 0.0003 | 0.302 | 0.095 | 0.801 | 0.006 | 0.014 | 0.062 | 0.008 | 0.013 | 0.546 | 0.003 | 0.084 | 5 | 53 | 0.5 | 13.7 | 0.17 | 2.2 | 24.1 | 5.2 | 52.4 | 0.4 | 13.5 | 0.15 | 2.2 | 24.4
4179 | Э90ХАФ | Р65 | 33 | 50.3833333 | 23.5166667 | 50.2166667 | 3.9574468 | 0.58842 | 0.112812 | 0.151668 | 0.11457 | 0.0952578 | 1570 | 1580 | 15.0050502 | 13583.56 | 117 | 1 | 15.351 | 0.209 | 0.05 | 0.656 | 0.052 | 0.02 | 0.103877 | 0.114 | 0.236 | 0.204 | 5324 | 0.002 | 0.402 | 0.204 | 0.113 | 0.672 | 0.01 | 0.009 | 0.081 | 0.007 | 0.025 | 0.452 | 0.001 | 0.003 | 0.003 | 0.841 | 0.0003 | 0.299 | 0.114 | 0.804 | 0.01 | 0.015 | 0.08 | 0.009 | 0.017 | 0.54 | 0.003 | 0.085 | 4.7 | 47.7 | 0.5 | 9.5 | 0.15 | 2.2 | 21.3 | 4.4 | 57.7 | 0.4 | 7.9 | 0.16 | 2.1 | 27.2
4180 | Э90ХАФ | Р65 | 41 | 44.8833333 | 24.0333333 | 44.5333333 | 3.6090256 | 0.55846 | 0.133826 | 0.152141 | 0.109533 | 0.0939695 | 1555 | 1578 | 13.7782422 | 13780.86 | 116.1 | 1 | 12.454 | 0.178 | 0.05 | 0.615 | 0.051 | 0.02 | 0.103805 | 0.106 | 0.237 | 0.242 | 5520 | 0.002 | 0.441 | 0.184 | 0.107 | 0.669 | 0.006 | 0.009 | 0.065 | 0.007 | 0.023 | 0.452 | 0.002 | 0.002 | 0.003 | 0.858 | 0.0003 | 0.296 | 0.105 | 0.798 | 0.006 | 0.014 | 0.064 | 0.008 | 0.019 | 0.544 | 0.003 | 0.086 | 4.9 | 52.4 | 0.3 | 8.3 | 0.1 | 2.5 | 20.7 | 5.6 | 59.9 | 0.6 | 7 | 0.08 | 2.6 | 23.3
4181 | Э90ХАФ | Р65 | 46 | 46.8833333 | 24.85 | 46.5166667 | 3 | 0.605335 | 0.145439 | 0.220745 | 0.135813 | 0.0937985 | 1557 | 1589 | 12.9224122 | 14057.14 | 115.4 | 1 | 11.964 | 0.21 | 0.05 | 0.668 | 0.051 | 0.02 | 0.103009 | 0.118 | 0.345 | 0.263 | 5822 | 0.002 | 0.403 | 0.172 | 0.11 | 0.611 | 0.009 | 0.01 | 0.071 | 0.006 | 0.023 | 0.437 | 0.002 | 0.002 | 0.003 | 0.868 | 0.0004 | 0.292 | 0.109 | 0.798 | 0.009 | 0.016 | 0.071 | 0.007 | 0.016 | 0.536 | 0.003 | 0.085 | 4.6 | 54.4 | 0.5 | 12.1 | 0.13 | 2.3 | 23.9 | 4 | 54 | 0.6 | 9 | 0.19 | 2.1 | 26.9
4182 | Э90ХАФ | Р65 | 54 | 46.0166667 | 27.55 | 45.6833333 | 4.5644546 | 0.60513 | 0.131614 | 0.178527 | 0.110205 | 0.0941184 | 1532 | 1579 | 13.4501428 | 14203.99 | 115.4 | 1 | 13.084 | 0.077 | 0.05 | 0.672 | 0.05 | 0.02 | 0.103371 | 0.096 | 0.279 | 0.238 | 6522 | 0.002 | 0.409 | 0.19 | 0.138 | 0.653 | 0.008 | 0.009 | 0.079 | 0.007 | 0.025 | 0.452 | 0.002 | 0.002 | 0.003 | 0.851 | 0.0003 | 0.301 | 0.136 | 0.8 | 0.008 | 0.015 | 0.079 | 0.008 | 0.019 | 0.558 | 0.004 | 0.084 | 4.4 | 60.5 | 0.4 | 7.4 | 0.1 | 2.6 | 23.1 | 4.4 | 57.8 | 0.3 | 8.3 | 0.13 | 2.2 | 26.7
4183 | Э90ХАФ | Р65 | 43 | 45.3833333 | 24.8333333 | 44.3833333 | 3 | 0.581285 | 0.111153 | 0.139228 | 0.118311 | 0.0919479 | 1571 | 1588 | 16.2465028 | 13324.83 | 113.2 | 1 | 14.324 | 0.247 | 0.05 | 0.648 | 0.05 | 0.02 | 0.101165 | 0.125 | 0.216 | 0.201 | 5515 | 0.002 | 0.404 | 0.2 | 0.105 | 0.673 | 0.009 | 0.01 | 0.067 | 0.007 | 0.029 | 0.441 | 0.002 | 0.002 | 0.003 | 0.841 | 0.0004 | 0.297 | 0.106 | 0.803 | 0.009 | 0.016 | 0.067 | 0.008 | 0.019 | 0.529 | 0.003 | 0.085 | 5.2 | 57.4 | 0.4 | 8.7 | 0.1 | 2.4 | 24.2 | 5.3 | 58 | 0.5 | 10.5 | 0.11 | 2.5 | 22.9
4184 | Э90ХАФ | Р65 | 49 | 44.3833333 | 23.7 | 44.2166667 | 3.230992 | 0.57198 | 0.12719 | 0.151275 | 0.122211 | 0.0960707 | 1562 | 1579 | 11.8949309 | 12972.15 | 118.5 | 1 | 8.604 | 0.177 | 0.05 | 0.633 | 0.05 | 0.02 | 0.106264 | 0.126 | 0.235 | 0.23 | 5124 | 0.002 | 0.421 | 0.191 | 0.11 | 0.673 | 0.007 | 0.009 | 0.071 | 0.008 | 0.024 | 0.45 | 0.002 | 0.002 | 0.004 | 0.868 | 0.0006 | 0.296 | 0.111 | 0.804 | 0.007 | 0.019 | 0.071 | 0.009 | 0.016 | 0.54 | 0.003 | 0.085 | 4.7 | 52.3 | 0.4 | 8.3 | 0.09 | 2.5 | 20.9 | 3.8 | 55.1 | 0.7 | 8.6 | 0.2 | 2 | 27.8
4185 | Э90ХАФ | Р65 | 52 | 46.5333333 | 21.8666667 | 46.3666667 | 3.1978022 | 0.54052 | 0.131614 | 0.160704 | 0.163494 | 0.0935985 | 1564 | 1578 | 15.9746141 | 13110.37 | 115.1 | 1 | 10.348 | 0.169 | 0.05 | 0.593 | 0.058 | 0.02 | 0.103299 | 0.186 | 0.248 | 0.238 | 4778 | 0.002 | 0.434 | 0.185 | 0.103 | 0.667 | 0.006 | 0.011 | 0.066 | 0.008 | 0.022 | 0.401 | 0.002 | 0.002 | 0.003 | 0.856 | 0.0003 | 0.299 | 0.105 | 0.807 | 0.007 | 0.02 | 0.066 | 0.009 | 0.018 | 0.539 | 0.003 | 0.085 | 5.2 | 56.7 | 0.2 | 10.1 | 0.08 | 2.2 | 25.7 | 5.3 | 53.5 | 0.4 | 6.6 | 0.07 | 2.4 | 22.6
4186 | Э90ХАФ | Р65 | 54 | 46.1833333 | 24.35 | 45.7 | 3.8813776 | 0.609075 | 0.148757 | 0.194372 | 0.115131 | 0.095216 | 1546 | 1584 | 17.267222 | 13852.98 | 116 | 1 | 13.243 | 0.21 | 0.05 | 0.673 | 0.045 | 0.02 | 0.10489 | 0.097 | 0.304 | 0.269 | 5622 | 0.002 | 0.388 | 0.177 | 0.129 | 0.637 | 0.007 | 0.009 | 0.075 | 0.007 | 0.024 | 0.453 | 0.001 | 0.002 | 0.003 | 0.852 | 0.0005 | 0.3 | 0.129 | 0.803 | 0.008 | 0.017 | 0.075 | 0.009 | 0.014 | 0.538 | 0.003 | 0.085 | 5.1 | 48 | 0.5 | 11.2 | 0.16 | 2.1 | 22.8 | 4.4 | 43.4 | 0.7 | 7.5 | 0.1 | 2.2 | 19.5
4187 | Э76ХФ | Р65 | 24 | 49.8666667 | 32.5833333 | 49.8666667 | 4.8826361 | 0.46043 | 0.128296 | 0.152434 | 0.098637 | 0.0390971 | 1542 | 1620 | 11.5444294 | 14121.94 | 113.8 | 1 | 18.997 | 0.066 | 0.05 | 0.495 | 0.038 | 0.02 | 0.049117 | 0.089 | 0.238 | 0.232 | 7669 | 0.002 | 0.445 | 0.309 | 0.114 | 0.666 | 0.006 | 0.009 | 0.066 | 0.01 | 0.022 | 0.486 | 0.002 | 0.003 | 0.003 | 0.773 | 0.0003 | 0.419 | 0.115 | 0.799 | 0.006 | 0.011 | 0.067 | 0.011 | 0.019 | 0.566 | 0.003 | 0.038 | 5.9 | 59.7 | 0.2 | 8.5 | 0.07 | 2.6 | 23 | 7.1 | 59.5 | 0.5 | 3.6 | 0.07 | 2.7 | 21.9
4188 | Э76ХФ | Р65 | 32 | 59.0333333 | 26.9833333 | 59.0333333 | 3.6173121 | 0.389305 | 0.111153 | 0.060682 | 0.054483 | 0.0390685 | 1562 | 1599 | 14.6104932 | 12968 | 112.2 | 1 | 28.389 | 0.121 | 0.05 | 0.414 | 0.039 | 0.02 | 0.049081 | 0.059 | 0.094 | 0.201 | 5832 | 0.002 | 0.468 | 0.32 | 0.124 | 0.743 | 0.006 | 0.01 | 0.059 | 0.011 | 0.022 | 0.522 | 0.002 | 0.003 | 0.004 | 0.777 | 0.0003 | 0.418 | 0.124 | 0.797 | 0.006 | 0.013 | 0.059 | 0.012 | 0.013 | 0.55 | 0.003 | 0.039 | 4.8 | 53.6 | 0.2 | 9 | 0.08 | 2.5 | 21.6 | 6.2 | 57.7 | 0.4 | 5.2 | 0.08 | 2.7 | 21.3
4189 | Э76ХФ | Р65 | 49 | 51.8666667 | 24.4 | 51.8666667 | 2.99082745 | 0.47865 | 0.148204 | 0.172731 | 0.166743 | 0.0406231 | 1587 | 1597 | 15.45404 | 12786.89 | 118.8 | 1 | 24.705 | 0.209 | 0.05 | 0.513 | 0.071 | 0.02 | 0.051034 | 0.186 | 0.267 | 0.268 | 5200 | 0.002 | 0.414 | 0.295 | 0.121 | 0.64 | 0.006 | 0.01 | 0.063 | 0.009 | 0.025 | 0.446 | 0.002 | 0.002 | 0.004 | 0.762 | 0.0003 | 0.418 | 0.123 | 0.786 | 0.006 | 0.012 | 0.064 | 0.011 | 0.013 | 0.562 | 0.003 | 0.038 | 5.2 | 53.1 | 0.8 | 9.1 | 0.08 | 2.2 | 23.7 | 4.4 | 56.5 | 0.3 | 9.8 | 0.12 | 2.2 | 26
4190 | Э76ХФ | Р65 | 61 | 54.55 | 34.3166667 | 54.55 | 4.4332016 | 0.459315 | 0.127743 | 0.145451 | 0.096105 | 0.039328 | 1519 | 1588 | 16.7957343 | 13857.99 | 115.2 | 1 | 24.937 | 0.158 | 0.05 | 0.494 | 0.067 | 0.02 | 0.049407 | 0.088 | 0.227 | 0.231 | 7926 | 0.002 | 0.438 | 0.308 | 0.133 | 0.667 | 0.007 | 0.011 | 0.079 | 0.007 | 0.025 | 0.471 | 0.002 | 0.002 | 0.004 | 0.748 | 0.0003 | 0.416 | 0.128 | 0.797 | 0.007 | 0.014 | 0.078 | 0.008 | 0.016 | 0.567 | 0.004 | 0.039 | 5.3 | 56.4 | 0.8 | 4.2 | 0.08 | 2.7 | 20.8 | 5.4 | 58 | 0.6 | 6.9 | 0.1 | 2.2 | 26
4191 | Э76ХФ | Р65 | 20 | 49.55 | 22.4833333 | 49.55 | 2.99082745 | 0.452295 | 0.135485 | 0.169386 | 0.160029 | 0.0397889 | 1587 | 1577 | 17.3179783 | 12838.84 | 116.9 | 1 | 28.363 | 0.178 | 0.05 | 0.483 | 0.045 | 0.02 | 0.049986 | 0.177 | 0.262 | 0.245 | 4811 | 0.002 | 0.435 | 0.308 | 0.12 | 0.642 | 0.007 | 0.012 | 0.072 | 0.008 | 0.026 | 0.45 | 0.001 | 0.002 | 0.003 | 0.754 | 0.0007 | 0.423 | 0.12 | 0.788 | 0.007 | 0.015 | 0.072 | 0.009 | 0.016 | 0.564 | 0.003 | 0.037 | 5.3 | 52.2 | 0.4 | 6.9 | 0.1 | 2.6 | 20 | 5.6 | 51.8 | 0.5 | 13 | 0.22 | 2 | 25.5
4192 | Э76ХФ | Р65 | 30 | 42.1833333 | 24.1833333 | 42.1833333 | 3.1817724 | 0.409405 | 0.125531 | 0.090794 | 0.13557 | 0.0421803 | 1553 | 1584 | 11.8437956 | 13139.63 | 115.7 | 1 | 16.226 | 0.077 | 0.05 | 0.435 | 0.065 | 0.02 | 0.052807 | 0.172 | 0.138 | 0.227 | 5296 | 0.002 | 0.465 | 0.315 | 0.098 | 0.716 | 0.006 | 0.011 | 0.058 | 0.009 | 0.02 | 0.458 | 0.003 | 0.003 | 0.003 | 0.786 | 0.0003 | 0.421 | 0.098 | 0.788 | 0.006 | 0.013 | 0.059 | 0.009 | 0.017 | 0.572 | 0.004 | 0.04 | 5.9 | 62.7 | 0.3 | 4.2 | 0.06 | 2.8 | 22.5 | 6 | 61 | 0.3 | 5.7 | 0.1 | 2.7 | 22.8
4196 | Э76ХФ | Р65 | 37 | 45.8333333 | 19.0166667 | 45.8333333 | 3.1365188 | 0.4090941 | 0.148204 | 0.094532 | 0.134643 | 0.0397458 | 1575 | 1574 | 18.5663665 | 13437.69 | 115.7000001 | 1 | 28.061 | 0.087 | 0.05 | 0.416 | 0.05 | 0.02 | 0.049732 | 0.169 | 0.144 | 0.268 | 4259 | 0.002 | 0.444 | 0.296 | 0.103 | 0.705 | 0.006 | 0.009 | 0.063 | 0.008 | 0.018 | 0.457 | 0.002 | 0.002 | 0.003 | 0.771 | 0.0003 | 0.413 | 0.101 | 0.789 | 0.006 | 0.013 | 0.064 | 0.009 | 0.013 | 0.571 | 0.003 | 0.038 | 5.2 | 55.5 | 0.4 | 11 | 0.11 | 2.3 | 23.8 | 5.3 | 56.8 | 0.5 | 8.3 | 0.13 | 2.2 | 25.5
4198 | Э76ХФ | Р65 | 37 | 39.9 | 15.7333333 | 39.9 | 3 | 0.4050206 | 0.165347 | 0.126862 | 0.165327 | 0.0387924 | 1583 | 1575 | 13.5024804 | 12611.44 | 117 | 1 | 17.692 | 0.043 | 0.05 | 0.403 | 0.038 | 0.02 | 0.048539 | 0.203 | 0.194 | 0.299 | 3307 | 0.002 | 0.474 | 0.276 | 0.072 | 0.676 | 0.004 | 0.011 | 0.051 | 0.008 | 0.016 | 0.441 | 0.002 | 0.003 | 0.003 | 0.786 | 0.0003 | 0.417 | 0.073 | 0.785 | 0.005 | 0.014 | 0.052 | 0.009 | 0.013 | 0.576 | 0.003 | 0.037 | 5.6 | 58.3 | 0.5 | 11.1 | 0.13 | 2.5 | 23.1 | 5.5 | 57 | 0.8 | 7.8 | 0.13 | 2.3 | 25.2
4199 | Э76ХФ | Р65 | 28 | 40.0333333 | 18 | 40.0333333 | 2.7171053 | 0.3866212 | 0.14931 | 0.12383 | 0.148368 | 0.0386765 | 1564 | 1579 | 11.9448045 | 12566.67 | 115.7 | 1 | 15.87 | 0.085 | 0.05 | 0.389 | 0.038 | 0.02 | 0.048394 | 0.178 | 0.19 | 0.27 | 3770 | 0.002 | 0.474 | 0.289 | 0.082 | 0.683 | 0.005 | 0.009 | 0.057 | 0.007 | 0.019 | 0.455 | 0.002 | 0.003 | 0.003 | 0.79 | 0.0003 | 0.413 | 0.083 | 0.786 | 0.005 | 0.013 | 0.058 | 0.008 | 0.015 | 0.557 | 0.003 | 0.037 | 5.5 | 58.5 | 0.4 | 10.7 | 0.13 | 2.5 | 23.6 | 4.7 | 56.8 | 0.6 | 7.6 | 0.13 | 2.1 | 26.6
4200 | Э76ХФ | Р65 | 25 | 42.0166667 | 14.65 | 42.0166667 | 2.5856865 | 0.36495 | 0.148204 | 0.111783 | 0.144468 | 0.0383296 | 1584 | 1579 | 12.9524476 | 12774.06 | 114 | 1 | 17.493 | 0.096 | 0.05 | 0.375 | 0.07 | 0.02 | 0.04796 | 0.177 | 0.171 | 0.268 | 3119 | 0.002 | 0.491 | 0.291 | 0.098 | 0.687 | 0.006 | 0.01 | 0.06 | 0.007 | 0.017 | 0.449 | 0.002 | 0.002 | 0.003 | 0.757 | 0.0003 | 0.418 | 0.097 | 0.787 | 0.006 | 0.012 | 0.06 | 0.008 | 0.015 | 0.573 | 0.003 | 0.038 | 5 | 58 | 0.6 | 10.5 | 0.14 | 2.5 | 22.9 | 5.8 | 57.3 | 0.8 | 8.6 | 0.13 | 2.5 | 23.3
4201 | Э76ХФ | Р65 | 28 | 40.7 | 22.3833333 | 40.7 | 2.99082745 | 0.401703 | 0.172536 | 0.132039 | 0.14994 | 0.0393702 | 1561 | 1579 | 18.2255528 | 12075.95 | 115.5 | 1 | 24.726 | 0.091 | 0.05 | 0.408 | 0.051 | 0.02 | 0.049262 | 0.177 | 0.203 | 0.312 | 4505 | 0.003 | 0.473 | 0.275 | 0.085 | 0.676 | 0.005 | 0.01 | 0.064 | 0.007 | 0.019 | 0.457 | 0.003 | 0.002 | 0.004 | 0.758 | 0.0011 | 0.421 | 0.087 | 0.788 | 0.006 | 0.012 | 0.065 | 0.008 | 0.012 | 0.576 | 0.004 | 0.038 | 5 | 55.9 | 0.3 | 9.4 | 0.1 | 2.6 | 21.1 | 5.6 | 57.5 | 0.6 | 9.6 | 0.13 | 2.3 | 25.1
4203 | Э76ХФ | Р65 | 24 | 41.55 | 16.55 | 41.55 | 2.99082745 | 0.4669874 | 0.172536 | 0.184185 | 0.171774 | 0.0397754 | 1580 | 1575 | 11.8888799 | 11738.97 | 117.2 | 1 | 16.334 | 0.074 | 0.05 | 0.481 | 0.038 | 0.02 | 0.049769 | 0.189 | 0.285 | 0.312 | 3238 | 0.001 | 0.429 | 0.272 | 0.098 | 0.637 | 0.006 | 0.012 | 0.074 | 0.006 | 0.021 | 0.435 | 0.002 | 0.002 | 0.003 | 0.766 | 0.0003 | 0.421 | 0.097 | 0.797 | 0.006 | 0.013 | 0.073 | 0.007 | 0.015 | 0.564 | 0.003 | 0.037 | 4.9 | 60.5 | 0.3 | 8.5 | 0.1 | 2.6 | 22.9 | 5.4 | 57.2 | 0.6 | 8.7 | 0.14 | 2.3 | 24.8
4204 | Э90ХАФ | Р65 | 30 | 44.2 | 30.3166667 | 44.0333333 | 4.2998197 | 0.25303 | 0.111706 | 0.103553 | 0.080913 | 0.0917303 | 1533 | 1614 | 7.4962406 | 14350.52 | 113.1 | 1 | 4.985 | 0.06 | 0.05 | 0.244 | 0.055 | 0.02 | 0.100188 | 0.082 | 0.161 | 0.202 | 7251 | 0.003 | 0.686 | 0.199 | 0.107 | 0.715 | 0.012 | 0.009 | 0.088 | 0.008 | 0.016 | 0.478 | 0.003 | 0.003 | 0.004 | 0.847 | 0.0007 | 0.294 | 0.107 | 0.802 | 0.012 | 0.016 | 0.089 | 0.008 | 0.013 | 0.553 | 0.004 | 0.086 | 4.5 | 62 | 0.4 | 7.8 | 0.09 | 2.7 | 23.2 | 5 | 62.6 | 0.7 | 3.9 | 0.1 | 2.8 | 22.6
4205 | Э90ХАФ | Р65 | 31 | 40.8666667 | 19.8166667 | 40.5333333 | 3 | 0.5427545 | 0.120554 | 0.144232 | 0.117726 | 0.0926262 | 1593 | 1591 | 18.5959459 | 12486.46 | 113.6 | 1 | 15.29 | 0.052 | 0.05 | 0.588 | 0.05 | 0.02 | 0.101309 | 0.122 | 0.224 | 0.218 | 4124 | 0.002 | 0.444 | 0.193 | 0.112 | 0.684 | 0.008 | 0.012 | 0.079 | 0.009 | 0.021 | 0.448 | 0.002 | 0.002 | 0.003 | 0.857 | 0.0003 | 0.295 | 0.111 | 0.81 | 0.008 | 0.017 | 0.078 | 0.009 | 0.015 | 0.539 | 0.003 | 0.085 | 4.9 | 60.2 | 0.6 | 8.1 | 0.11 | 2.6 | 22.9 | 5.1 | 54.4 | 0.7 | 11.6 | 0.15 | 2.3 | 23.2
4207 | Э90ХАФ | Р65 | 57 | 46.3833333 | 24.9666667 | 46.2 | 4.1863765 | 0.5910181 | 0.134379 | 0.159431 | 0.142491 | 0.093481 | 1549 | 1588 | 15.0077151 | 13715.09 | 117 | 1 | 12.644 | 0.136 | 0.05 | 0.643 | 0.057 | 0.02 | 0.103696 | 0.154 | 0.247 | 0.243 | 5707 | 0.002 | 0.417 | 0.185 | 0.118 | 0.673 | 0.008 | 0.01 | 0.084 | 0.008 | 0.023 | 0.433 | 0.002 | 0.002 | 0.003 | 0.883 | 0.0004 | 0.297 | 0.117 | 0.804 | 0.008 | 0.018 | 0.083 | 0.008 | 0.017 | 0.532 | 0.003 | 0.083 | 5 | 58.3 | 0.4 | 7.8 | 0.12 | 2.4 | 24.3 | 5 | 62.4 | 0.3 | 5.2 | 0.06 | 2.7 | 22.9
4208 | Э90ХАФ | Р65 | 37 | 41.1833333 | 20.7 | 41.0166667 | 3.0403507 | 0.5801881 | 0.102305 | 0.126315 | 0.127089 | 0.092278 | 1580 | 1583 | 13.1901437 | 12698.55 | 112.6 | 1 | 10.706 | 0.088 | 0.05 | 0.637 | 0.05 | 0.02 | 0.102286 | 0.144 | 0.195 | 0.185 | 4381 | 0.002 | 0.415 | 0.213 | 0.107 | 0.69 | 0.011 | 0.009 | 0.089 | 0.008 | 0.02 | 0.438 | 0.002 | 0.002 | 0.004 | 0.838 | 0.0004 | 0.3 | 0.106 | 0.806 | 0.012 | 0.016 | 0.089 | 0.009 | 0.014 | 0.548 | 0.003 | 0.085 | 5 | 56.5 | 1 | 8.9 | 0.11 | 2.5 | 23 | 5 | 57.6 | 1 | 4.6 | 0.17 | 2.3 | 25.6
4209 | Э90ХАФ | Р65 | 42 | 46.85 | 24.4 | 46.35 | 3.0403507 | 0.56186 | 0.131614 | 0.168726 | 0.138546 | 0.0908317 | 1565 | 1580 | 14.0810237 | 12990.98 | 114.3000001 | 1 | 16.201 | 0.228 | 0.05 | 0.619 | 0.04 | 0.02 | 0.101345 | 0.144 | 0.262 | 0.238 | 5283 | 0.002 | 0.418 | 0.182 | 0.122 | 0.639 | 0.012 | 0.012 | 0.104 | 0.007 | 0.019 | 0.424 | 0.002 | 0.002 | 0.004 | 0.845 | 0.0005 | 0.291 | 0.12 | 0.794 | 0.012 | 0.017 | 0.103 | 0.008 | 0.014 | 0.534 | 0.003 | 0.083 | 4.9 | 53.3 | 0.5 | 11.7 | 0.15 | 2.3 | 23.6 | 5.4 | 53.4 | 0.5 | 12.2 | 0.17 | 2.2 | 24.1
4210 | Э90ХАФ | Р65 | 48 | 43.0333333 | 21.5 | 42.7166667 | 3.0403507 | 0.529485 | 0.118895 | 0.077374 | 0.107412 | 0.0934694 | 1543 | 1587 | 17.1867145 | 12990.7 | 115.1 | 1 | 15.955 | 0.077 | 0.05 | 0.585 | 0.038 | 0.02 | 0.103841 | 0.134 | 0.118 | 0.215 | 4655 | 0.002 | 0.45 | 0.192 | 0.12 | 0.723 | 0.009 | 0.011 | 0.099 | 0.009 | 0.021 | 0.464 | 0.002 | 0.003 | 0.004 | 0.84 | 0.0003 | 0.295 | 0.123 | 0.79 | 0.01 | 0.015 | 0.099 | 0.011 | 0.017 | 0.562 | 0.003 | 0.086 | 4.3 | 45.6 | 0.4 | 11.3 | 0.12 | 2.4 | 19.1 | 5.6 | 55 | 0.6 | 9.4 | 0.11 | 2.3 | 24
4211 | Э90ХАФ | Р65 | 47 | 52.2 | 24.2666667 | 51.8666667 | 3.0403507 | 0.556625 | 0.116683 | 0.126408 | 0.109683 | 0.0939285 | 1536 | 1579 | 12.7252468 | 12775.55 | 114.4 | 1 | 15.037 | 0.154 | 0.05 | 0.617 | 0.039 | 0.02 | 0.104239 | 0.117 | 0.196 | 0.211 | 5167 | 0.002 | 0.431 | 0.196 | 0.121 | 0.675 | 0.009 | 0.01 | 0.084 | 0.009 | 0.024 | 0.449 | 0.002 | 0.002 | 0.003 | 0.855 | 0.0003 | 0.295 | 0.12 | 0.787 | 0.01 | 0.014 | 0.084 | 0.01 | 0.018 | 0.534 | 0.003 | 0.087 | 4.9 | 56.5 | 0.8 | 11.8 | 0.17 | 2.3 | 24.6 | 5.4 | 53 | 0.8 | 11.3 | 0.15 | 2.3 | 22.9
4212 | Э90ХАФ | Р65 | 28 | 43.5333333 | 25.15 | 43.1833333 | 3.0403507 | 0.578225 | 0.118895 | 0.133378 | 0.132225 | 0.0926431 | 1561 | 1591 | 14.9880768 | 11782.9 | 113.5 | 1 | 12.361 | 0.256 | 0.05 | 0.643 | 0.027 | 0.02 | 0.103516 | 0.149 | 0.206 | 0.215 | 4939 | 0.002 | 0.416 | 0.195 | 0.114 | 0.67 | 0.011 | 0.009 | 0.084 | 0.009 | 0.022 | 0.439 | 0.001 | 0.002 | 0.003 | 0.867 | 0.0003 | 0.297 | 0.116 | 0.787 | 0.011 | 0.014 | 0.084 | 0.01 | 0.018 | 0.551 | 0.003 | 0.085 | 4.6 | 50.2 | 0.7 | 16.5 | 0.24 | 2.2 | 22.4 | 4.9 | 56 | 0.6 | 8.2 | 0.17 | 2.1 | 26.3
4213 | Э90ХАФ | Р65 | 18 | 46.3666667 | 20.8666667 | 46.2 | 3.0403507 | 0.59642 | 0.141568 | 0.163389 | 0.148725 | 0.0929234 | 1568 | 1573 | 13.9656836 | 12858.79 | 114.2 | 1 | 8.682 | 0.155 | 0.05 | 0.66 | 0.039 | 0.02 | 0.102901 | 0.162 | 0.253 | 0.256 | 4472 | 0.002 | 0.404 | 0.176 | 0.099 | 0.65 | 0.007 | 0.01 | 0.064 | 0.008 | 0.021 | 0.433 | 0.001 | 0.003 | 0.003 | 0.848 | 0.0003 | 0.296 | 0.098 | 0.793 | 0.007 | 0.016 | 0.064 | 0.009 | 0.017 | 0.58 | 0.003 | 0.085 | 5 | 51.1 | 0.6 | 16.4 | 0.18 | 2.2 | 23.2 | 4.5 | 43.7 | 0.4 | 7.8 | 0.06 | 2.2 | 20.1
4214 | Э90ХАФ | Р65 | 23 | 40.6833333 | 21.8333333 | 40.3833333 | 3.0403507 | 0.58088 | 0.117236 | 0.14773 | 0.108987 | 0.0938841 | 1566 | 1581 | 17.2613316 | 13056.18 | 114.7 | 1 | 14.979 | 0.156 | 0.05 | 0.646 | 0.039 | 0.02 | 0.104203 | 0.107 | 0.23 | 0.212 | 4751 | 0.002 | 0.422 | 0.197 | 0.119 | 0.657 | 0.007 | 0.011 | 0.075 | 0.008 | 0.023 | 0.449 | 0.002 | 0.002 | 0.003 | 0.836 | 0.0003 | 0.295 | 0.118 | 0.804 | 0.008 | 0.016 | 0.075 | 0.009 | 0.016 | 0.562 | 0.004 | 0.083 | 5.5 | 53.3 | 0.5 | 11.2 | 0.15 | 2.2 | 23.9 | 6.1 | 55.6 | 0.7 | 8.9 | 0.08 | 2.2 | 24.8
4215 | Э90ХАФ | Р65 | 21 | 43.85 | 27.0166667 | 43.5 | 3.0403507 | 0.55697 | 0.144886 | 0.127567 | 0.086109 | 0.0917264 | 1548 | 1578 | 15.9010932 | 12594.45 | 116.2 | 1 | 16.97 | 0.088 | 0.05 | 0.612 | 0.051 | 0.02 | 0.101165 | 0.08 | 0.199 | 0.262 | 5671 | 0.001 | 0.445 | 0.177 | 0.094 | 0.688 | 0.006 | 0.01 | 0.064 | 0.007 | 0.022 | 0.461 | 0.002 | 0.002 | 0.003 | 0.856 | 0.0003 | 0.298 | 0.095 | 0.801 | 0.007 | 0.016 | 0.065 | 0.008 | 0.014 | 0.54 | 0.003 | 0.081 | 5.5 | 56.9 | 0.5 | 9.6 | 0.09 | 2.3 | 24.5 | 6.6 | 57.2 | 0.5 | 8.7 | 0.06 | 2.5 | 23.3
4216 | Э90ХАФ | Р65 | 22 | 43.6833333 | 19.7166667 | 43.6833333 | 3.0403507 | 0.63263 | 0.142674 | 0.227662 | 0.177063 | 0.0935509 | 1558 | 1584 | 21.4634223 | 12978.87 | 114.8 | 1 | 22.787 | 0.31 | 0.05 | 0.702 | 0.038 | 0.02 | 0.104239 | 0.179 | 0.354 | 0.258 | 4265 | 0.002 | 0.396 | 0.174 | 0.111 | 0.589 | 0.007 | 0.011 | 0.073 | 0.006 | 0.023 | 0.392 | 0.001 | 0.002 | 0.003 | 0.869 | 0.0005 | 0.295 | 0.111 | 0.789 | 0.007 | 0.017 | 0.073 | 0.008 | 0.018 | 0.547 | 0.003 | 0.08 | 5 | 50.5 | 0.9 | 12.5 | 0.41 | 2 | 25 | 5 | 54.7 | 0.6 | 9.8 | 0.16 | 2.1 | 25.7
4217 | Э90ХАФ | Р65 | 38 | 43.0166667 | 23 | 42.6666667 | 3.0403507 | 0.6128509 | 0.134932 | 0.212247 | 0.141381 | 0.0930499 | 1572 | 1575 | 14.0368159 | 12853.04 | 114.7 | 1 | 14.107 | 0.314 | 0.05 | 0.659 | 0.028 | 0.02 | 0.103552 | 0.132 | 0.329 | 0.244 | 4927 | 0.002 | 0.389 | 0.179 | 0.106 | 0.601 | 0.007 | 0.009 | 0.068 | 0.007 | 0.023 | 0.427 | 0.001 | 0.002 | 0.003 | 0.847 | 0.0004 | 0.294 | 0.108 | 0.795 | 0.008 | 0.015 | 0.068 | 0.008 | 0.016 | 0.554 | 0.003 | 0.086 | 4.4 | 50.4 | 0.6 | 14.3 | 0.53 | 2 | 25.2 | 5.1 | 55.5 | 0.4 | 14 | 0.17 | 2.2 | 25.2
4218 | Э90ХАФ | Р65 | 44 | 42.35 | 22.8 | 42.35 | 4.0061038 | 0.553805 | 0.091245 | 0.13604 | 0.102333 | 0.0906977 | 1521 | 1581 | 23.9956546 | 13963.16 | 115.5 | 1 | 23.929 | 0.158 | 0.05 | 0.618 | 0.055 | 0.02 | 0.100369 | 0.103 | 0.21 | 0.165 | 5306 | 0.002 | 0.411 | 0.218 | 0.103 | 0.668 | 0.006 | 0.008 | 0.07 | 0.008 | 0.021 | 0.446 | 0.002 | 0.003 | 0.003 | 0.834 | 0.0003 | 0.295 | 0.103 | 0.79 | 0.007 | 0.014 | 0.071 | 0.01 | 0.015 | 0.542 | 0.003 | 0.083 | 4.8 | 53.5 | 0.6 | 12.2 | 0.17 | 2.3 | 23.5 | 7.5 | 50 | 0.6 | 8.1 | 0.09 | 2.3 | 22.1
4219 | Э90ХАФ | Р65 | 40 | 47.5166667 | 25.35 | 47.35 | 3.0403507 | 0.60775 | 0.111706 | 0.154582 | 0.108507 | 0.0935425 | 1554 | 1579 | 17.0200601 | 13254.44 | 115.1 | 1 | 17.299 | 0.167 | 0.05 | 0.68 | 0.048 | 0.02 | 0.103913 | 0.105 | 0.239 | 0.202 | 5600 | 0.002 | 0.41 | 0.201 | 0.112 | 0.652 | 0.011 | 0.01 | 0.082 | 0.007 | 0.02 | 0.448 | 0.002 | 0.002 | 0.004 | 0.858 | 0.0003 | 0.294 | 0.112 | 0.796 | 0.011 | 0.016 | 0.082 | 0.008 | 0.016 | 0.559 | 0.004 | 0.086 | 5 | 47.2 | 0.3 | 7.3 | 0.1 | 2.4 | 19.8 | 5.9 | 60.5 | 0.7 | 5.5 | 0.08 | 2.5 | 23.9
4220 | Э90ХАФ | Р65 | 41 | 41.55 | 22.7 | 41.2166667 | 3 | 0.562175 | 0.097929 | 0.086516 | 0.097041 | 0.0935565 | 1530 | 1580 | 17.4003654 | 12980.62 | 114.8 | 1 | 15.873 | 0.134 | 0.05 | 0.629 | 0.039 | 0.02 | 0.104167 | 0.115 | 0.132 | 0.177 | 4911 | 0.002 | 0.429 | 0.213 | 0.12 | 0.713 | 0.008 | 0.009 | 0.074 | 0.009 | 0.023 | 0.451 | 0.001 | 0.002 | 0.003 | 0.877 | 0.0005 | 0.295 | 0.117 | 0.791 | 0.008 | 0.015 | 0.074 | 0.01 | 0.016 | 0.54 | 0.003 | 0.085 | 5 | 52.7 | 0.4 | 13.7 | 0.28 | 2.3 | 23.1 | 5.5 | 53.8 | 0.4 | 11.5 | 0.08 | 2.3 | 23.3
4222 | Э76ХФ | Р65 | 38 | 50.8833333 | 31.8333333 | 50.8833333 | 3.3682272 | 0.37998 | 0.121208 | 0.090786 | 0.133035 | 0.0385467 | 1540 | 1626 | 19.0890357 | 13646.07 | 113.4 | 1 | 32.112 | 0.274 | 0.06 | 0.391 | 0.039 | 0.03 | 0.048286 | 0.169 | 0.137 | 0.218 | 7240 | 0.002 | 0.475 | 0.313 | 0.118 | 0.721 | 0.006 | 0.009 | 0.08 | 0.011 | 0.023 | 0.471 | 0.002 | 0.003 | 0.004 | 0.775 | 0.0006 | 0.421 | 0.118 | 0.795 | 0.006 | 0.01 | 0.08 | 0.012 | 0.013 | 0.562 | 0.003 | 0.038 | 4.4 | 57.5 | 0.4 | 11.9 | 0.11 | 2.3 | 25.1 | 6 | 56.9 | 0.5 | 10.3 | 0.14 | 2.4 | 24
4223 | Э76ХФ | Р65 | 31 | 50.8833333 | 30.1666667 | 50.8833333 | 2 | 0.41467 | 0.114536 | 0.135346 | 0.14154 | 0.0391814 | 1561 | 1593 | 14.0707753 | 11846.19 | 115.1 | 1 | 23.592 | 0.057 | 0.05 | 0.442 | 0.058 | 0.02 | 0.049081 | 0.164 | 0.207 | 0.206 | 5956 | 0.002 | 0.434 | 0.32 | 0.111 | 0.677 | 0.006 | 0.01 | 0.075 | 0.008 | 0.021 | 0.454 | 0.002 | 0.003 | 0.003 | 0.768 | 0.0004 | 0.422 | 0.11 | 0.792 | 0.006 | 0.012 | 0.075 | 0.009 | 0.017 | 0.56 | 0.003 | 0.038 | 5.8 | 59.3 | 0.4 | 10.3 | 0.15 | 2.7 | 22.3 | 4.5 | 52.3 | 0.5 | 7.6 | 0.12 | 2.1 | 25.5
4224 | Э76ХФ | Р65 | 39 | 50.55 | 24.0666667 | 50.55 | 2.3654088 | 0.436735 | 0.138444 | 0.128268 | 0.137739 | 0.0402207 | 1580 | 1601 | 9.7703264 | 12941.55 | 115.6 | 1 | 16.463 | 0.154 | 0.05 | 0.465 | 0.03 | 0.02 | 0.050383 | 0.161 | 0.196 | 0.249 | 5191 | 0.002 | 0.443 | 0.305 | 0.136 | 0.683 | 0.008 | 0.01 | 0.079 | 0.009 | 0.019 | 0.462 | 0.002 | 0.003 | 0.003 | 0.771 | 0.0004 | 0.42 | 0.136 | 0.791 | 0.008 | 0.013 | 0.079 | 0.01 | 0.015 | 0.575 | 0.004 | 0.04 | 5.4 | 56.3 | 0.5 | 8.1 | 0.13 | 2.6 | 21.8 | 5.3 | 59.2 | 0.6 | 5.2 | 0.11 | 2.5 | 23.6
4225 | Э76ХФ | Р65 | 49 | 43.85 | 23.8333333 | 43.85 | 3.3903743 | 0.441825 | 0.132884 | 0.16298 | 0.155274 | 0.0395574 | 1557 | 1592 | 13.5675903 | 13410.63 | 115.6 | 1 | 19.722 | 0.234 | 0.05 | 0.471 | 0.056 | 0.02 | 0.049552 | 0.174 | 0.25 | 0.239 | 5327 | 0.002 | 0.431 | 0.304 | 0.132 | 0.66 | 0.007 | 0.01 | 0.076 | 0.008 | 0.023 | 0.451 | 0.002 | 0.003 | 0.003 | 0.763 | 0.0003 | 0.416 | 0.131 | 0.791 | 0.007 | 0.013 | 0.077 | 0.009 | 0.017 | 0.566 | 0.003 | 0.038 | 5 | 47.8 | 0.7 | 9.4 | 0.14 | 2.2 | 21.8 | 4.9 | 49 | 0.6 | 8.6 | 0.11 | 2.3 | 21
4226 | Э76ХФ | Р65 | 48 | 42.85 | 25.2 | 42.85 | 3.4046021 | 0.43495 | 0.123432 | 0.118718 | 0.13587 | 0.0404235 | 1529 | 1589 | 11.0307872 | 13469.05 | 116 | 1 | 15.725 | 0.057 | 0.05 | 0.466 | 0.031 | 0.02 | 0.050637 | 0.162 | 0.181 | 0.222 | 5657 | 0.002 | 0.44 | 0.317 | 0.124 | 0.687 | 0.007 | 0.01 | 0.075 | 0.009 | 0.02 | 0.453 | 0.002 | 0.003 | 0.003 | 0.765 | 0.0003 | 0.423 | 0.126 | 0.792 | 0.008 | 0.013 | 0.076 | 0.01 | 0.017 | 0.572 | 0.004 | 0.037 | 5.2 | 54.7 | 0.3 | 8.5 | 0.14 | 2.7 | 19.9 | 6.4 | 60.5 | 0.5 | 6.6 | 0.07 | 2.6 | 23.1
4228 | Э76ХФ | Р65 | 16 | 46.0666667 | 21.0333333 | 46.0666667 | 2.6010296 | 0.46411 | 0.102304 | 0.092696 | 0.161725 | 0.0400188 | 1586 | 1583 | 14.2519824 | 12522.98 | 116.5 | 1 | 21.568 | 0.178 | 0.05 | 0.507 | 0.074 | 0.02 | 0.05013 | 0.211 | 0.14 | 0.184 | 4390 | 0.002 | 0.418 | 0.332 | 0.113 | 0.72 | 0.007 | 0.011 | 0.077 | 0.009 | 0.026 | 0.453 | 0.002 | 0.003 | 0.003 | 0.77 | 0.0003 | 0.421 | 0.116 | 0.798 | 0.008 | 0.012 | 0.078 | 0.01 | 0.015 | 0.562 | 0.003 | 0.037 | 5.1 | 54.5 | 0.5 | 8.8 | 0.12 | 2.4 | 22.7 | 5.1 | 55.2 | 0.5 | 9.4 | 0.13 | 2.2 | 24.7
4229 | Э76ХФ | Р65 | 21 | 43.7 | 22.7333333 | 43.7 | 2.7160313 | 0.38804 | 0.108976 | 0.087798 | 0.142864 | 0.0394991 | 1543 | 1579 | 11.8418872 | 13022.28739 | 116.3 | 1 | 17.151 | 0.089 | 0.05 | 0.412 | 0.08 | 0.02 | 0.049479 | 0.184 | 0.133 | 0.196 | 4934 | 0.003 | 0.469 | 0.326 | 0.122 | 0.719 | 0.008 | 0.011 | 0.082 | 0.009 | 0.024 | 0.456 | 0.003 | 0.003 | 0.003 | 0.756 | 0.0003 | 0.418 | 0.122 | 0.788 | 0.008 | 0.013 | 0.082 | 0.01 | 0.019 | 0.58 | 0.004 | 0.037 | 4.4 | 61.2 | 0.3 | 7.4 | 0.07 | 2.7 | 22.5 | 4.8 | 63.4 | 0.3 | 3.2 | 0.05 | 2.8 | 22
4230 | Э76ХФ | Р65 | 22 | 42.35 | 17 | 42.35 | 2.3021466 | 0.43375 | 0.12232 | 0.111804 | 0.165455 | 0.0403078 | 1574 | 1577 | 15.2783943 | 12155.29 | 115.7 | 1 | 21.568 | 0.196 | 0.05 | 0.465 | 0.039 | 0.02 | 0.050492 | 0.209 | 0.17 | 0.22 | 3444 | 0.002 | 0.438 | 0.314 | 0.117 | 0.697 | 0.013 | 0.01 | 0.079 | 0.009 | 0.021 | 0.433 | 0.002 | 0.003 | 0.003 | 0.746 | 0.0004 | 0.42 | 0.12 | 0.791 | 0.013 | 0.013 | 0.08 | 0.01 | 0.012 | 0.55 | 0.003 | 0.038 | 4.9 | 55.7 | 0.3 | 11.3 | 0.15 | 2.3 | 24.6 | 5 | 51.8 | 0.4 | 11.4 | 0.15 | 2.1 | 24.7
4231 | Э76ХФ | Р65 | 22 | 42.5333333 | 22 | 42.5333333 | 2.8579909 | 0.41101 | 0.107864 | 0.10276 | 0.158518 | 0.0399038 | 1560 | 1582 | 15.6707986 | 12763.64 | 116.8 | 1 | 21.913 | 0.088 | 0.05 | 0.44 | 0.083 | 0.02 | 0.049986 | 0.202 | 0.156 | 0.194 | 4680 | 0.003 | 0.455 | 0.327 | 0.123 | 0.707 | 0.011 | 0.01 | 0.081 | 0.011 | 0.023 | 0.44 | 0.003 | 0.003 | 0.004 | 0.764 | 0.0004 | 0.421 | 0.122 | 0.802 | 0.011 | 0.013 | 0.081 | 0.012 | 0.016 | 0.578 | 0.004 | 0.038 | 5.2 | 57.2 | 0.3 | 8.5 | 0.16 | 2.6 | 22.2 | 5.6 | 62.8 | 0.5 | 4.7 | 0.1 | 2.7 | 22.9
4233 | Э76ХФ | Р65 | 22 | 44.6833333 | 22.0166667 | 44.6833333 | 3 | 0.446595 | 0.127324 | 0.135122 | 0.159881 | 0.0395331 | 1571 | 1587 | 14.2163677 | 12996.52 | 115.6 | 1 | 21.135 | 0.065 | 0.05 | 0.479 | 0.041 | 0.02 | 0.049479 | 0.191 | 0.207 | 0.229 | 4769 | 0.002 | 0.419 | 0.309 | 0.119 | 0.678 | 0.009 | 0.01 | 0.079 | 0.008 | 0.022 | 0.449 | 0.002 | 0.003 | 0.003 | 0.764 | 0.0003 | 0.42 | 0.117 | 0.795 | 0.009 | 0.013 | 0.08 | 0.008 | 0.017 | 0.584 | 0.003 | 0.038 | 4.9 | 49.4 | 0.3 | 7.6 | 0.11 | 2.3 | 21.1 | 4.9 | 51.1 | 0.6 | 5.6 | 0.12 | 2.3 | 22.6
4234 | Э76ХФ | Р65 | 24 | 47.5666667 | 20.0833333 | 47.5666667 | 2 | 0.46649 | 0.118984 | 0.113016 | 0.163171 | 0.0422034 | 1590 | 1590 | 16.0015498 | 12819.59 | 116.2 | 1 | 25.238 | 0.101 | 0.05 | 0.506 | 0.061 | 0.02 | 0.052807 | 0.205 | 0.172 | 0.214 | 4291 | 0.002 | 0.413 | 0.317 | 0.123 | 0.697 | 0.009 | 0.01 | 0.086 | 0.009 | 0.023 | 0.44 | 0.002 | 0.003 | 0.004 | 0.773 | 0.0005 | 0.416 | 0.122 | 0.796 | 0.009 | 0.013 | 0.086 | 0.01 | 0.013 | 0.564 | 0.003 | 0.039 | 4.7 | 54 | 1.1 | 11 | 0.18 | 2.5 | 22 | 4.8 | 51.5 | 1 | 8.7 | 0.09 | 2.3 | 22.8
4235 | Э76ХФ | Р65 | 33 | 42.2 | 17.85 | 42.2 | 4 | 0.471755 | 0.137332 | 0.139956 | 0.176122 | 0.0410469 | 1586 | 1581 | 13.6720379 | 13472.27 | 115.4 | 1 | 19.232 | 0.199 | 0.05 | 0.508 | 0.039 | 0.02 | 0.05136 | 0.214 | 0.214 | 0.247 | 4008 | 0.002 | 0.405 | 0.3 | 0.112 | 0.661 | 0.009 | 0.01 | 0.082 | 0.007 | 0.02 | 0.423 | 0.001 | 0.003 | 0.003 | 0.762 | 0.0003 | 0.42 | 0.111 | 0.79 | 0.009 | 0.012 | 0.081 | 0.008 | 0.014 | 0.57 | 0.003 | 0.039 | 4.3 | 53.9 | 0.8 | 12.6 | 0.63 | 2.1 | 25.2 | 6.6 | 56.1 | 0.9 | 7 | 0.18 | 2.3 | 24.6
4237 | Э76ХФ | Р65 | 13 | 47.85 | 20.75 | 47.85 | 3 | 0.4705 | 0.153456 | 0.174962 | 0.130023 | 0.0396595 | 1578 | 1580 | 10.5615262 | 13200 | 116.8 | 1 | 16.608 | 0.128 | 0.05 | 0.502 | 0.06 | 0.02 | 0.049624 | 0.129 | 0.271 | 0.276 | 4565 | 0.002 | 0.403 | 0.287 | 0.128 | 0.641 | 0.009 | 0.01 | 0.089 | 0.007 | 0.024 | 0.461 | 0.002 | 0.003 | 0.003 | 0.761 | 0.0003 | 0.42 | 0.128 | 0.791 | 0.01 | 0.012 | 0.09 | 0.008 | 0.017 | 0.562 | 0.003 | 0.038 | 4.8 | 54.1 | 0.7 | 9.9 | 0.13 | 2.4 | 22.4 | 6.2 | 58 | 0.6 | 7.1 | 0.12 | 2.3 | 25.2
4239 | Э76ХФ | Р65 | 12 | 44.3666667 | 21.0833333 | 44.3666667 | 2.4657459 | 0.450265 | 0.13066 | 0.08078 | 0.141016 | 0.0386189 | 1602 | 1590 | 10.6657955 | 12638.42 | 113.6 | 1 | 15.418 | 0.3 | 0.05 | 0.485 | 0.082 | 0.02 | 0.048322 | 0.184 | 0.122 | 0.235 | 4441 | 0.002 | 0.425 | 0.305 | 0.12 | 0.715 | 0.008 | 0.008 | 0.076 | 0.009 | 0.022 | 0.456 | 0.002 | 0.003 | 0.004 | 0.763 | 0.0003 | 0.409 | 0.119 | 0.792 | 0.008 | 0.011 | 0.077 | 0.01 | 0.011 | 0.561 | 0.003 | 0.037 | 5.9 | 53 | 0.8 | 11.4 | 0.11 | 2.3 | 23.2 | 5.9 | 55.6 | 0.8 | 7 | 0.13 | 2.2 | 25.1
4240 | Э90ХАФ | Р65 | 17 | 43.0666667 | 24.1666667 | 42.5666667 | 3.7607897 | 0.533675 | 0.112868 | 0.114208 | 0.108168 | 0.0929689 | 1587 | 1618 | 14.3338419 | 13235.59 | 113.8 | 1 | 11.483 | 0.125 | 0.05 | 0.59 | 0.05 | 0.02 | 0.103118 | 0.12 | 0.176 | 0.203 | 5331 | 0.002 | 0.441 | 0.198 | 0.115 | 0.688 | 0.008 | 0.009 | 0.074 | 0.008 | 0.018 | 0.458 | 0.002 | 0.003 | 0.004 | 0.858 | 0.0005 | 0.295 | 0.113 | 0.792 | 0.008 | 0.016 | 0.074 | 0.009 | 0.011 | 0.548 | 0.003 | 0.086 | 4.7 | 53.6 | 0.4 | 12.6 | 0.13 | 2.4 | 22.8 | 4 | 49.7 | 0.5 | 9.7 | 0.13 | 2.3 | 21.5
4241 | Э90ХАФ | Р65 | 23 | 49.8833333 | 25.6 | 49.55 | 3.9939832 | 0.57661 | 0.13344 | 0.169764 | 0.150781 | 0.0934844 | 1567 | 1600 | 16.2016416 | 14210.15625 | 116.3 | 1 | 19.739 | 0.166 | 0.05 | 0.637 | 0.086 | 0.02 | 0.104058 | 0.163 | 0.262 | 0.24 | 6063 | 0.002 | 0.407 | 0.183 | 0.13 | 0.63 | 0.012 | 0.01 | 0.082 | 0.008 | 0.023 | 0.418 | 0.001 | 0.003 | 0.004 | 0.848 | 0.0005 | 0.293 | 0.128 | 0.79 | 0.012 | 0.014 | 0.081 | 0.009 | 0.013 | 0.538 | 0.003 | 0.084 | 4.9 | 51.1 | 0.7 | 13.6 | 0.56 | 2.2 | 23.3 | 6.8 | 54.7 | 0.8 | 6.4 | 0.17 | 2.2 | 24.7
4242 | Э90ХАФ | Р65 | 27 | 49.2 | 25.7 | 48.7 | 3.9075209 | 0.562775 | 0.123988 | 0.161676 | 0.13108 | 0.0916717 | 1558 | 1587 | 9.3926673 | 13440.47 | 114.9 | 1 | 11.386 | 0.15 | 0.05 | 0.622 | 0.049 | 0.02 | 0.102105 | 0.136 | 0.25 | 0.223 | 5757 | 0.002 | 0.415 | 0.191 | 0.119 | 0.652 | 0.008 | 0.01 | 0.089 | 0.008 | 0.023 | 0.452 | 0.002 | 0.003 | 0.003 | 0.866 | 0.0004 | 0.294 | 0.117 | 0.794 | 0.009 | 0.014 | 0.088 | 0.009 | 0.015 | 0.548 | 0.003 | 0.083 | 5.5 | 54.6 | 1 | 12 | 0.22 | 2.3 | 24 | 5.5 | 55.1 | 1 | 10.9 | 0.19 | 2.2 | 24.8
4243 | Э90ХАФ | Р65 | 48 | 48.8666667 | 24.8166667 | 48.5333333 | 4.5362269 | 0.60502 | 0.132328 | 0.20278 | 0.152967 | 0.0925069 | 1552 | 1593 | 11.9115427 | 14250.1 | 115.9 | 1 | 14.992 | 0.169 | 0.05 | 0.671 | 0.038 | 0.02 | 0.102756 | 0.153 | 0.314 | 0.238 | 5894 | 0.002 | 0.394 | 0.186 | 0.128 | 0.623 | 0.01 | 0.01 | 0.08 | 0.007 | 0.026 | 0.421 | 0.002 | 0.003 | 0.003 | 0.856 | 0.0005 | 0.295 | 0.128 | 0.794 | 0.01 | 0.014 | 0.08 | 0.008 | 0.019 | 0.544 | 0.003 | 0.083 | 5.5 | 51.4 | 0.8 | 14.4 | 0.23 | 2.1 | 24.4 | 5.1 | 56.2 | 0.6 | 9.3 | 0.18 | 2.2 | 25.7
4244 | Э90ХАФ | Р65 | 53 | 44.9 | 22.5166667 | 44.5666667 | 3.6050781 | 0.55866 | 0.1112 | 0.14421 | 0.116719 | 0.091527 | 1555 | 1581 | 8.4880061 | 13848.41 | 113 | 1 | 9.259 | 0.091 | 0.05 | 0.62 | 0.05 | 0.02 | 0.101924 | 0.121 | 0.223 | 0.2 | 5197 | 0.002 | 0.413 | 0.202 | 0.13 | 0.661 | 0.008 | 0.009 | 0.083 | 0.009 | 0.024 | 0.436 | 0.002 | 0.003 | 0.004 | 0.836 | 0.0004 | 0.297 | 0.127 | 0.789 | 0.008 | 0.015 | 0.082 | 0.01 | 0.017 | 0.54 | 0.003 | 0.085 | 4.4 | 50.2 | 0.4 | 9.4 | 0.12 | 2.3 | 21.9 | 4.2 | 50.5 | 0.4 | 10.5 | 0.13 | 2.4 | 21.4
4245 | Э90ХАФ | Р65 | 62 | 42.3666667 | 22.6666667 | 42.0833333 | 2.7360704 | 0.57085 | 0.13344 | 0.192028 | 0.128009 | 0.0913742 | 1572 | 1581 | 16.1713071 | 12295.59 | 114 | 1 | 16.908 | 0.142 | 0.05 | 0.629 | 0.049 | 0.02 | 0.101201 | 0.119 | 0.298 | 0.24 | 4645 | 0.002 | 0.41 | 0.18 | 0.109 | 0.627 | 0.008 | 0.011 | 0.075 | 0.007 | 0.021 | 0.43 | 0.002 | 0.002 | 0.003 | 0.853 | 0.0003 | 0.293 | 0.107 | 0.799 | 0.008 | 0.015 | 0.074 | 0.008 | 0.015 | 0.553 | 0.003 | 0.085 | 4.9 | 52.5 | 0.3 | 12.8 | 0.14 | 2.2 | 23.6 | 4.8 | 54.9 | 0.4 | 13.9 | 0.13 | 2.4 | 23.4
4247 | Э90ХАФ | Р65 | 27 | 52.2 | 29.8666667 | 51.8666667 | 4.1156788 | 0.58798 | 0.15012 | 0.192396 | 0.143074 | 0.0938025 | 1523 | 1565 | 10.818638 | 13584.375 | 117 | 1 | 15.092 | 0.09 | 0.05 | 0.647 | 0.037 | 0.02 | 0.105505 | 0.142 | 0.298 | 0.27 | 6762 | 0.002 | 0.404 | 0.171 | 0.104 | 0.618 | 0.006 | 0.009 | 0.07 | 0.005 | 0.023 | 0.434 | 0.002 | 0.002 | 0.003 | 0.86 | 0.0007 | 0.296 | 0.105 | 0.779 | 0.007 | 0.014 | 0.071 | 0.006 | 0.021 | 0.536 | 0.003 | 0.084 | 5.2 | 57.6 | 0.4 | 9.9 | 0.19 | 2.6 | 22.1 | 4.7 | 52.8 | 0.8 | 9.7 | 0.24 | 2.3 | 22.9
4248 | Э90ХАФ | Р65 | 38 | 42 | 21.1666667 | 41.8333333 | 3.4310216 | 0.533955 | 0.107308 | 0.124784 | 0.125921 | 0.0919134 | 1556 | 1580 | 12.2735683 | 13198.11 | 115.1 | 1 | 9.287 | 0.07 | 0.05 | 0.591 | 0.051 | 0.02 | 0.103696 | 0.143 | 0.192 | 0.193 | 4656 | 0.002 | 0.437 | 0.21 | 0.118 | 0.69 | 0.008 | 0.009 | 0.079 | 0.008 | 0.019 | 0.439 | 0.002 | 0.003 | 0.003 | 0.843 | 0.0003 | 0.299 | 0.117 | 0.8 | 0.008 | 0.014 | 0.079 | 0.009 | 0.015 | 0.552 | 0.003 | 0.083 | 5.4 | 61 | 0.4 | 10.8 | 0.21 | 2.6 | 23.5 | 5.9 | 56.9 | 0.6 | 10.1 | 0.14 | 2.4 | 23.6
4249 | Э90ХАФ | Р65 | 41 | 42.3333333 | 23.2 | 42.1666667 | 3.3806283 | 0.53708 | 0.10564 | 0.128626 | 0.101552 | 0.0921946 | 1552 | 1582 | 10.0156347 | 13388.79 | 114.4 | 1 | 7.189 | 0.089 | 0.05 | 0.595 | 0.031 | 0.02 | 0.103733 | 0.104 | 0.199 | 0.19 | 5177 | 0.002 | 0.432 | 0.212 | 0.094 | 0.675 | 0.008 | 0.009 | 0.08 | 0.007 | 0.017 | 0.442 | 0.002 | 0.003 | 0.004 | 0.854 | 0.0003 | 0.301 | 0.092 | 0.792 | 0.008 | 0.015 | 0.08 | 0.008 | 0.015 | 0.553 | 0.004 | 0.085 | 5.6 | 57.2 | 0.3 | 9.5 | 0.1 | 2.6 | 22.2 | 7 | 60.6 | 0.4 | 6.2 | 0.06 | 2.7 | 22.8
4250 | Э90ХАФ | Р65 | 36 | 46.5333333 | 16.1833333 | 46.3833333 | 3.0403507 | 0.555875 | 0.122876 | 0.156558 | 0.155113 | 0.0920241 | 1576 | 1580 | 17.7615538 | 12053.14 | 112 | 1 | 19.814 | 0.237 | 0.139 | 0.537 | 0.04 | 0.02 | 0.100369 | 0.175 | 0.241 | 0.221 | 3251 | 0.002 | 0.404 | 0.188 | 0.097 | 0.659 | 0.008 | 0.01 | 0.075 | 0.008 | 0.019 | 0.417 | 0.002 | 0.002 | 0.003 | 0.836 | 0.0004 | 0.293 | 0.096 | 0.797 | 0.008 | 0.016 | 0.074 | 0.008 | 0.011 | 0.556 | 0.003 | 0.082 | 5.1 | 53.5 | 0.2 | 12.2 | 0.1 | 2.2 | 24.5 | 4.9 | 53 | 0.5 | 11.1 | 0.25 | 2.4 | 22.3
4251 | Э90ХАФ | Р65 | 42 | 47.5666667 | 23.0166667 | 47.1 | 2.2630044 | 0.548385 | 0.111756 | 0.124018 | 0.120513 | 0.0935034 | 1600 | 1600 | 8.9295723 | 12098.19 | 115.6 | 1 | 8.178 | 0.123 | 0.05 | 0.608 | 0.028 | 0.02 | 0.103443 | 0.135 | 0.191 | 0.201 | 4641 | 0.002 | 0.452 | 0.205 | 0.122 | 0.691 | 0.01 | 0.009 | 0.086 | 0.01 | 0.02 | 0.441 | 0.002 | 0.003 | 0.004 | 0.844 | 0.0004 | 0.297 | 0.122 | 0.799 | 0.01 | 0.015 | 0.087 | 0.011 | 0.018 | 0.535 | 0.003 | 0.082 | 7.8 | 54.3 | 0.6 | 17.6 | 0.13 | 2.7 | 20 | 5.2 | 55.4 | 0.7 | 6.7 | 0.13 | 2.2 | 25
4252 | Э90ХАФ | Р65 | 45 | 46.0333333 | 17.5333333 | 45.6833333 | 3 | 0.60135 | 0.147896 | 0.19077 | 0.15436 | 0.0951099 | 1612 | 1587 | 14.727117 | 12726.62 | 116.9 | 1 | 17.198 | 0.228 | 0.05 | 0.664 | 0.042 | 0.02 | 0.104999 | 0.16 | 0.295 | 0.266 | 3719 | 0.002 | 0.413 | 0.174 | 0.111 | 0.631 | 0.008 | 0.009 | 0.073 | 0.008 | 0.02 | 0.413 | 0.001 | 0.002 | 0.004 | 0.824 | 0.0003 | 0.298 | 0.11 | 0.798 | 0.008 | 0.015 | 0.073 | 0.009 | 0.014 | 0.549 | 0.003 | 0.084 | 5.2 | 50.8 | 0.4 | 15.1 | 0.18 | 2.1 | 24.5 | 4.9 | 55.1 | 0.4 | 8.9 | 0.16 | 2.1 | 26
4253 | Э90ХАФ | Р65 | 48 | 52.0333333 | 21.7 | 50.2333333 | 3 | 0.5494 | 0.140112 | 0.163476 | 0.100967 | 0.0936424 | 1580 | 1576 | 20.9973742 | 12229.49 | 115.5 | 1 | 26.655 | 0.127 | 0.747 | 0.516 | 0.029 | 0.02 | 0.103082 | 0.089 | 0.254 | 0.252 | 4423 | 0.002 | 0.399 | 0.178 | 0.116 | 0.645 | 0.006 | 0.01 | 0.072 | 0.008 | 0.02 | 0.444 | 0.002 | 0.003 | 0.003 | 0.833 | 0.0004 | 0.296 | 0.118 | 0.783 | 0.007 | 0.015 | 0.072 | 0.009 | 0.017 | 0.526 | 0.003 | 0.082 | 6 | 57.2 | 0.2 | 8.4 | 0.07 | 2.4 | 24.2 | 5.4 | 57.3 | 0.7 | 6.6 | 0.13 | 2.3 | 25.5